## Toma datos
Calibración de un sistema de medida de carga de máquina de ensayo de materiales uniaxial
según ISO 7500-1
| Instrumento: | Máquina de ensayos de materiales plásticos (tracción) | 2
| Expediente: | 00F001 | Nº de Objeto de Ensayo: |  | 1 | de | 1
| Solicitante: | XXXXXX S.A.
| Dirección: | Pol. Ind. XXXXXXXXXXXX C/ XXXXXXXXXX, 38
| Localidad: | ÉCIJA |  | Provincia: | SEVILLA
| CP: | 41700
Características del Mensurando:
| Marca: | HOUNSFIELD |  |  | Nº de serie: | XXXXXX
| Modelo: | XXXXXXX |  |  | Capacidad Nominal: |  | 10000
| Nº de sistemas de medida: |  | 1
| Ubicación del instrumento: |  | La calibración se llevó a cabo en las instalaciones de XXXXXX
Indicador/es Asociado/s:
| Marca: |  |  |  | Nº de serie:
| Modelo: |  |  |  | Tipo | digital |  | 2
Dispone de accesorios mecánicos: |  |  | 2 |  |  | aguja de máxima | 2
Clase de la escala: |  |  | 5
Nº de escalas: |  | 3 |  | indique cuantos cambios: |  | 4
|  | Principio de escala | Final de escala | Resolución en (KN) | Resolución | Unidades |  | Principio de escala (KN) | Final de escala (KN)
| Escala 1 | 0 | 4000 | 0.0001 | 0.1 | N | 2 | 0 | 4
| Escala 2 | 4000 | 6000 | 0.0001 | 0.1 | N | 2 | 4 | 6
| Escala 3 | 6000 | 8000 | 0.0001 | 0.1 | N | 2 | 6 | 8
| Escala 4 | 8000 | 10000 | 0.0001 | 0.1 | N | 2 | 8 | 10
Equipo utilizado (equipo de calibración):
Instrumento Patrón utilizado:
| Transductor Patrón con número de control: |  |  | 5 |  | de clase metrológica: |  | 0.5
Indicador con nº de control:
Accesorios de aplic. Carga:
Método:
Se ha sometido a la máquina a un proceso previo de eliminación de pereza con una serie de tres precargas
hasta el valor máximo de la escala, con el equipo de calibración de carga montado. Previamente a los ensayos
se mantuvo el equipo de calibración de carga en el laboratorio del cliente el tiempo necesario atemperándose
| El método utilizado para la verificación ha sido el de: |  |  |  | Carga indicada | 2
Este método consiste en utilizar como referencia la carga indicada por el sistema de medida de la máquina, anotando la carga real indicada por el instrumento de medición de cargas.-
Condiciones del ensayo:
| Condic. Ambientales: | [5 empty] | Temperatura de referencia
| Temperatura de la sala: | Inicio | 25.5 | Temperatura media durante el ensayo |  |  | (certificado de calibración)
|  | Final: | 25.5 |  | 25.5 |  |  | 19.5
Observaciones:
Calibración realizada por:
Cargo:

## Toma datos 1
| Según ISO 7500-1 |  |  |  |  | Aceleración de la gravedad Local |  |  | 9.799375
| Resultados de la verificación: | [5 empty] | Compresión
| Ensayo para el primer sistema de medida | [5 empty] | Tracción
| calibración realizada a: |  |  | tracción | 2 |  | 20% final de escala: |  | 2000 | N
| Método empleado: |  |  | carga indicada |  | Límite inferior de calibración(Fv): |  |  | 2000 | N
[6 empty] | Alcance máximo de la escala |  |  | 10000 | N
[5 empty] | Principio de escala |  | Final de escala
|  |  |  | Escala 1 | 0 |  | 4000
CUIDADO! no hay al menos 2 puntos en cada parte de la escala en la que no cambia la resolución |  |  |  | Carga real (N)
|  |  |  | SERIE 1 | SERIE 2 |  | SERIE 3
| Punto de calibración(N) | Carga indicada (KN) | Carga indicada Fi (N) | Carga real F ( N ) | Carga real F ( N ) | Carga real F´ ( N ) | Carga real F ( N ) |  |  |  | Valor medio de carga real ( N ) | Error rel de exactitud (q%): | Error rel. de repetibilidad (b %): | Error rel. de reversibilidad (v %): | Resolución relativa (a%)
| 0 |  | 0 | 0 | 0 |  | 0 |  |  |  | 0
| 2000 | 2.0023 | 2002.3 | 2028.904 | 2005.401 | 2000 | 2006.201 |  |  |  | 2010.126 | -0.389348 | 1.169236 | -0.2686681 | 0.005
| 4000 | 4 | 4000 | 4014.059 | 4009.056 | 4000 | 4011.457 |  |  |  | 4008.643 | -0.2156108 | 0.1248255 | -0.2259005 | 0.0025
| 6000 | 6 | 6000 | 6021.365 | 6015.462 | 6000 | 6018.163 |  |  |  | 6013.748 | -0.2286019 | 0.09817158 | -0.2571034 | 0.001666667
| 8000 | 8.0013 | 8001.3 | 8030.146 | 8022.842 | 8000 | 8026.944 |  |  |  | 8019.983 | -0.2329533 | 0.0910714 | -0.28481 | 0.00125
| 10000 | 10 | 10000 | 9965.296 | 9988 | 9969 | 9984 |  |  |  | 9976.574 | 0.2348089 | 0.2275683 | -0.1904461 | 0.001
| 0 | 0 | 0 | -1.333277 |  | 5 | 0.4685908
| error relativo de cero (f0%): |  | SERIE 1 | SERIE 2 | SERIE 3
|  |  | -0.01333277 | 0.05 | 0.004685908
|  | Clase de Máquina | Error relativo de exactitud q % 2) | Error relativo de repetibilidad b %2) | Error relativo de reversibilidad v %2) | Error relativo de cero f0%2) | Resolución de la máquina a %2)
|  | 0.5 | ±0,5 | 0.5 | ±0,75 | ±0,05 | 0.25
|  | 1 | ±1,0 | 1 | ±1,5 | ±0,1 | 0.5
|  | 2 | ±2,0 | 2 | ±3 | ±0,2 | 1
|  | 3 | ±3,0 | 3 | ±4,5 | ±0,3 | 1.5
2) Los porcentajes tabulados son los valores máximos permitidos para las clases de máquinas relacionadas.
SI LA CARGA REAL SE HA REALIZADO EN mV/V INDIQUE LAS LECTURAS
|  |  | 1 |  | 2 |  |  |  | 3
|  |  | Lectura | Deform | Lectura | Deform | Lectura | Deformacion | Lectura | Deformacion
|  |  | 0.002 | 0 | 0.002 | 0 |  |  | 0.002 | 0
|  |  | 0.4988 | 0.4968 | 0.5039 | 0.5019 |  | -0.002 | 0.5062 | 0.5042
|  |  | 0.9789 | 0.9769 | 0.9816 | 0.9796 |  | -0.002 | 0.9824 | 0.9804
|  |  | 1.0655 | 1.0635 | 1.07 | 1.068 |  | -0.002 | 1.0687 | 1.0667
|  |  |  | -0.002 |  | -0.002 |  | -0.002 |  | -0.002
|  |  |  | -0.002 |  | -0.002 |  | -0.002 |  | -0.002
|  |  |  | -0.002 |  |  |  | -0.002 |  | -0.002
convierta a KN mediante el polinomio correspondiente
en función del patrón

## incertidumbres
|  | ∆T= | -6 | ºC
|  | TKc (-6,0º C)= | -0.0072 | %
Valor medio de carga real ( N ) | w(%) equipo de calibrac. | Inc. Tip. rel. wb(%) | Inc. Tip. rel. Wresol(%) | wder-temp (%) | wv(%) | wf0(%) | Incertidumbre típica combinada relativa (%) | Factor de cobertura k=2 | Incertidumbre relativa expandida (%) | U (N)
2010.126 | 0.0045 | 0.3375294 | 0.001443376 | -0.005091169 | -0.07755779 | 0.01443376 | 0.3466957 | 2 | 0.6933914 | 13.93804
4008.643 | 0.0025 | 0.03603402 | 0.0007216878 | -0.005091169 | -0.06521186 | 0.01443376 | 0.07610559 | 2 | 0.1522112 | 6.101603
6013.748 | 0.0025 | 0.02833969 | 0.0004811252 | -0.005091169 | -0.07421935 | 0.01443376 | 0.08094681 | 2 | 0.1618936 | 9.735873
8019.983 | 0.0025 | 0.02629005 | 0.0003608439 | -0.005091169 | -0.08221757 | 0.01443376 | 0.08770137 | 2 | 0.1754027 | 14.06727
9976.574 | 0.0025 | 0.06569331 | 0.0002886751 | -0.005091169 | -0.05497706 | 0.01443376 | 0.08705559 | 2 | 0.1741112 | 17.37033
|  |  |  | -0.005091169 | #VALUE! | 0.01443376 |  | 2
|  |  |  | -0.005091169 | #VALUE! | 0.01443376 |  | 2
|  |  |  | -0.005091169 | #VALUE! | 0.01443376 |  | 2
|  |  |  | -0.005091169 | #VALUE! | 0.01443376 |  | 2

## Resultado
SI('Toma datos 1'!I13<>"";REDONDEAR('Toma datos 1'!I13;LARGO(DERECHA('Toma datos'!$F$26;LARGO('Toma datos'!$F$26)-ENCONTRAR(",";'Toma datos'!$F$26))));"")
Resultados con el método de Carga indicada
Puntos de calibración (N) | Carga indicada (N) | Carga real (N) | q (%) | b (%) | Error rel. de reversibilidad v (%): | a (%) | Puntos de calibración (N) | Carga indicada (N) | Carga real (N) | Incertidumbre relativa expandida (%) | U (N)
2000 | 2002.3 | 2010.126 | -0.389348 | 1.169236 | -0.2686681 | 0.005 | 2000 | 2002.3 | 2010.126 | 0.6933914 | 13.93804
4000 | 4000 | 4008.643 | -0.2156108 | 0.1248255 | -0.2259005 | 0.0025 | 4000 | 4000 | 4008.643 | 0.1522112 | 6.101603
6000 | 6000 | 6013.748 | -0.2286019 | 0.09817158 | -0.2571034 | 0.001666667 | 6000 | 6000 | 6013.748 | 0.1618936 | 9.735873
8000 | 8001.3 | 8019.983 | -0.2329533 | 0.0910714 | -0.28481 | 0.00125 | 8000 | 8001.3 | 8019.983 | 0.1754027 | 14.06727
10000 | 10000 | 9976.574 | 0.2348089 | 0.2275683 | -0.1904461 | 0.001 | 10000 | 10000 | 9976.574 | 0.1741112 | 17.37033
0
0
0

## Auxiliar
accesorios mecánicos |  | tipo: |  | clase de máquina | n |  | e28 |  |  | clase 0,5 | clase 1 | clase 2 | clase 3
si |  | registrador |  | 0.5 | 400 |  | E00042F1/5 |  |  | 0.5 | 1 | 2 | 3
no |  | agujas de máxima |  | 1 | 200 |  | E00042F2/5 |  |  | 0.5 | 1 | 2 | 3
|  |  |  | 2 | 100 |  | E00042F3/5 |  |  | 0.5 | 1 | 2 | 3
|  |  |  | 3 | 66.6 |  | E00042F4/5 |  |  | 0.5 | 1 | 2 | 3
tipo de indicador |  |  |  | No consta |  |  | E00042F5/5 |  |  | 0.5 | 1 | 2 | 3
analógico |  | Una escala |  | UNIDADES |  | MÉTODO DE CALIBRACIÓN |  |  |  | 0.5 | 1 | 2 | 3
digital |  | Varias escalas |  | KN |  | Carga real |  |  |  | 0.5 | 1 | 2 | 3
|  | Cambio de escala automático |  | N |  | Carga indicada |  |  |  | 0.5 | 1 | 2 | 3
|  |  |  | Kgf | [5 empty] | 0.5 | 1 | 2 | 3
|  |  |  | Tnf | [5 empty] | 0.5 | 1 | 2 | 3
|  |  |  | Otra | [5 empty] | 0.5 | 1 | 2 | 3
Para detectar si hay al menos 2 puntos de calibración |  |  |  |  | Para poder calcular los puntos de calibración automáticamente |  |  |  |  | 0.5 | 1 | 2 | 3
por cada cambio de escala | [5 empty] | Mín. valor verificable |  | Selección de puntos
1 rango | 2 rango | 3 rango | 4 rango |  | 2000 | 2000 | FALSE | FALSE
[5 empty] | 4000 |  | 1000 | 2000 | 2000
1 | 0 | 0 | 0 |  | 6000 |  | 500 | 2000
1 | 0 | 0 | 0 |  | 8000 |  | 200 | 2000
0 | 0 | 0 | 0 |  | 10000 |  | 100 | 2000
0 | 0 | 0 | 0 |  | 0
0 | 0 | 0 | 0 |  |  |  | 50 | 2000
0 | 0 | 0 | 0 |  |  |  | 100 | 2000
0 | 0 | 0 | 0 |  |  |  | 0 | 2000
0 | 0 | 0 | 0
0 | 0 | 0 | 0 |  | Para poder calcular el error de cero automáticamente
0 | 0 | 0 | 0 |  | 10000 | 10000 | 10000
2 | 0 | 0 | 0 |  | -1.333277 | 5 | 0.4685908