## Parámetros
Ensayo |  |  |  |  | Fecha:
Características polvo |  | Material | Referencia polvo | Densidad de golpeo g/cm3 | Densidad aparente g/cm3 | Densidad absoluta g/cm3
|  | Al-NH3 | AlNH3(A.M.) | 1.19 | 0.84 | 2.725 |  | Sí
No
Activación externa |  | PRECOMPRESIÓN | No | # MPa
|  | ACTIVACIÓN ELÉC. | No | # V | # A
Características de corriente | Duraciones
|  | Aproximación | Apriete | PreCalentamiento | Calentamiento | Enfriamiento
|  | 99 | 30 | 5 | 25 | 60 | ciclos
|  | 1.98 | 0.6 | 0.1 | 0.5 | 1.2 | segundos
Intensidades
|  | I máx | So1i (grados) | I So1i (kA) | ISo2i (kA) | Energía (kJ) | EDE (kJ/g)
|  | 7.351 | 15 | 1 | 6 | 3.278911 | 1.781339
Características de Presión |  | Presión Trabajo | Presión Sinterizado
|  | 923 |  | kgf
|  | 3.812474 | 0 | bares
Características Sinterizados |  | Diámetro (mm) | Altura (mm) | Masa (g) |  | Secc (cm2)
| 1 | 12.06 | 6.6 | 1.8407 |  | 1.13758
| 2 | 12 | 6.72 |  |  | Volumen (cm3)
| 3 | 12.02 | 6.55 |  |  | 0.7577706
| 4 | 12.04 | 6.79
| 5 | 12.06 | 6.77 |  |  | Densid (g/cm3)
| 6 | 12.02 | 6.65 |  |  | 2.429099
| 7 | 12.02 | 6.57 |  |  | Porosidad (%)
| 8 | 12.06 | 6.64 |  |  | 10.85875
|  | 12.035 | 6.66125
Otros Datos |  | Tª Inicial (ºC) | Lubricante | Diám Punzón (mm) | h punzones (mm) | h obleas (mm) | tS (ciclos)
|  | 23.2 | grafito | 11.9 | 97.31 | 9.3 | 7.14801
Observaciones
[9 empty] | 4 | 5 | 8
[9 empty] | 3 | 9 | 2

## Adquisición
382 | 479 | 0 | 64
382 | 479 | 0 | 14 | IP:x,x,x,x:
382 | 479 | 0 | 19 | 172,16,1,14
382 | 479 | 0 | 14
381 | 477 | 0 | 21 | Abrir canal. (IP: 172,16,1,14)(Return:1)
383 | 481 | 0 | 17
382 | 479 | 0 | 21
383 | 479 | 0 | 19 | Recibidos de 1906 registros (Soldadura:1674)
383 | 478 | 0 | 17
385 | 479 | 0 | 17
382 | 480 | 0 | 19 | Representar gráficas
382 | 479 | 0 | 16
381 | 478 | 0 | 14
383 | 478 | 0 | 21
383 | 480 | 0 | 19
382 | 477 | 0 | 21
383 | 479 | 0 | 21
384 | 482 | 0 | 14
381 | 479 | 0 | 21
383 | 479 | 0 | 17
383 | 479 | 0 | 14
384 | 478 | 0 | 17
383 | 479 | 0 | 23
383 | 479 | 0 | 17
385 | 482 | 0 | 14
383 | 481 | 0 | 21
383 | 477 | 0 | 17
382 | 479 | 0 | 21
381 | 479 | 0 | 23
383 | 480 | 0 | 21
382 | 477 | 0 | 21
383 | 477 | 0 | 21
383 | 481 | 0 | 19
384 | 481 | 0 | 19
383 | 479 | 0 | 16
383 | 480 | 0 | 16
382 | 479 | 0 | 19
382 | 479 | 0 | 16
382 | 480 | 0 | 17
382 | 481 | 0 | 16
382 | 480 | 0 | 19
382 | 480 | 0 | 17
380 | 478 | 0 | 16
383 | 479 | 0 | 19
384 | 478 | 0 | 23
383 | 479 | 0 | 27
383 | 480 | 0 | 17
383 | 480 | 0 | 16
383 | 480 | 0 | 21
382 | 478 | 0 | 27
385 | 478 | 0 | 17
383 | 480 | 0 | 25
383 | 479 | 0 | 16
383 | 479 | 0 | 17
385 | 478 | 0 | 19
383 | 479 | 0 | 16
383 | 479 | 0 | 16
385 | 480 | 0 | 17
383 | 480 | 0 | 21
383 | 477 | 0 | 19
383 | 480 | 0 | 16
385 | 479 | 2983 | 16
384 | 477 | 2886 | 118
385 | 480 | 2944 | 151
385 | 480 | 2964 | 174
387 | 479 | 3100 | 153
386 | 479 | 3295 | 151
391 | 479 | 3471 | 161
390 | 479 | 3607 | 176
393 | 478 | 3841 | 143
392 | 478 | 3939 | 139
397 | 480 | 2788 | 155
393 | 477 | 2788 | 108
397 | 477 | 5167 | 83
396 | 476 | 6493 | 170
408 | 476 | 7254 | 199
408 | 475 | 7254 | 168
415 | 475 | 7351 | 161
415 | 474 | 6688 | 132
418 | 473 | 5889 | 132
416 | 470 | 5889 | 145
418 | 471 | 6045 | 118
418 | 472 | 6025 | 137
420 | 471 | 5967 | 108
419 | 469 | 5967 | 108
424 | 468 | 5986 | 124
422 | 468 | 5986 | 130
426 | 468 | 6006 | 116
424 | 469 | 6045 | 116
431 | 468 | 5986 | 118
427 | 464 | 5986 | 132
433 | 465 | 6006 | 124
430 | 464 | 5967 | 124
431 | 464 | 5967 | 112
430 | 462 | 5986 | 126
436 | 466 | 6006 | 126
431 | 463 | 5986 | 112
437 | 461 | 5986 | 112
431 | 461 | 5986 | 108
437 | 463 | 5986 | 108
434 | 463 | 5928 | 112
440 | 462 | 5928 | 104
436 | 461 | 5947 | 124
439 | 463 | 5967 | 106
435 | 462 | 5986 | 106
440 | 462 | 5986 | 101
437 | 463 | 5908 | 110
441 | 463 | 5947 | 110
439 | 463 | 5947 | 110
440 | 462 | 5908 | 103
439 | 463 | 5947 | 103
444 | 462 | 5947 | 110
439 | 461 | 5928 | 110
446 | 465 | 5908 | 110
439 | 463 | 5908 | 97
444 | 464 | 5928 | 89
441 | 464 | 5928 | 114
445 | 465 | 5850 | 103
442 | 465 | 5850 | 87

## Desplazamiento
ciclos | seg | x(t) | h(t) | θ(t) |  |  | θ(t) | H(t)
0.5 | 0.01 | -0.03898316 | 9.675536 | 0.3115368 |  |  | 0.3750702 | 7.841402
1 | 0.02 | -0.03898316 | 9.675536 | 0.3115368 | 0.6 | 3.951271 | 0.3751417 | 7.842302
1.5 | 0.03 | -0.03898316 | 9.675536 | 0.3115368 | 0.6 | 0 | 0.3752058 | 7.843109
2 | 0.04 | -0.03898316 | 9.675536 | 0.3115368 |  |  | 0.3752927 | 7.844202
2.5 | 0.05 | -0.08898316 | 9.725536 | 0.3150763 |  |  | 0.375362 | 7.845078
3 | 0.06 | 0.01101685 | 9.625536 | 0.3079606 |  |  | 0.3754207 | 7.845825
3.5 | 0.07 | -0.03898316 | 9.675536 | 0.3115368 |  |  | 0.3755129 | 7.846983
4 | 0.08 | 0.01101685 | 9.625536 | 0.3079606 |  |  | 0.3754949 | 7.846785
4.5 | 0.09 | 0.01101685 | 9.625536 | 0.3079606 |  |  | 0.375441 | 7.846127
5 | 0.1 | 0.1110168 | 9.525536 | 0.3006955 |  |  | 0.3753342 | 7.844794
5.5 | 0.11 | -0.03898316 | 9.675536 | 0.3115368 |  |  | 0.3751218 | 7.842126
6 | 0.12 | -0.03898316 | 9.675536 | 0.3115368 |  |  | 0.3747863 | 7.837904
6.5 | 0.13 | -0.08898316 | 9.725536 | 0.3150763 |  |  | 0.3744717 | 7.833904
7 | 0.14 | 0.01101685 | 9.625536 | 0.3079606 |  |  | 0.3741395 | 7.829682
7.5 | 0.15 | 0.01101685 | 9.625536 | 0.3079606 |  |  | 0.3738248 | 7.825682
8 | 0.16 | -0.03898316 | 9.675536 | 0.3115368 |  |  | 0.3735437 | 7.822127
8.5 | 0.17 | 0.01101685 | 9.625536 | 0.3079606 |  |  | 0.3732584 | 7.818571
9 | 0.18 | 0.06101685 | 9.575536 | 0.304347 |  |  | 0.372825 | 7.813238
9.5 | 0.19 | -0.08898316 | 9.725536 | 0.3150763 |  |  | 0.3723171 | 7.807015
10 | 0.2 | 0.01101685 | 9.625536 | 0.3079606 |  |  | 0.3717346 | 7.799905
10.5 | 0.21 | 0.01101685 | 9.625536 | 0.3079606 |  |  | 0.3711689 | 7.793016
11 | 0.22 | 0.06101685 | 9.575536 | 0.304347 |  |  | 0.3707125 | 7.78746
11.5 | 0.23 | 0.01101685 | 9.625536 | 0.3079606 | 0.6 | 12.21942 | 0.3704918 | 7.784793
12 | 0.24 | 0.01101685 | 9.625536 | 0.3079606 | 0.6 | 0 | 0.3704702 | 7.784571
12.5 | 0.25 | 0.1110168 | 9.525536 | 0.3006955 |  |  | 0.3706844 | 7.787238
13 | 0.26 | 0.01101685 | 9.625536 | 0.3079606 |  |  | 0.3711176 | 7.792571
13.5 | 0.27 | 0.01101685 | 9.625536 | 0.3079606 |  |  | 0.371803 | 7.801015
14 | 0.28 | -0.03898316 | 9.675536 | 0.3115368 |  |  | 0.372667 | 7.811682
14.5 | 0.29 | -0.08898316 | 9.725536 | 0.3150763 |  |  | 0.3736567 | 7.823905
15 | 0.3 | 0.01101685 | 9.625536 | 0.3079606 |  |  | 0.3746632 | 7.836349
15.5 | 0.31 | -0.03898316 | 9.675536 | 0.3115368 |  |  | 0.3755583 | 7.84746
16 | 0.32 | 0.01101685 | 9.625536 | 0.3079606 |  |  | 0.3762361 | 7.855905
16.5 | 0.33 | 0.01101685 | 9.625536 | 0.3079606 |  |  | 0.3766634 | 7.861238
17 | 0.34 | 0.06101685 | 9.575536 | 0.304347 |  |  | 0.376893 | 7.864127
17.5 | 0.35 | 0.01101685 | 9.625536 | 0.3079606 |  |  | 0.3769621 | 7.865016
18 | 0.36 | 0.01101685 | 9.625536 | 0.3079606 |  |  | 0.3769085 | 7.864348
18.5 | 0.37 | -0.03898316 | 9.675536 | 0.3115368 |  |  | 0.3767322 | 7.862127
19 | 0.38 | -0.03898316 | 9.675536 | 0.3115368 |  |  | 0.3765035 | 7.859238
19.5 | 0.39 | -0.03898316 | 9.675536 | 0.3115368 |  |  | 0.3761875 | 7.855238
20 | 0.4 | -0.03898316 | 9.675536 | 0.3115368 |  |  | 0.3758546 | 7.851016
20.5 | 0.41 | -0.03898316 | 9.675536 | 0.3115368 |  |  | 0.3755747 | 7.84746
21 | 0.42 | -0.03898316 | 9.675536 | 0.3115368 |  |  | 0.3754183 | 7.84546
21.5 | 0.43 | -0.1389832 | 9.775536 | 0.3185795 |  |  | 0.3753499 | 7.844571
22 | 0.44 | 0.01101685 | 9.625536 | 0.3079606 | 0.6 | 0.3982244 | 0.3754045 | 7.845238
22.5 | 0.45 | 0.06101685 | 9.575536 | 0.304347 | 0.6 | 0 | 0.3754217 | 7.84546
23 | 0.46 | 0.01101685 | 9.625536 | 0.3079606 |  |  | 0.3753664 | 7.844793
23.5 | 0.47 | 0.01101685 | 9.625536 | 0.3079606 |  |  | 0.3751857 | 7.84257
24 | 0.48 | 0.01101685 | 9.625536 | 0.3079606 |  |  | 0.3748973 | 7.839015
24.5 | 0.49 | 0.01101685 | 9.625536 | 0.3079606 |  |  | 0.3744486 | 7.833459
25 | 0.5 | -0.03898316 | 9.675536 | 0.3115368 |  |  | 0.3740013 | 7.827905
25.5 | 0.51 | 0.1110168 | 9.525536 | 0.3006955 |  |  | 0.3735552 | 7.822349
26 | 0.52 | 0.01101685 | 9.625536 | 0.3079606 |  |  | 0.3731464 | 7.817238
26.5 | 0.53 | 0.01101685 | 9.625536 | 0.3079606 |  |  | 0.3727195 | 7.811904
27 | 0.54 | 0.01101685 | 9.625536 | 0.3079606 |  |  | 0.372434 | 7.808349
27.5 | 0.55 | 0.1110168 | 9.525536 | 0.3006955 |  |  | 0.3721627 | 7.805016
28 | 0.56 | 0.01101685 | 9.625536 | 0.3079606 |  |  | 0.3719411 | 7.802349
28.5 | 0.57 | 0.01101685 | 9.625536 | 0.3079606 |  |  | 0.3716404 | 7.798794
29 | 0.58 | 0.1110168 | 9.525536 | 0.3006955 |  |  | 0.3713712 | 7.795682
29.5 | 0.59 | 0.01101685 | 9.625536 | 0.3079606 |  |  | 0.3707694 | 7.788571
30 | 0.6 | 0.01101685 | 9.625536 | 0.3079606 |  |  | 0.3699269 | 7.778571
30.5 | 0.61 | 0.01101685 | 9.625536 | 0.3079606 |  |  | 0.3685414 | 7.762127
31 | 0.62 | 0.1110168 | 9.525536 | 0.3006955 |  |  | 0.3667579 | 7.741015
31.5 | 0.63 | 0.06101685 | 9.575536 | 0.304347 |  |  | 0.3641653 | 7.710571
32 | 0.64 | 0.1110168 | 9.525536 | 0.3006955 |  |  | 0.3609946 | 7.673682
32.5 | 0.65 | 0.1110168 | 9.525536 | 0.3006955 |  |  | 0.3568092 | 7.625682
33 | 0.66 | 0.2110168 | 9.425536 | 0.2932763 |  |  | 0.351833 | 7.56946
33.5 | 0.67 | 0.1610169 | 9.475536 | 0.2970055 |  |  | 0.3455728 | 7.499905
34 | 0.68 | 0.4110169 | 9.225536 | 0.2779553 |  |  | 0.3384776 | 7.422349
34.5 | 0.69 | 0.3610168 | 9.275536 | 0.2818474 |  |  | 0.3301619 | 7.333015
35 | 0.7 | 0.5110168 | 9.125536 | 0.2700429 |  |  | 0.3211932 | 7.238348
35.5 | 0.71 | 0.4610168 | 9.175536 | 0.2740206 |  |  | 0.3112944 | 7.135904
36 | 0.72 | 0.7110168 | 8.925536 | 0.2536863 |  |  | 0.3011935 | 7.03346
36.5 | 0.73 | 0.5110168 | 9.125536 | 0.2700429 |  |  | 0.290509 | 6.927461
37 | 0.74 | 0.7110168 | 8.925536 | 0.2536863 |  |  | 0.2800082 | 6.825682
37.5 | 0.75 | 0.6610168 | 8.975536 | 0.2578438 |  |  | 0.2694481 | 6.725683
38 | 0.76 | 1.261017 | 8.375536 | 0.2046778 |  |  | 0.2595809 | 6.634349
38.5 | 0.77 | 1.261017 | 8.375536 | 0.2046778 |  |  | 0.2499438 | 6.547237
39 | 0.78 | 1.611017 | 8.025536 | 0.1699931 |  |  | 0.2412587 | 6.470571
39.5 | 0.79 | 1.611017 | 8.025536 | 0.1699931 |  |  | 0.2329286 | 6.398793
40 | 0.8 | 1.761017 | 7.875536 | 0.1541846 |  |  | 0.2254058 | 6.335459
40.5 | 0.81 | 1.661017 | 7.975536 | 0.1647897 |  |  | 0.21807 | 6.275015
41 | 0.82 | 1.761017 | 7.875536 | 0.1541846 |  |  | 0.2115753 | 6.222571
41.5 | 0.83 | 1.761017 | 7.875536 | 0.1541846 |  |  | 0.2052385 | 6.172349
42 | 0.84 | 1.861017 | 7.775536 | 0.1433066 |  |  | 0.1996535 | 6.128793
42.5 | 0.85 | 1.811017 | 7.825536 | 0.1487803 |  |  | 0.1942145 | 6.087015
43 | 0.86 | 2.061017 | 7.575536 | 0.1206893 |  |  | 0.1894583 | 6.051016
43.5 | 0.87 | 1.961017 | 7.675536 | 0.1321453 |  |  | 0.1846137 | 6.014793
44 | 0.88 | 2.161017 | 7.475536 | 0.1089268 |  |  | 0.1803505 | 5.983237
44.5 | 0.89 | 2.061017 | 7.575536 | 0.1206893 |  |  | 0.176075 | 5.951904
45 | 0.9 | 2.411017 | 7.225536 | 0.07809605 |  |  | 0.1723395 | 5.924793
45.5 | 0.91 | 2.211017 | 7.425536 | 0.1029267 |  |  | 0.168439 | 5.896793
46 | 0.92 | 2.511017 | 7.125536 | 0.06515803 |  |  | 0.1650594 | 5.872793
46.5 | 0.93 | 2.361017 | 7.275536 | 0.08443172 |  |  | 0.1614582 | 5.84746
47 | 0.94 | 2.411017 | 7.225536 | 0.07809605 |  |  | 0.1581105 | 5.824126
47.5 | 0.95 | 2.361017 | 7.275536 | 0.08443172 |  |  | 0.1544455 | 5.798793
48 | 0.96 | 2.661017 | 6.975536 | 0.04505544 |  |  | 0.1511758 | 5.776349
48.5 | 0.97 | 2.411017 | 7.225536 | 0.07809605 |  |  | 0.1475903 | 5.751904
49 | 0.98 | 2.711017 | 6.925536 | 0.03816111 |  |  | 0.1443035 | 5.729682
49.5 | 0.99 | 2.411017 | 7.225536 | 0.07809605 |  |  | 0.1407504 | 5.705905
50 | 1 | 2.711017 | 6.925536 | 0.03816111 |  |  | 0.1374979 | 5.684349
50.5 | 1.01 | 2.561017 | 7.075536 | 0.05855185 |  |  | 0.133877 | 5.660571
51 | 1.02 | 2.861017 | 6.775536 | 0.01686745 |  |  | 0.1303859 | 5.637904
51.5 | 1.03 | 2.661017 | 6.975536 | 0.04505544 |  |  | 0.1263698 | 5.612127
52 | 1.04 | 2.811017 | 6.825536 | 0.02406928 |  |  | 0.1224539 | 5.587237
52.5 | 1.05 | 2.611017 | 7.025536 | 0.0518517 |  |  | 0.1179314 | 5.558793
53 | 1.06 | 2.861017 | 6.775536 | 0.01686745 |  |  | 0.1134276 | 5.530793
53.5 | 1.07 | 2.711017 | 6.925536 | 0.03816111 |  |  | 0.1085174 | 5.500571
54 | 1.08 | 2.911017 | 6.725536 | 0.009558469 |  |  | 0.1039653 | 5.472794
54.5 | 1.09 | 2.811017 | 6.825536 | 0.02406928 |  |  | 0.09911616 | 5.44346
55 | 1.1 | 2.861017 | 6.775536 | 0.01686745 |  |  | 0.09474574 | 5.417237
55.5 | 1.11 | 2.811017 | 6.825536 | 0.02406928 |  |  | 0.09030683 | 5.390793
56 | 1.12 | 3.061017 | 6.575536 | -0.01303533 |  |  | 0.08651028 | 5.368349
56.5 | 1.13 | 2.811017 | 6.825536 | 0.02406928 |  |  | 0.08265173 | 5.345682
57 | 1.14 | 3.161017 | 6.475536 | -0.02867935 |  |  | 0.07945649 | 5.327015
57.5 | 1.15 | 2.811017 | 6.825536 | 0.02406928 |  |  | 0.07619852 | 5.308126
58 | 1.16 | 3.061017 | 6.575536 | -0.01303533 |  |  | 0.07342684 | 5.292127
58.5 | 1.17 | 2.911017 | 6.725536 | 0.009558469 |  |  | 0.07025222 | 5.273904
59 | 1.18 | 3.111017 | 6.525536 | -0.02079737 |  |  | 0.06736511 | 5.25746
59.5 | 1.19 | 2.961017 | 6.675536 | 0.002140069 |  |  | 0.06397282 | 5.238348
60 | 1.2 | [5 empty] | 0.06094619 | 5.22146
60.5 | 1.21 | [5 empty] | 0.0576039 | 5.203015
61 | 1.22 | [5 empty] | 0.05474932 | 5.18746
61.5 | 1.23 | [5 empty] | 0.05152985 | 5.170127
62 | 1.24 | [5 empty] | 0.04889075 | 5.156126
62.5 | 1.25 | [5 empty] | 0.04586454 | 5.140127
63 | 1.26 | [5 empty] | 0.04331469 | 5.126793
63.5 | 1.27 | [5 empty] | 0.04062997 | 5.112793
64 | 1.28 | [5 empty] | 0.03883446 | 5.10346
64.5 | 1.29 | [5 empty] | 0.03675676 | 5.092571
65 | 1.3 | [5 empty] | 0.03531114 | 5.085015
65.5 | 1.31 | [5 empty] | 0.03339178 | 5.075016
66 | 1.32 | [5 empty] | 0.0317597 | 5.066571
66.5 | 1.33 | [5 empty] | 0.02929821 | 5.053904
67 | 1.34 | [5 empty] | 0.02715813 | 5.043015
67.5 | 1.35 | [5 empty] | 0.02436356 | 5.028793
68 | 1.36 | [5 empty] | 0.02205201 | 5.017016
68.5 | 1.37 | [5 empty] | 0.0191424 | 5.002126
69 | 1.38 | [5 empty] | 0.01676469 | 4.989904
69.5 | 1.39 | [5 empty] | 0.01395953 | 4.97546
70 | 1.4 | [5 empty] | 0.0118607 | 4.964571
70.5 | 1.41 | [5 empty] | 0.009501089 | 4.952348
71 | 1.42 | [5 empty] | 0.00793357 | 4.944127
71.5 | 1.43 | [5 empty] | 0.00622406 | 4.935237
72 | 1.44 | [5 empty] | 0.005396735 | 4.930793
72.5 | 1.45 | [5 empty] | 0.004197815 | 4.924571
73 | 1.46 | [5 empty] | 0.0035993 | 4.92146
73.5 | 1.47 | [5 empty] | 0.002758215 | 4.917238
74 | 1.48 | [5 empty] | 0.002359803 | 4.915238
74.5 | 1.49 | [5 empty] | 0.001370327 | 4.910349
75 | 1.5 | [5 empty] | 0.000966048 | 4.908349
75.5 | 1.51 | [5 empty] | 0.0002782706 | 4.9
76 | 1.52 | [5 empty] | 0 | 4.9
76.5 | 1.53 | [5 empty] | 0 | 4.9
77 | 1.54 | [5 empty] | 0 | 4.9
77.5 | 1.55 | [5 empty] | 0 | 4.9
78 | 1.56 | [5 empty] | 0 | 4.9
78.5 | 1.57 | [5 empty] | 0 | 4.9
79 | 1.58 | [5 empty] | 0 | 4.9
79.5 | 1.59 | [5 empty] | 0 | 4.9
80 | 1.6 | [5 empty] | 0 | 4.9
80.5 | 1.61
81 | 1.62
81.5 | 1.63
82 | 1.64
82.5 | 1.65
83 | 1.66
83.5 | 1.67
84 | 1.68
84.5 | 1.69
85 | 1.7
85.5 | 1.71
86 | 1.72
86.5 | 1.73
87 | 1.74
87.5 | 1.75
88 | 1.76
88.5 | 1.77
89 | 1.78
89.5 | 1.79
90 | 1.8
90.5 | 1.81
91 | 1.82
91.5 | 1.83
92 | 1.84
92.5 | 1.85
93 | 1.86
93.5 | 1.87
94 | 1.88
94.5 | 1.89
95 | 1.9
95.5 | 1.91
96 | 1.92
96.5 | 1.93
97 | 1.94
97.5 | 1.95
98 | 1.96
98.5 | 1.97
99 | 1.98
99.5 | 1.99
100 | 2
100.5 | 2.01
101 | 2.02
101.5 | 2.03
102 | 2.04
102.5 | 2.05
103 | 2.06
103.5 | 2.07
104 | 2.08
104.5 | 2.09
105 | 2.1
105.5 | 2.11
106 | 2.12
106.5 | 2.13
107 | 2.14
107.5 | 2.15
108 | 2.16
108.5 | 2.17
109 | 2.18
109.5 | 2.19
110 | 2.2
110.5 | 2.21
111 | 2.22
111.5 | 2.23
112 | 2.24
112.5 | 2.25
113 | 2.26
113.5 | 2.27
114 | 2.28
114.5 | 2.29
115 | 2.3
115.5 | 2.31
116 | 2.32
116.5 | 2.33
117 | 2.34
117.5 | 2.35
118 | 2.36
118.5 | 2.37
119 | 2.38
119.5 | 2.39
120 | 2.4
120.5 | 2.41
121 | 2.42
121.5 | 2.43
122 | 2.44
122.5 | 2.45
123 | 2.46
123.5 | 2.47
124 | 2.48
124.5 | 2.49
125 | 2.5

## Fuerza
ciclos | seg | Fuerza | Presión
0.5 | 0.01 | 9.39798 | 84.49885 | 0.6 | 11.82105
1 | 0.02 | 9.39798 | 84.49885 | 0.6 | 0
1.5 | 0.03 | 9.39798 | 84.49885
2 | 0.04 | 9.39798 | 84.49885
2.5 | 0.05 | 9.35874 | 84.14603
3 | 0.06 | 9.43722 | 84.85166
3.5 | 0.07 | 9.39798 | 84.49885
4 | 0.08 | 9.39798 | 84.49885
4.5 | 0.09 | 9.37836 | 84.32244
5 | 0.1 | 9.39798 | 84.49885
5.5 | 0.11 | 9.4176 | 84.67525
6 | 0.12 | 9.39798 | 84.49885
6.5 | 0.13 | 9.37836 | 84.32244
7 | 0.14 | 9.37836 | 84.32244
7.5 | 0.15 | 9.4176 | 84.67525
8 | 0.16 | 9.35874 | 84.14603
8.5 | 0.17 | 9.39798 | 84.49885 | 0.6 | 106.2851
9 | 0.18 | 9.45684 | 85.02806 | 0.6 | 0
9.5 | 0.19 | 9.39798 | 84.49885
10 | 0.2 | 9.39798 | 84.49885
10.5 | 0.21 | 9.39798 | 84.49885
11 | 0.22 | 9.37836 | 84.32244
11.5 | 0.23 | 9.39798 | 84.49885
12 | 0.24 | 9.39798 | 84.49885
12.5 | 0.25 | 9.45684 | 85.02806
13 | 0.26 | 9.43722 | 84.85166
13.5 | 0.27 | 9.35874 | 84.14603
14 | 0.28 | 9.39798 | 84.49885
14.5 | 0.29 | 9.39798 | 84.49885
15 | 0.3 | 9.4176 | 84.67525
15.5 | 0.31 | 9.35874 | 84.14603
16 | 0.32 | 9.35874 | 84.14603
16.5 | 0.33 | 9.43722 | 84.85166
17 | 0.34 | 9.43722 | 84.85166
17.5 | 0.35 | 9.39798 | 84.49885
18 | 0.36 | 9.4176 | 84.67525
18.5 | 0.37 | 9.39798 | 84.49885
19 | 0.38 | 9.39798 | 84.49885
19.5 | 0.39 | 9.4176 | 84.67525
20 | 0.4 | 9.43722 | 84.85166
20.5 | 0.41 | 9.4176 | 84.67525
21 | 0.42 | 9.4176 | 84.67525
21.5 | 0.43 | 9.37836 | 84.32244
22 | 0.44 | 9.39798 | 84.49885
22.5 | 0.45 | 9.37836 | 84.32244
23 | 0.46 | 9.39798 | 84.49885
23.5 | 0.47 | 9.4176 | 84.67525
24 | 0.48 | 9.4176 | 84.67525
24.5 | 0.49 | 9.4176 | 84.67525
25 | 0.5 | 9.37836 | 84.32244
25.5 | 0.51 | 9.37836 | 84.32244
26 | 0.52 | 9.4176 | 84.67525
26.5 | 0.53 | 9.39798 | 84.49885
27 | 0.54 | 9.39798 | 84.49885
27.5 | 0.55 | 9.37836 | 84.32244
28 | 0.56 | 9.39798 | 84.49885
28.5 | 0.57 | 9.39798 | 84.49885
29 | 0.58 | 9.4176 | 84.67525
29.5 | 0.59 | 9.4176 | 84.67525
30 | 0.6 | 9.35874 | 84.14603
30.5 | 0.61 | 9.4176 | 84.67525
31 | 0.62 | 9.39798 | 84.49885
31.5 | 0.63 | 9.35874 | 84.14603
32 | 0.64 | 9.4176 | 84.67525
32.5 | 0.65 | 9.4176 | 84.67525
33 | 0.66 | 9.39798 | 84.49885
33.5 | 0.67 | 9.39798 | 84.49885
34 | 0.68 | 9.39798 | 84.49885
34.5 | 0.69 | 9.39798 | 84.49885
35 | 0.7 | 9.37836 | 84.32244
35.5 | 0.71 | 9.37836 | 84.32244
36 | 0.72 | 9.4176 | 84.67525
36.5 | 0.73 | 9.35874 | 84.14603
37 | 0.74 | 9.35874 | 84.14603
37.5 | 0.75 | 9.33912 | 83.96963
38 | 0.76 | 9.33912 | 83.96963
38.5 | 0.77 | 9.3195 | 83.79322
39 | 0.78 | 9.3195 | 83.79322
39.5 | 0.79 | 9.29988 | 83.61681
40 | 0.8 | 9.28026 | 83.44041
40.5 | 0.81 | 9.2214 | 82.91119
41 | 0.82 | 9.24102 | 83.08759
41.5 | 0.83 | 9.26064 | 83.264
42 | 0.84 | 9.24102 | 83.08759
42.5 | 0.85 | 9.20178 | 82.73478
43 | 0.86 | 9.18216 | 82.55838
43.5 | 0.87 | 9.18216 | 82.55838
44 | 0.88 | 9.18216 | 82.55838
44.5 | 0.89 | 9.20178 | 82.73478
45 | 0.9 | 9.18216 | 82.55838
45.5 | 0.91 | 9.10368 | 81.85275
46 | 0.92 | 9.1233 | 82.02915
46.5 | 0.93 | 9.10368 | 81.85275
47 | 0.94 | 9.10368 | 81.85275
47.5 | 0.95 | 9.06444 | 81.49993
48 | 0.96 | 9.14292 | 82.20556
48.5 | 0.97 | 9.08406 | 81.67634
49 | 0.98 | 9.04482 | 81.32352
49.5 | 0.99 | 9.04482 | 81.32352
50 | 1 | 9.08406 | 81.67634
50.5 | 1.01 | 9.08406 | 81.67634
51 | 1.02 | 9.06444 | 81.49993
51.5 | 1.03 | 9.04482 | 81.32352
52 | 1.04 | 9.08406 | 81.67634
52.5 | 1.05 | 9.06444 | 81.49993
53 | 1.06 | 9.06444 | 81.49993
53.5 | 1.07 | 9.08406 | 81.67634
54 | 1.08 | 9.08406 | 81.67634
54.5 | 1.09 | 9.08406 | 81.67634
55 | 1.1 | 9.06444 | 81.49993
55.5 | 1.11 | 9.08406 | 81.67634
56 | 1.12 | 9.06444 | 81.49993
56.5 | 1.13 | 9.04482 | 81.32352
57 | 1.14 | 9.1233 | 82.02915
57.5 | 1.15 | 9.08406 | 81.67634
58 | 1.16 | 9.10368 | 81.85275
58.5 | 1.17 | 9.10368 | 81.85275
59 | 1.18 | 9.1233 | 82.02915
59.5 | 1.19 | 9.1233 | 82.02915
60 | 1.2
60.5 | 1.21
61 | 1.22
61.5 | 1.23
62 | 1.24
62.5 | 1.25
63 | 1.26
63.5 | 1.27
64 | 1.28
64.5 | 1.29
65 | 1.3
65.5 | 1.31
66 | 1.32
66.5 | 1.33
67 | 1.34
67.5 | 1.35
68 | 1.36
68.5 | 1.37
69 | 1.38
69.5 | 1.39
70 | 1.4
70.5 | 1.41
71 | 1.42
71.5 | 1.43
72 | 1.44
72.5 | 1.45
73 | 1.46
73.5 | 1.47
74 | 1.48
74.5 | 1.49
75 | 1.5
75.5 | 1.51
76 | 1.52
76.5 | 1.53
77 | 1.54
77.5 | 1.55
78 | 1.56
78.5 | 1.57
79 | 1.58
79.5 | 1.59
80 | 1.6
80.5 | 1.61
81 | 1.62
81.5 | 1.63
82 | 1.64
82.5 | 1.65
83 | 1.66
83.5 | 1.67
84 | 1.68
84.5 | 1.69
85 | 1.7
85.5 | 1.71
86 | 1.72
86.5 | 1.73
87 | 1.74
87.5 | 1.75
88 | 1.76
88.5 | 1.77
89 | 1.78
89.5 | 1.79
90 | 1.8
90.5 | 1.81
91 | 1.82
91.5 | 1.83
92 | 1.84
92.5 | 1.85
93 | 1.86
93.5 | 1.87
94 | 1.88
94.5 | 1.89
95 | 1.9
95.5 | 1.91
96 | 1.92
96.5 | 1.93
97 | 1.94
97.5 | 1.95
98 | 1.96
98.5 | 1.97
99 | 1.98
99.5 | 1.99
100 | 2
100.5 | 2.01
101 | 2.02
101.5 | 2.03
102 | 2.04
102.5 | 2.05
103 | 2.06
103.5 | 2.07
104 | 2.08
104.5 | 2.09
105 | 2.1
105.5 | 2.11
106 | 2.12
106.5 | 2.13
107 | 2.14
107.5 | 2.15
108 | 2.16
108.5 | 2.17
109 | 2.18
109.5 | 2.19
110 | 2.2
110.5 | 2.21
111 | 2.22
111.5 | 2.23
112 | 2.24
112.5 | 2.25
113 | 2.26
113.5 | 2.27
114 | 2.28
114.5 | 2.29
115 | 2.3
115.5 | 2.31
116 | 2.32
116.5 | 2.33
117 | 2.34
117.5 | 2.35
118 | 2.36
118.5 | 2.37
119 | 2.38
119.5 | 2.39
120 | 2.4
120.5 | 2.41
121 | 2.42
121.5 | 2.43
122 | 2.44
122.5 | 2.45
123 | 2.46
123.5 | 2.47
124 | 2.48
124.5 | 2.49
125 | 2.5

## Resistencia
ciclos | seg | Intensidad | Tensión | Resistencia | Potencia | Energía
0.5 | 0.01 | 0 | 0.4540678 |  |  |  | 0.6 | 9.18875
1 | 0.02 | 0 | -0.0459322 |  |  |  | 0.6 | 0 | La línea vertical roja señala el fin del precalentamiento
1.5 | 0.03 | 0 | 0.004067802 |  |  |  | 0.7 | 9.18875
2 | 0.04 | 0 | -0.0459322 |  |  |  | 0.7 | 0
2.5 | 0.05 | 0 | 0.0240678
3 | 0.06 | 0 | -0.0159322
3.5 | 0.07 | 0 | 0.0240678
4 | 0.08 | 0 | 0.004067802
4.5 | 0.09 | 0 | -0.0159322
5 | 0.1 | 0 | -0.0159322
5.5 | 0.11 | 0 | 0.004067802
6 | 0.12 | 0 | -0.0259322
6.5 | 0.13 | 0 | -0.0459322
7 | 0.14 | 0 | 0.0240678
7.5 | 0.15 | 0 | 0.004067802
8 | 0.16 | 0 | 0.0240678
8.5 | 0.17 | 0 | 0.0240678
9 | 0.18 | 0 | -0.0459322 |  |  |  | 0.6 | 2.254864
9.5 | 0.19 | 0 | 0.0240678 |  |  |  | 0.6 | 0
10 | 0.2 | 0 | -0.0159322
10.5 | 0.21 | 0 | -0.0459322
11 | 0.22 | 0 | -0.0159322
11.5 | 0.23 | 0 | 0.0440678
12 | 0.24 | 0 | -0.0159322
12.5 | 0.25 | 0 | -0.0459322
13 | 0.26 | 0 | 0.0240678
13.5 | 0.27 | 0 | -0.0159322
14 | 0.28 | 0 | 0.0240678
14.5 | 0.29 | 0 | 0.0440678
15 | 0.3 | 0 | 0.0240678
15.5 | 0.31 | 0 | 0.0240678
16 | 0.32 | 0 | 0.0240678
16.5 | 0.33 | 0 | 0.004067802 |  |  |  | 0.6 | 0.6553625
17 | 0.34 | 0 | 0.004067802 |  |  |  | 0.6 | 0
17.5 | 0.35 | 0 | -0.0259322
18 | 0.36 | 0 | -0.0259322
18.5 | 0.37 | 0 | 0.004067802
19 | 0.38 | 0 | -0.0259322
19.5 | 0.39 | 0 | -0.0159322
20 | 0.4 | 0 | -0.0259322
20.5 | 0.41 | 0 | 0.004067802
21 | 0.42 | 0 | -0.0159322
21.5 | 0.43 | 0 | -0.0259322
22 | 0.44 | 0 | 0.004067802
22.5 | 0.45 | 0 | 0.0440678
23 | 0.46 | 0 | 0.0840678
23.5 | 0.47 | 0 | -0.0159322
24 | 0.48 | 0 | -0.0259322
24.5 | 0.49 | 0 | 0.0240678 |  |  |  | 0.6 | 16.35678
25 | 0.5 | 0 | 0.0840678 |  |  |  | 0.6 | 0
25.5 | 0.51 | 0 | -0.0159322
26 | 0.52 | 0 | 0.0640678
26.5 | 0.53 | 0 | -0.0259322
27 | 0.54 | 0 | -0.0159322
27.5 | 0.55 | 0 | 0.004067802
28 | 0.56 | 0 | -0.0259322
28.5 | 0.57 | 0 | -0.0259322
29 | 0.58 | 0 | -0.0159322
29.5 | 0.59 | 0 | 0.0240678
30 | 0.6 | 0 | 0.004067802
30.5 | 0.61 | 0 | -0.0259322
31 | 0.62 | 2.983 | -0.02600491 | -0.008717705 | -0.07757265 | -0.0007757265
31.5 | 0.63 | 2.886 | 0.9939975 | 0.3444205 | 2.868677 | 0.02791104
32 | 0.64 | 2.944 | 1.323996 | 0.4497269 | 3.897844 | 0.06688949
32.5 | 0.65 | 2.964 | 1.553996 | 0.52429 | 4.606043 | 0.1129499
33 | 0.66 | 3.1 | 1.343992 | 0.4335459 | 4.166376 | 0.1546137
33.5 | 0.67 | 3.295 | 1.323987 | 0.4018171 | 4.362539 | 0.1982391
34 | 0.68 | 3.471 | 1.423983 | 0.4102516 | 4.942646 | 0.2476655
34.5 | 0.69 | 3.607 | 1.57398 | 0.4363681 | 5.677345 | 0.3044389
35 | 0.7 | 3.841 | 1.243974 | 0.3238673 | 4.778105 | 0.35222
35.5 | 0.71 | 3.939 | 1.203972 | 0.3056542 | 4.742445 | 0.3996444
36 | 0.72 | 2.788 | 1.364 | 0.4892395 | 3.802832 | 0.4376728
36.5 | 0.73 | 2.788 | 0.8939999 | 0.3206599 | 2.492472 | 0.4625975
37 | 0.74 | 5.167 | 0.6439419 | 0.1246259 | 3.327248 | 0.49587
37.5 | 0.75 | 6.493 | 1.513909 | 0.2331602 | 9.829814 | 0.5941681
38 | 0.76 | 7.254 | 1.803891 | 0.2486753 | 13.08543 | 0.7250224
38.5 | 0.77 | 7.254 | 1.493891 | 0.2059403 | 10.83669 | 0.8333892
39 | 0.78 | 7.351 | 1.423889 | 0.1937 | 10.46701 | 0.9380593
39.5 | 0.79 | 6.688 | 1.133905 | 0.1695432 | 7.583555 | 1.013895
40 | 0.8 | 5.889 | 1.133924 | 0.1925495 | 6.67768 | 1.080672
40.5 | 0.81 | 5.889 | 1.263924 | 0.2146246 | 7.44325 | 1.155104
41 | 0.82 | 6.045 | 0.9939204 | 0.1644202 | 6.008249 | 1.215186
41.5 | 0.83 | 6.025 | 1.183921 | 0.1965014 | 7.133124 | 1.286518
42 | 0.84 | 5.967 | 0.8939224 | 0.149811 | 5.334035 | 1.339858
42.5 | 0.85 | 5.967 | 0.8939224 | 0.149811 | 5.334035 | 1.393198
43 | 0.86 | 5.986 | 1.053922 | 0.1760645 | 6.308777 | 1.456286
43.5 | 0.87 | 5.986 | 1.113922 | 0.1860878 | 6.667936 | 1.522966
44 | 0.88 | 6.006 | 0.9739214 | 0.1621581 | 5.849372 | 1.581459
44.5 | 0.89 | 6.045 | 0.9739205 | 0.1611117 | 5.887349 | 1.640333
45 | 0.9 | 5.986 | 0.9939219 | 0.1660411 | 5.949616 | 1.699829
45.5 | 0.91 | 5.986 | 1.133922 | 0.189429 | 6.787656 | 1.767706
46 | 0.92 | 6.006 | 1.053921 | 0.1754781 | 6.329852 | 1.831004
46.5 | 0.93 | 5.967 | 1.053922 | 0.1766252 | 6.288755 | 1.893892
47 | 0.94 | 5.967 | 0.9339224 | 0.1565146 | 5.572715 | 1.949619
47.5 | 0.95 | 5.986 | 1.073922 | 0.1794056 | 6.428497 | 2.013904
48 | 0.96 | 6.006 | 1.073921 | 0.1788081 | 6.449972 | 2.078403
48.5 | 0.97 | 5.986 | 0.9339219 | 0.1560177 | 5.590456 | 2.134308
49 | 0.98 | 5.986 | 0.9339219 | 0.1560177 | 5.590456 | 2.190212
49.5 | 0.99 | 5.986 | 0.8939219 | 0.1493354 | 5.351017 | 2.243723
50 | 1 | 5.986 | 0.8939219 | 0.1493354 | 5.351017 | 2.297233
50.5 | 1.01 | 5.928 | 0.9339233 | 0.1575444 | 5.536297 | 2.352596
51 | 1.02 | 5.928 | 0.8539233 | 0.1440491 | 5.062057 | 2.403216
51.5 | 1.03 | 5.947 | 1.053923 | 0.1772193 | 6.26768 | 2.465893
52 | 1.04 | 5.967 | 0.8739223 | 0.1464593 | 5.214694 | 2.51804
52.5 | 1.05 | 5.986 | 0.8739219 | 0.1459943 | 5.231297 | 2.570353
53 | 1.06 | 5.986 | 0.8239219 | 0.1376415 | 4.931997 | 2.619673
53.5 | 1.07 | 5.908 | 0.9139238 | 0.1546926 | 5.399462 | 2.673668
54 | 1.08 | 5.947 | 0.9139228 | 0.153678 | 5.435099 | 2.728019
54.5 | 1.09 | 5.947 | 0.9139228 | 0.153678 | 5.435099 | 2.78237
55 | 1.1 | 5.908 | 0.8439238 | 0.1428442 | 4.985902 | 2.832229
55.5 | 1.11 | 5.947 | 0.8439229 | 0.1419073 | 5.018809 | 2.882417
56 | 1.12 | 5.947 | 0.9139228 | 0.153678 | 5.435099 | 2.936768
56.5 | 1.13 | 5.928 | 0.9139233 | 0.1541706 | 5.417737 | 2.990945
57 | 1.14 | 5.908 | 0.9139238 | 0.1546926 | 5.399462 | 3.04494
57.5 | 1.15 | 5.908 | 0.7839238 | 0.1326885 | 4.631422 | 3.091254
58 | 1.16 | 5.928 | 0.7039233 | 0.1187455 | 4.172858 | 3.132983
58.5 | 1.17 | 5.928 | 0.9539233 | 0.1609183 | 5.654858 | 3.189531
59 | 1.18 | 5.85 | 0.8439252 | 0.1442607 | 4.936963 | 3.238901
59.5 | 1.19 | 5.85 | 0.6839252 | 0.1169103 | 4.000962 | 3.278911
60 | 1.2
60.5 | 1.21
61 | 1.22
61.5 | 1.23
62 | 1.24
62.5 | 1.25
63 | 1.26
63.5 | 1.27
64 | 1.28
64.5 | 1.29
65 | 1.3
65.5 | 1.31
66 | 1.32
66.5 | 1.33
67 | 1.34
67.5 | 1.35
68 | 1.36
68.5 | 1.37
69 | 1.38
69.5 | 1.39
70 | 1.4
70.5 | 1.41
71 | 1.42
71.5 | 1.43
72 | 1.44
72.5 | 1.45
73 | 1.46
73.5 | 1.47
74 | 1.48
74.5 | 1.49
75 | 1.5
75.5 | 1.51
76 | 1.52
76.5 | 1.53
77 | 1.54
77.5 | 1.55
78 | 1.56
78.5 | 1.57
79 | 1.58
79.5 | 1.59
80 | 1.6
80.5 | 1.61
81 | 1.62
81.5 | 1.63
82 | 1.64
82.5 | 1.65
83 | 1.66
83.5 | 1.67
84 | 1.68
84.5 | 1.69
85 | 1.7
85.5 | 1.71
86 | 1.72
86.5 | 1.73
87 | 1.74
87.5 | 1.75
88 | 1.76
88.5 | 1.77
89 | 1.78
89.5 | 1.79
90 | 1.8
90.5 | 1.81
91 | 1.82
91.5 | 1.83
92 | 1.84
92.5 | 1.85
93 | 1.86
93.5 | 1.87
94 | 1.88
94.5 | 1.89
95 | 1.9
95.5 | 1.91
96 | 1.92
96.5 | 1.93
97 | 1.94
97.5 | 1.95
98 | 1.96
98.5 | 1.97
99 | 1.98
99.5 | 1.99
100 | 2
100.5 | 2.01
101 | 2.02
101.5 | 2.03
102 | 2.04
102.5 | 2.05
103 | 2.06
103.5 | 2.07
104 | 2.08
104.5 | 2.09
105 | 2.1
105.5 | 2.11
106 | 2.12
106.5 | 2.13
107 | 2.14
107.5 | 2.15
108 | 2.16
108.5 | 2.17
109 | 2.18
109.5 | 2.19
110 | 2.2
110.5 | 2.21
111 | 2.22
111.5 | 2.23
112 | 2.24
112.5 | 2.25
113 | 2.26
113.5 | 2.27
114 | 2.28
114.5 | 2.29
115 | 2.3
115.5 | 2.31
116 | 2.32
116.5 | 2.33
117 | 2.34
117.5 | 2.35
118 | 2.36
118.5 | 2.37
119 | 2.38
119.5 | 2.39
120 | 2.4
120.5 | 2.41
121 | 2.42
121.5 | 2.43
122 | 2.44
122.5 | 2.45
123 | 2.46
123.5 | 2.47
124 | 2.48
124.5 | 2.49
125 | 2.5

## Resultados
Inicio paso corriente
30 | 0
30 | 0.5 | Eje Izquierdo |  | Eje Derecho
Fin de Subida |  | Máx = | 0.5 | Máx = | 0.6
37.14801 | 0 | Mín = | 0 | Mín = | 0
37.14801 | 0.5
¿Suavizar?
Inicio paso corriente |  | Eje Izquierdo |  | Eje Derecho
30 | 0 | Máx = | 100 | Máx = | 9
30 | 100 | Mín = | 0 | Mín = | 0
Fin de Subida
37.14801 | 0
37.14801 | 100
¿Suavizar?
|  | Eje Izquierdo |  | Eje Derecho
Inicio paso corriente |  | Máx = | 10 | Máx = | 6
30 | 0 | Mín = | 0 | Mín = | 0
30 | 10
Fin de Subida
37.14801 | 0
37.14801 | 10
|  | Eje Izquierdo |  | Eje Derecho
Inicio paso corriente |  | Máx = | 14 | Máx = | 9
30 | 0 | Mín = | 0 | Mín = | 0
30 | 14
Fin de Subida
37.14801 | 0
37.14801 | 14