## Parámetros
Ensayo |  |  |  |  | Fecha:
Características polvo |  | Material | Referencia polvo | Densidad de golpeo g/cm3 | Densidad aparente g/cm3 | Densidad absoluta g/cm3
|  | Al-NH3 |  | 1.19 | 0.84 | 2.725 |  | Sí
No
Activación externa |  | PRECOMPRESIÓN | No | # MPa
|  | ACTIVACIÓN ELÉC. | No | # V | # A
Características de corriente | Duraciones
|  | Aproximación | Apriete | PreCalentamiento | Calentamiento | Enfriamiento
|  | 99 | 30 | 5 | 25 | 60 | ciclos
|  | 1.98 | 0.6 | 0.1 | 0.5 | 1.2 | segundos
Intensidades
|  | I máx | So1i (grados) | I So1i (kA) | ISo2i (kA) | Energía (kJ) | EDE (kJ/g)
|  | 6.591 | 15 | 1 | 6 | 3.381558 | 1.870434
Características de Presión |  | Presión Trabajo | Presión Sinterizado
|  | 923 |  | kgf
|  | 3.812474 | 0 | bares
Características Sinterizados |  | Diámetro (mm) | Altura (mm) | Masa (g) |  | Secc (cm2)
| 1 | 11.98 | 6.74 | 1.8079 |  | 1.135218
| 2 | 12.05 | 6.54 |  |  | Volumen (cm3)
| 3 | 11.98 | 6.72 |  |  | 0.7590354
| 4 | 12.02 | 6.74
| 5 | 12.02 | 6.66 |  |  | Densid (g/cm3)
| 6 | 12.05 | 6.63 |  |  | 2.381839
| 7 | 12.05 | 6.8 |  |  | Porosidad (%)
| 8 | 12.03 | 6.66 |  |  | 12.59307
|  | 12.0225 | 6.68625
Otros Datos |  | Tª Inicial (ºC) | Lubricante | Diám Punzón (mm) | h punzones (mm) | h obleas (mm) | tS (ciclos)
|  | 25.7 |  | 11.9 | 97.31 | 9.3 | 6.640844
Observaciones
[9 empty] | 4 | 5 | 8
[9 empty] | 3 | 9 | 2

## Adquisición
384 | 477 | 0 | 70
385 | 475 | 0 | 17 | IP:x,x,x,x:
386 | 475 | 0 | 14 | 172,16,1,14
386 | 475 | 0 | 17
386 | 473 | 0 | 19 | Abrir canal. (IP: 172,16,1,14)(Return:1)
386 | 473 | 0 | 19
386 | 477 | 0 | 12
386 | 475 | 0 | 27 | Recibidos de 1906 registros (Soldadura:1675)
386 | 475 | 0 | 23
386 | 474 | 0 | 23
385 | 477 | 0 | 19 | Representar gráficas
386 | 476 | 0 | 19
386 | 475 | 0 | 14
386 | 473 | 0 | 21
386 | 475 | 0 | 16
386 | 476 | 0 | 23
386 | 473 | 0 | 23
387 | 476 | 0 | 17
384 | 479 | 0 | 25
387 | 474 | 0 | 17
384 | 477 | 0 | 21
388 | 476 | 0 | 16
386 | 476 | 0 | 17
386 | 476 | 0 | 17
384 | 476 | 0 | 17
387 | 476 | 0 | 21
387 | 476 | 0 | 19
387 | 475 | 0 | 16
386 | 476 | 0 | 27
387 | 474 | 0 | 17
389 | 475 | 0 | 21
387 | 476 | 0 | 19
385 | 477 | 0 | 19
386 | 475 | 0 | 19
386 | 477 | 0 | 17
388 | 475 | 0 | 27
386 | 476 | 0 | 12
386 | 476 | 0 | 16
386 | 477 | 0 | 17
386 | 476 | 0 | 21
386 | 478 | 0 | 25
385 | 475 | 0 | 25
387 | 476 | 0 | 16
386 | 475 | 0 | 14
387 | 476 | 0 | 21
385 | 478 | 0 | 16
388 | 476 | 0 | 21
387 | 476 | 0 | 25
387 | 476 | 0 | 21
388 | 476 | 0 | 19
386 | 475 | 0 | 16
386 | 475 | 0 | 21
385 | 478 | 0 | 17
387 | 475 | 0 | 17
387 | 474 | 0 | 19
385 | 477 | 0 | 21
386 | 476 | 0 | 19
387 | 475 | 0 | 19
388 | 476 | 0 | 21
388 | 476 | 0 | 21
386 | 474 | 0 | 19
389 | 475 | 3081 | 19
385 | 476 | 2983 | 161
387 | 478 | 2983 | 184
387 | 474 | 3022 | 176
390 | 476 | 3276 | 170
390 | 475 | 3373 | 170
396 | 475 | 3666 | 168
394 | 475 | 3724 | 139
396 | 477 | 4017 | 137
397 | 475 | 4056 | 155
400 | 473 | 4387 | 143
400 | 472 | 4485 | 145
405 | 472 | 4641 | 147
403 | 472 | 5869 | 128
410 | 472 | 6123 | 178
411 | 471 | 6571 | 167
416 | 470 | 6571 | 139
417 | 470 | 6591 | 143
421 | 470 | 6532 | 151
418 | 469 | 6415 | 161
422 | 471 | 6181 | 161
421 | 468 | 6103 | 134
426 | 465 | 6084 | 135
423 | 467 | 6084 | 135
428 | 466 | 6045 | 130
427 | 464 | 6025 | 130
432 | 464 | 6025 | 126
428 | 463 | 6084 | 126
434 | 462 | 6025 | 114
430 | 462 | 5967 | 122
435 | 462 | 5967 | 118
432 | 461 | 6006 | 118
435 | 460 | 6006 | 128
434 | 460 | 6025 | 124
440 | 461 | 6064 | 126
434 | 460 | 6025 | 108
440 | 458 | 6064 | 116
437 | 460 | 5986 | 118
441 | 459 | 6025 | 106
438 | 460 | 6025 | 110
440 | 461 | 5967 | 103
439 | 460 | 5986 | 112
442 | 459 | 5986 | 99
440 | 457 | 5967 | 99
443 | 458 | 5967 | 99
440 | 459 | 5967 | 103
444 | 461 | 5986 | 103
441 | 460 | 5986 | 137
445 | 459 | 5967 | 104
442 | 460 | 5908 | 104
445 | 461 | 5908 | 106
441 | 464 | 5947 | 101
448 | 460 | 5928 | 101
442 | 462 | 5928 | 130
446 | 462 | 5889 | 85
443 | 462 | 5889 | 99
447 | 463 | 5908 | 93
444 | 462 | 5889 | 95

## Desplazamiento
ciclos | seg | x(t) | h(t) | θ(t) |  |  | θ(t) | H(t)
0.5 | 0.01 | -0.113559 | 9.707679 | 0.3112411 |  |  | 0.3750702 | 7.841402
1 | 0.02 | -0.06355896 | 9.657679 | 0.3076752 | 0.6 | 3.858051 | 0.3751417 | 7.842302
1.5 | 0.03 | -0.01355896 | 9.607679 | 0.3040723 | 0.6 | 0 | 0.3752058 | 7.843109
2 | 0.04 | -0.01355896 | 9.607679 | 0.3040723 |  |  | 0.3752927 | 7.844202
2.5 | 0.05 | -0.01355896 | 9.607679 | 0.3040723 |  |  | 0.375362 | 7.845078
3 | 0.06 | -0.01355896 | 9.607679 | 0.3040723 |  |  | 0.3754207 | 7.845825
3.5 | 0.07 | -0.01355896 | 9.607679 | 0.3040723 |  |  | 0.3755129 | 7.846983
4 | 0.08 | -0.01355896 | 9.607679 | 0.3040723 |  |  | 0.3754949 | 7.846785
4.5 | 0.09 | -0.01355896 | 9.607679 | 0.3040723 |  |  | 0.375441 | 7.846127
5 | 0.1 | -0.01355896 | 9.607679 | 0.3040723 |  |  | 0.3753342 | 7.844794
5.5 | 0.11 | -0.06355896 | 9.657679 | 0.3076752 |  |  | 0.3751218 | 7.842126
6 | 0.12 | -0.01355896 | 9.607679 | 0.3040723 |  |  | 0.3747863 | 7.837904
6.5 | 0.13 | -0.01355896 | 9.607679 | 0.3040723 |  |  | 0.3744717 | 7.833904
7 | 0.14 | -0.01355896 | 9.607679 | 0.3040723 |  |  | 0.3741395 | 7.829682
7.5 | 0.15 | -0.01355896 | 9.607679 | 0.3040723 |  |  | 0.3738248 | 7.825682
8 | 0.16 | -0.01355896 | 9.607679 | 0.3040723 |  |  | 0.3735437 | 7.822127
8.5 | 0.17 | -0.01355896 | 9.607679 | 0.3040723 |  |  | 0.3732584 | 7.818571
9 | 0.18 | 0.03644104 | 9.557679 | 0.3004316 |  |  | 0.372825 | 7.813238
9.5 | 0.19 | -0.113559 | 9.707679 | 0.3112411 |  |  | 0.3723171 | 7.807015
10 | 0.2 | 0.03644104 | 9.557679 | 0.3004316 |  |  | 0.3717346 | 7.799905
10.5 | 0.21 | -0.113559 | 9.707679 | 0.3112411 |  |  | 0.3711689 | 7.793016
11 | 0.22 | 0.08644104 | 9.507679 | 0.2967527 |  |  | 0.3707125 | 7.78746
11.5 | 0.23 | -0.01355896 | 9.607679 | 0.3040723 | 0.6 | 12.1346 | 0.3704918 | 7.784793
12 | 0.24 | -0.01355896 | 9.607679 | 0.3040723 | 0.6 | 0 | 0.3704702 | 7.784571
12.5 | 0.25 | -0.113559 | 9.707679 | 0.3112411 |  |  | 0.3706844 | 7.787238
13 | 0.26 | 0.03644104 | 9.557679 | 0.3004316 |  |  | 0.3711176 | 7.792571
13.5 | 0.27 | 0.03644104 | 9.557679 | 0.3004316 |  |  | 0.371803 | 7.801015
14 | 0.28 | 0.03644104 | 9.557679 | 0.3004316 |  |  | 0.372667 | 7.811682
14.5 | 0.29 | -0.01355896 | 9.607679 | 0.3040723 |  |  | 0.3736567 | 7.823905
15 | 0.3 | 0.03644104 | 9.557679 | 0.3004316 |  |  | 0.3746632 | 7.836349
15.5 | 0.31 | 0.136441 | 9.457679 | 0.2930348 |  |  | 0.3755583 | 7.84746
16 | 0.32 | 0.03644104 | 9.557679 | 0.3004316 |  |  | 0.3762361 | 7.855905
16.5 | 0.33 | -0.06355896 | 9.657679 | 0.3076752 |  |  | 0.3766634 | 7.861238
17 | 0.34 | -0.01355896 | 9.607679 | 0.3040723 |  |  | 0.376893 | 7.864127
17.5 | 0.35 | -0.01355896 | 9.607679 | 0.3040723 |  |  | 0.3769621 | 7.865016
18 | 0.36 | 0.08644104 | 9.507679 | 0.2967527 |  |  | 0.3769085 | 7.864348
18.5 | 0.37 | -0.01355896 | 9.607679 | 0.3040723 |  |  | 0.3767322 | 7.862127
19 | 0.38 | -0.01355896 | 9.607679 | 0.3040723 |  |  | 0.3765035 | 7.859238
19.5 | 0.39 | -0.01355896 | 9.607679 | 0.3040723 |  |  | 0.3761875 | 7.855238
20 | 0.4 | -0.01355896 | 9.607679 | 0.3040723 |  |  | 0.3758546 | 7.851016
20.5 | 0.41 | -0.01355896 | 9.607679 | 0.3040723 |  |  | 0.3755747 | 7.84746
21 | 0.42 | -0.06355896 | 9.657679 | 0.3076752 |  |  | 0.3754183 | 7.84546
21.5 | 0.43 | 0.03644104 | 9.557679 | 0.3004316 |  |  | 0.3753499 | 7.844571
22 | 0.44 | -0.01355896 | 9.607679 | 0.3040723 | 0.6 | 0.3890514 | 0.3754045 | 7.845238
22.5 | 0.45 | 0.03644104 | 9.557679 | 0.3004316 | 0.6 | 0 | 0.3754217 | 7.84546
23 | 0.46 | -0.06355896 | 9.657679 | 0.3076752 |  |  | 0.3753664 | 7.844793
23.5 | 0.47 | 0.08644104 | 9.507679 | 0.2967527 |  |  | 0.3751857 | 7.84257
24 | 0.48 | 0.03644104 | 9.557679 | 0.3004316 |  |  | 0.3748973 | 7.839015
24.5 | 0.49 | 0.03644104 | 9.557679 | 0.3004316 |  |  | 0.3744486 | 7.833459
25 | 0.5 | 0.08644104 | 9.507679 | 0.2967527 |  |  | 0.3740013 | 7.827905
25.5 | 0.51 | -0.01355896 | 9.607679 | 0.3040723 |  |  | 0.3735552 | 7.822349
26 | 0.52 | -0.01355896 | 9.607679 | 0.3040723 |  |  | 0.3731464 | 7.817238
26.5 | 0.53 | -0.06355896 | 9.657679 | 0.3076752 |  |  | 0.3727195 | 7.811904
27 | 0.54 | 0.03644104 | 9.557679 | 0.3004316 |  |  | 0.372434 | 7.808349
27.5 | 0.55 | 0.03644104 | 9.557679 | 0.3004316 |  |  | 0.3721627 | 7.805016
28 | 0.56 | -0.06355896 | 9.657679 | 0.3076752 |  |  | 0.3719411 | 7.802349
28.5 | 0.57 | -0.01355896 | 9.607679 | 0.3040723 |  |  | 0.3716404 | 7.798794
29 | 0.58 | 0.03644104 | 9.557679 | 0.3004316 |  |  | 0.3713712 | 7.795682
29.5 | 0.59 | 0.08644104 | 9.507679 | 0.2967527 |  |  | 0.3707694 | 7.788571
30 | 0.6 | 0.08644104 | 9.507679 | 0.2967527 |  |  | 0.3699269 | 7.778571
30.5 | 0.61 | -0.01355896 | 9.607679 | 0.3040723 |  |  | 0.3685414 | 7.762127
31 | 0.62 | 0.136441 | 9.457679 | 0.2930348 |  |  | 0.3667579 | 7.741015
31.5 | 0.63 | -0.06355896 | 9.657679 | 0.3076752 |  |  | 0.3641653 | 7.710571
32 | 0.64 | 0.03644104 | 9.557679 | 0.3004316 |  |  | 0.3609946 | 7.673682
32.5 | 0.65 | 0.03644104 | 9.557679 | 0.3004316 |  |  | 0.3568092 | 7.625682
33 | 0.66 | 0.186441 | 9.407679 | 0.2892774 |  |  | 0.351833 | 7.56946
33.5 | 0.67 | 0.186441 | 9.407679 | 0.2892774 |  |  | 0.3455728 | 7.499905
34 | 0.68 | 0.486441 | 9.107679 | 0.2658668 |  |  | 0.3384776 | 7.422349
34.5 | 0.69 | 0.3864411 | 9.207679 | 0.2738398 |  |  | 0.3301619 | 7.333015
35 | 0.7 | 0.486441 | 9.107679 | 0.2658668 |  |  | 0.3211932 | 7.238348
35.5 | 0.71 | 0.536441 | 9.057679 | 0.2618142 |  |  | 0.3112944 | 7.135904
36 | 0.72 | 0.6864411 | 8.907679 | 0.2493836 |  |  | 0.3011935 | 7.03346
36.5 | 0.73 | 0.6864411 | 8.907679 | 0.2493836 |  |  | 0.290509 | 6.927461
37 | 0.74 | 0.9364411 | 8.657679 | 0.2277087 |  |  | 0.2800082 | 6.825682
37.5 | 0.75 | 0.836441 | 8.757679 | 0.2365272 |  |  | 0.2694481 | 6.725683
38 | 0.76 | 1.186441 | 8.407679 | 0.2047448 |  |  | 0.2595809 | 6.634349
38.5 | 0.77 | 1.236441 | 8.357679 | 0.1999872 |  |  | 0.2499438 | 6.547237
39 | 0.78 | 1.486441 | 8.107679 | 0.1753189 |  |  | 0.2412587 | 6.470571
39.5 | 0.79 | 1.536441 | 8.057679 | 0.1702015 |  |  | 0.2329286 | 6.398793
40 | 0.8 | 1.736441 | 7.857679 | 0.1490808 |  |  | 0.2254058 | 6.335459
40.5 | 0.81 | 1.586441 | 8.007679 | 0.1650202 |  |  | 0.21807 | 6.275015
41 | 0.82 | 1.786441 | 7.807679 | 0.1436316 |  |  | 0.2115753 | 6.222571
41.5 | 0.83 | 1.736441 | 7.857679 | 0.1490808 |  |  | 0.2052385 | 6.172349
42 | 0.84 | 1.986441 | 7.607679 | 0.1211183 |  |  | 0.1996535 | 6.128793
42.5 | 0.85 | 1.836441 | 7.757679 | 0.1381121 |  |  | 0.1942145 | 6.087015
43 | 0.86 | 2.086441 | 7.507679 | 0.1094118 |  |  | 0.1894583 | 6.051016
43.5 | 0.87 | 2.036441 | 7.557679 | 0.1153038 |  |  | 0.1846137 | 6.014793
44 | 0.88 | 2.286441 | 7.307679 | 0.08503783 |  |  | 0.1803505 | 5.983237
44.5 | 0.89 | 2.086441 | 7.507679 | 0.1094118 |  |  | 0.176075 | 5.951904
45 | 0.9 | 2.386441 | 7.207679 | 0.07234351 |  |  | 0.1723395 | 5.924793
45.5 | 0.91 | 2.186441 | 7.407679 | 0.09738935 |  |  | 0.168439 | 5.896793
46 | 0.92 | 2.436441 | 7.157679 | 0.06586339 |  |  | 0.1650594 | 5.872793
46.5 | 0.93 | 2.286441 | 7.307679 | 0.08503783 |  |  | 0.1614582 | 5.84746
47 | 0.94 | 2.436441 | 7.157679 | 0.06586339 |  |  | 0.1581105 | 5.824126
47.5 | 0.95 | 2.386441 | 7.207679 | 0.07234351 |  |  | 0.1544455 | 5.798793
48 | 0.96 | 2.686441 | 6.907679 | 0.03205549 |  |  | 0.1511758 | 5.776349
48.5 | 0.97 | 2.386441 | 7.207679 | 0.07234351 |  |  | 0.1475903 | 5.751904
49 | 0.98 | 2.686441 | 6.907679 | 0.03205549 |  |  | 0.1443035 | 5.729682
49.5 | 0.99 | 2.536441 | 7.057679 | 0.05262766 |  |  | 0.1407504 | 5.705905
50 | 1 | 2.736441 | 6.857679 | 0.02499809 |  |  | 0.1374979 | 5.684349
50.5 | 1.01 | 2.586441 | 7.007679 | 0.04586811 |  |  | 0.133877 | 5.660571
51 | 1.02 | 2.686441 | 6.907679 | 0.03205549 |  |  | 0.1303859 | 5.637904
51.5 | 1.03 | 2.636441 | 6.957679 | 0.0390114 |  |  | 0.1263698 | 5.612127
52 | 1.04 | 2.786441 | 6.807679 | 0.01783708 |  |  | 0.1224539 | 5.587237
52.5 | 1.05 | 2.686441 | 6.907679 | 0.03205549 |  |  | 0.1179314 | 5.558793
53 | 1.06 | 2.836441 | 6.757679 | 0.01057004 |  |  | 0.1134276 | 5.530793
53.5 | 1.07 | 2.686441 | 6.907679 | 0.03205549 |  |  | 0.1085174 | 5.500571
54 | 1.08 | 2.886441 | 6.707679 | 0.003194661 |  |  | 0.1039653 | 5.472794
54.5 | 1.09 | 2.736441 | 6.857679 | 0.02499809 |  |  | 0.09911616 | 5.44346
55 | 1.1 | 2.936441 | 6.657679 | -0.004291428 |  |  | 0.09474574 | 5.417237
55.5 | 1.11 | 2.786441 | 6.807679 | 0.01783708 |  |  | 0.09030683 | 5.390793
56 | 1.12 | 2.936441 | 6.657679 | -0.004291428 |  |  | 0.08651028 | 5.368349
56.5 | 1.13 | 2.736441 | 6.857679 | 0.02499809 |  |  | 0.08265173 | 5.345682
57 | 1.14 | 3.086441 | 6.507679 | -0.02744005 |  |  | 0.07945649 | 5.327015
57.5 | 1.15 | 2.786441 | 6.807679 | 0.01783708 |  |  | 0.07619852 | 5.308126
58 | 1.16 | 2.986441 | 6.607679 | -0.01189088 |  |  | 0.07342684 | 5.292127
58.5 | 1.17 | 2.836441 | 6.757679 | 0.01057004 |  |  | 0.07025222 | 5.273904
59 | 1.18 | 3.036441 | 6.557679 | -0.01960615 |  |  | 0.06736511 | 5.25746
59.5 | 1.19 | 2.886441 | 6.707679 | 0.003194661 |  |  | 0.06397282 | 5.238348
60 | 1.2 | [5 empty] | 0.06094619 | 5.22146
60.5 | 1.21 | [5 empty] | 0.0576039 | 5.203015
61 | 1.22 | [5 empty] | 0.05474932 | 5.18746
61.5 | 1.23 | [5 empty] | 0.05152985 | 5.170127
62 | 1.24 | [5 empty] | 0.04889075 | 5.156126
62.5 | 1.25 | [5 empty] | 0.04586454 | 5.140127
63 | 1.26 | [5 empty] | 0.04331469 | 5.126793
63.5 | 1.27 | [5 empty] | 0.04062997 | 5.112793
64 | 1.28 | [5 empty] | 0.03883446 | 5.10346
64.5 | 1.29 | [5 empty] | 0.03675676 | 5.092571
65 | 1.3 | [5 empty] | 0.03531114 | 5.085015
65.5 | 1.31 | [5 empty] | 0.03339178 | 5.075016
66 | 1.32 | [5 empty] | 0.0317597 | 5.066571
66.5 | 1.33 | [5 empty] | 0.02929821 | 5.053904
67 | 1.34 | [5 empty] | 0.02715813 | 5.043015
67.5 | 1.35 | [5 empty] | 0.02436356 | 5.028793
68 | 1.36 | [5 empty] | 0.02205201 | 5.017016
68.5 | 1.37 | [5 empty] | 0.0191424 | 5.002126
69 | 1.38 | [5 empty] | 0.01676469 | 4.989904
69.5 | 1.39 | [5 empty] | 0.01395953 | 4.97546
70 | 1.4 | [5 empty] | 0.0118607 | 4.964571
70.5 | 1.41 | [5 empty] | 0.009501089 | 4.952348
71 | 1.42 | [5 empty] | 0.00793357 | 4.944127
71.5 | 1.43 | [5 empty] | 0.00622406 | 4.935237
72 | 1.44 | [5 empty] | 0.005396735 | 4.930793
72.5 | 1.45 | [5 empty] | 0.004197815 | 4.924571
73 | 1.46 | [5 empty] | 0.0035993 | 4.92146
73.5 | 1.47 | [5 empty] | 0.002758215 | 4.917238
74 | 1.48 | [5 empty] | 0.002359803 | 4.915238
74.5 | 1.49 | [5 empty] | 0.001370327 | 4.910349
75 | 1.5 | [5 empty] | 0.000966048 | 4.908349
75.5 | 1.51 | [5 empty] | 0.0002782706 | 4.9
76 | 1.52 | [5 empty] | 0 | 4.9
76.5 | 1.53 | [5 empty] | 0 | 4.9
77 | 1.54 | [5 empty] | 0 | 4.9
77.5 | 1.55 | [5 empty] | 0 | 4.9
78 | 1.56 | [5 empty] | 0 | 4.9
78.5 | 1.57 | [5 empty] | 0 | 4.9
79 | 1.58 | [5 empty] | 0 | 4.9
79.5 | 1.59 | [5 empty] | 0 | 4.9
80 | 1.6 | [5 empty] | 0 | 4.9
80.5 | 1.61
81 | 1.62
81.5 | 1.63
82 | 1.64
82.5 | 1.65
83 | 1.66
83.5 | 1.67
84 | 1.68
84.5 | 1.69
85 | 1.7
85.5 | 1.71
86 | 1.72
86.5 | 1.73
87 | 1.74
87.5 | 1.75
88 | 1.76
88.5 | 1.77
89 | 1.78
89.5 | 1.79
90 | 1.8
90.5 | 1.81
91 | 1.82
91.5 | 1.83
92 | 1.84
92.5 | 1.85
93 | 1.86
93.5 | 1.87
94 | 1.88
94.5 | 1.89
95 | 1.9
95.5 | 1.91
96 | 1.92
96.5 | 1.93
97 | 1.94
97.5 | 1.95
98 | 1.96
98.5 | 1.97
99 | 1.98
99.5 | 1.99
100 | 2
100.5 | 2.01
101 | 2.02
101.5 | 2.03
102 | 2.04
102.5 | 2.05
103 | 2.06
103.5 | 2.07
104 | 2.08
104.5 | 2.09
105 | 2.1
105.5 | 2.11
106 | 2.12
106.5 | 2.13
107 | 2.14
107.5 | 2.15
108 | 2.16
108.5 | 2.17
109 | 2.18
109.5 | 2.19
110 | 2.2
110.5 | 2.21
111 | 2.22
111.5 | 2.23
112 | 2.24
112.5 | 2.25
113 | 2.26
113.5 | 2.27
114 | 2.28
114.5 | 2.29
115 | 2.3
115.5 | 2.31
116 | 2.32
116.5 | 2.33
117 | 2.34
117.5 | 2.35
118 | 2.36
118.5 | 2.37
119 | 2.38
119.5 | 2.39
120 | 2.4
120.5 | 2.41
121 | 2.42
121.5 | 2.43
122 | 2.44
122.5 | 2.45
123 | 2.46
123.5 | 2.47
124 | 2.48
124.5 | 2.49
125 | 2.5

## Fuerza
ciclos | seg | Fuerza | Presión
0.5 | 0.01 | 9.35874 | 84.14603 | 0.6 | 11.74747
1 | 0.02 | 9.3195 | 83.79322 | 0.6 | 0
1.5 | 0.03 | 9.3195 | 83.79322
2 | 0.04 | 9.3195 | 83.79322
2.5 | 0.05 | 9.28026 | 83.44041
3 | 0.06 | 9.28026 | 83.44041
3.5 | 0.07 | 9.35874 | 84.14603
4 | 0.08 | 9.3195 | 83.79322
4.5 | 0.09 | 9.3195 | 83.79322
5 | 0.1 | 9.29988 | 83.61681
5.5 | 0.11 | 9.35874 | 84.14603
6 | 0.12 | 9.33912 | 83.96963
6.5 | 0.13 | 9.3195 | 83.79322
7 | 0.14 | 9.28026 | 83.44041
7.5 | 0.15 | 9.3195 | 83.79322
8 | 0.16 | 9.33912 | 83.96963
8.5 | 0.17 | 9.28026 | 83.44041 | 0.6 | 105.6236
9 | 0.18 | 9.33912 | 83.96963 | 0.6 | 0
9.5 | 0.19 | 9.39798 | 84.49885
10 | 0.2 | 9.29988 | 83.61681
10.5 | 0.21 | 9.35874 | 84.14603
11 | 0.22 | 9.33912 | 83.96963
11.5 | 0.23 | 9.33912 | 83.96963
12 | 0.24 | 9.33912 | 83.96963
12.5 | 0.25 | 9.33912 | 83.96963
13 | 0.26 | 9.33912 | 83.96963
13.5 | 0.27 | 9.33912 | 83.96963
14 | 0.28 | 9.3195 | 83.79322
14.5 | 0.29 | 9.33912 | 83.96963
15 | 0.3 | 9.29988 | 83.61681
15.5 | 0.31 | 9.3195 | 83.79322
16 | 0.32 | 9.33912 | 83.96963
16.5 | 0.33 | 9.35874 | 84.14603
17 | 0.34 | 9.3195 | 83.79322
17.5 | 0.35 | 9.35874 | 84.14603
18 | 0.36 | 9.3195 | 83.79322
18.5 | 0.37 | 9.33912 | 83.96963
19 | 0.38 | 9.33912 | 83.96963
19.5 | 0.39 | 9.35874 | 84.14603
20 | 0.4 | 9.33912 | 83.96963
20.5 | 0.41 | 9.37836 | 84.32244
21 | 0.42 | 9.3195 | 83.79322
21.5 | 0.43 | 9.33912 | 83.96963
22 | 0.44 | 9.3195 | 83.79322
22.5 | 0.45 | 9.33912 | 83.96963
23 | 0.46 | 9.37836 | 84.32244
23.5 | 0.47 | 9.33912 | 83.96963
24 | 0.48 | 9.33912 | 83.96963
24.5 | 0.49 | 9.33912 | 83.96963
25 | 0.5 | 9.33912 | 83.96963
25.5 | 0.51 | 9.3195 | 83.79322
26 | 0.52 | 9.3195 | 83.79322
26.5 | 0.53 | 9.37836 | 84.32244
27 | 0.54 | 9.3195 | 83.79322
27.5 | 0.55 | 9.29988 | 83.61681
28 | 0.56 | 9.35874 | 84.14603
28.5 | 0.57 | 9.33912 | 83.96963
29 | 0.58 | 9.3195 | 83.79322
29.5 | 0.59 | 9.33912 | 83.96963
30 | 0.6 | 9.33912 | 83.96963
30.5 | 0.61 | 9.29988 | 83.61681
31 | 0.62 | 9.3195 | 83.79322
31.5 | 0.63 | 9.33912 | 83.96963
32 | 0.64 | 9.37836 | 84.32244
32.5 | 0.65 | 9.29988 | 83.61681
33 | 0.66 | 9.33912 | 83.96963
33.5 | 0.67 | 9.3195 | 83.79322
34 | 0.68 | 9.3195 | 83.79322
34.5 | 0.69 | 9.3195 | 83.79322
35 | 0.7 | 9.35874 | 84.14603
35.5 | 0.71 | 9.3195 | 83.79322
36 | 0.72 | 9.28026 | 83.44041
36.5 | 0.73 | 9.26064 | 83.264
37 | 0.74 | 9.26064 | 83.264
37.5 | 0.75 | 9.26064 | 83.264
38 | 0.76 | 9.26064 | 83.264
38.5 | 0.77 | 9.24102 | 83.08759
39 | 0.78 | 9.2214 | 82.91119
39.5 | 0.79 | 9.2214 | 82.91119
40 | 0.8 | 9.2214 | 82.91119
40.5 | 0.81 | 9.20178 | 82.73478
41 | 0.82 | 9.24102 | 83.08759
41.5 | 0.83 | 9.18216 | 82.55838
42 | 0.84 | 9.1233 | 82.02915
42.5 | 0.85 | 9.16254 | 82.38197
43 | 0.86 | 9.14292 | 82.20556
43.5 | 0.87 | 9.10368 | 81.85275
44 | 0.88 | 9.10368 | 81.85275
44.5 | 0.89 | 9.08406 | 81.67634
45 | 0.9 | 9.06444 | 81.49993
45.5 | 0.91 | 9.06444 | 81.49993
46 | 0.92 | 9.06444 | 81.49993
46.5 | 0.93 | 9.04482 | 81.32352
47 | 0.94 | 9.0252 | 81.14712
47.5 | 0.95 | 9.0252 | 81.14712
48 | 0.96 | 9.04482 | 81.32352
48.5 | 0.97 | 9.0252 | 81.14712
49 | 0.98 | 8.98596 | 80.7943
49.5 | 0.99 | 9.0252 | 81.14712
50 | 1 | 9.00558 | 80.97071
50.5 | 1.01 | 9.0252 | 81.14712
51 | 1.02 | 9.04482 | 81.32352
51.5 | 1.03 | 9.0252 | 81.14712
52 | 1.04 | 9.00558 | 80.97071
52.5 | 1.05 | 8.96634 | 80.6179
53 | 1.06 | 8.98596 | 80.7943
53.5 | 1.07 | 9.00558 | 80.97071
54 | 1.08 | 9.04482 | 81.32352
54.5 | 1.09 | 9.0252 | 81.14712
55 | 1.1 | 9.00558 | 80.97071
55.5 | 1.11 | 9.0252 | 81.14712
56 | 1.12 | 9.04482 | 81.32352
56.5 | 1.13 | 9.10368 | 81.85275
57 | 1.14 | 9.0252 | 81.14712
57.5 | 1.15 | 9.06444 | 81.49993
58 | 1.16 | 9.06444 | 81.49993
58.5 | 1.17 | 9.06444 | 81.49993
59 | 1.18 | 9.08406 | 81.67634
59.5 | 1.19 | 9.06444 | 81.49993
60 | 1.2
60.5 | 1.21
61 | 1.22
61.5 | 1.23
62 | 1.24
62.5 | 1.25
63 | 1.26
63.5 | 1.27
64 | 1.28
64.5 | 1.29
65 | 1.3
65.5 | 1.31
66 | 1.32
66.5 | 1.33
67 | 1.34
67.5 | 1.35
68 | 1.36
68.5 | 1.37
69 | 1.38
69.5 | 1.39
70 | 1.4
70.5 | 1.41
71 | 1.42
71.5 | 1.43
72 | 1.44
72.5 | 1.45
73 | 1.46
73.5 | 1.47
74 | 1.48
74.5 | 1.49
75 | 1.5
75.5 | 1.51
76 | 1.52
76.5 | 1.53
77 | 1.54
77.5 | 1.55
78 | 1.56
78.5 | 1.57
79 | 1.58
79.5 | 1.59
80 | 1.6
80.5 | 1.61
81 | 1.62
81.5 | 1.63
82 | 1.64
82.5 | 1.65
83 | 1.66
83.5 | 1.67
84 | 1.68
84.5 | 1.69
85 | 1.7
85.5 | 1.71
86 | 1.72
86.5 | 1.73
87 | 1.74
87.5 | 1.75
88 | 1.76
88.5 | 1.77
89 | 1.78
89.5 | 1.79
90 | 1.8
90.5 | 1.81
91 | 1.82
91.5 | 1.83
92 | 1.84
92.5 | 1.85
93 | 1.86
93.5 | 1.87
94 | 1.88
94.5 | 1.89
95 | 1.9
95.5 | 1.91
96 | 1.92
96.5 | 1.93
97 | 1.94
97.5 | 1.95
98 | 1.96
98.5 | 1.97
99 | 1.98
99.5 | 1.99
100 | 2
100.5 | 2.01
101 | 2.02
101.5 | 2.03
102 | 2.04
102.5 | 2.05
103 | 2.06
103.5 | 2.07
104 | 2.08
104.5 | 2.09
105 | 2.1
105.5 | 2.11
106 | 2.12
106.5 | 2.13
107 | 2.14
107.5 | 2.15
108 | 2.16
108.5 | 2.17
109 | 2.18
109.5 | 2.19
110 | 2.2
110.5 | 2.21
111 | 2.22
111.5 | 2.23
112 | 2.24
112.5 | 2.25
113 | 2.26
113.5 | 2.27
114 | 2.28
114.5 | 2.29
115 | 2.3
115.5 | 2.31
116 | 2.32
116.5 | 2.33
117 | 2.34
117.5 | 2.35
118 | 2.36
118.5 | 2.37
119 | 2.38
119.5 | 2.39
120 | 2.4
120.5 | 2.41
121 | 2.42
121.5 | 2.43
122 | 2.44
122.5 | 2.45
123 | 2.46
123.5 | 2.47
124 | 2.48
124.5 | 2.49
125 | 2.5

## Resistencia
ciclos | seg | Intensidad | Tensión | Resistencia | Potencia | Energía
0.5 | 0.01 | 0 | 0.5072882 |  |  |  | 0.6 | 8.23875
1 | 0.02 | 0 | -0.02271187 |  |  |  | 0.6 | 0 | La línea vertical roja señala el fin del precalentamiento
1.5 | 0.03 | 0 | -0.05271187 |  |  |  | 0.7 | 8.23875
2 | 0.04 | 0 | -0.02271187 |  |  |  | 0.7 | 0
2.5 | 0.05 | 0 | -0.002711868
3 | 0.06 | 0 | -0.002711868
3.5 | 0.07 | 0 | -0.07271187
4 | 0.08 | 0 | 0.07728813
4.5 | 0.09 | 0 | 0.03728813
5 | 0.1 | 0 | 0.03728813
5.5 | 0.11 | 0 | -0.002711868
6 | 0.12 | 0 | -0.002711868
6.5 | 0.13 | 0 | -0.05271187
7 | 0.14 | 0 | 0.01728813
7.5 | 0.15 | 0 | -0.03271187
8 | 0.16 | 0 | 0.03728813
8.5 | 0.17 | 0 | 0.03728813
9 | 0.18 | 0 | -0.02271187 |  |  |  | 0.6 | 2.059019
9.5 | 0.19 | 0 | 0.05728813 |  |  |  | 0.6 | 0
10 | 0.2 | 0 | -0.02271187
10.5 | 0.21 | 0 | 0.01728813
11 | 0.22 | 0 | -0.03271187
11.5 | 0.23 | 0 | -0.02271187
12 | 0.24 | 0 | -0.02271187
12.5 | 0.25 | 0 | -0.02271187
13 | 0.26 | 0 | 0.01728813
13.5 | 0.27 | 0 | -0.002711868
14 | 0.28 | 0 | -0.03271187
14.5 | 0.29 | 0 | 0.07728813
15 | 0.3 | 0 | -0.02271187
15.5 | 0.31 | 0 | 0.01728813
16 | 0.32 | 0 | -0.002711868
16.5 | 0.33 | 0 | -0.002711868 |  |  |  | 0.6 | 0.6902511
17 | 0.34 | 0 | -0.002711868 |  |  |  | 0.6 | 0
17.5 | 0.35 | 0 | -0.02271187
18 | 0.36 | 0 | 0.07728813
18.5 | 0.37 | 0 | -0.07271187
19 | 0.38 | 0 | -0.03271187
19.5 | 0.39 | 0 | -0.02271187
20 | 0.4 | 0 | 0.01728813
20.5 | 0.41 | 0 | 0.05728813
21 | 0.42 | 0 | 0.05728813
21.5 | 0.43 | 0 | -0.03271187
22 | 0.44 | 0 | -0.05271187
22.5 | 0.45 | 0 | 0.01728813
23 | 0.46 | 0 | -0.03271187
23.5 | 0.47 | 0 | 0.01728813
24 | 0.48 | 0 | 0.05728813
24.5 | 0.49 | 0 | 0.01728813 |  |  |  | 0.6 | 12.14756
25 | 0.5 | 0 | -0.002711868 |  |  |  | 0.6 | 0
25.5 | 0.51 | 0 | -0.03271187
26 | 0.52 | 0 | 0.01728813
26.5 | 0.53 | 0 | -0.02271187
27 | 0.54 | 0 | -0.02271187
27.5 | 0.55 | 0 | -0.002711868
28 | 0.56 | 0 | 0.01728813
28.5 | 0.57 | 0 | -0.002711868
29 | 0.58 | 0 | -0.002711868
29.5 | 0.59 | 0 | 0.01728813
30 | 0.6 | 0 | 0.01728813
30.5 | 0.61 | 0 | -0.002711868
31 | 0.62 | 3.081 | -0.00278697 | -0.0009045668412 | -0.008586656 | -8.586657e-05
31.5 | 0.63 | 2.983 | 1.417215 | 0.4750974 | 4.227554 | 0.04218967
32 | 0.64 | 2.983 | 1.647215 | 0.5522009 | 4.913643 | 0.0913261
32.5 | 0.65 | 3.022 | 1.567214 | 0.5186017 | 4.736122 | 0.1386873
33 | 0.66 | 3.276 | 1.507208 | 0.4600758 | 4.937614 | 0.1880635
33.5 | 0.67 | 3.373 | 1.507206 | 0.4468443 | 5.083805 | 0.2389015
34 | 0.68 | 3.666 | 1.487199 | 0.4056734 | 5.45207 | 0.2934222
34.5 | 0.69 | 3.724 | 1.197197 | 0.3214816 | 4.458363 | 0.3380058
35 | 0.7 | 4.017 | 1.17719 | 0.2930521 | 4.728774 | 0.3852936
35.5 | 0.71 | 4.056 | 1.357189 | 0.3346127 | 5.50476 | 0.4403412
36 | 0.72 | 4.387 | 1.237181 | 0.2820108 | 5.427514 | 0.4946163
36.5 | 0.73 | 4.485 | 1.257179 | 0.2803074 | 5.638447 | 0.5510008
37 | 0.74 | 4.641 | 1.277175 | 0.2751939 | 5.927369 | 0.6102744
37.5 | 0.75 | 5.869 | 1.087145 | 0.1852352 | 6.380455 | 0.674079
38 | 0.76 | 6.123 | 1.587139 | 0.2592094 | 9.718052 | 0.7712595
38.5 | 0.77 | 6.571 | 1.477128 | 0.224795 | 9.706207 | 0.8683216
39 | 0.78 | 6.571 | 1.197128 | 0.1821835 | 7.866328 | 0.9469849
39.5 | 0.79 | 6.591 | 1.237127 | 0.1876995 | 8.153907 | 1.028524
40 | 0.8 | 6.532 | 1.317129 | 0.2016425 | 8.603486 | 1.114559
40.5 | 0.81 | 6.415 | 1.417132 | 0.2209091 | 9.0909 | 1.205468
41 | 0.82 | 6.181 | 1.417138 | 0.2292732 | 8.759327 | 1.293061
41.5 | 0.83 | 6.103 | 1.147139 | 0.1879632 | 7.000991 | 1.363071
42 | 0.84 | 6.084 | 1.15714 | 0.1901939 | 7.040039 | 1.433471
42.5 | 0.85 | 6.084 | 1.15714 | 0.1901939 | 7.040039 | 1.503872
43 | 0.86 | 6.045 | 1.107141 | 0.1831498 | 6.692666 | 1.570799
43.5 | 0.87 | 6.025 | 1.107141 | 0.1837579 | 6.670526 | 1.637504
44 | 0.88 | 6.025 | 1.067141 | 0.1771189 | 6.429526 | 1.701799
44.5 | 0.89 | 6.084 | 1.06714 | 0.175401 | 6.492479 | 1.766724
45 | 0.9 | 6.025 | 0.9471413 | 0.1572019 | 5.706526 | 1.823789
45.5 | 0.91 | 5.967 | 1.027143 | 0.1721372 | 6.12896 | 1.885079
46 | 0.92 | 5.967 | 0.9871427 | 0.1654337 | 5.89028 | 1.943982
46.5 | 0.93 | 6.006 | 0.9871417 | 0.1643593 | 5.928773 | 2.003269
47 | 0.94 | 6.006 | 1.087142 | 0.1810093 | 6.529374 | 2.068563
47.5 | 0.95 | 6.025 | 1.047141 | 0.1737994 | 6.309027 | 2.131653
48 | 0.96 | 6.064 | 1.06714 | 0.1759796 | 6.471139 | 2.196365
48.5 | 0.97 | 6.025 | 0.8871413 | 0.1472434 | 5.345026 | 2.249815
49 | 0.98 | 6.064 | 0.9671403 | 0.1594888 | 5.864739 | 2.308462
49.5 | 0.99 | 5.986 | 0.9871422 | 0.1649085 | 5.909033 | 2.367553
50 | 1 | 6.025 | 0.8671412 | 0.1439238 | 5.224526 | 2.419798
50.5 | 1.01 | 6.025 | 0.9071413 | 0.1505629 | 5.465526 | 2.474453
51 | 1.02 | 5.967 | 0.8371427 | 0.1402954 | 4.995231 | 2.524406
51.5 | 1.03 | 5.986 | 0.9271422 | 0.1548851 | 5.549873 | 2.579905
52 | 1.04 | 5.986 | 0.7971422 | 0.1331678 | 4.771693 | 2.627621
52.5 | 1.05 | 5.967 | 0.7971427 | 0.1335919 | 4.75655 | 2.675187
53 | 1.06 | 5.967 | 0.7971427 | 0.1335919 | 4.75655 | 2.722752
53.5 | 1.07 | 5.967 | 0.8371427 | 0.1402954 | 4.995231 | 2.772705
54 | 1.08 | 5.986 | 0.8371422 | 0.13985 | 5.011134 | 2.822816
54.5 | 1.09 | 5.986 | 1.177142 | 0.1966492 | 7.046374 | 2.89328
55 | 1.1 | 5.967 | 0.8471427 | 0.1419713 | 5.054901 | 2.943829
55.5 | 1.11 | 5.908 | 0.8471441 | 0.1433893 | 5.004928 | 2.993878
56 | 1.12 | 5.908 | 0.8671441 | 0.1467746 | 5.123087 | 3.045109
56.5 | 1.13 | 5.947 | 0.8171432 | 0.1374043 | 4.85955 | 3.093704
57 | 1.14 | 5.928 | 0.8171437 | 0.1378448 | 4.844028 | 3.142144
57.5 | 1.15 | 5.928 | 1.107144 | 0.1867651 | 6.563148 | 3.207776
58 | 1.16 | 5.889 | 0.6571446 | 0.1115885 | 3.869925 | 3.246475
58.5 | 1.17 | 5.889 | 0.7971446 | 0.1353616 | 4.694385 | 3.293419
59 | 1.18 | 5.908 | 0.7371441 | 0.1247705 | 4.355047 | 3.336969
59.5 | 1.19 | 5.889 | 0.7571446 | 0.1285693 | 4.458825 | 3.381558
60 | 1.2
60.5 | 1.21
61 | 1.22
61.5 | 1.23
62 | 1.24
62.5 | 1.25
63 | 1.26
63.5 | 1.27
64 | 1.28
64.5 | 1.29
65 | 1.3
65.5 | 1.31
66 | 1.32
66.5 | 1.33
67 | 1.34
67.5 | 1.35
68 | 1.36
68.5 | 1.37
69 | 1.38
69.5 | 1.39
70 | 1.4
70.5 | 1.41
71 | 1.42
71.5 | 1.43
72 | 1.44
72.5 | 1.45
73 | 1.46
73.5 | 1.47
74 | 1.48
74.5 | 1.49
75 | 1.5
75.5 | 1.51
76 | 1.52
76.5 | 1.53
77 | 1.54
77.5 | 1.55
78 | 1.56
78.5 | 1.57
79 | 1.58
79.5 | 1.59
80 | 1.6
80.5 | 1.61
81 | 1.62
81.5 | 1.63
82 | 1.64
82.5 | 1.65
83 | 1.66
83.5 | 1.67
84 | 1.68
84.5 | 1.69
85 | 1.7
85.5 | 1.71
86 | 1.72
86.5 | 1.73
87 | 1.74
87.5 | 1.75
88 | 1.76
88.5 | 1.77
89 | 1.78
89.5 | 1.79
90 | 1.8
90.5 | 1.81
91 | 1.82
91.5 | 1.83
92 | 1.84
92.5 | 1.85
93 | 1.86
93.5 | 1.87
94 | 1.88
94.5 | 1.89
95 | 1.9
95.5 | 1.91
96 | 1.92
96.5 | 1.93
97 | 1.94
97.5 | 1.95
98 | 1.96
98.5 | 1.97
99 | 1.98
99.5 | 1.99
100 | 2
100.5 | 2.01
101 | 2.02
101.5 | 2.03
102 | 2.04
102.5 | 2.05
103 | 2.06
103.5 | 2.07
104 | 2.08
104.5 | 2.09
105 | 2.1
105.5 | 2.11
106 | 2.12
106.5 | 2.13
107 | 2.14
107.5 | 2.15
108 | 2.16
108.5 | 2.17
109 | 2.18
109.5 | 2.19
110 | 2.2
110.5 | 2.21
111 | 2.22
111.5 | 2.23
112 | 2.24
112.5 | 2.25
113 | 2.26
113.5 | 2.27
114 | 2.28
114.5 | 2.29
115 | 2.3
115.5 | 2.31
116 | 2.32
116.5 | 2.33
117 | 2.34
117.5 | 2.35
118 | 2.36
118.5 | 2.37
119 | 2.38
119.5 | 2.39
120 | 2.4
120.5 | 2.41
121 | 2.42
121.5 | 2.43
122 | 2.44
122.5 | 2.45
123 | 2.46
123.5 | 2.47
124 | 2.48
124.5 | 2.49
125 | 2.5

## Resultados
Inicio paso corriente
30 | 0
30 | 0.5 | Eje Izquierdo |  | Eje Derecho
Fin de Subida |  | Máx = | 0.5 | Máx = | 0.6
36.64084 | 0 | Mín = | 0 | Mín = | 0
36.64084 | 0.5
¿Suavizar?
Inicio paso corriente |  | Eje Izquierdo |  | Eje Derecho
30 | 0 | Máx = | 100 | Máx = | 9
30 | 100 | Mín = | 0 | Mín = | 0
Fin de Subida
36.64084 | 0
36.64084 | 100
¿Suavizar?
|  | Eje Izquierdo |  | Eje Derecho
Inicio paso corriente |  | Máx = | 10 | Máx = | 6
30 | 0 | Mín = | 0 | Mín = | 0
30 | 10
Fin de Subida
36.64084 | 0
36.64084 | 10
|  | Eje Izquierdo |  | Eje Derecho
Inicio paso corriente |  | Máx = | 14 | Máx = | 9
30 | 0 | Mín = | 0 | Mín = | 0
30 | 14
Fin de Subida
36.64084 | 0
36.64084 | 14