## Parámetros
Ensayo |  |  |  |  | Fecha:
Características polvo |  | Material | Referencia polvo | Densidad de golpeo g/cm3 | Densidad aparente g/cm3 | Densidad absoluta g/cm3
|  | Al-NH3 |  | 1.19 | 0.84 | 2.725 |  | Sí
No
Activación externa |  | PRECOMPRESIÓN | No | # MPa
|  | ACTIVACIÓN ELÉC. | No | # V | # A
Características de corriente | Duraciones
|  | Aproximación | Apriete | PreCalentamiento | Calentamiento | Enfriamiento
|  | 99 | 30 | 5 | 35 | 60 | ciclos
|  | 1.98 | 0.6 | 0.1 | 0.7 | 1.2 | segundos
Intensidades
|  | I máx | So1i (grados) | I So1i (kA) | ISo2i (kA) | Energía (kJ) | EDE (kJ/g)
|  | 6.63 | 15 | 1 | 6 | 4.14221 | 2.645427
Características de Presión |  | Presión Trabajo | Presión Sinterizado
|  | 923 |  | kgf
|  | 3.812474 | 0 | bares
Características Sinterizados |  | Diámetro (mm) | Altura (mm) | Masa (g) |  | Secc (cm2)
| 1 | 11.98 | 5.7 | 1.5658 |  | 1.131916
| 2 | 12.04 | 5.96 |  |  | Volumen (cm3)
| 3 | 11.98 | 5.52 |  |  | 0.646607
| 4 | 12.03 | 5.84
| 5 | 12.05 | 5.78 |  |  | Densid (g/cm3)
| 6 | 12.02 | 5.65 |  |  | 2.421564
| 7 | 11.96 | 5.55 |  |  | Porosidad (%)
| 8 | 11.98 | 5.7 |  |  | 11.13528
|  | 12.005 | 5.7125
Otros Datos |  | Tª Inicial (ºC) | Lubricante | Diám Punzón (mm) | h punzones (mm) | h obleas (mm) | tS (ciclos)
|  | 22 |  | 11.9 | 97.31 | 9.3 | 6.829498
Observaciones
[9 empty] | 4 | 5 | 8
[9 empty] | 3 | 9 | 2

## Adquisición
406 | 471 | 0 | 77
407 | 472 | 0 | 17 | IP:x,x,x,x:
407 | 472 | 0 | 25 | 172,16,1,14
406 | 474 | 0 | 19
409 | 472 | 0 | 23 | Abrir canal. (IP: 172,16,1,14)(Return:1)
408 | 473 | 0 | 19
406 | 473 | 0 | 16
409 | 473 | 0 | 21 | Recibidos de 2226 registros (Soldadura:1678)
408 | 473 | 0 | 23
405 | 472 | 0 | 21
408 | 472 | 0 | 23 | Representar gráficas
407 | 473 | 0 | 16
408 | 472 | 0 | 21
408 | 473 | 0 | 17
408 | 473 | 0 | 17
408 | 471 | 0 | 17
409 | 473 | 0 | 25
408 | 472 | 0 | 19
408 | 473 | 0 | 17
409 | 473 | 0 | 19
409 | 474 | 0 | 21
408 | 474 | 0 | 16
406 | 473 | 0 | 21
408 | 473 | 0 | 19
408 | 472 | 0 | 14
408 | 472 | 0 | 19
409 | 473 | 0 | 16
407 | 473 | 0 | 19
408 | 473 | 0 | 16
408 | 472 | 0 | 23
406 | 472 | 0 | 17
406 | 474 | 0 | 17
408 | 473 | 0 | 21
408 | 471 | 0 | 17
408 | 474 | 0 | 19
406 | 474 | 0 | 19
408 | 472 | 0 | 23
408 | 473 | 0 | 17
408 | 472 | 0 | 17
410 | 473 | 0 | 23
409 | 473 | 0 | 23
408 | 473 | 0 | 19
407 | 476 | 0 | 19
407 | 473 | 0 | 19
409 | 475 | 0 | 21
408 | 473 | 0 | 23
409 | 475 | 0 | 25
409 | 473 | 0 | 19
408 | 473 | 0 | 16
406 | 473 | 0 | 23
408 | 472 | 0 | 19
408 | 474 | 0 | 21
408 | 474 | 0 | 14
408 | 473 | 0 | 21
410 | 473 | 0 | 19
408 | 472 | 0 | 29
408 | 474 | 0 | 19
409 | 473 | 0 | 17
408 | 474 | 0 | 23
406 | 473 | 0 | 19
408 | 473 | 0 | 19
409 | 473 | 2983 | 19
407 | 474 | 2886 | 124
410 | 472 | 2944 | 147
409 | 474 | 2983 | 163
414 | 471 | 3159 | 163
414 | 472 | 3432 | 155
419 | 473 | 3666 | 157
417 | 473 | 3841 | 151
421 | 472 | 4036 | 165
420 | 471 | 4134 | 157
424 | 471 | 3919 | 139
423 | 471 | 3978 | 128
426 | 473 | 4056 | 122
426 | 470 | 5206 | 118
430 | 470 | 5401 | 141
428 | 468 | 6142 | 137
432 | 467 | 6279 | 155
433 | 468 | 6630 | 147
440 | 467 | 6630 | 161
437 | 466 | 6532 | 147
443 | 466 | 6415 | 147
441 | 464 | 6415 | 143
446 | 465 | 6318 | 122
445 | 465 | 6220 | 114
446 | 463 | 6181 | 110
447 | 463 | 6162 | 143
449 | 461 | 6025 | 130
445 | 461 | 6123 | 108
451 | 460 | 6181 | 126
446 | 460 | 6084 | 126
451 | 460 | 6084 | 97
450 | 460 | 6045 | 112
454 | 458 | 6064 | 112
453 | 459 | 6064 | 103
455 | 461 | 6045 | 106
452 | 459 | 6064 | 124
456 | 457 | 6084 | 128
452 | 459 | 6025 | 128
455 | 458 | 6025 | 116
453 | 458 | 6025 | 118
457 | 457 | 6064 | 118
454 | 458 | 6064 | 106
460 | 458 | 6045 | 103
455 | 459 | 6025 | 116
461 | 458 | 6045 | 116
455 | 460 | 6045 | 103
459 | 459 | 6045 | 106
457 | 458 | 6006 | 110
459 | 459 | 5947 | 112
457 | 459 | 6025 | 101
459 | 458 | 5986 | 95
458 | 457 | 6045 | 95
461 | 459 | 6045 | 93
461 | 460 | 5986 | 114
461 | 461 | 6045 | 87
459 | 459 | 6025 | 114
463 | 460 | 5967 | 114
460 | 459 | 5967 | 112
465 | 461 | 5967 | 112
459 | 461 | 6006 | 91
461 | 462 | 6006 | 79
462 | 461 | 5986 | 87
463 | 462 | 5986 | 99
460 | 460 | 5986 | 85
465 | 462 | 5967 | 79
460 | 463 | 5986 | 93
464 | 460 | 5986 | 99
460 | 464 | 5967 | 95
464 | 466 | 5947 | 103
460 | 463 | 5967 | 95
463 | 464 | 5967 | 83
463 | 464 | 5967 | 104
467 | 465 | 5908 | 104
461 | 465 | 5908 | 87
465 | 466 | 5928 | 93
462 | 466 | 5928 | 104
467 | 465 | 5908 | 77
461 | 468 | 5889 | 97

## Desplazamiento
ciclos | seg | x(t) | h(t) | θ(t) |  |  | θ(t) | H(t)
0.5 | 0.01 | -0.09152527 | 8.598214 | 0.3356178 |  |  | 0.3750702 | 7.841402
1 | 0.02 | -0.04152527 | 8.548214 | 0.3317317 | 0.6 | 3.698093 | 0.3751417 | 7.842302
1.5 | 0.03 | -0.04152527 | 8.548214 | 0.3317317 | 0.6 | 0 | 0.3752058 | 7.843109
2 | 0.04 | -0.09152527 | 8.598214 | 0.3356178 |  |  | 0.3752927 | 7.844202
2.5 | 0.05 | 0.05847473 | 8.448215 | 0.3238216 |  |  | 0.375362 | 7.845078
3 | 0.06 | 0.008474732 | 8.498215 | 0.3278 |  |  | 0.3754207 | 7.845825
3.5 | 0.07 | -0.09152527 | 8.598214 | 0.3356178 |  |  | 0.3755129 | 7.846983
4 | 0.08 | 0.05847473 | 8.448215 | 0.3238216 |  |  | 0.3754949 | 7.846785
4.5 | 0.09 | 0.008474732 | 8.498215 | 0.3278 |  |  | 0.375441 | 7.846127
5 | 0.1 | -0.1415253 | 8.648214 | 0.339459 |  |  | 0.3753342 | 7.844794
5.5 | 0.11 | 0.008474732 | 8.498215 | 0.3278 |  |  | 0.3751218 | 7.842126
6 | 0.12 | -0.04152527 | 8.548214 | 0.3317317 |  |  | 0.3747863 | 7.837904
6.5 | 0.13 | 0.008474732 | 8.498215 | 0.3278 |  |  | 0.3744717 | 7.833904
7 | 0.14 | 0.008474732 | 8.498215 | 0.3278 |  |  | 0.3741395 | 7.829682
7.5 | 0.15 | 0.008474732 | 8.498215 | 0.3278 |  |  | 0.3738248 | 7.825682
8 | 0.16 | 0.008474732 | 8.498215 | 0.3278 |  |  | 0.3735437 | 7.822127
8.5 | 0.17 | 0.05847473 | 8.448215 | 0.3238216 |  |  | 0.3732584 | 7.818571
9 | 0.18 | 0.008474732 | 8.498215 | 0.3278 |  |  | 0.372825 | 7.813238
9.5 | 0.19 | 0.008474732 | 8.498215 | 0.3278 |  |  | 0.3723171 | 7.807015
10 | 0.2 | 0.05847473 | 8.448215 | 0.3238216 |  |  | 0.3717346 | 7.799905
10.5 | 0.21 | 0.05847473 | 8.448215 | 0.3238216 |  |  | 0.3711689 | 7.793016
11 | 0.22 | 0.008474732 | 8.498215 | 0.3278 |  |  | 0.3707125 | 7.78746
11.5 | 0.23 | -0.09152527 | 8.598214 | 0.3356178 | 0.6 | 10.81027 | 0.3704918 | 7.784793
12 | 0.24 | 0.008474732 | 8.498215 | 0.3278 | 0.6 | 0 | 0.3704702 | 7.784571
12.5 | 0.25 | 0.008474732 | 8.498215 | 0.3278 |  |  | 0.3706844 | 7.787238
13 | 0.26 | 0.008474732 | 8.498215 | 0.3278 |  |  | 0.3711176 | 7.792571
13.5 | 0.27 | 0.05847473 | 8.448215 | 0.3238216 |  |  | 0.371803 | 7.801015
14 | 0.28 | -0.04152527 | 8.548214 | 0.3317317 |  |  | 0.372667 | 7.811682
14.5 | 0.29 | 0.008474732 | 8.498215 | 0.3278 |  |  | 0.3736567 | 7.823905
15 | 0.3 | 0.008474732 | 8.498215 | 0.3278 |  |  | 0.3746632 | 7.836349
15.5 | 0.31 | -0.09152527 | 8.598214 | 0.3356178 |  |  | 0.3755583 | 7.84746
16 | 0.32 | -0.09152527 | 8.598214 | 0.3356178 |  |  | 0.3762361 | 7.855905
16.5 | 0.33 | 0.008474732 | 8.498215 | 0.3278 |  |  | 0.3766634 | 7.861238
17 | 0.34 | 0.008474732 | 8.498215 | 0.3278 |  |  | 0.376893 | 7.864127
17.5 | 0.35 | 0.008474732 | 8.498215 | 0.3278 |  |  | 0.3769621 | 7.865016
18 | 0.36 | -0.09152527 | 8.598214 | 0.3356178 |  |  | 0.3769085 | 7.864348
18.5 | 0.37 | 0.008474732 | 8.498215 | 0.3278 |  |  | 0.3767322 | 7.862127
19 | 0.38 | 0.008474732 | 8.498215 | 0.3278 |  |  | 0.3765035 | 7.859238
19.5 | 0.39 | 0.008474732 | 8.498215 | 0.3278 |  |  | 0.3761875 | 7.855238
20 | 0.4 | 0.1084747 | 8.398214 | 0.3197959 |  |  | 0.3758546 | 7.851016
20.5 | 0.41 | 0.05847473 | 8.448215 | 0.3238216 |  |  | 0.3755747 | 7.84746
21 | 0.42 | 0.008474732 | 8.498215 | 0.3278 |  |  | 0.3754183 | 7.84546
21.5 | 0.43 | -0.04152527 | 8.548214 | 0.3317317 |  |  | 0.3753499 | 7.844571
22 | 0.44 | -0.04152527 | 8.548214 | 0.3317317 | 0.6 | 0.4243238 | 0.3754045 | 7.845238
22.5 | 0.45 | 0.05847473 | 8.448215 | 0.3238216 | 0.6 | 0 | 0.3754217 | 7.84546
23 | 0.46 | 0.008474732 | 8.498215 | 0.3278 |  |  | 0.3753664 | 7.844793
23.5 | 0.47 | 0.05847473 | 8.448215 | 0.3238216 |  |  | 0.3751857 | 7.84257
24 | 0.48 | 0.05847473 | 8.448215 | 0.3238216 |  |  | 0.3748973 | 7.839015
24.5 | 0.49 | 0.008474732 | 8.498215 | 0.3278 |  |  | 0.3744486 | 7.833459
25 | 0.5 | -0.09152527 | 8.598214 | 0.3356178 |  |  | 0.3740013 | 7.827905
25.5 | 0.51 | 0.008474732 | 8.498215 | 0.3278 |  |  | 0.3735552 | 7.822349
26 | 0.52 | 0.008474732 | 8.498215 | 0.3278 |  |  | 0.3731464 | 7.817238
26.5 | 0.53 | 0.008474732 | 8.498215 | 0.3278 |  |  | 0.3727195 | 7.811904
27 | 0.54 | 0.008474732 | 8.498215 | 0.3278 |  |  | 0.372434 | 7.808349
27.5 | 0.55 | 0.1084747 | 8.398214 | 0.3197959 |  |  | 0.3721627 | 7.805016
28 | 0.56 | 0.008474732 | 8.498215 | 0.3278 |  |  | 0.3719411 | 7.802349
28.5 | 0.57 | 0.008474732 | 8.498215 | 0.3278 |  |  | 0.3716404 | 7.798794
29 | 0.58 | 0.05847473 | 8.448215 | 0.3238216 |  |  | 0.3713712 | 7.795682
29.5 | 0.59 | 0.008474732 | 8.498215 | 0.3278 |  |  | 0.3707694 | 7.788571
30 | 0.6 | -0.09152527 | 8.598214 | 0.3356178 |  |  | 0.3699269 | 7.778571
30.5 | 0.61 | 0.008474732 | 8.498215 | 0.3278 |  |  | 0.3685414 | 7.762127
31 | 0.62 | 0.05847473 | 8.448215 | 0.3238216 |  |  | 0.3667579 | 7.741015
31.5 | 0.63 | -0.04152527 | 8.548214 | 0.3317317 |  |  | 0.3641653 | 7.710571
32 | 0.64 | 0.1084747 | 8.398214 | 0.3197959 |  |  | 0.3609946 | 7.673682
32.5 | 0.65 | 0.05847473 | 8.448215 | 0.3238216 |  |  | 0.3568092 | 7.625682
33 | 0.66 | 0.3084747 | 8.198215 | 0.3032019 |  |  | 0.351833 | 7.56946
33.5 | 0.67 | 0.3084747 | 8.198215 | 0.3032019 |  |  | 0.3455728 | 7.499905
34 | 0.68 | 0.5584747 | 7.948215 | 0.2812851 |  |  | 0.3384776 | 7.422349
34.5 | 0.69 | 0.4584747 | 8.048214 | 0.2902152 |  |  | 0.3301619 | 7.333015
35 | 0.7 | 0.6584747 | 7.848214 | 0.2721274 |  |  | 0.3211932 | 7.238348
35.5 | 0.71 | 0.6084747 | 7.898214 | 0.2767352 |  |  | 0.3112944 | 7.135904
36 | 0.72 | 0.8084747 | 7.698215 | 0.2579448 |  |  | 0.3011935 | 7.03346
36.5 | 0.73 | 0.7584747 | 7.748214 | 0.2627333 |  |  | 0.290509 | 6.927461
37 | 0.74 | 0.9084747 | 7.598214 | 0.2481786 |  |  | 0.2800082 | 6.825682
37.5 | 0.75 | 0.9084747 | 7.598214 | 0.2481786 |  |  | 0.2694481 | 6.725683
38 | 0.76 | 1.108475 | 7.398214 | 0.2278542 |  |  | 0.2595809 | 6.634349
38.5 | 0.77 | 1.008475 | 7.498214 | 0.2381519 |  |  | 0.2499438 | 6.547237
39 | 0.78 | 1.208475 | 7.298214 | 0.2172743 |  |  | 0.2412587 | 6.470571
39.5 | 0.79 | 1.258475 | 7.248214 | 0.2118748 |  |  | 0.2329286 | 6.398793
40 | 0.8 | 1.608475 | 6.898214 | 0.1718871 |  |  | 0.2254058 | 6.335459
40.5 | 0.81 | 1.458475 | 7.048214 | 0.189511 |  |  | 0.21807 | 6.275015
41 | 0.82 | 1.758475 | 6.748214 | 0.1534797 |  |  | 0.2115753 | 6.222571
41.5 | 0.83 | 1.658475 | 6.848214 | 0.1658409 |  |  | 0.2052385 | 6.172349
42 | 0.84 | 1.908475 | 6.598214 | 0.1342354 |  |  | 0.1996535 | 6.128793
42.5 | 0.85 | 1.858475 | 6.648214 | 0.1407467 |  |  | 0.1942145 | 6.087015
43 | 0.86 | 1.908475 | 6.598214 | 0.1342354 |  |  | 0.1894583 | 6.051016
43.5 | 0.87 | 1.958475 | 6.548214 | 0.1276248 |  |  | 0.1846137 | 6.014793
44 | 0.88 | 2.058475 | 6.448215 | 0.1140958 |  |  | 0.1803505 | 5.983237
44.5 | 0.89 | 1.858475 | 6.648214 | 0.1407467 |  |  | 0.176075 | 5.951904
45 | 0.9 | 2.158475 | 6.348214 | 0.1001406 |  |  | 0.1723395 | 5.924793
45.5 | 0.91 | 1.908475 | 6.598214 | 0.1342354 |  |  | 0.168439 | 5.896793
46 | 0.92 | 2.158475 | 6.348214 | 0.1001406 |  |  | 0.1650594 | 5.872793
46.5 | 0.93 | 2.108475 | 6.398214 | 0.1071727 |  |  | 0.1614582 | 5.84746
47 | 0.94 | 2.308475 | 6.198215 | 0.0783636 |  |  | 0.1581105 | 5.824126
47.5 | 0.95 | 2.258475 | 6.248214 | 0.08573876 |  |  | 0.1544455 | 5.798793
48 | 0.96 | 2.358475 | 6.148214 | 0.07086843 |  |  | 0.1511758 | 5.776349
48.5 | 0.97 | 2.208475 | 6.298214 | 0.09299689 |  |  | 0.1475903 | 5.751904
49 | 0.98 | 2.408475 | 6.098214 | 0.06325033 |  |  | 0.1443035 | 5.729682
49.5 | 0.99 | 2.208475 | 6.298214 | 0.09299689 |  |  | 0.1407504 | 5.705905
50 | 1 | 2.358475 | 6.148214 | 0.07086843 |  |  | 0.1374979 | 5.684349
50.5 | 1.01 | 2.258475 | 6.248214 | 0.08573876 |  |  | 0.133877 | 5.660571
51 | 1.02 | 2.458475 | 6.048214 | 0.05550636 |  |  | 0.1303859 | 5.637904
51.5 | 1.03 | 2.308475 | 6.198215 | 0.0783636 |  |  | 0.1263698 | 5.612127
52 | 1.04 | 2.608475 | 5.898214 | 0.03148652 |  |  | 0.1224539 | 5.587237
52.5 | 1.05 | 2.358475 | 6.148214 | 0.07086843 |  |  | 0.1179314 | 5.558793
53 | 1.06 | 2.658475 | 5.848214 | 0.02320607 |  |  | 0.1134276 | 5.530793
53.5 | 1.07 | 2.358475 | 6.148214 | 0.07086843 |  |  | 0.1085174 | 5.500571
54 | 1.08 | 2.558475 | 5.948215 | 0.03962776 |  |  | 0.1039653 | 5.472794
54.5 | 1.09 | 2.458475 | 6.048214 | 0.05550636 |  |  | 0.09911616 | 5.44346
55 | 1.1 | 2.558475 | 5.948215 | 0.03962776 |  |  | 0.09474574 | 5.417237
55.5 | 1.11 | 2.458475 | 6.048214 | 0.05550636 |  |  | 0.09030683 | 5.390793
56 | 1.12 | 2.558475 | 5.948215 | 0.03962776 |  |  | 0.08651028 | 5.368349
56.5 | 1.13 | 2.508475 | 5.998214 | 0.0476332 |  |  | 0.08265173 | 5.345682
57 | 1.14 | 2.658475 | 5.848214 | 0.02320607 |  |  | 0.07945649 | 5.327015
57.5 | 1.15 | 2.658475 | 5.848214 | 0.02320607 |  |  | 0.07619852 | 5.308126
58 | 1.16 | 2.658475 | 5.848214 | 0.02320607 |  |  | 0.07342684 | 5.292127
58.5 | 1.17 | 2.558475 | 5.948215 | 0.03962776 |  |  | 0.07025222 | 5.273904
59 | 1.18 | 2.758475 | 5.748214 | 0.006213087 |  |  | 0.06736511 | 5.25746
59.5 | 1.19 | 2.608475 | 5.898214 | 0.03148652 |  |  | 0.06397282 | 5.238348
60 | 1.2 | 2.858475 | 5.648214 | -0.01138161 |  |  | 0.06094619 | 5.22146
60.5 | 1.21 | 2.558475 | 5.948215 | 0.03962776 |  |  | 0.0576039 | 5.203015
61 | 1.22 | 2.658475 | 5.848214 | 0.02320607 |  |  | 0.05474932 | 5.18746
61.5 | 1.23 | 2.708475 | 5.798214 | 0.01478289 |  |  | 0.05152985 | 5.170127
62 | 1.24 | 2.758475 | 5.748214 | 0.006213087 |  |  | 0.04889075 | 5.156126
62.5 | 1.25 | 2.608475 | 5.898214 | 0.03148652 |  |  | 0.04586454 | 5.140127
63 | 1.26 | 2.858475 | 5.648214 | -0.01138161 |  |  | 0.04331469 | 5.126793
63.5 | 1.27 | 2.608475 | 5.898214 | 0.03148652 |  |  | 0.04062997 | 5.112793
64 | 1.28 | 2.808475 | 5.698215 | -0.002507024 |  |  | 0.03883446 | 5.10346
64.5 | 1.29 | 2.608475 | 5.898214 | 0.03148652 |  |  | 0.03675676 | 5.092571
65 | 1.3 | 2.808475 | 5.698215 | -0.002507024 |  |  | 0.03531114 | 5.085015
65.5 | 1.31 | 2.608475 | 5.898214 | 0.03148652 |  |  | 0.03339178 | 5.075016
66 | 1.32 | 2.758475 | 5.748214 | 0.006213087 |  |  | 0.0317597 | 5.066571
66.5 | 1.33 | 2.758475 | 5.748214 | 0.006213087 |  |  | 0.02929821 | 5.053904
67 | 1.34 | 2.958475 | 5.548214 | -0.02961055 |  |  | 0.02715813 | 5.043015
67.5 | 1.35 | 2.658475 | 5.848214 | 0.02320607 |  |  | 0.02436356 | 5.028793
68 | 1.36 | 2.858475 | 5.648214 | -0.01138161 |  |  | 0.02205201 | 5.017016
68.5 | 1.37 | 2.708475 | 5.798214 | 0.01478289 |  |  | 0.0191424 | 5.002126
69 | 1.38 | 2.958475 | 5.548214 | -0.02961055 |  |  | 0.01676469 | 4.989904
69.5 | 1.39 | 2.658475 | 5.848214 | 0.02320607 |  |  | 0.01395953 | 4.97546
70 | 1.4 | [5 empty] | 0.0118607 | 4.964571
70.5 | 1.41 | [5 empty] | 0.009501089 | 4.952348
71 | 1.42 | [5 empty] | 0.00793357 | 4.944127
71.5 | 1.43 | [5 empty] | 0.00622406 | 4.935237
72 | 1.44 | [5 empty] | 0.005396735 | 4.930793
72.5 | 1.45 | [5 empty] | 0.004197815 | 4.924571
73 | 1.46 | [5 empty] | 0.0035993 | 4.92146
73.5 | 1.47 | [5 empty] | 0.002758215 | 4.917238
74 | 1.48 | [5 empty] | 0.002359803 | 4.915238
74.5 | 1.49 | [5 empty] | 0.001370327 | 4.910349
75 | 1.5 | [5 empty] | 0.000966048 | 4.908349
75.5 | 1.51 | [5 empty] | 0.0002782706 | 4.9
76 | 1.52 | [5 empty] | 0 | 4.9
76.5 | 1.53 | [5 empty] | 0 | 4.9
77 | 1.54 | [5 empty] | 0 | 4.9
77.5 | 1.55 | [5 empty] | 0 | 4.9
78 | 1.56 | [5 empty] | 0 | 4.9
78.5 | 1.57 | [5 empty] | 0 | 4.9
79 | 1.58 | [5 empty] | 0 | 4.9
79.5 | 1.59 | [5 empty] | 0 | 4.9
80 | 1.6 | [5 empty] | 0 | 4.9
80.5 | 1.61
81 | 1.62
81.5 | 1.63
82 | 1.64
82.5 | 1.65
83 | 1.66
83.5 | 1.67
84 | 1.68
84.5 | 1.69
85 | 1.7
85.5 | 1.71
86 | 1.72
86.5 | 1.73
87 | 1.74
87.5 | 1.75
88 | 1.76
88.5 | 1.77
89 | 1.78
89.5 | 1.79
90 | 1.8
90.5 | 1.81
91 | 1.82
91.5 | 1.83
92 | 1.84
92.5 | 1.85
93 | 1.86
93.5 | 1.87
94 | 1.88
94.5 | 1.89
95 | 1.9
95.5 | 1.91
96 | 1.92
96.5 | 1.93
97 | 1.94
97.5 | 1.95
98 | 1.96
98.5 | 1.97
99 | 1.98
99.5 | 1.99
100 | 2
100.5 | 2.01
101 | 2.02
101.5 | 2.03
102 | 2.04
102.5 | 2.05
103 | 2.06
103.5 | 2.07
104 | 2.08
104.5 | 2.09
105 | 2.1
105.5 | 2.11
106 | 2.12
106.5 | 2.13
107 | 2.14
107.5 | 2.15
108 | 2.16
108.5 | 2.17
109 | 2.18
109.5 | 2.19
110 | 2.2
110.5 | 2.21
111 | 2.22
111.5 | 2.23
112 | 2.24
112.5 | 2.25
113 | 2.26
113.5 | 2.27
114 | 2.28
114.5 | 2.29
115 | 2.3
115.5 | 2.31
116 | 2.32
116.5 | 2.33
117 | 2.34
117.5 | 2.35
118 | 2.36
118.5 | 2.37
119 | 2.38
119.5 | 2.39
120 | 2.4
120.5 | 2.41
121 | 2.42
121.5 | 2.43
122 | 2.44
122.5 | 2.45
123 | 2.46
123.5 | 2.47
124 | 2.48
124.5 | 2.49
125 | 2.5

## Fuerza
ciclos | seg | Fuerza | Presión
0.5 | 0.01 | 9.24102 | 83.08759 | 0.6 | 11.6739
1 | 0.02 | 9.26064 | 83.264 | 0.6 | 0
1.5 | 0.03 | 9.26064 | 83.264
2 | 0.04 | 9.29988 | 83.61681
2.5 | 0.05 | 9.26064 | 83.264
3 | 0.06 | 9.28026 | 83.44041
3.5 | 0.07 | 9.28026 | 83.44041
4 | 0.08 | 9.28026 | 83.44041
4.5 | 0.09 | 9.28026 | 83.44041
5 | 0.1 | 9.26064 | 83.264
5.5 | 0.11 | 9.26064 | 83.264
6 | 0.12 | 9.28026 | 83.44041
6.5 | 0.13 | 9.26064 | 83.264
7 | 0.14 | 9.28026 | 83.44041
7.5 | 0.15 | 9.28026 | 83.44041
8 | 0.16 | 9.24102 | 83.08759
8.5 | 0.17 | 9.28026 | 83.44041 | 0.6 | 104.962
9 | 0.18 | 9.26064 | 83.264 | 0.6 | 0
9.5 | 0.19 | 9.28026 | 83.44041
10 | 0.2 | 9.28026 | 83.44041
10.5 | 0.21 | 9.29988 | 83.61681
11 | 0.22 | 9.29988 | 83.61681
11.5 | 0.23 | 9.28026 | 83.44041
12 | 0.24 | 9.28026 | 83.44041
12.5 | 0.25 | 9.26064 | 83.264
13 | 0.26 | 9.26064 | 83.264
13.5 | 0.27 | 9.28026 | 83.44041
14 | 0.28 | 9.28026 | 83.44041
14.5 | 0.29 | 9.28026 | 83.44041
15 | 0.3 | 9.26064 | 83.264
15.5 | 0.31 | 9.26064 | 83.264
16 | 0.32 | 9.29988 | 83.61681
16.5 | 0.33 | 9.28026 | 83.44041
17 | 0.34 | 9.24102 | 83.08759
17.5 | 0.35 | 9.29988 | 83.61681
18 | 0.36 | 9.29988 | 83.61681
18.5 | 0.37 | 9.26064 | 83.264
19 | 0.38 | 9.28026 | 83.44041
19.5 | 0.39 | 9.26064 | 83.264
20 | 0.4 | 9.28026 | 83.44041
20.5 | 0.41 | 9.28026 | 83.44041
21 | 0.42 | 9.28026 | 83.44041
21.5 | 0.43 | 9.33912 | 83.96963
22 | 0.44 | 9.28026 | 83.44041
22.5 | 0.45 | 9.3195 | 83.79322
23 | 0.46 | 9.28026 | 83.44041
23.5 | 0.47 | 9.3195 | 83.79322
24 | 0.48 | 9.28026 | 83.44041
24.5 | 0.49 | 9.28026 | 83.44041
25 | 0.5 | 9.28026 | 83.44041
25.5 | 0.51 | 9.26064 | 83.264
26 | 0.52 | 9.29988 | 83.61681
26.5 | 0.53 | 9.29988 | 83.61681
27 | 0.54 | 9.28026 | 83.44041
27.5 | 0.55 | 9.28026 | 83.44041
28 | 0.56 | 9.26064 | 83.264
28.5 | 0.57 | 9.29988 | 83.61681
29 | 0.58 | 9.28026 | 83.44041
29.5 | 0.59 | 9.29988 | 83.61681
30 | 0.6 | 9.28026 | 83.44041
30.5 | 0.61 | 9.28026 | 83.44041
31 | 0.62 | 9.28026 | 83.44041
31.5 | 0.63 | 9.29988 | 83.61681
32 | 0.64 | 9.26064 | 83.264
32.5 | 0.65 | 9.29988 | 83.61681
33 | 0.66 | 9.24102 | 83.08759
33.5 | 0.67 | 9.26064 | 83.264
34 | 0.68 | 9.28026 | 83.44041
34.5 | 0.69 | 9.28026 | 83.44041
35 | 0.7 | 9.26064 | 83.264
35.5 | 0.71 | 9.24102 | 83.08759
36 | 0.72 | 9.24102 | 83.08759
36.5 | 0.73 | 9.24102 | 83.08759
37 | 0.74 | 9.28026 | 83.44041
37.5 | 0.75 | 9.2214 | 82.91119
38 | 0.76 | 9.2214 | 82.91119
38.5 | 0.77 | 9.18216 | 82.55838
39 | 0.78 | 9.16254 | 82.38197
39.5 | 0.79 | 9.18216 | 82.55838
40 | 0.8 | 9.16254 | 82.38197
40.5 | 0.81 | 9.14292 | 82.20556
41 | 0.82 | 9.14292 | 82.20556
41.5 | 0.83 | 9.10368 | 81.85275
42 | 0.84 | 9.1233 | 82.02915
42.5 | 0.85 | 9.1233 | 82.02915
43 | 0.86 | 9.08406 | 81.67634
43.5 | 0.87 | 9.08406 | 81.67634
44 | 0.88 | 9.04482 | 81.32352
44.5 | 0.89 | 9.04482 | 81.32352
45 | 0.9 | 9.0252 | 81.14712
45.5 | 0.91 | 9.0252 | 81.14712
46 | 0.92 | 9.0252 | 81.14712
46.5 | 0.93 | 9.0252 | 81.14712
47 | 0.94 | 8.98596 | 80.7943
47.5 | 0.95 | 9.00558 | 80.97071
48 | 0.96 | 9.04482 | 81.32352
48.5 | 0.97 | 9.00558 | 80.97071
49 | 0.98 | 8.96634 | 80.6179
49.5 | 0.99 | 9.00558 | 80.97071
50 | 1 | 8.98596 | 80.7943
50.5 | 1.01 | 8.98596 | 80.7943
51 | 1.02 | 8.96634 | 80.6179
51.5 | 1.03 | 8.98596 | 80.7943
52 | 1.04 | 8.98596 | 80.7943
52.5 | 1.05 | 9.00558 | 80.97071
53 | 1.06 | 8.98596 | 80.7943
53.5 | 1.07 | 9.0252 | 81.14712
54 | 1.08 | 9.00558 | 80.97071
54.5 | 1.09 | 8.98596 | 80.7943
55 | 1.1 | 9.00558 | 80.97071
55.5 | 1.11 | 9.00558 | 80.97071
56 | 1.12 | 8.98596 | 80.7943
56.5 | 1.13 | 8.96634 | 80.6179
57 | 1.14 | 9.00558 | 80.97071
57.5 | 1.15 | 9.0252 | 81.14712
58 | 1.16 | 9.04482 | 81.32352
58.5 | 1.17 | 9.00558 | 80.97071
59 | 1.18 | 9.0252 | 81.14712
59.5 | 1.19 | 9.00558 | 80.97071
60 | 1.2 | 9.04482 | 81.32352
60.5 | 1.21 | 9.04482 | 81.32352
61 | 1.22 | 9.06444 | 81.49993
61.5 | 1.23 | 9.04482 | 81.32352
62 | 1.24 | 9.06444 | 81.49993
62.5 | 1.25 | 9.0252 | 81.14712
63 | 1.26 | 9.06444 | 81.49993
63.5 | 1.27 | 9.08406 | 81.67634
64 | 1.28 | 9.0252 | 81.14712
64.5 | 1.29 | 9.10368 | 81.85275
65 | 1.3 | 9.14292 | 82.20556
65.5 | 1.31 | 9.08406 | 81.67634
66 | 1.32 | 9.10368 | 81.85275
66.5 | 1.33 | 9.10368 | 81.85275
67 | 1.34 | 9.1233 | 82.02915
67.5 | 1.35 | 9.1233 | 82.02915
68 | 1.36 | 9.14292 | 82.20556
68.5 | 1.37 | 9.14292 | 82.20556
69 | 1.38 | 9.1233 | 82.02915
69.5 | 1.39 | 9.18216 | 82.55838
70 | 1.4
70.5 | 1.41
71 | 1.42
71.5 | 1.43
72 | 1.44
72.5 | 1.45
73 | 1.46
73.5 | 1.47
74 | 1.48
74.5 | 1.49
75 | 1.5
75.5 | 1.51
76 | 1.52
76.5 | 1.53
77 | 1.54
77.5 | 1.55
78 | 1.56
78.5 | 1.57
79 | 1.58
79.5 | 1.59
80 | 1.6
80.5 | 1.61
81 | 1.62
81.5 | 1.63
82 | 1.64
82.5 | 1.65
83 | 1.66
83.5 | 1.67
84 | 1.68
84.5 | 1.69
85 | 1.7
85.5 | 1.71
86 | 1.72
86.5 | 1.73
87 | 1.74
87.5 | 1.75
88 | 1.76
88.5 | 1.77
89 | 1.78
89.5 | 1.79
90 | 1.8
90.5 | 1.81
91 | 1.82
91.5 | 1.83
92 | 1.84
92.5 | 1.85
93 | 1.86
93.5 | 1.87
94 | 1.88
94.5 | 1.89
95 | 1.9
95.5 | 1.91
96 | 1.92
96.5 | 1.93
97 | 1.94
97.5 | 1.95
98 | 1.96
98.5 | 1.97
99 | 1.98
99.5 | 1.99
100 | 2
100.5 | 2.01
101 | 2.02
101.5 | 2.03
102 | 2.04
102.5 | 2.05
103 | 2.06
103.5 | 2.07
104 | 2.08
104.5 | 2.09
105 | 2.1
105.5 | 2.11
106 | 2.12
106.5 | 2.13
107 | 2.14
107.5 | 2.15
108 | 2.16
108.5 | 2.17
109 | 2.18
109.5 | 2.19
110 | 2.2
110.5 | 2.21
111 | 2.22
111.5 | 2.23
112 | 2.24
112.5 | 2.25
113 | 2.26
113.5 | 2.27
114 | 2.28
114.5 | 2.29
115 | 2.3
115.5 | 2.31
116 | 2.32
116.5 | 2.33
117 | 2.34
117.5 | 2.35
118 | 2.36
118.5 | 2.37
119 | 2.38
119.5 | 2.39
120 | 2.4
120.5 | 2.41
121 | 2.42
121.5 | 2.43
122 | 2.44
122.5 | 2.45
123 | 2.46
123.5 | 2.47
124 | 2.48
124.5 | 2.49
125 | 2.5

## Resistencia
ciclos | seg | Intensidad | Tensión | Resistencia | Potencia | Energía
0.5 | 0.01 | 0 | 0.5735593 |  |  |  | 0.6 | 8.2875
1 | 0.02 | 0 | -0.02644068 |  |  |  | 0.6 | 0 | La línea vertical roja señala el fin del precalentamiento
1.5 | 0.03 | 0 | 0.05355932 |  |  |  | 0.7 | 8.2875
2 | 0.04 | 0 | -0.006440678 |  |  |  | 0.7 | 0
2.5 | 0.05 | 0 | 0.03355932
3 | 0.06 | 0 | -0.006440678
3.5 | 0.07 | 0 | -0.03644068
4 | 0.08 | 0 | 0.01355932
4.5 | 0.09 | 0 | 0.03355932
5 | 0.1 | 0 | 0.01355932
5.5 | 0.11 | 0 | 0.03355932
6 | 0.12 | 0 | -0.03644068
6.5 | 0.13 | 0 | 0.01355932
7 | 0.14 | 0 | -0.02644068
7.5 | 0.15 | 0 | -0.02644068
8 | 0.16 | 0 | -0.02644068
8.5 | 0.17 | 0 | 0.05355932
9 | 0.18 | 0 | -0.006440678 |  |  |  | 0.6 | 1.816826
9.5 | 0.19 | 0 | -0.02644068 |  |  |  | 0.6 | 0
10 | 0.2 | 0 | -0.006440678
10.5 | 0.21 | 0 | 0.01355932
11 | 0.22 | 0 | -0.03644068
11.5 | 0.23 | 0 | 0.01355932
12 | 0.24 | 0 | -0.006440678
12.5 | 0.25 | 0 | -0.05644068
13 | 0.26 | 0 | -0.006440678
13.5 | 0.27 | 0 | -0.03644068
14 | 0.28 | 0 | -0.006440678
14.5 | 0.29 | 0 | -0.03644068
15 | 0.3 | 0 | 0.03355932
15.5 | 0.31 | 0 | -0.02644068
16 | 0.32 | 0 | -0.02644068
16.5 | 0.33 | 0 | 0.01355932 |  |  |  | 0.6 | 0.60069
17 | 0.34 | 0 | -0.02644068 |  |  |  | 0.6 | 0
17.5 | 0.35 | 0 | -0.006440678
18 | 0.36 | 0 | -0.006440678
18.5 | 0.37 | 0 | 0.03355932
19 | 0.38 | 0 | -0.02644068
19.5 | 0.39 | 0 | -0.02644068
20 | 0.4 | 0 | 0.03355932
20.5 | 0.41 | 0 | 0.03355932
21 | 0.42 | 0 | -0.006440678
21.5 | 0.43 | 0 | -0.006440678
22 | 0.44 | 0 | -0.006440678
22.5 | 0.45 | 0 | 0.01355932
23 | 0.46 | 0 | 0.03355932
23.5 | 0.47 | 0 | 0.05355932
24 | 0.48 | 0 | -0.006440678
24.5 | 0.49 | 0 | -0.03644068 |  |  |  | 0.6 | 11.71353
25 | 0.5 | 0 | 0.03355932 |  |  |  | 0.6 | 0
25.5 | 0.51 | 0 | -0.006440678
26 | 0.52 | 0 | 0.01355932
26.5 | 0.53 | 0 | -0.05644068
27 | 0.54 | 0 | 0.01355932
27.5 | 0.55 | 0 | -0.006440678
28 | 0.56 | 0 | 0.09355932
28.5 | 0.57 | 0 | -0.006440678
29 | 0.58 | 0 | -0.02644068
29.5 | 0.59 | 0 | 0.03355932
30 | 0.6 | 0 | -0.006440678
30.5 | 0.61 | 0 | -0.006440678
31 | 0.62 | 2.983 | -0.006513391 | -0.002183503 | -0.01942945 | -0.0001942945
31.5 | 0.63 | 2.886 | 1.043489 | 0.3615693 | 3.011509 | 0.0299208
32 | 0.64 | 2.944 | 1.273488 | 0.4325705 | 3.749147 | 0.06741227
32.5 | 0.65 | 2.983 | 1.433487 | 0.480552 | 4.276091 | 0.1101732
33 | 0.66 | 3.159 | 1.433482 | 0.4537773 | 4.52837 | 0.1554569
33.5 | 0.67 | 3.432 | 1.353476 | 0.3943694 | 4.645128 | 0.2019082
34 | 0.68 | 3.666 | 1.37347 | 0.3746508 | 5.035141 | 0.2522596
34.5 | 0.69 | 3.841 | 1.313466 | 0.3419593 | 5.045022 | 0.3027098
35 | 0.7 | 4.036 | 1.453461 | 0.3601241 | 5.866168 | 0.3613715
35.5 | 0.71 | 4.134 | 1.373459 | 0.3322348 | 5.677878 | 0.4181502
36 | 0.72 | 3.919 | 1.193464 | 0.3045327 | 4.677185 | 0.4649221
36.5 | 0.73 | 3.978 | 1.083462 | 0.2723636 | 4.310013 | 0.5080222
37 | 0.74 | 4.056 | 1.023461 | 0.2523324 | 4.151156 | 0.5495338
37.5 | 0.75 | 5.206 | 0.9834324 | 0.1889037 | 5.119749 | 0.6007313
38 | 0.76 | 5.401 | 1.213428 | 0.2246672 | 6.553723 | 0.6662685
38.5 | 0.77 | 6.142 | 1.17341 | 0.1910468 | 7.207082 | 0.7383393
39 | 0.78 | 6.279 | 1.353406 | 0.2155449 | 8.498038 | 0.8233197
39.5 | 0.79 | 6.63 | 1.273398 | 0.192066 | 8.442627 | 0.907746
40 | 0.8 | 6.63 | 1.413398 | 0.2131822 | 9.370827 | 1.001454
40.5 | 0.81 | 6.532 | 1.2734 | 0.194948 | 8.317849 | 1.084633
41 | 0.82 | 6.415 | 1.273403 | 0.198504 | 8.16888 | 1.166322
41.5 | 0.83 | 6.415 | 1.233403 | 0.1922686 | 7.91228 | 1.245444
42 | 0.84 | 6.318 | 1.023405 | 0.1619825 | 6.465875 | 1.310103
42.5 | 0.85 | 6.22 | 0.9434077 | 0.1516733 | 5.867996 | 1.368783
43 | 0.86 | 6.181 | 0.9034086 | 0.146159 | 5.583969 | 1.424623
43.5 | 0.87 | 6.162 | 1.233409 | 0.2001638 | 7.600267 | 1.500625
44 | 0.88 | 6.025 | 1.103413 | 0.183139 | 6.64806 | 1.567106
44.5 | 0.89 | 6.123 | 0.8834101 | 0.1442773 | 5.40912 | 1.621197
45 | 0.9 | 6.181 | 1.063409 | 0.1720447 | 6.572929 | 1.686926
45.5 | 0.91 | 6.084 | 1.063411 | 0.1747881 | 6.469793 | 1.751624
46 | 0.92 | 6.084 | 0.773411 | 0.1271221 | 4.705433 | 1.798679
46.5 | 0.93 | 6.045 | 0.923412 | 0.1527563 | 5.582026 | 1.854499
47 | 0.94 | 6.064 | 0.9234115 | 0.1522776 | 5.599567 | 1.910495
47.5 | 0.95 | 6.064 | 0.8334115 | 0.1374359 | 5.053808 | 1.961033
48 | 0.96 | 6.045 | 0.863412 | 0.1428308 | 5.219326 | 2.013226
48.5 | 0.97 | 6.064 | 1.043411 | 0.1720665 | 6.327248 | 2.076499
49 | 0.98 | 6.084 | 1.083411 | 0.1780754 | 6.591473 | 2.142413
49.5 | 0.99 | 6.025 | 1.083412 | 0.1798195 | 6.52756 | 2.207689
50 | 1 | 6.025 | 0.9634125 | 0.1599025 | 5.80456 | 2.265734
50.5 | 1.01 | 6.025 | 0.9834124 | 0.163222 | 5.92506 | 2.324985
51 | 1.02 | 6.064 | 0.9834115 | 0.1621721 | 5.963408 | 2.384619
51.5 | 1.03 | 6.064 | 0.8634115 | 0.1423832 | 5.235727 | 2.436976
52 | 1.04 | 6.045 | 0.833412 | 0.137868 | 5.037976 | 2.487356
52.5 | 1.05 | 6.025 | 0.9634125 | 0.1599025 | 5.80456 | 2.545402
53 | 1.06 | 6.045 | 0.963412 | 0.1593734 | 5.823825 | 2.60364
53.5 | 1.07 | 6.045 | 0.833412 | 0.137868 | 5.037976 | 2.65402
54 | 1.08 | 6.045 | 0.863412 | 0.1428308 | 5.219326 | 2.706213
54.5 | 1.09 | 6.006 | 0.9034129 | 0.1504184 | 5.425898 | 2.760472
55 | 1.1 | 5.947 | 0.9234143 | 0.155274 | 5.491545 | 2.815387
55.5 | 1.11 | 6.025 | 0.8134124 | 0.1350062 | 4.90081 | 2.864395
56 | 1.12 | 5.986 | 0.7534134 | 0.1258626 | 4.509933 | 2.909495
56.5 | 1.13 | 6.045 | 0.753412 | 0.1246339 | 4.554376 | 2.955038
57 | 1.14 | 6.045 | 0.733412 | 0.1213254 | 4.433475 | 2.999373
57.5 | 1.15 | 5.986 | 0.9434134 | 0.1576033 | 5.647273 | 3.055846
58 | 1.16 | 6.045 | 0.673412 | 0.1113998 | 4.070776 | 3.096554
58.5 | 1.17 | 6.025 | 0.9434125 | 0.156583 | 5.68406 | 3.153394
59 | 1.18 | 5.967 | 0.9434139 | 0.1581052 | 5.629351 | 3.209688
59.5 | 1.19 | 5.967 | 0.9234139 | 0.1547535 | 5.510011 | 3.264788
60 | 1.2 | 5.967 | 0.9234139 | 0.1547535 | 5.510011 | 3.319888
60.5 | 1.21 | 6.006 | 0.7134129 | 0.1187834 | 4.284758 | 3.362736
61 | 1.22 | 6.006 | 0.5934129 | 0.09880335 | 3.564038 | 3.398376
61.5 | 1.23 | 5.986 | 0.6734134 | 0.1124981 | 4.031053 | 3.438687
62 | 1.24 | 5.986 | 0.7934134 | 0.1325448 | 4.749372 | 3.486181
62.5 | 1.25 | 5.986 | 0.6534134 | 0.1091569 | 3.911333 | 3.525294
63 | 1.26 | 5.967 | 0.5934139 | 0.09944928 | 3.540901 | 3.560703
63.5 | 1.27 | 5.986 | 0.7334134 | 0.1225214 | 4.390213 | 3.604605
64 | 1.28 | 5.986 | 0.7934134 | 0.1325448 | 4.749372 | 3.652099
64.5 | 1.29 | 5.967 | 0.7534139 | 0.1262634 | 4.495621 | 3.697055
65 | 1.3 | 5.947 | 0.8334144 | 0.1401403 | 4.956316 | 3.746618
65.5 | 1.31 | 5.967 | 0.7534139 | 0.1262634 | 4.495621 | 3.791574
66 | 1.32 | 5.967 | 0.6334139 | 0.1061528 | 3.779581 | 3.82937
66.5 | 1.33 | 5.967 | 0.8434139 | 0.1413464 | 5.03265 | 3.879697
67 | 1.34 | 5.908 | 0.8434153 | 0.1427582 | 4.982898 | 3.929526
67.5 | 1.35 | 5.908 | 0.6734153 | 0.1139836 | 3.978538 | 3.969311
68 | 1.36 | 5.928 | 0.7334148 | 0.1237205 | 4.347683 | 4.012788
68.5 | 1.37 | 5.928 | 0.8434148 | 0.1422765 | 4.999763 | 4.062786
69 | 1.38 | 5.908 | 0.5734153 | 0.09705744 | 3.387738 | 4.096663
69.5 | 1.39 | 5.889 | 0.7734158 | 0.1313323 | 4.554646 | 4.14221
70 | 1.4
70.5 | 1.41
71 | 1.42
71.5 | 1.43
72 | 1.44
72.5 | 1.45
73 | 1.46
73.5 | 1.47
74 | 1.48
74.5 | 1.49
75 | 1.5
75.5 | 1.51
76 | 1.52
76.5 | 1.53
77 | 1.54
77.5 | 1.55
78 | 1.56
78.5 | 1.57
79 | 1.58
79.5 | 1.59
80 | 1.6
80.5 | 1.61
81 | 1.62
81.5 | 1.63
82 | 1.64
82.5 | 1.65
83 | 1.66
83.5 | 1.67
84 | 1.68
84.5 | 1.69
85 | 1.7
85.5 | 1.71
86 | 1.72
86.5 | 1.73
87 | 1.74
87.5 | 1.75
88 | 1.76
88.5 | 1.77
89 | 1.78
89.5 | 1.79
90 | 1.8
90.5 | 1.81
91 | 1.82
91.5 | 1.83
92 | 1.84
92.5 | 1.85
93 | 1.86
93.5 | 1.87
94 | 1.88
94.5 | 1.89
95 | 1.9
95.5 | 1.91
96 | 1.92
96.5 | 1.93
97 | 1.94
97.5 | 1.95
98 | 1.96
98.5 | 1.97
99 | 1.98
99.5 | 1.99
100 | 2
100.5 | 2.01
101 | 2.02
101.5 | 2.03
102 | 2.04
102.5 | 2.05
103 | 2.06
103.5 | 2.07
104 | 2.08
104.5 | 2.09
105 | 2.1
105.5 | 2.11
106 | 2.12
106.5 | 2.13
107 | 2.14
107.5 | 2.15
108 | 2.16
108.5 | 2.17
109 | 2.18
109.5 | 2.19
110 | 2.2
110.5 | 2.21
111 | 2.22
111.5 | 2.23
112 | 2.24
112.5 | 2.25
113 | 2.26
113.5 | 2.27
114 | 2.28
114.5 | 2.29
115 | 2.3
115.5 | 2.31
116 | 2.32
116.5 | 2.33
117 | 2.34
117.5 | 2.35
118 | 2.36
118.5 | 2.37
119 | 2.38
119.5 | 2.39
120 | 2.4
120.5 | 2.41
121 | 2.42
121.5 | 2.43
122 | 2.44
122.5 | 2.45
123 | 2.46
123.5 | 2.47
124 | 2.48
124.5 | 2.49
125 | 2.5

## Resultados
Inicio paso corriente
30 | 0
30 | 0.5 | Eje Izquierdo |  | Eje Derecho
Fin de Subida |  | Máx = | 0.5 | Máx = | 0.6
36.8295 | 0 | Mín = | 0 | Mín = | 0
36.8295 | 0.5
¿Suavizar?
Inicio paso corriente |  | Eje Izquierdo |  | Eje Derecho
30 | 0 | Máx = | 100 | Máx = | 9
30 | 100 | Mín = | 0 | Mín = | 0
Fin de Subida
36.8295 | 0
36.8295 | 100
¿Suavizar?
|  | Eje Izquierdo |  | Eje Derecho
Inicio paso corriente |  | Máx = | 10 | Máx = | 6
30 | 0 | Mín = | 0 | Mín = | 0
30 | 10
Fin de Subida
36.8295 | 0
36.8295 | 10
|  | Eje Izquierdo |  | Eje Derecho
Inicio paso corriente |  | Máx = | 14 | Máx = | 9
30 | 0 | Mín = | 0 | Mín = | 0
30 | 14
Fin de Subida
36.8295 | 0
36.8295 | 14