## Parámetros
Ensayo |  |  |  |  | Fecha:
Características polvo |  | Material | Referencia polvo | Densidad de golpeo g/cm3 | Densidad aparente g/cm3 | Densidad absoluta g/cm3
|  | Al-NH3 |  | 1.19 | 0.84 | 2.725 |  | Sí
No
Activación externa |  | PRECOMPRESIÓN | No | # MPa
|  | ACTIVACIÓN ELÉC. | No | # V | # A
Características de corriente | Duraciones
|  | Aproximación | Apriete | PreCalentamiento | Calentamiento | Enfriamiento
|  | 99 | 30 | 5 | 35 | 60 | ciclos
|  | 1.98 | 0.6 | 0.1 | 0.7 | 1.2 | segundos
Intensidades
|  | I máx | So1i (grados) | I So1i (kA) | ISo2i (kA) | Energía (kJ) | EDE (kJ/g)
|  | 6.961 | 15 | 1 | 6 | 4.365013 | 2.354376
Características de Presión |  | Presión Trabajo | Presión Sinterizado
|  | 923 |  | kgf
|  | 3.812474 | 0 | bares
Características Sinterizados |  | Diámetro (mm) | Altura (mm) | Masa (g) |  | Secc (cm2)
| 1 | 12.01 | 6.73 | 1.854 |  | 1.137108
| 2 | 11.86 | 6.64 |  |  | Volumen (cm3)
| 3 | 12.07 | 6.84 |  |  | 0.766837
| 4 | 12.1 | 6.86
| 5 | 12.07 | 6.63 |  |  | Densid (g/cm3)
| 6 | 12.09 | 6.6 |  |  | 2.417724
| 7 | 12.06 | 6.83 |  |  | Porosidad (%)
| 8 | 12 | 6.82 |  |  | 11.27619
|  | 12.0325 | 6.74375
Otros Datos |  | Tª Inicial (ºC) | Lubricante | Diám Punzón (mm) | h punzones (mm) | h obleas (mm) | tS (ciclos)
|  | 21.8 |  | 11.9 | 97.31 | 9.3 | 7.128667
Observaciones
[9 empty] | 4 | 5 | 8
[9 empty] | 3 | 9 | 2

## Adquisición
375 | 470 | 0 | 72
378 | 471 | 0 | 19 | IP:x,x,x,x:
375 | 472 | 0 | 23 | 172,16,1,14
375 | 474 | 0 | 17
375 | 472 | 0 | 17 | Abrir canal. (IP: 172,16,1,14)(Return:1)
377 | 471 | 0 | 17
375 | 473 | 0 | 27
375 | 469 | 0 | 17 | Recibidos de 2230 registros (Soldadura:1679)
376 | 471 | 0 | 19
376 | 470 | 0 | 19
375 | 472 | 0 | 21 | Representar gráficas
376 | 472 | 0 | 21
374 | 472 | 0 | 17
376 | 469 | 0 | 17
374 | 471 | 0 | 16
374 | 472 | 0 | 17
376 | 471 | 0 | 17
375 | 473 | 0 | 17
376 | 474 | 0 | 17
376 | 469 | 0 | 19
377 | 471 | 0 | 14
375 | 472 | 0 | 19
375 | 474 | 0 | 25
376 | 472 | 0 | 27
377 | 472 | 0 | 17
375 | 473 | 0 | 23
374 | 473 | 0 | 14
376 | 474 | 0 | 21
375 | 472 | 0 | 17
376 | 470 | 0 | 25
376 | 472 | 0 | 19
376 | 472 | 0 | 21
376 | 472 | 0 | 23
375 | 471 | 0 | 17
376 | 470 | 0 | 23
376 | 471 | 0 | 19
376 | 473 | 0 | 19
376 | 471 | 0 | 19
374 | 474 | 0 | 23
375 | 472 | 0 | 19
374 | 472 | 0 | 19
374 | 472 | 0 | 14
375 | 472 | 0 | 16
377 | 473 | 0 | 16
377 | 472 | 0 | 21
377 | 472 | 0 | 21
376 | 471 | 0 | 21
376 | 472 | 0 | 17
376 | 470 | 0 | 21
378 | 472 | 0 | 19
376 | 471 | 0 | 23
376 | 473 | 0 | 17
376 | 473 | 0 | 19
376 | 473 | 0 | 17
377 | 471 | 0 | 17
376 | 471 | 0 | 19
374 | 474 | 0 | 16
376 | 473 | 0 | 19
375 | 473 | 0 | 19
375 | 475 | 0 | 25
376 | 473 | 0 | 19
377 | 472 | 2437 | 19
376 | 473 | 2437 | 174
377 | 470 | 2398 | 174
377 | 475 | 2457 | 151
379 | 471 | 2671 | 172
382 | 472 | 2769 | 192
384 | 470 | 2925 | 180
381 | 472 | 3022 | 170
386 | 470 | 3237 | 159
387 | 470 | 3334 | 145
388 | 470 | 3412 | 161
388 | 470 | 3471 | 167
391 | 469 | 3607 | 137
390 | 467 | 4836 | 128
396 | 467 | 5206 | 170
397 | 469 | 6493 | 167
406 | 468 | 6942 | 199
404 | 467 | 6942 | 176
413 | 466 | 6961 | 176
410 | 465 | 6766 | 141
418 | 464 | 6766 | 137
415 | 464 | 6532 | 143
419 | 462 | 6396 | 132
420 | 463 | 6201 | 137
424 | 462 | 6142 | 120
419 | 461 | 6103 | 137
425 | 461 | 6045 | 112
424 | 460 | 6103 | 114
430 | 457 | 6142 | 116
427 | 459 | 6064 | 110
431 | 459 | 6045 | 122
427 | 459 | 6142 | 122
433 | 455 | 6123 | 118
429 | 457 | 6045 | 118
434 | 459 | 6045 | 116
431 | 456 | 6025 | 128
436 | 456 | 5986 | 128
431 | 456 | 5986 | 134
435 | 455 | 5986 | 104
431 | 456 | 6006 | 120
434 | 455 | 5986 | 120
432 | 453 | 5986 | 110
436 | 455 | 5947 | 104
433 | 456 | 6045 | 104
435 | 456 | 6045 | 112
434 | 456 | 5967 | 97
437 | 457 | 5967 | 134
434 | 457 | 5986 | 130
438 | 457 | 5986 | 89
435 | 457 | 6025 | 120
438 | 457 | 5967 | 99
437 | 458 | 5908 | 108
440 | 458 | 6006 | 103
435 | 460 | 5967 | 106
438 | 459 | 5928 | 112
438 | 459 | 5967 | 112
439 | 460 | 5967 | 106
436 | 459 | 6006 | 97
440 | 460 | 5986 | 108
436 | 460 | 5928 | 99
439 | 460 | 5889 | 99
436 | 462 | 5967 | 101
438 | 464 | 5947 | 101
437 | 460 | 5967 | 104
439 | 462 | 5947 | 93
438 | 463 | 5928 | 103
443 | 463 | 5947 | 87
438 | 463 | 5908 | 91
443 | 464 | 5947 | 89
438 | 463 | 5967 | 93
441 | 464 | 5928 | 89
439 | 463 | 5908 | 95
443 | 465 | 5928 | 87
438 | 465 | 5889 | 97
441 | 465 | 5947 | 79
439 | 465 | 5869 | 89
442 | 465 | 5850 | 95
440 | 465 | 5889 | 103
442 | 465 | 5830 | 99

## Desplazamiento
ciclos | seg | x(t) | h(t) | θ(t) |  |  | θ(t) | H(t)
0.5 | 0.01 | -0.03220367 | 10.02946 | 0.3276061 |  |  | 0.3750702 | 7.841402
1 | 0.02 | 0.1177963 | 9.879465 | 0.3173972 | 0.6 | 4.209746 | 0.3751417 | 7.842302
1.5 | 0.03 | -0.03220367 | 10.02946 | 0.3276061 | 0.6 | 0 | 0.3752058 | 7.843109
2 | 0.04 | -0.03220367 | 10.02946 | 0.3276061 |  |  | 0.3752927 | 7.844202
2.5 | 0.05 | -0.03220367 | 10.02946 | 0.3276061 |  |  | 0.375362 | 7.845078
3 | 0.06 | 0.06779633 | 9.929464 | 0.3208344 |  |  | 0.3754207 | 7.845825
3.5 | 0.07 | -0.03220367 | 10.02946 | 0.3276061 |  |  | 0.3755129 | 7.846983
4 | 0.08 | -0.03220367 | 10.02946 | 0.3276061 |  |  | 0.3754949 | 7.846785
4.5 | 0.09 | 0.01779633 | 9.979465 | 0.3242372 |  |  | 0.375441 | 7.846127
5 | 0.1 | 0.01779633 | 9.979465 | 0.3242372 |  |  | 0.3753342 | 7.844794
5.5 | 0.11 | -0.03220367 | 10.02946 | 0.3276061 |  |  | 0.3751218 | 7.842126
6 | 0.12 | 0.01779633 | 9.979465 | 0.3242372 |  |  | 0.3747863 | 7.837904
6.5 | 0.13 | -0.08220367 | 10.07946 | 0.3309416 |  |  | 0.3744717 | 7.833904
7 | 0.14 | 0.01779633 | 9.979465 | 0.3242372 |  |  | 0.3741395 | 7.829682
7.5 | 0.15 | -0.08220367 | 10.07946 | 0.3309416 |  |  | 0.3738248 | 7.825682
8 | 0.16 | -0.08220367 | 10.07946 | 0.3309416 |  |  | 0.3735437 | 7.822127
8.5 | 0.17 | 0.01779633 | 9.979465 | 0.3242372 |  |  | 0.3732584 | 7.818571
9 | 0.18 | -0.03220367 | 10.02946 | 0.3276061 |  |  | 0.372825 | 7.813238
9.5 | 0.19 | 0.01779633 | 9.979465 | 0.3242372 |  |  | 0.3723171 | 7.807015
10 | 0.2 | 0.01779633 | 9.979465 | 0.3242372 |  |  | 0.3717346 | 7.799905
10.5 | 0.21 | 0.06779633 | 9.929464 | 0.3208344 |  |  | 0.3711689 | 7.793016
11 | 0.22 | -0.03220367 | 10.02946 | 0.3276061 |  |  | 0.3707125 | 7.78746
11.5 | 0.23 | -0.03220367 | 10.02946 | 0.3276061 | 0.6 | 12.59933 | 0.3704918 | 7.784793
12 | 0.24 | 0.01779633 | 9.979465 | 0.3242372 | 0.6 | 0 | 0.3704702 | 7.784571
12.5 | 0.25 | 0.06779633 | 9.929464 | 0.3208344 |  |  | 0.3706844 | 7.787238
13 | 0.26 | -0.03220367 | 10.02946 | 0.3276061 |  |  | 0.3711176 | 7.792571
13.5 | 0.27 | -0.08220367 | 10.07946 | 0.3309416 |  |  | 0.371803 | 7.801015
14 | 0.28 | 0.01779633 | 9.979465 | 0.3242372 |  |  | 0.372667 | 7.811682
14.5 | 0.29 | -0.03220367 | 10.02946 | 0.3276061 |  |  | 0.3736567 | 7.823905
15 | 0.3 | 0.01779633 | 9.979465 | 0.3242372 |  |  | 0.3746632 | 7.836349
15.5 | 0.31 | 0.01779633 | 9.979465 | 0.3242372 |  |  | 0.3755583 | 7.84746
16 | 0.32 | 0.01779633 | 9.979465 | 0.3242372 |  |  | 0.3762361 | 7.855905
16.5 | 0.33 | 0.01779633 | 9.979465 | 0.3242372 |  |  | 0.3766634 | 7.861238
17 | 0.34 | -0.03220367 | 10.02946 | 0.3276061 |  |  | 0.376893 | 7.864127
17.5 | 0.35 | 0.01779633 | 9.979465 | 0.3242372 |  |  | 0.3769621 | 7.865016
18 | 0.36 | 0.01779633 | 9.979465 | 0.3242372 |  |  | 0.3769085 | 7.864348
18.5 | 0.37 | 0.01779633 | 9.979465 | 0.3242372 |  |  | 0.3767322 | 7.862127
19 | 0.38 | 0.01779633 | 9.979465 | 0.3242372 |  |  | 0.3765035 | 7.859238
19.5 | 0.39 | -0.08220367 | 10.07946 | 0.3309416 |  |  | 0.3761875 | 7.855238
20 | 0.4 | -0.03220367 | 10.02946 | 0.3276061 |  |  | 0.3758546 | 7.851016
20.5 | 0.41 | -0.08220367 | 10.07946 | 0.3309416 |  |  | 0.3755747 | 7.84746
21 | 0.42 | -0.08220367 | 10.07946 | 0.3309416 |  |  | 0.3754183 | 7.84546
21.5 | 0.43 | -0.03220367 | 10.02946 | 0.3276061 |  |  | 0.3753499 | 7.844571
22 | 0.44 | 0.06779633 | 9.929464 | 0.3208344 | 0.6 | 0.413677 | 0.3754045 | 7.845238
22.5 | 0.45 | 0.06779633 | 9.929464 | 0.3208344 | 0.6 | 0 | 0.3754217 | 7.84546
23 | 0.46 | 0.06779633 | 9.929464 | 0.3208344 |  |  | 0.3753664 | 7.844793
23.5 | 0.47 | 0.01779633 | 9.979465 | 0.3242372 |  |  | 0.3751857 | 7.84257
24 | 0.48 | 0.01779633 | 9.979465 | 0.3242372 |  |  | 0.3748973 | 7.839015
24.5 | 0.49 | 0.01779633 | 9.979465 | 0.3242372 |  |  | 0.3744486 | 7.833459
25 | 0.5 | 0.1177963 | 9.879465 | 0.3173972 |  |  | 0.3740013 | 7.827905
25.5 | 0.51 | 0.01779633 | 9.979465 | 0.3242372 |  |  | 0.3735552 | 7.822349
26 | 0.52 | 0.01779633 | 9.979465 | 0.3242372 |  |  | 0.3731464 | 7.817238
26.5 | 0.53 | 0.01779633 | 9.979465 | 0.3242372 |  |  | 0.3727195 | 7.811904
27 | 0.54 | 0.01779633 | 9.979465 | 0.3242372 |  |  | 0.372434 | 7.808349
27.5 | 0.55 | 0.06779633 | 9.929464 | 0.3208344 |  |  | 0.3721627 | 7.805016
28 | 0.56 | 0.01779633 | 9.979465 | 0.3242372 |  |  | 0.3719411 | 7.802349
28.5 | 0.57 | -0.08220367 | 10.07946 | 0.3309416 |  |  | 0.3716404 | 7.798794
29 | 0.58 | 0.01779633 | 9.979465 | 0.3242372 |  |  | 0.3713712 | 7.795682
29.5 | 0.59 | -0.03220367 | 10.02946 | 0.3276061 |  |  | 0.3707694 | 7.788571
30 | 0.6 | -0.03220367 | 10.02946 | 0.3276061 |  |  | 0.3699269 | 7.778571
30.5 | 0.61 | 0.01779633 | 9.979465 | 0.3242372 |  |  | 0.3685414 | 7.762127
31 | 0.62 | 0.06779633 | 9.929464 | 0.3208344 |  |  | 0.3667579 | 7.741015
31.5 | 0.63 | 0.01779633 | 9.979465 | 0.3242372 |  |  | 0.3641653 | 7.710571
32 | 0.64 | 0.06779633 | 9.929464 | 0.3208344 |  |  | 0.3609946 | 7.673682
32.5 | 0.65 | 0.06779633 | 9.929464 | 0.3208344 |  |  | 0.3568092 | 7.625682
33 | 0.66 | 0.1677963 | 9.829465 | 0.313925 |  |  | 0.351833 | 7.56946
33.5 | 0.67 | 0.3177963 | 9.679464 | 0.303293 |  |  | 0.3455728 | 7.499905
34 | 0.68 | 0.4177963 | 9.579465 | 0.2960201 |  |  | 0.3384776 | 7.422349
34.5 | 0.69 | 0.2677963 | 9.729465 | 0.3068734 |  |  | 0.3301619 | 7.333015
35 | 0.7 | 0.5177963 | 9.479465 | 0.2885937 |  |  | 0.3211932 | 7.238348
35.5 | 0.71 | 0.5677963 | 9.429464 | 0.2848215 |  |  | 0.3112944 | 7.135904
36 | 0.72 | 0.6177963 | 9.379465 | 0.281009 |  |  | 0.3011935 | 7.03346
36.5 | 0.73 | 0.6177963 | 9.379465 | 0.281009 |  |  | 0.290509 | 6.927461
37 | 0.74 | 0.7677963 | 9.229465 | 0.2693237 |  |  | 0.2800082 | 6.825682
37.5 | 0.75 | 0.7177963 | 9.279465 | 0.2732608 |  |  | 0.2694481 | 6.725683
38 | 0.76 | 1.017796 | 8.979465 | 0.2489808 |  |  | 0.2595809 | 6.634349
38.5 | 0.77 | 1.067796 | 8.929464 | 0.2447755 |  |  | 0.2499438 | 6.547237
39 | 0.78 | 1.517796 | 8.479465 | 0.2046962 |  |  | 0.2412587 | 6.470571
39.5 | 0.79 | 1.417796 | 8.579465 | 0.2139661 |  |  | 0.2329286 | 6.398793
40 | 0.8 | 1.867796 | 8.129465 | 0.1704558 |  |  | 0.2254058 | 6.335459
40.5 | 0.81 | 1.717796 | 8.279465 | 0.1854847 |  |  | 0.21807 | 6.275015
41 | 0.82 | 2.117796 | 7.879465 | 0.144136 |  |  | 0.2115753 | 6.222571
41.5 | 0.83 | 1.967796 | 8.029465 | 0.1601245 |  |  | 0.2052385 | 6.172349
42 | 0.84 | 2.167796 | 7.829465 | 0.1386703 |  |  | 0.1996535 | 6.128793
42.5 | 0.85 | 2.217796 | 7.779465 | 0.1331344 |  |  | 0.1942145 | 6.087015
43 | 0.86 | 2.417796 | 7.579465 | 0.1102603 |  |  | 0.1894583 | 6.051016
43.5 | 0.87 | 2.167796 | 7.829465 | 0.1386703 |  |  | 0.1846137 | 6.014793
44 | 0.88 | 2.467796 | 7.529465 | 0.1043519 |  |  | 0.1803505 | 5.983237
44.5 | 0.89 | 2.417796 | 7.579465 | 0.1102603 |  |  | 0.176075 | 5.951904
45 | 0.9 | 2.717796 | 7.279465 | 0.07359252 |  |  | 0.1723395 | 5.924793
45.5 | 0.91 | 2.567796 | 7.429465 | 0.09229659 |  |  | 0.168439 | 5.896793
46 | 0.92 | 2.767796 | 7.229465 | 0.06718533 |  |  | 0.1650594 | 5.872793
46.5 | 0.93 | 2.567796 | 7.429465 | 0.09229659 |  |  | 0.1614582 | 5.84746
47 | 0.94 | 2.867796 | 7.129465 | 0.05410141 |  |  | 0.1581105 | 5.824126
47.5 | 0.95 | 2.667796 | 7.329465 | 0.0799123 |  |  | 0.1544455 | 5.798793
48 | 0.96 | 2.917796 | 7.079465 | 0.04742087 |  |  | 0.1511758 | 5.776349
48.5 | 0.97 | 2.767796 | 7.229465 | 0.06718533 |  |  | 0.1475903 | 5.751904
49 | 0.98 | 3.017796 | 6.979465 | 0.0337725 |  |  | 0.1443035 | 5.729682
49.5 | 0.99 | 2.767796 | 7.229465 | 0.06718533 |  |  | 0.1407504 | 5.705905
50 | 1 | 2.967796 | 7.029465 | 0.04064522 |  |  | 0.1374979 | 5.684349
50.5 | 1.01 | 2.767796 | 7.229465 | 0.06718533 |  |  | 0.133877 | 5.660571
51 | 1.02 | 2.917796 | 7.079465 | 0.04742087 |  |  | 0.1303859 | 5.637904
51.5 | 1.03 | 2.817796 | 7.179465 | 0.06068896 |  |  | 0.1263698 | 5.612127
52 | 1.04 | 3.017796 | 6.979465 | 0.0337725 |  |  | 0.1224539 | 5.587237
52.5 | 1.05 | 2.867796 | 7.129465 | 0.05410141 |  |  | 0.1179314 | 5.558793
53 | 1.06 | 2.967796 | 7.029465 | 0.04064522 |  |  | 0.1134276 | 5.530793
53.5 | 1.07 | 2.917796 | 7.079465 | 0.04742087 |  |  | 0.1085174 | 5.500571
54 | 1.08 | 3.067796 | 6.929465 | 0.02680067 |  |  | 0.1039653 | 5.472794
54.5 | 1.09 | 2.917796 | 7.079465 | 0.04742087 |  |  | 0.09911616 | 5.44346
55 | 1.1 | 3.117796 | 6.879465 | 0.01972742 |  |  | 0.09474574 | 5.417237
55.5 | 1.11 | 2.967796 | 7.029465 | 0.04064522 |  |  | 0.09030683 | 5.390793
56 | 1.12 | 3.117796 | 6.879465 | 0.01972742 |  |  | 0.08651028 | 5.368349
56.5 | 1.13 | 3.067796 | 6.929465 | 0.02680067 |  |  | 0.08265173 | 5.345682
57 | 1.14 | 3.217796 | 6.779465 | 0.005267993 |  |  | 0.07945649 | 5.327015
57.5 | 1.15 | 2.967796 | 7.029465 | 0.04064522 |  |  | 0.07619852 | 5.308126
58 | 1.16 | 3.117796 | 6.879465 | 0.01972742 |  |  | 0.07342684 | 5.292127
58.5 | 1.17 | 3.117796 | 6.879465 | 0.01972742 |  |  | 0.07025222 | 5.273904
59 | 1.18 | 3.167796 | 6.829465 | 0.01255067 |  |  | 0.06736511 | 5.25746
59.5 | 1.19 | 3.017796 | 6.979465 | 0.0337725 |  |  | 0.06397282 | 5.238348
60 | 1.2 | 3.217796 | 6.779465 | 0.005267993 |  |  | 0.06094619 | 5.22146
60.5 | 1.21 | 3.017796 | 6.979465 | 0.0337725 |  |  | 0.0576039 | 5.203015
61 | 1.22 | 3.167796 | 6.829465 | 0.01255067 |  |  | 0.05474932 | 5.18746
61.5 | 1.23 | 3.017796 | 6.979465 | 0.0337725 |  |  | 0.05152985 | 5.170127
62 | 1.24 | 3.117796 | 6.879465 | 0.01972742 |  |  | 0.04889075 | 5.156126
62.5 | 1.25 | 3.067796 | 6.929465 | 0.02680067 |  |  | 0.04586454 | 5.140127
63 | 1.26 | 3.167796 | 6.829465 | 0.01255067 |  |  | 0.04331469 | 5.126793
63.5 | 1.27 | 3.117796 | 6.879465 | 0.01972742 |  |  | 0.04062997 | 5.112793
64 | 1.28 | 3.367796 | 6.629465 | -0.01723909 |  |  | 0.03883446 | 5.10346
64.5 | 1.29 | 3.117796 | 6.879465 | 0.01972742 |  |  | 0.03675676 | 5.092571
65 | 1.3 | 3.367796 | 6.629465 | -0.01723909 |  |  | 0.03531114 | 5.085015
65.5 | 1.31 | 3.117796 | 6.879465 | 0.01972742 |  |  | 0.03339178 | 5.075016
66 | 1.32 | 3.267796 | 6.729465 | -0.002122905 |  |  | 0.0317597 | 5.066571
66.5 | 1.33 | 3.167796 | 6.829465 | 0.01255067 |  |  | 0.02929821 | 5.053904
67 | 1.34 | 3.367796 | 6.629465 | -0.01723909 |  |  | 0.02715813 | 5.043015
67.5 | 1.35 | 3.117796 | 6.879465 | 0.01972742 |  |  | 0.02436356 | 5.028793
68 | 1.36 | 3.267796 | 6.729465 | -0.002122905 |  |  | 0.02205201 | 5.017016
68.5 | 1.37 | 3.167796 | 6.829465 | 0.01255067 |  |  | 0.0191424 | 5.002126
69 | 1.38 | 3.317796 | 6.679465 | -0.009624383 |  |  | 0.01676469 | 4.989904
69.5 | 1.39 | 3.217796 | 6.779465 | 0.005267993 |  |  | 0.01395953 | 4.97546
70 | 1.4 | 3.317796 | 6.679465 | -0.009624383 |  |  | 0.0118607 | 4.964571
70.5 | 1.41 | [5 empty] | 0.009501089 | 4.952348
71 | 1.42 | [5 empty] | 0.00793357 | 4.944127
71.5 | 1.43 | [5 empty] | 0.00622406 | 4.935237
72 | 1.44 | [5 empty] | 0.005396735 | 4.930793
72.5 | 1.45 | [5 empty] | 0.004197815 | 4.924571
73 | 1.46 | [5 empty] | 0.0035993 | 4.92146
73.5 | 1.47 | [5 empty] | 0.002758215 | 4.917238
74 | 1.48 | [5 empty] | 0.002359803 | 4.915238
74.5 | 1.49 | [5 empty] | 0.001370327 | 4.910349
75 | 1.5 | [5 empty] | 0.000966048 | 4.908349
75.5 | 1.51 | [5 empty] | 0.0002782706 | 4.9
76 | 1.52 | [5 empty] | 0 | 4.9
76.5 | 1.53 | [5 empty] | 0 | 4.9
77 | 1.54 | [5 empty] | 0 | 4.9
77.5 | 1.55 | [5 empty] | 0 | 4.9
78 | 1.56 | [5 empty] | 0 | 4.9
78.5 | 1.57 | [5 empty] | 0 | 4.9
79 | 1.58 | [5 empty] | 0 | 4.9
79.5 | 1.59 | [5 empty] | 0 | 4.9
80 | 1.6 | [5 empty] | 0 | 4.9
80.5 | 1.61
81 | 1.62
81.5 | 1.63
82 | 1.64
82.5 | 1.65
83 | 1.66
83.5 | 1.67
84 | 1.68
84.5 | 1.69
85 | 1.7
85.5 | 1.71
86 | 1.72
86.5 | 1.73
87 | 1.74
87.5 | 1.75
88 | 1.76
88.5 | 1.77
89 | 1.78
89.5 | 1.79
90 | 1.8
90.5 | 1.81
91 | 1.82
91.5 | 1.83
92 | 1.84
92.5 | 1.85
93 | 1.86
93.5 | 1.87
94 | 1.88
94.5 | 1.89
95 | 1.9
95.5 | 1.91
96 | 1.92
96.5 | 1.93
97 | 1.94
97.5 | 1.95
98 | 1.96
98.5 | 1.97
99 | 1.98
99.5 | 1.99
100 | 2
100.5 | 2.01
101 | 2.02
101.5 | 2.03
102 | 2.04
102.5 | 2.05
103 | 2.06
103.5 | 2.07
104 | 2.08
104.5 | 2.09
105 | 2.1
105.5 | 2.11
106 | 2.12
106.5 | 2.13
107 | 2.14
107.5 | 2.15
108 | 2.16
108.5 | 2.17
109 | 2.18
109.5 | 2.19
110 | 2.2
110.5 | 2.21
111 | 2.22
111.5 | 2.23
112 | 2.24
112.5 | 2.25
113 | 2.26
113.5 | 2.27
114 | 2.28
114.5 | 2.29
115 | 2.3
115.5 | 2.31
116 | 2.32
116.5 | 2.33
117 | 2.34
117.5 | 2.35
118 | 2.36
118.5 | 2.37
119 | 2.38
119.5 | 2.39
120 | 2.4
120.5 | 2.41
121 | 2.42
121.5 | 2.43
122 | 2.44
122.5 | 2.45
123 | 2.46
123.5 | 2.47
124 | 2.48
124.5 | 2.49
125 | 2.5

## Fuerza
ciclos | seg | Fuerza | Presión
0.5 | 0.01 | 9.2214 | 82.91119 | 0.6 | 11.64937
1 | 0.02 | 9.24102 | 83.08759 | 0.6 | 0
1.5 | 0.03 | 9.26064 | 83.264
2 | 0.04 | 9.29988 | 83.61681
2.5 | 0.05 | 9.26064 | 83.264
3 | 0.06 | 9.24102 | 83.08759
3.5 | 0.07 | 9.28026 | 83.44041
4 | 0.08 | 9.20178 | 82.73478
4.5 | 0.09 | 9.24102 | 83.08759
5 | 0.1 | 9.2214 | 82.91119
5.5 | 0.11 | 9.26064 | 83.264
6 | 0.12 | 9.26064 | 83.264
6.5 | 0.13 | 9.26064 | 83.264
7 | 0.14 | 9.20178 | 82.73478
7.5 | 0.15 | 9.24102 | 83.08759
8 | 0.16 | 9.26064 | 83.264
8.5 | 0.17 | 9.24102 | 83.08759 | 0.6 | 104.7415
9 | 0.18 | 9.28026 | 83.44041 | 0.6 | 0
9.5 | 0.19 | 9.29988 | 83.61681
10 | 0.2 | 9.20178 | 82.73478
10.5 | 0.21 | 9.24102 | 83.08759
11 | 0.22 | 9.26064 | 83.264
11.5 | 0.23 | 9.29988 | 83.61681
12 | 0.24 | 9.26064 | 83.264
12.5 | 0.25 | 9.26064 | 83.264
13 | 0.26 | 9.28026 | 83.44041
13.5 | 0.27 | 9.28026 | 83.44041
14 | 0.28 | 9.29988 | 83.61681
14.5 | 0.29 | 9.26064 | 83.264
15 | 0.3 | 9.2214 | 82.91119
15.5 | 0.31 | 9.26064 | 83.264
16 | 0.32 | 9.26064 | 83.264
16.5 | 0.33 | 9.26064 | 83.264
17 | 0.34 | 9.24102 | 83.08759
17.5 | 0.35 | 9.2214 | 82.91119
18 | 0.36 | 9.24102 | 83.08759
18.5 | 0.37 | 9.28026 | 83.44041
19 | 0.38 | 9.24102 | 83.08759
19.5 | 0.39 | 9.29988 | 83.61681
20 | 0.4 | 9.26064 | 83.264
20.5 | 0.41 | 9.26064 | 83.264
21 | 0.42 | 9.26064 | 83.264
21.5 | 0.43 | 9.26064 | 83.264
22 | 0.44 | 9.28026 | 83.44041
22.5 | 0.45 | 9.26064 | 83.264
23 | 0.46 | 9.26064 | 83.264
23.5 | 0.47 | 9.24102 | 83.08759
24 | 0.48 | 9.26064 | 83.264
24.5 | 0.49 | 9.2214 | 82.91119
25 | 0.5 | 9.26064 | 83.264
25.5 | 0.51 | 9.24102 | 83.08759
26 | 0.52 | 9.28026 | 83.44041
26.5 | 0.53 | 9.28026 | 83.44041
27 | 0.54 | 9.28026 | 83.44041
27.5 | 0.55 | 9.24102 | 83.08759
28 | 0.56 | 9.24102 | 83.08759
28.5 | 0.57 | 9.29988 | 83.61681
29 | 0.58 | 9.28026 | 83.44041
29.5 | 0.59 | 9.28026 | 83.44041
30 | 0.6 | 9.3195 | 83.79322
30.5 | 0.61 | 9.28026 | 83.44041
31 | 0.62 | 9.26064 | 83.264
31.5 | 0.63 | 9.28026 | 83.44041
32 | 0.64 | 9.2214 | 82.91119
32.5 | 0.65 | 9.3195 | 83.79322
33 | 0.66 | 9.24102 | 83.08759
33.5 | 0.67 | 9.26064 | 83.264
34 | 0.68 | 9.2214 | 82.91119
34.5 | 0.69 | 9.26064 | 83.264
35 | 0.7 | 9.2214 | 82.91119
35.5 | 0.71 | 9.2214 | 82.91119
36 | 0.72 | 9.2214 | 82.91119
36.5 | 0.73 | 9.2214 | 82.91119
37 | 0.74 | 9.20178 | 82.73478
37.5 | 0.75 | 9.16254 | 82.38197
38 | 0.76 | 9.16254 | 82.38197
38.5 | 0.77 | 9.20178 | 82.73478
39 | 0.78 | 9.18216 | 82.55838
39.5 | 0.79 | 9.16254 | 82.38197
40 | 0.8 | 9.14292 | 82.20556
40.5 | 0.81 | 9.1233 | 82.02915
41 | 0.82 | 9.10368 | 81.85275
41.5 | 0.83 | 9.10368 | 81.85275
42 | 0.84 | 9.06444 | 81.49993
42.5 | 0.85 | 9.08406 | 81.67634
43 | 0.86 | 9.06444 | 81.49993
43.5 | 0.87 | 9.04482 | 81.32352
44 | 0.88 | 9.04482 | 81.32352
44.5 | 0.89 | 9.0252 | 81.14712
45 | 0.9 | 8.96634 | 80.6179
45.5 | 0.91 | 9.00558 | 80.97071
46 | 0.92 | 9.00558 | 80.97071
46.5 | 0.93 | 9.00558 | 80.97071
47 | 0.94 | 8.9271 | 80.26508
47.5 | 0.95 | 8.96634 | 80.6179
48 | 0.96 | 9.00558 | 80.97071
48.5 | 0.97 | 8.94672 | 80.44149
49 | 0.98 | 8.94672 | 80.44149
49.5 | 0.99 | 8.94672 | 80.44149
50 | 1 | 8.9271 | 80.26508
50.5 | 1.01 | 8.94672 | 80.44149
51 | 1.02 | 8.9271 | 80.26508
51.5 | 1.03 | 8.88786 | 79.91228
52 | 1.04 | 8.9271 | 80.26508
52.5 | 1.05 | 8.94672 | 80.44149
53 | 1.06 | 8.94672 | 80.44149
53.5 | 1.07 | 8.94672 | 80.44149
54 | 1.08 | 8.96634 | 80.6179
54.5 | 1.09 | 8.96634 | 80.6179
55 | 1.1 | 8.96634 | 80.6179
55.5 | 1.11 | 8.96634 | 80.6179
56 | 1.12 | 8.96634 | 80.6179
56.5 | 1.13 | 8.98596 | 80.7943
57 | 1.14 | 8.98596 | 80.7943
57.5 | 1.15 | 9.0252 | 81.14712
58 | 1.16 | 9.00558 | 80.97071
58.5 | 1.17 | 9.00558 | 80.97071
59 | 1.18 | 9.0252 | 81.14712
59.5 | 1.19 | 9.00558 | 80.97071
60 | 1.2 | 9.0252 | 81.14712
60.5 | 1.21 | 9.0252 | 81.14712
61 | 1.22 | 9.0252 | 81.14712
61.5 | 1.23 | 9.06444 | 81.49993
62 | 1.24 | 9.10368 | 81.85275
62.5 | 1.25 | 9.0252 | 81.14712
63 | 1.26 | 9.06444 | 81.49993
63.5 | 1.27 | 9.08406 | 81.67634
64 | 1.28 | 9.08406 | 81.67634
64.5 | 1.29 | 9.08406 | 81.67634
65 | 1.3 | 9.10368 | 81.85275
65.5 | 1.31 | 9.08406 | 81.67634
66 | 1.32 | 9.10368 | 81.85275
66.5 | 1.33 | 9.08406 | 81.67634
67 | 1.34 | 9.1233 | 82.02915
67.5 | 1.35 | 9.1233 | 82.02915
68 | 1.36 | 9.1233 | 82.02915
68.5 | 1.37 | 9.1233 | 82.02915
69 | 1.38 | 9.1233 | 82.02915
69.5 | 1.39 | 9.1233 | 82.02915
70 | 1.4 | 9.1233 | 82.02915
70.5 | 1.41
71 | 1.42
71.5 | 1.43
72 | 1.44
72.5 | 1.45
73 | 1.46
73.5 | 1.47
74 | 1.48
74.5 | 1.49
75 | 1.5
75.5 | 1.51
76 | 1.52
76.5 | 1.53
77 | 1.54
77.5 | 1.55
78 | 1.56
78.5 | 1.57
79 | 1.58
79.5 | 1.59
80 | 1.6
80.5 | 1.61
81 | 1.62
81.5 | 1.63
82 | 1.64
82.5 | 1.65
83 | 1.66
83.5 | 1.67
84 | 1.68
84.5 | 1.69
85 | 1.7
85.5 | 1.71
86 | 1.72
86.5 | 1.73
87 | 1.74
87.5 | 1.75
88 | 1.76
88.5 | 1.77
89 | 1.78
89.5 | 1.79
90 | 1.8
90.5 | 1.81
91 | 1.82
91.5 | 1.83
92 | 1.84
92.5 | 1.85
93 | 1.86
93.5 | 1.87
94 | 1.88
94.5 | 1.89
95 | 1.9
95.5 | 1.91
96 | 1.92
96.5 | 1.93
97 | 1.94
97.5 | 1.95
98 | 1.96
98.5 | 1.97
99 | 1.98
99.5 | 1.99
100 | 2
100.5 | 2.01
101 | 2.02
101.5 | 2.03
102 | 2.04
102.5 | 2.05
103 | 2.06
103.5 | 2.07
104 | 2.08
104.5 | 2.09
105 | 2.1
105.5 | 2.11
106 | 2.12
106.5 | 2.13
107 | 2.14
107.5 | 2.15
108 | 2.16
108.5 | 2.17
109 | 2.18
109.5 | 2.19
110 | 2.2
110.5 | 2.21
111 | 2.22
111.5 | 2.23
112 | 2.24
112.5 | 2.25
113 | 2.26
113.5 | 2.27
114 | 2.28
114.5 | 2.29
115 | 2.3
115.5 | 2.31
116 | 2.32
116.5 | 2.33
117 | 2.34
117.5 | 2.35
118 | 2.36
118.5 | 2.37
119 | 2.38
119.5 | 2.39
120 | 2.4
120.5 | 2.41
121 | 2.42
121.5 | 2.43
122 | 2.44
122.5 | 2.45
123 | 2.46
123.5 | 2.47
124 | 2.48
124.5 | 2.49
125 | 2.5

## Resistencia
ciclos | seg | Intensidad | Tensión | Resistencia | Potencia | Energía
0.5 | 0.01 | 0 | 0.5277966 |  |  |  | 0.6 | 8.70125
1 | 0.02 | 0 | -0.002203388 |  |  |  | 0.6 | 0 | La línea vertical roja señala el fin del precalentamiento
1.5 | 0.03 | 0 | 0.03779661 |  |  |  | 0.7 | 8.70125
2 | 0.04 | 0 | -0.02220339 |  |  |  | 0.7 | 0
2.5 | 0.05 | 0 | -0.02220339
3 | 0.06 | 0 | -0.02220339
3.5 | 0.07 | 0 | 0.07779661
4 | 0.08 | 0 | -0.02220339
4.5 | 0.09 | 0 | -0.002203388
5 | 0.1 | 0 | -0.002203388
5.5 | 0.11 | 0 | 0.01779661
6 | 0.12 | 0 | 0.01779661
6.5 | 0.13 | 0 | -0.02220339
7 | 0.14 | 0 | -0.02220339
7.5 | 0.15 | 0 | -0.03220339
8 | 0.16 | 0 | -0.02220339
8.5 | 0.17 | 0 | -0.02220339
9 | 0.18 | 0 | -0.02220339 |  |  |  | 0.6 | 2.247034
9.5 | 0.19 | 0 | -0.02220339 |  |  |  | 0.6 | 0
10 | 0.2 | 0 | -0.002203388
10.5 | 0.21 | 0 | -0.05220339
11 | 0.22 | 0 | -0.002203388
11.5 | 0.23 | 0 | 0.05779661
12 | 0.24 | 0 | 0.07779661
12.5 | 0.25 | 0 | -0.02220339
13 | 0.26 | 0 | 0.03779661
13.5 | 0.27 | 0 | -0.05220339
14 | 0.28 | 0 | 0.01779661
14.5 | 0.29 | 0 | -0.02220339
15 | 0.3 | 0 | 0.05779661
15.5 | 0.31 | 0 | -0.002203388
16 | 0.32 | 0 | 0.01779661
16.5 | 0.33 | 0 | 0.03779661 |  |  |  | 0.6 | 0.806786
17 | 0.34 | 0 | -0.02220339 |  |  |  | 0.6 | 0
17.5 | 0.35 | 0 | 0.03779661
18 | 0.36 | 0 | -0.002203388
18.5 | 0.37 | 0 | -0.002203388
19 | 0.38 | 0 | -0.002203388
19.5 | 0.39 | 0 | 0.03779661
20 | 0.4 | 0 | -0.002203388
20.5 | 0.41 | 0 | -0.002203388
21 | 0.42 | 0 | -0.05220339
21.5 | 0.43 | 0 | -0.03220339
22 | 0.44 | 0 | -0.03220339
22.5 | 0.45 | 0 | 0.01779661
23 | 0.46 | 0 | 0.01779661
23.5 | 0.47 | 0 | 0.01779661
24 | 0.48 | 0 | -0.02220339
24.5 | 0.49 | 0 | 0.01779661 |  |  |  | 0.6 | 15.59891
25 | 0.5 | 0 | -0.002203388 |  |  |  | 0.6 | 0
25.5 | 0.51 | 0 | 0.03779661
26 | 0.52 | 0 | -0.02220339
26.5 | 0.53 | 0 | -0.002203388
27 | 0.54 | 0 | -0.02220339
27.5 | 0.55 | 0 | -0.02220339
28 | 0.56 | 0 | -0.002203388
28.5 | 0.57 | 0 | -0.03220339
29 | 0.58 | 0 | -0.002203388
29.5 | 0.59 | 0 | -0.002203388
30 | 0.6 | 0 | 0.05779661
30.5 | 0.61 | 0 | -0.002203388
31 | 0.62 | 2.437 | -0.002262792 | -0.0009285154 | -0.005514424 | -5.514424e-05
31.5 | 0.63 | 2.437 | 1.547737 | 0.6350994 | 3.771836 | 0.03766321
32 | 0.64 | 2.398 | 1.547738 | 0.6454288 | 3.711476 | 0.07477798
32.5 | 0.65 | 2.457 | 1.317737 | 0.5363194 | 3.237679 | 0.1071548
33 | 0.66 | 2.671 | 1.527732 | 0.5719699 | 4.080571 | 0.1479605
33.5 | 0.67 | 2.769 | 1.727729 | 0.6239542 | 4.784082 | 0.1958013
34 | 0.68 | 2.925 | 1.607725 | 0.5496497 | 4.702597 | 0.2428273
34.5 | 0.69 | 3.022 | 1.507723 | 0.4989156 | 4.556339 | 0.2883907
35 | 0.7 | 3.237 | 1.397718 | 0.4317942 | 4.524412 | 0.3336348
35.5 | 0.71 | 3.334 | 1.257715 | 0.3772391 | 4.193223 | 0.375567
36 | 0.72 | 3.412 | 1.417713 | 0.415508 | 4.837238 | 0.4239394
36.5 | 0.73 | 3.471 | 1.477712 | 0.4257309 | 5.129138 | 0.4752308
37 | 0.74 | 3.607 | 1.177709 | 0.3265064 | 4.247995 | 0.5177107
37.5 | 0.75 | 4.836 | 1.087679 | 0.2249129 | 5.260014 | 0.5703109
38 | 0.76 | 5.206 | 1.50767 | 0.2896023 | 7.848928 | 0.6488002
38.5 | 0.77 | 6.493 | 1.477638 | 0.227574 | 9.594305 | 0.7447432
39 | 0.78 | 6.942 | 1.797627 | 0.2589495 | 12.47913 | 0.8695346
39.5 | 0.79 | 6.942 | 1.567627 | 0.2258178 | 10.88247 | 0.9783592
40 | 0.8 | 6.961 | 1.567627 | 0.2252014 | 10.91225 | 1.087482
40.5 | 0.81 | 6.766 | 1.217632 | 0.1799633 | 8.238495 | 1.169867
41 | 0.82 | 6.766 | 1.177632 | 0.1740514 | 7.967855 | 1.249545
41.5 | 0.83 | 6.532 | 1.237637 | 0.189473 | 8.084248 | 1.330388
42 | 0.84 | 6.396 | 1.127641 | 0.1763041 | 7.21239 | 1.402512
42.5 | 0.85 | 6.201 | 1.177645 | 0.1899122 | 7.30258 | 1.475537
43 | 0.86 | 6.142 | 1.007647 | 0.1640584 | 6.188968 | 1.537427
43.5 | 0.87 | 6.103 | 1.177648 | 0.1929621 | 7.187185 | 1.609299
44 | 0.88 | 6.045 | 0.9276493 | 0.1534573 | 5.60764 | 1.665375
44.5 | 0.89 | 6.103 | 0.9476478 | 0.1552757 | 5.783495 | 1.72321
45 | 0.9 | 6.142 | 0.9676469 | 0.1575459 | 5.943287 | 1.782643
45.5 | 0.91 | 6.064 | 0.9076488 | 0.1496782 | 5.503983 | 1.837683
46 | 0.92 | 6.045 | 1.027649 | 0.1699999 | 6.21214 | 1.899804
46.5 | 0.93 | 6.142 | 1.027647 | 0.1673147 | 6.311808 | 1.962923
47 | 0.94 | 6.123 | 0.9876474 | 0.1613012 | 6.047365 | 2.023396
47.5 | 0.95 | 6.045 | 0.9876493 | 0.1633828 | 5.97034 | 2.0831
48 | 0.96 | 6.045 | 0.9676493 | 0.1600743 | 5.84944 | 2.141594
48.5 | 0.97 | 6.025 | 1.08765 | 0.1805228 | 6.55309 | 2.207125
49 | 0.98 | 5.986 | 1.087651 | 0.1816991 | 6.510677 | 2.272232
49.5 | 0.99 | 5.986 | 1.147651 | 0.1917225 | 6.869837 | 2.34093
50 | 1 | 5.986 | 0.8476507 | 0.1416055 | 5.074037 | 2.391671
50.5 | 1.01 | 6.006 | 1.00765 | 0.1677739 | 6.051948 | 2.45219
51 | 1.02 | 5.986 | 1.007651 | 0.1683346 | 6.031797 | 2.512508
51.5 | 1.03 | 5.986 | 0.9076507 | 0.1516289 | 5.433197 | 2.56684
52 | 1.04 | 5.947 | 0.8476517 | 0.1425343 | 5.040985 | 2.61725
52.5 | 1.05 | 6.045 | 0.8476493 | 0.1402232 | 5.12404 | 2.66849
53 | 1.06 | 6.045 | 0.9276493 | 0.1534573 | 5.60764 | 2.724567
53.5 | 1.07 | 5.967 | 0.7776512 | 0.1303253 | 4.640244 | 2.770969
54 | 1.08 | 5.967 | 1.147651 | 0.192333 | 6.848035 | 2.839449
54.5 | 1.09 | 5.986 | 1.107651 | 0.1850402 | 6.630397 | 2.905753
55 | 1.1 | 5.986 | 0.6976507 | 0.1165471 | 4.176137 | 2.947515
55.5 | 1.11 | 6.025 | 1.00765 | 0.1672448 | 6.07109 | 3.008226
56 | 1.12 | 5.967 | 0.7976512 | 0.1336771 | 4.759584 | 3.055821
56.5 | 1.13 | 5.908 | 0.8876526 | 0.1502459 | 5.244252 | 3.108264
57 | 1.14 | 6.006 | 0.8376502 | 0.1394689 | 5.030927 | 3.158573
57.5 | 1.15 | 5.967 | 0.8676512 | 0.1454083 | 5.177275 | 3.210346
58 | 1.16 | 5.928 | 0.9276521 | 0.1564865 | 5.499122 | 3.265337
58.5 | 1.17 | 5.967 | 0.9276512 | 0.1554636 | 5.535295 | 3.32069
59 | 1.18 | 5.967 | 0.8676512 | 0.1454083 | 5.177275 | 3.372463
59.5 | 1.19 | 6.006 | 0.7776502 | 0.1294789 | 4.670568 | 3.419169
60 | 1.2 | 5.986 | 0.8876507 | 0.1482878 | 5.313478 | 3.472303
60.5 | 1.21 | 5.928 | 0.7976521 | 0.1345567 | 4.728482 | 3.519588
61 | 1.22 | 5.889 | 0.7976531 | 0.135448 | 4.697379 | 3.566562
61.5 | 1.23 | 5.967 | 0.8176512 | 0.1370288 | 4.878924 | 3.615351
62 | 1.24 | 5.947 | 0.8176516 | 0.1374898 | 4.862574 | 3.663977
62.5 | 1.25 | 5.967 | 0.8476512 | 0.1420565 | 5.057935 | 3.714556
63 | 1.26 | 5.947 | 0.7376516 | 0.1240376 | 4.386815 | 3.758424
63.5 | 1.27 | 5.928 | 0.8376521 | 0.1413043 | 4.965602 | 3.80808
64 | 1.28 | 5.947 | 0.6776516 | 0.1139485 | 4.029994 | 3.84838
64.5 | 1.29 | 5.908 | 0.7176526 | 0.1214713 | 4.239892 | 3.890779
65 | 1.3 | 5.947 | 0.6976516 | 0.1173115 | 4.148934 | 3.932268
65.5 | 1.31 | 5.967 | 0.7376512 | 0.1236218 | 4.401565 | 3.976284
66 | 1.32 | 5.928 | 0.6976521 | 0.1176876 | 4.135682 | 4.017641
66.5 | 1.33 | 5.908 | 0.7576526 | 0.1282418 | 4.476212 | 4.062403
67 | 1.34 | 5.928 | 0.6776521 | 0.1143138 | 4.017122 | 4.102574
67.5 | 1.35 | 5.889 | 0.7776531 | 0.1320518 | 4.579599 | 4.14837
68 | 1.36 | 5.947 | 0.5976517 | 0.1004963 | 3.554235 | 4.183913
68.5 | 1.37 | 5.869 | 0.6976535 | 0.1188709 | 4.094529 | 4.224858
69 | 1.38 | 5.85 | 0.757654 | 0.1295135 | 4.432276 | 4.269181
69.5 | 1.39 | 5.889 | 0.8376531 | 0.1422403 | 4.932939 | 4.31851
70 | 1.4 | 5.83 | 0.7976545 | 0.136819 | 4.650326 | 4.365013
70.5 | 1.41
71 | 1.42
71.5 | 1.43
72 | 1.44
72.5 | 1.45
73 | 1.46
73.5 | 1.47
74 | 1.48
74.5 | 1.49
75 | 1.5
75.5 | 1.51
76 | 1.52
76.5 | 1.53
77 | 1.54
77.5 | 1.55
78 | 1.56
78.5 | 1.57
79 | 1.58
79.5 | 1.59
80 | 1.6
80.5 | 1.61
81 | 1.62
81.5 | 1.63
82 | 1.64
82.5 | 1.65
83 | 1.66
83.5 | 1.67
84 | 1.68
84.5 | 1.69
85 | 1.7
85.5 | 1.71
86 | 1.72
86.5 | 1.73
87 | 1.74
87.5 | 1.75
88 | 1.76
88.5 | 1.77
89 | 1.78
89.5 | 1.79
90 | 1.8
90.5 | 1.81
91 | 1.82
91.5 | 1.83
92 | 1.84
92.5 | 1.85
93 | 1.86
93.5 | 1.87
94 | 1.88
94.5 | 1.89
95 | 1.9
95.5 | 1.91
96 | 1.92
96.5 | 1.93
97 | 1.94
97.5 | 1.95
98 | 1.96
98.5 | 1.97
99 | 1.98
99.5 | 1.99
100 | 2
100.5 | 2.01
101 | 2.02
101.5 | 2.03
102 | 2.04
102.5 | 2.05
103 | 2.06
103.5 | 2.07
104 | 2.08
104.5 | 2.09
105 | 2.1
105.5 | 2.11
106 | 2.12
106.5 | 2.13
107 | 2.14
107.5 | 2.15
108 | 2.16
108.5 | 2.17
109 | 2.18
109.5 | 2.19
110 | 2.2
110.5 | 2.21
111 | 2.22
111.5 | 2.23
112 | 2.24
112.5 | 2.25
113 | 2.26
113.5 | 2.27
114 | 2.28
114.5 | 2.29
115 | 2.3
115.5 | 2.31
116 | 2.32
116.5 | 2.33
117 | 2.34
117.5 | 2.35
118 | 2.36
118.5 | 2.37
119 | 2.38
119.5 | 2.39
120 | 2.4
120.5 | 2.41
121 | 2.42
121.5 | 2.43
122 | 2.44
122.5 | 2.45
123 | 2.46
123.5 | 2.47
124 | 2.48
124.5 | 2.49
125 | 2.5

## Resultados
Inicio paso corriente
30 | 0
30 | 0.5 | Eje Izquierdo |  | Eje Derecho
Fin de Subida |  | Máx = | 0.5 | Máx = | 0.6
37.12867 | 0 | Mín = | 0 | Mín = | 0
37.12867 | 0.5
¿Suavizar?
Inicio paso corriente |  | Eje Izquierdo |  | Eje Derecho
30 | 0 | Máx = | 100 | Máx = | 9
30 | 100 | Mín = | 0 | Mín = | 0
Fin de Subida
37.12867 | 0
37.12867 | 100
¿Suavizar?
|  | Eje Izquierdo |  | Eje Derecho
Inicio paso corriente |  | Máx = | 10 | Máx = | 6
30 | 0 | Mín = | 0 | Mín = | 0
30 | 10
Fin de Subida
37.12867 | 0
37.12867 | 10
|  | Eje Izquierdo |  | Eje Derecho
Inicio paso corriente |  | Máx = | 14 | Máx = | 9
30 | 0 | Mín = | 0 | Mín = | 0
30 | 14
Fin de Subida
37.12867 | 0
37.12867 | 14