## Parámetros
Ensayo |  |  |  |  | Fecha:
Características polvo |  | Material | Referencia polvo | Densidad de golpeo g/cm3 | Densidad aparente g/cm3 | Densidad absoluta g/cm3
|  | Al-NH3 |  | 1.19 | 0.84 | 2.725 |  | Sí
No
Activación externa |  | PRECOMPRESIÓN | No | # MPa
|  | ACTIVACIÓN ELÉC. | No | # V | # A
Características de corriente | Duraciones
|  | Aproximación | Apriete | PreCalentamiento | Calentamiento | Enfriamiento
|  | 99 | 30 | 5 | 45 | 60 | ciclos
|  | 1.98 | 0.6 | 0.1 | 0.9 | 1.2 | segundos
Intensidades
|  | I máx | So1i (grados) | I So1i (kA) | ISo2i (kA) | Energía (kJ) | EDE (kJ/g)
|  | 6.396 | 15 | 1 | 6 | 5.195858 | 3.149005
Características de Presión |  | Presión Trabajo | Presión Sinterizado
|  | 923 |  | kgf
|  | 3.812474 | 0 | bares
Características Sinterizados |  | Diámetro (mm) | Altura (mm) | Masa (g) |  | Secc (cm2)
| 1 | 11.95 | 5.82 | 1.65 |  | 1.134746
| 2 | 12.06 | 5.955 |  |  | Volumen (cm3)
| 3 | 12.07 | 5.95 |  |  | 0.6671599
| 4 | 11.98 | 5.8
| 5 | 12.08 | 5.82 |  |  | Densid (g/cm3)
| 6 | 12.02 | 6.03 |  |  | 2.47317
| 7 | 12.06 | 5.9 |  |  | Porosidad (%)
| 8 | 11.94 | 5.76 |  |  | 9.241461
|  | 12.02 | 5.879375
Otros Datos |  | Tª Inicial (ºC) | Lubricante | Diám Punzón (mm) | h punzones (mm) | h obleas (mm) | tS (ciclos)
|  | 21.7 |  | 11.9 | 97.31 | 9.3 | 5.383321
Observaciones
[9 empty] | 4 | 5 | 8
[9 empty] | 3 | 9 | 2

## Adquisición
395 | 474 | 0 | 72
395 | 476 | 0 | 23 | IP:x,x,x,x:
396 | 476 | 0 | 19 | 172,16,1,14
395 | 474 | 0 | 14
395 | 478 | 0 | 19 | Abrir canal. (IP: 172,16,1,14)(Return:1)
395 | 476 | 0 | 21
397 | 476 | 0 | 17
396 | 477 | 0 | 21 | Recibidos de 2549 registros (Soldadura:1684)
396 | 476 | 0 | 19
398 | 476 | 0 | 23
399 | 476 | 0 | 21 | Representar gráficas
396 | 477 | 0 | 17
396 | 477 | 0 | 16
398 | 476 | 0 | 21
395 | 475 | 0 | 17
396 | 477 | 0 | 16
396 | 479 | 0 | 17
396 | 473 | 0 | 17
397 | 475 | 0 | 17
395 | 476 | 0 | 21
395 | 477 | 0 | 21
395 | 475 | 0 | 21
395 | 475 | 0 | 14
396 | 477 | 0 | 17
396 | 476 | 0 | 17
397 | 475 | 0 | 23
396 | 477 | 0 | 21
396 | 477 | 0 | 16
394 | 478 | 0 | 21
395 | 477 | 0 | 17
395 | 477 | 0 | 19
396 | 477 | 0 | 17
396 | 476 | 0 | 21
397 | 477 | 0 | 16
395 | 475 | 0 | 19
396 | 477 | 0 | 19
397 | 476 | 0 | 27
396 | 477 | 0 | 27
396 | 477 | 0 | 16
396 | 477 | 0 | 17
396 | 475 | 0 | 19
396 | 477 | 0 | 19
394 | 477 | 0 | 23
396 | 474 | 0 | 23
396 | 477 | 0 | 21
395 | 478 | 0 | 21
396 | 476 | 0 | 17
396 | 476 | 0 | 17
397 | 476 | 0 | 23
396 | 477 | 0 | 17
397 | 477 | 0 | 23
396 | 475 | 0 | 21
397 | 477 | 0 | 21
396 | 476 | 0 | 25
396 | 476 | 0 | 17
394 | 479 | 0 | 23
397 | 477 | 0 | 21
395 | 478 | 0 | 21
396 | 477 | 0 | 19
396 | 474 | 0 | 17
394 | 478 | 0 | 12
398 | 477 | 3256 | 12
395 | 477 | 3139 | 145
398 | 477 | 3198 | 163
398 | 477 | 3237 | 174
402 | 477 | 3471 | 159
404 | 476 | 3705 | 163
406 | 475 | 3997 | 153
405 | 475 | 4173 | 151
408 | 477 | 4407 | 153
408 | 475 | 4504 | 137
411 | 475 | 4153 | 139
410 | 475 | 4153 | 120
413 | 473 | 4270 | 134
412 | 471 | 5304 | 120
416 | 473 | 5440 | 135
415 | 470 | 6006 | 157
421 | 472 | 6103 | 155
419 | 472 | 6357 | 153
427 | 470 | 6357 | 141
423 | 469 | 6357 | 137
429 | 467 | 6396 | 141
426 | 467 | 6279 | 141
431 | 466 | 6201 | 137
429 | 466 | 6201 | 139
434 | 467 | 6142 | 139
431 | 466 | 6123 | 132
436 | 465 | 6123 | 132
431 | 466 | 6103 | 126
437 | 465 | 6123 | 112
435 | 464 | 6084 | 134
439 | 464 | 6064 | 122
437 | 461 | 6084 | 116
441 | 463 | 6084 | 118
440 | 463 | 6103 | 106
441 | 464 | 6103 | 112
441 | 462 | 6084 | 104
442 | 464 | 6045 | 104
442 | 461 | 6045 | 120
446 | 462 | 6084 | 97
441 | 462 | 6064 | 97
446 | 462 | 6064 | 120
443 | 462 | 6045 | 99
446 | 460 | 6045 | 99
443 | 461 | 6045 | 116
445 | 462 | 6045 | 99
444 | 461 | 6025 | 99
449 | 461 | 6025 | 91
445 | 461 | 6045 | 122
447 | 462 | 6045 | 99
444 | 464 | 6025 | 89
449 | 461 | 6045 | 108
446 | 460 | 6045 | 97
451 | 462 | 6006 | 103
447 | 463 | 5986 | 108
451 | 463 | 5947 | 110
449 | 462 | 6006 | 103
453 | 463 | 6064 | 124
447 | 463 | 6025 | 112
451 | 463 | 5986 | 93
449 | 464 | 6025 | 106
453 | 464 | 6025 | 87
449 | 464 | 6025 | 95
452 | 465 | 6025 | 118
448 | 465 | 6025 | 120
452 | 464 | 5986 | 120
448 | 463 | 5986 | 85
451 | 468 | 5986 | 101
451 | 466 | 6006 | 103
453 | 465 | 6006 | 97
449 | 465 | 6006 | 101
454 | 467 | 6006 | 93
448 | 468 | 5986 | 93
453 | 466 | 5986 | 95
449 | 468 | 5967 | 122
453 | 467 | 5986 | 99
448 | 471 | 6006 | 99
452 | 471 | 6006 | 104
450 | 469 | 5986 | 93
454 | 470 | 5967 | 108
449 | 469 | 5967 | 106
456 | 469 | 5967 | 91
450 | 468 | 5986 | 95
454 | 470 | 5967 | 89
453 | 470 | 5967 | 87
453 | 468 | 5967 | 87
449 | 473 | 5967 | 103
454 | 469 | 5986 | 85
450 | 471 | 5986 | 103
454 | 469 | 5947 | 87
452 | 471 | 5947 | 79
455 | 473 | 5947 | 101
451 | 472 | 5967 | 101
454 | 472 | 5947 | 81
451 | 472 | 5947 | 87
453 | 474 | 5947 | 93
450 | 473 | 5928 | 99
456 | 473 | 5928 | 83
451 | 471 | 5908 | 93
456 | 473 | 5889 | 77

## Desplazamiento
ciclos | seg | x(t) | h(t) | θ(t) |  |  | θ(t) | H(t)
0.5 | 0.01 | -0.0466095 | 8.779375 | 0.3303197 |  |  | 0.3750702 | 7.841402
1 | 0.02 | -0.0466095 | 8.779375 | 0.3303197 | 0.6 | 3.754238 | 0.3751417 | 7.842302
1.5 | 0.03 | 0.003390503 | 8.729375 | 0.3264839 | 0.6 | 0 | 0.3752058 | 7.843109
2 | 0.04 | -0.0466095 | 8.779375 | 0.3303197 |  |  | 0.3752927 | 7.844202
2.5 | 0.05 | -0.0466095 | 8.779375 | 0.3303197 |  |  | 0.375362 | 7.845078
3 | 0.06 | -0.0466095 | 8.779375 | 0.3303197 |  |  | 0.3754207 | 7.845825
3.5 | 0.07 | 0.0533905 | 8.679375 | 0.3226039 |  |  | 0.3755129 | 7.846983
4 | 0.08 | 0.003390503 | 8.729375 | 0.3264839 |  |  | 0.3754949 | 7.846785
4.5 | 0.09 | 0.003390503 | 8.729375 | 0.3264839 |  |  | 0.375441 | 7.846127
5 | 0.1 | 0.1033905 | 8.629375 | 0.3186789 |  |  | 0.3753342 | 7.844794
5.5 | 0.11 | 0.1533905 | 8.579374 | 0.3147082 |  |  | 0.3751218 | 7.842126
6 | 0.12 | 0.003390503 | 8.729375 | 0.3264839 |  |  | 0.3747863 | 7.837904
6.5 | 0.13 | 0.003390503 | 8.729375 | 0.3264839 |  |  | 0.3744717 | 7.833904
7 | 0.14 | 0.1033905 | 8.629375 | 0.3186789 |  |  | 0.3741395 | 7.829682
7.5 | 0.15 | -0.0466095 | 8.779375 | 0.3303197 |  |  | 0.3738248 | 7.825682
8 | 0.16 | 0.003390503 | 8.729375 | 0.3264839 |  |  | 0.3735437 | 7.822127
8.5 | 0.17 | 0.003390503 | 8.729375 | 0.3264839 |  |  | 0.3732584 | 7.818571
9 | 0.18 | 0.003390503 | 8.729375 | 0.3264839 |  |  | 0.372825 | 7.813238
9.5 | 0.19 | 0.0533905 | 8.679375 | 0.3226039 |  |  | 0.3723171 | 7.807015
10 | 0.2 | -0.0466095 | 8.779375 | 0.3303197 |  |  | 0.3717346 | 7.799905
10.5 | 0.21 | -0.0466095 | 8.779375 | 0.3303197 |  |  | 0.3711689 | 7.793016
11 | 0.22 | -0.0466095 | 8.779375 | 0.3303197 |  |  | 0.3707125 | 7.78746
11.5 | 0.23 | -0.0466095 | 8.779375 | 0.3303197 | 0.6 | 11.03672 | 0.3704918 | 7.784793
12 | 0.24 | 0.003390503 | 8.729375 | 0.3264839 | 0.6 | 0 | 0.3704702 | 7.784571
12.5 | 0.25 | 0.003390503 | 8.729375 | 0.3264839 |  |  | 0.3706844 | 7.787238
13 | 0.26 | 0.0533905 | 8.679375 | 0.3226039 |  |  | 0.3711176 | 7.792571
13.5 | 0.27 | 0.003390503 | 8.729375 | 0.3264839 |  |  | 0.371803 | 7.801015
14 | 0.28 | 0.003390503 | 8.729375 | 0.3264839 |  |  | 0.372667 | 7.811682
14.5 | 0.29 | -0.0966095 | 8.829374 | 0.334112 |  |  | 0.3736567 | 7.823905
15 | 0.3 | -0.0466095 | 8.779375 | 0.3303197 |  |  | 0.3746632 | 7.836349
15.5 | 0.31 | -0.0466095 | 8.779375 | 0.3303197 |  |  | 0.3755583 | 7.84746
16 | 0.32 | 0.003390503 | 8.729375 | 0.3264839 |  |  | 0.3762361 | 7.855905
16.5 | 0.33 | 0.003390503 | 8.729375 | 0.3264839 |  |  | 0.3766634 | 7.861238
17 | 0.34 | 0.0533905 | 8.679375 | 0.3226039 |  |  | 0.376893 | 7.864127
17.5 | 0.35 | -0.0466095 | 8.779375 | 0.3303197 |  |  | 0.3769621 | 7.865016
18 | 0.36 | 0.003390503 | 8.729375 | 0.3264839 |  |  | 0.3769085 | 7.864348
18.5 | 0.37 | 0.0533905 | 8.679375 | 0.3226039 |  |  | 0.3767322 | 7.862127
19 | 0.38 | 0.003390503 | 8.729375 | 0.3264839 |  |  | 0.3765035 | 7.859238
19.5 | 0.39 | 0.003390503 | 8.729375 | 0.3264839 |  |  | 0.3761875 | 7.855238
20 | 0.4 | 0.003390503 | 8.729375 | 0.3264839 |  |  | 0.3758546 | 7.851016
20.5 | 0.41 | 0.003390503 | 8.729375 | 0.3264839 |  |  | 0.3755747 | 7.84746
21 | 0.42 | 0.003390503 | 8.729375 | 0.3264839 |  |  | 0.3754183 | 7.84546
21.5 | 0.43 | -0.0966095 | 8.829374 | 0.334112 |  |  | 0.3753499 | 7.844571
22 | 0.44 | 0.003390503 | 8.729375 | 0.3264839 | 0.6 | 0.4176399 | 0.3754045 | 7.845238
22.5 | 0.45 | 0.003390503 | 8.729375 | 0.3264839 | 0.6 | 0 | 0.3754217 | 7.84546
23 | 0.46 | -0.0466095 | 8.779375 | 0.3303197 |  |  | 0.3753664 | 7.844793
23.5 | 0.47 | 0.003390503 | 8.729375 | 0.3264839 |  |  | 0.3751857 | 7.84257
24 | 0.48 | 0.003390503 | 8.729375 | 0.3264839 |  |  | 0.3748973 | 7.839015
24.5 | 0.49 | 0.0533905 | 8.679375 | 0.3226039 |  |  | 0.3744486 | 7.833459
25 | 0.5 | 0.003390503 | 8.729375 | 0.3264839 |  |  | 0.3740013 | 7.827905
25.5 | 0.51 | 0.0533905 | 8.679375 | 0.3226039 |  |  | 0.3735552 | 7.822349
26 | 0.52 | 0.003390503 | 8.729375 | 0.3264839 |  |  | 0.3731464 | 7.817238
26.5 | 0.53 | 0.0533905 | 8.679375 | 0.3226039 |  |  | 0.3727195 | 7.811904
27 | 0.54 | 0.003390503 | 8.729375 | 0.3264839 |  |  | 0.372434 | 7.808349
27.5 | 0.55 | 0.003390503 | 8.729375 | 0.3264839 |  |  | 0.3721627 | 7.805016
28 | 0.56 | -0.0966095 | 8.829374 | 0.334112 |  |  | 0.3719411 | 7.802349
28.5 | 0.57 | 0.0533905 | 8.679375 | 0.3226039 |  |  | 0.3716404 | 7.798794
29 | 0.58 | -0.0466095 | 8.779375 | 0.3303197 |  |  | 0.3713712 | 7.795682
29.5 | 0.59 | 0.003390503 | 8.729375 | 0.3264839 |  |  | 0.3707694 | 7.788571
30 | 0.6 | 0.003390503 | 8.729375 | 0.3264839 |  |  | 0.3699269 | 7.778571
30.5 | 0.61 | -0.0966095 | 8.829374 | 0.334112 |  |  | 0.3685414 | 7.762127
31 | 0.62 | 0.1033905 | 8.629375 | 0.3186789 |  |  | 0.3667579 | 7.741015
31.5 | 0.63 | -0.0466095 | 8.779375 | 0.3303197 |  |  | 0.3641653 | 7.710571
32 | 0.64 | 0.1033905 | 8.629375 | 0.3186789 |  |  | 0.3609946 | 7.673682
32.5 | 0.65 | 0.1033905 | 8.629375 | 0.3186789 |  |  | 0.3568092 | 7.625682
33 | 0.66 | 0.3033905 | 8.429375 | 0.3025135 |  |  | 0.351833 | 7.56946
33.5 | 0.67 | 0.4033905 | 8.329374 | 0.2941397 |  |  | 0.3455728 | 7.499905
34 | 0.68 | 0.5033905 | 8.229375 | 0.2855624 |  |  | 0.3384776 | 7.422349
34.5 | 0.69 | 0.4533905 | 8.279375 | 0.289877 |  |  | 0.3301619 | 7.333015
35 | 0.7 | 0.6033905 | 8.129375 | 0.276774 |  |  | 0.3211932 | 7.238348
35.5 | 0.71 | 0.6033905 | 8.129375 | 0.276774 |  |  | 0.3112944 | 7.135904
36 | 0.72 | 0.7533905 | 7.979375 | 0.2631785 |  |  | 0.3011935 | 7.03346
36.5 | 0.73 | 0.7033905 | 8.029375 | 0.2677668 |  |  | 0.290509 | 6.927461
37 | 0.74 | 0.8533905 | 7.879375 | 0.2538272 |  |  | 0.2800082 | 6.825682
37.5 | 0.75 | 0.8033905 | 7.929375 | 0.2585324 |  |  | 0.2694481 | 6.725683
38 | 0.76 | 1.003391 | 7.729375 | 0.2393467 |  |  | 0.2595809 | 6.634349
38.5 | 0.77 | 0.9533905 | 7.779375 | 0.2442356 |  |  | 0.2499438 | 6.547237
39 | 0.78 | 1.253391 | 7.479375 | 0.2139217 |  |  | 0.2412587 | 6.470571
39.5 | 0.79 | 1.153391 | 7.579375 | 0.2242929 |  |  | 0.2329286 | 6.398793
40 | 0.8 | 1.553391 | 7.179375 | 0.1810743 |  |  | 0.2254058 | 6.335459
40.5 | 0.81 | 1.35339 | 7.379375 | 0.2032692 |  |  | 0.21807 | 6.275015
41 | 0.82 | 1.653391 | 7.079375 | 0.1695065 |  |  | 0.2115753 | 6.222571
41.5 | 0.83 | 1.503391 | 7.229375 | 0.1867382 |  |  | 0.2052385 | 6.172349
42 | 0.84 | 1.753391 | 6.979375 | 0.1576073 |  |  | 0.1996535 | 6.128793
42.5 | 0.85 | 1.653391 | 7.079375 | 0.1695065 |  |  | 0.1942145 | 6.087015
43 | 0.86 | 1.903391 | 6.829375 | 0.139105 |  |  | 0.1894583 | 6.051016
43.5 | 0.87 | 1.753391 | 6.979375 | 0.1576073 |  |  | 0.1846137 | 6.014793
44 | 0.88 | 2.003391 | 6.729375 | 0.1263119 |  |  | 0.1803505 | 5.983237
44.5 | 0.89 | 1.753391 | 6.979375 | 0.1576073 |  |  | 0.176075 | 5.951904
45 | 0.9 | 2.053391 | 6.679375 | 0.1197717 |  |  | 0.1723395 | 5.924793
45.5 | 0.91 | 1.95339 | 6.779375 | 0.1327556 |  |  | 0.168439 | 5.896793
46 | 0.92 | 2.15339 | 6.579375 | 0.1063931 |  |  | 0.1650594 | 5.872793
46.5 | 0.93 | 2.053391 | 6.679375 | 0.1197717 |  |  | 0.1614582 | 5.84746
47 | 0.94 | 2.253391 | 6.479375 | 0.09260155 |  |  | 0.1581105 | 5.824126
47.5 | 0.95 | 2.203391 | 6.529375 | 0.09955011 |  |  | 0.1544455 | 5.798793
48 | 0.96 | 2.253391 | 6.479375 | 0.09260155 |  |  | 0.1511758 | 5.776349
48.5 | 0.97 | 2.253391 | 6.479375 | 0.09260155 |  |  | 0.1475903 | 5.751904
49 | 0.98 | 2.303391 | 6.429375 | 0.08554487 |  |  | 0.1443035 | 5.729682
49.5 | 0.99 | 2.303391 | 6.429375 | 0.08554487 |  |  | 0.1407504 | 5.705905
50 | 1 | 2.503391 | 6.229375 | 0.05618544 |  |  | 0.1374979 | 5.684349
50.5 | 1.01 | 2.253391 | 6.479375 | 0.09260155 |  |  | 0.133877 | 5.660571
51 | 1.02 | 2.503391 | 6.229375 | 0.05618544 |  |  | 0.1303859 | 5.637904
51.5 | 1.03 | 2.35339 | 6.379375 | 0.07837756 |  |  | 0.1263698 | 5.612127
52 | 1.04 | 2.503391 | 6.229375 | 0.05618544 |  |  | 0.1224539 | 5.587237
52.5 | 1.05 | 2.35339 | 6.379375 | 0.07837756 |  |  | 0.1179314 | 5.558793
53 | 1.06 | 2.453391 | 6.279375 | 0.06370059 |  |  | 0.1134276 | 5.530793
53.5 | 1.07 | 2.40339 | 6.329375 | 0.07109708 |  |  | 0.1085174 | 5.500571
54 | 1.08 | 2.65339 | 6.079375 | 0.03289814 |  |  | 0.1039653 | 5.472794
54.5 | 1.09 | 2.453391 | 6.279375 | 0.06370059 |  |  | 0.09911616 | 5.44346
55 | 1.1 | 2.553391 | 6.179375 | 0.0485486 |  |  | 0.09474574 | 5.417237
55.5 | 1.11 | 2.40339 | 6.329375 | 0.07109708 |  |  | 0.09030683 | 5.390793
56 | 1.12 | 2.65339 | 6.079375 | 0.03289814 |  |  | 0.08651028 | 5.368349
56.5 | 1.13 | 2.503391 | 6.229375 | 0.05618544 |  |  | 0.08265173 | 5.345682
57 | 1.14 | 2.753391 | 5.979375 | 0.01672419 |  |  | 0.07945649 | 5.327015
57.5 | 1.15 | 2.553391 | 6.179375 | 0.0485486 |  |  | 0.07619852 | 5.308126
58 | 1.16 | 2.753391 | 5.979375 | 0.01672419 |  |  | 0.07342684 | 5.292127
58.5 | 1.17 | 2.65339 | 6.079375 | 0.03289814 |  |  | 0.07025222 | 5.273904
59 | 1.18 | 2.85339 | 5.879375 | -3.180687e-08 |  |  | 0.06736511 | 5.25746
59.5 | 1.19 | 2.553391 | 6.179375 | 0.0485486 |  |  | 0.06397282 | 5.238348
60 | 1.2 | 2.753391 | 5.979375 | 0.01672419 |  |  | 0.06094619 | 5.22146
60.5 | 1.21 | 2.65339 | 6.079375 | 0.03289814 |  |  | 0.0576039 | 5.203015
61 | 1.22 | 2.85339 | 5.879375 | -3.180687e-08 |  |  | 0.05474932 | 5.18746
61.5 | 1.23 | 2.65339 | 6.079375 | 0.03289814 |  |  | 0.05152985 | 5.170127
62 | 1.24 | 2.803391 | 5.929375 | 0.008432593 |  |  | 0.04889075 | 5.156126
62.5 | 1.25 | 2.60339 | 6.129375 | 0.04078716 |  |  | 0.04586454 | 5.140127
63 | 1.26 | 2.803391 | 5.929375 | 0.008432593 |  |  | 0.04331469 | 5.126793
63.5 | 1.27 | 2.60339 | 6.129375 | 0.04078716 |  |  | 0.04062997 | 5.112793
64 | 1.28 | 2.753391 | 5.979375 | 0.01672419 |  |  | 0.03883446 | 5.10346
64.5 | 1.29 | 2.753391 | 5.979375 | 0.01672419 |  |  | 0.03675676 | 5.092571
65 | 1.3 | 2.85339 | 5.879375 | -3.180687e-08 |  |  | 0.03531114 | 5.085015
65.5 | 1.31 | 2.65339 | 6.079375 | 0.03289814 |  |  | 0.03339178 | 5.075016
66 | 1.32 | 2.90339 | 5.829375 | -0.008577232 |  |  | 0.0317597 | 5.066571
66.5 | 1.33 | 2.60339 | 6.129375 | 0.04078716 |  |  | 0.02929821 | 5.053904
67 | 1.34 | 2.85339 | 5.879375 | -3.180687e-08 |  |  | 0.02715813 | 5.043015
67.5 | 1.35 | 2.65339 | 6.079375 | 0.03289814 |  |  | 0.02436356 | 5.028793
68 | 1.36 | 2.85339 | 5.879375 | -3.180687e-08 |  |  | 0.02205201 | 5.017016
68.5 | 1.37 | 2.60339 | 6.129375 | 0.04078716 |  |  | 0.0191424 | 5.002126
69 | 1.38 | 2.803391 | 5.929375 | 0.008432593 |  |  | 0.01676469 | 4.989904
69.5 | 1.39 | 2.703391 | 6.029375 | 0.02487819 |  |  | 0.01395953 | 4.97546
70 | 1.4 | 2.90339 | 5.829375 | -0.008577232 |  |  | 0.0118607 | 4.964571
70.5 | 1.41 | 2.65339 | 6.079375 | 0.03289814 |  |  | 0.009501089 | 4.952348
71 | 1.42 | 3.003391 | 5.729375 | -0.02618083 |  |  | 0.00793357 | 4.944127
71.5 | 1.43 | 2.703391 | 6.029375 | 0.02487819 |  |  | 0.00622406 | 4.935237
72 | 1.44 | 2.90339 | 5.829375 | -0.008577232 |  |  | 0.005396735 | 4.930793
72.5 | 1.45 | 2.85339 | 5.879375 | -3.180687e-08 |  |  | 0.004197815 | 4.924571
73 | 1.46 | 2.85339 | 5.879375 | -3.180687e-08 |  |  | 0.0035993 | 4.92146
73.5 | 1.47 | 2.65339 | 6.079375 | 0.03289814 |  |  | 0.002758215 | 4.917238
74 | 1.48 | 2.90339 | 5.829375 | -0.008577232 |  |  | 0.002359803 | 4.915238
74.5 | 1.49 | 2.703391 | 6.029375 | 0.02487819 |  |  | 0.001370327 | 4.910349
75 | 1.5 | 2.90339 | 5.829375 | -0.008577232 |  |  | 0.000966048 | 4.908349
75.5 | 1.51 | 2.803391 | 5.929375 | 0.008432593 |  |  | 0.0002782706 | 4.9
76 | 1.52 | 2.953391 | 5.779375 | -0.01730293 |  |  | 0 | 4.9
76.5 | 1.53 | 2.753391 | 5.979375 | 0.01672419 |  |  | 0 | 4.9
77 | 1.54 | 2.90339 | 5.829375 | -0.008577232 |  |  | 0 | 4.9
77.5 | 1.55 | 2.753391 | 5.979375 | 0.01672419 |  |  | 0 | 4.9
78 | 1.56 | 2.85339 | 5.879375 | -3.180687e-08 |  |  | 0 | 4.9
78.5 | 1.57 | 2.703391 | 6.029375 | 0.02487819 |  |  | 0 | 4.9
79 | 1.58 | 3.003391 | 5.729375 | -0.02618083 |  |  | 0 | 4.9
79.5 | 1.59 | 2.753391 | 5.979375 | 0.01672419 |  |  | 0 | 4.9
80 | 1.6 | 3.003391 | 5.729375 | -0.02618083 |  |  | 0 | 4.9
80.5 | 1.61
81 | 1.62
81.5 | 1.63
82 | 1.64
82.5 | 1.65
83 | 1.66
83.5 | 1.67
84 | 1.68
84.5 | 1.69
85 | 1.7
85.5 | 1.71
86 | 1.72
86.5 | 1.73
87 | 1.74
87.5 | 1.75
88 | 1.76
88.5 | 1.77
89 | 1.78
89.5 | 1.79
90 | 1.8
90.5 | 1.81
91 | 1.82
91.5 | 1.83
92 | 1.84
92.5 | 1.85
93 | 1.86
93.5 | 1.87
94 | 1.88
94.5 | 1.89
95 | 1.9
95.5 | 1.91
96 | 1.92
96.5 | 1.93
97 | 1.94
97.5 | 1.95
98 | 1.96
98.5 | 1.97
99 | 1.98
99.5 | 1.99
100 | 2
100.5 | 2.01
101 | 2.02
101.5 | 2.03
102 | 2.04
102.5 | 2.05
103 | 2.06
103.5 | 2.07
104 | 2.08
104.5 | 2.09
105 | 2.1
105.5 | 2.11
106 | 2.12
106.5 | 2.13
107 | 2.14
107.5 | 2.15
108 | 2.16
108.5 | 2.17
109 | 2.18
109.5 | 2.19
110 | 2.2
110.5 | 2.21
111 | 2.22
111.5 | 2.23
112 | 2.24
112.5 | 2.25
113 | 2.26
113.5 | 2.27
114 | 2.28
114.5 | 2.29
115 | 2.3
115.5 | 2.31
116 | 2.32
116.5 | 2.33
117 | 2.34
117.5 | 2.35
118 | 2.36
118.5 | 2.37
119 | 2.38
119.5 | 2.39
120 | 2.4
120.5 | 2.41
121 | 2.42
121.5 | 2.43
122 | 2.44
122.5 | 2.45
123 | 2.46
123.5 | 2.47
124 | 2.48
124.5 | 2.49
125 | 2.5

## Fuerza
ciclos | seg | Fuerza | Presión
0.5 | 0.01 | 9.29988 | 83.61681 | 0.6 | 11.74747
1 | 0.02 | 9.33912 | 83.96963 | 0.6 | 0
1.5 | 0.03 | 9.33912 | 83.96963
2 | 0.04 | 9.29988 | 83.61681
2.5 | 0.05 | 9.37836 | 84.32244
3 | 0.06 | 9.33912 | 83.96963
3.5 | 0.07 | 9.33912 | 83.96963
4 | 0.08 | 9.35874 | 84.14603
4.5 | 0.09 | 9.33912 | 83.96963
5 | 0.1 | 9.33912 | 83.96963
5.5 | 0.11 | 9.33912 | 83.96963
6 | 0.12 | 9.35874 | 84.14603
6.5 | 0.13 | 9.35874 | 84.14603
7 | 0.14 | 9.33912 | 83.96963
7.5 | 0.15 | 9.3195 | 83.79322
8 | 0.16 | 9.35874 | 84.14603
8.5 | 0.17 | 9.39798 | 84.49885 | 0.6 | 105.6236
9 | 0.18 | 9.28026 | 83.44041 | 0.6 | 0
9.5 | 0.19 | 9.3195 | 83.79322
10 | 0.2 | 9.33912 | 83.96963
10.5 | 0.21 | 9.35874 | 84.14603
11 | 0.22 | 9.3195 | 83.79322
11.5 | 0.23 | 9.3195 | 83.79322
12 | 0.24 | 9.35874 | 84.14603
12.5 | 0.25 | 9.33912 | 83.96963
13 | 0.26 | 9.3195 | 83.79322
13.5 | 0.27 | 9.35874 | 84.14603
14 | 0.28 | 9.35874 | 84.14603
14.5 | 0.29 | 9.37836 | 84.32244
15 | 0.3 | 9.35874 | 84.14603
15.5 | 0.31 | 9.35874 | 84.14603
16 | 0.32 | 9.35874 | 84.14603
16.5 | 0.33 | 9.33912 | 83.96963
17 | 0.34 | 9.35874 | 84.14603
17.5 | 0.35 | 9.3195 | 83.79322
18 | 0.36 | 9.35874 | 84.14603
18.5 | 0.37 | 9.33912 | 83.96963
19 | 0.38 | 9.35874 | 84.14603
19.5 | 0.39 | 9.35874 | 84.14603
20 | 0.4 | 9.35874 | 84.14603
20.5 | 0.41 | 9.3195 | 83.79322
21 | 0.42 | 9.35874 | 84.14603
21.5 | 0.43 | 9.35874 | 84.14603
22 | 0.44 | 9.29988 | 83.61681
22.5 | 0.45 | 9.35874 | 84.14603
23 | 0.46 | 9.37836 | 84.32244
23.5 | 0.47 | 9.33912 | 83.96963
24 | 0.48 | 9.33912 | 83.96963
24.5 | 0.49 | 9.33912 | 83.96963
25 | 0.5 | 9.35874 | 84.14603
25.5 | 0.51 | 9.35874 | 84.14603
26 | 0.52 | 9.3195 | 83.79322
26.5 | 0.53 | 9.35874 | 84.14603
27 | 0.54 | 9.33912 | 83.96963
27.5 | 0.55 | 9.33912 | 83.96963
28 | 0.56 | 9.39798 | 84.49885
28.5 | 0.57 | 9.35874 | 84.14603
29 | 0.58 | 9.37836 | 84.32244
29.5 | 0.59 | 9.35874 | 84.14603
30 | 0.6 | 9.29988 | 83.61681
30.5 | 0.61 | 9.37836 | 84.32244
31 | 0.62 | 9.35874 | 84.14603
31.5 | 0.63 | 9.35874 | 84.14603
32 | 0.64 | 9.35874 | 84.14603
32.5 | 0.65 | 9.35874 | 84.14603
33 | 0.66 | 9.35874 | 84.14603
33.5 | 0.67 | 9.33912 | 83.96963
34 | 0.68 | 9.3195 | 83.79322
34.5 | 0.69 | 9.3195 | 83.79322
35 | 0.7 | 9.35874 | 84.14603
35.5 | 0.71 | 9.3195 | 83.79322
36 | 0.72 | 9.3195 | 83.79322
36.5 | 0.73 | 9.3195 | 83.79322
37 | 0.74 | 9.28026 | 83.44041
37.5 | 0.75 | 9.24102 | 83.08759
38 | 0.76 | 9.28026 | 83.44041
38.5 | 0.77 | 9.2214 | 82.91119
39 | 0.78 | 9.26064 | 83.264
39.5 | 0.79 | 9.26064 | 83.264
40 | 0.8 | 9.2214 | 82.91119
40.5 | 0.81 | 9.20178 | 82.73478
41 | 0.82 | 9.16254 | 82.38197
41.5 | 0.83 | 9.16254 | 82.38197
42 | 0.84 | 9.14292 | 82.20556
42.5 | 0.85 | 9.14292 | 82.20556
43 | 0.86 | 9.16254 | 82.38197
43.5 | 0.87 | 9.14292 | 82.20556
44 | 0.88 | 9.1233 | 82.02915
44.5 | 0.89 | 9.14292 | 82.20556
45 | 0.9 | 9.1233 | 82.02915
45.5 | 0.91 | 9.10368 | 81.85275
46 | 0.92 | 9.10368 | 81.85275
46.5 | 0.93 | 9.04482 | 81.32352
47 | 0.94 | 9.08406 | 81.67634
47.5 | 0.95 | 9.08406 | 81.67634
48 | 0.96 | 9.10368 | 81.85275
48.5 | 0.97 | 9.06444 | 81.49993
49 | 0.98 | 9.10368 | 81.85275
49.5 | 0.99 | 9.04482 | 81.32352
50 | 1 | 9.06444 | 81.49993
50.5 | 1.01 | 9.06444 | 81.49993
51 | 1.02 | 9.06444 | 81.49993
51.5 | 1.03 | 9.06444 | 81.49993
52 | 1.04 | 9.0252 | 81.14712
52.5 | 1.05 | 9.04482 | 81.32352
53 | 1.06 | 9.06444 | 81.49993
53.5 | 1.07 | 9.04482 | 81.32352
54 | 1.08 | 9.04482 | 81.32352
54.5 | 1.09 | 9.04482 | 81.32352
55 | 1.1 | 9.06444 | 81.49993
55.5 | 1.11 | 9.10368 | 81.85275
56 | 1.12 | 9.04482 | 81.32352
56.5 | 1.13 | 9.0252 | 81.14712
57 | 1.14 | 9.06444 | 81.49993
57.5 | 1.15 | 9.08406 | 81.67634
58 | 1.16 | 9.08406 | 81.67634
58.5 | 1.17 | 9.06444 | 81.49993
59 | 1.18 | 9.08406 | 81.67634
59.5 | 1.19 | 9.08406 | 81.67634
60 | 1.2 | 9.08406 | 81.67634
60.5 | 1.21 | 9.10368 | 81.85275
61 | 1.22 | 9.10368 | 81.85275
61.5 | 1.23 | 9.10368 | 81.85275
62 | 1.24 | 9.1233 | 82.02915
62.5 | 1.25 | 9.1233 | 82.02915
63 | 1.26 | 9.10368 | 81.85275
63.5 | 1.27 | 9.08406 | 81.67634
64 | 1.28 | 9.18216 | 82.55838
64.5 | 1.29 | 9.14292 | 82.20556
65 | 1.3 | 9.1233 | 82.02915
65.5 | 1.31 | 9.1233 | 82.02915
66 | 1.32 | 9.16254 | 82.38197
66.5 | 1.33 | 9.18216 | 82.55838
67 | 1.34 | 9.14292 | 82.20556
67.5 | 1.35 | 9.18216 | 82.55838
68 | 1.36 | 9.16254 | 82.38197
68.5 | 1.37 | 9.24102 | 83.08759
69 | 1.38 | 9.24102 | 83.08759
69.5 | 1.39 | 9.20178 | 82.73478
70 | 1.4 | 9.2214 | 82.91119
70.5 | 1.41 | 9.20178 | 82.73478
71 | 1.42 | 9.20178 | 82.73478
71.5 | 1.43 | 9.18216 | 82.55838
72 | 1.44 | 9.2214 | 82.91119
72.5 | 1.45 | 9.2214 | 82.91119
73 | 1.46 | 9.18216 | 82.55838
73.5 | 1.47 | 9.28026 | 83.44041
74 | 1.48 | 9.20178 | 82.73478
74.5 | 1.49 | 9.24102 | 83.08759
75 | 1.5 | 9.20178 | 82.73478
75.5 | 1.51 | 9.24102 | 83.08759
76 | 1.52 | 9.28026 | 83.44041
76.5 | 1.53 | 9.26064 | 83.264
77 | 1.54 | 9.26064 | 83.264
77.5 | 1.55 | 9.26064 | 83.264
78 | 1.56 | 9.29988 | 83.61681
78.5 | 1.57 | 9.28026 | 83.44041
79 | 1.58 | 9.28026 | 83.44041
79.5 | 1.59 | 9.24102 | 83.08759
80 | 1.6 | 9.28026 | 83.44041
80.5 | 1.61
81 | 1.62
81.5 | 1.63
82 | 1.64
82.5 | 1.65
83 | 1.66
83.5 | 1.67
84 | 1.68
84.5 | 1.69
85 | 1.7
85.5 | 1.71
86 | 1.72
86.5 | 1.73
87 | 1.74
87.5 | 1.75
88 | 1.76
88.5 | 1.77
89 | 1.78
89.5 | 1.79
90 | 1.8
90.5 | 1.81
91 | 1.82
91.5 | 1.83
92 | 1.84
92.5 | 1.85
93 | 1.86
93.5 | 1.87
94 | 1.88
94.5 | 1.89
95 | 1.9
95.5 | 1.91
96 | 1.92
96.5 | 1.93
97 | 1.94
97.5 | 1.95
98 | 1.96
98.5 | 1.97
99 | 1.98
99.5 | 1.99
100 | 2
100.5 | 2.01
101 | 2.02
101.5 | 2.03
102 | 2.04
102.5 | 2.05
103 | 2.06
103.5 | 2.07
104 | 2.08
104.5 | 2.09
105 | 2.1
105.5 | 2.11
106 | 2.12
106.5 | 2.13
107 | 2.14
107.5 | 2.15
108 | 2.16
108.5 | 2.17
109 | 2.18
109.5 | 2.19
110 | 2.2
110.5 | 2.21
111 | 2.22
111.5 | 2.23
112 | 2.24
112.5 | 2.25
113 | 2.26
113.5 | 2.27
114 | 2.28
114.5 | 2.29
115 | 2.3
115.5 | 2.31
116 | 2.32
116.5 | 2.33
117 | 2.34
117.5 | 2.35
118 | 2.36
118.5 | 2.37
119 | 2.38
119.5 | 2.39
120 | 2.4
120.5 | 2.41
121 | 2.42
121.5 | 2.43
122 | 2.44
122.5 | 2.45
123 | 2.46
123.5 | 2.47
124 | 2.48
124.5 | 2.49
125 | 2.5

## Resistencia
ciclos | seg | Intensidad | Tensión | Resistencia | Potencia | Energía
0.5 | 0.01 | 0 | 0.5269492 |  |  |  | 0.6 | 7.995
1 | 0.02 | 0 | 0.03694916 |  |  |  | 0.6 | 0 | La línea vertical roja señala el fin del precalentamiento
1.5 | 0.03 | 0 | -0.003050842 |  |  |  | 0.7 | 7.995
2 | 0.04 | 0 | -0.05305084 |  |  |  | 0.7 | 0
2.5 | 0.05 | 0 | -0.003050842
3 | 0.06 | 0 | 0.01694916
3.5 | 0.07 | 0 | -0.02305084
4 | 0.08 | 0 | 0.01694916
4.5 | 0.09 | 0 | -0.003050842
5 | 0.1 | 0 | 0.03694916
5.5 | 0.11 | 0 | 0.01694916
6 | 0.12 | 0 | -0.02305084
6.5 | 0.13 | 0 | -0.03305084
7 | 0.14 | 0 | 0.01694916
7.5 | 0.15 | 0 | -0.02305084
8 | 0.16 | 0 | -0.03305084
8.5 | 0.17 | 0 | -0.02305084
9 | 0.18 | 0 | -0.02305084 |  |  |  | 0.6 | 1.933588
9.5 | 0.19 | 0 | -0.02305084 |  |  |  | 0.6 | 0
10 | 0.2 | 0 | 0.01694916
10.5 | 0.21 | 0 | 0.01694916
11 | 0.22 | 0 | 0.01694916
11.5 | 0.23 | 0 | -0.05305084
12 | 0.24 | 0 | -0.02305084
12.5 | 0.25 | 0 | -0.02305084
13 | 0.26 | 0 | 0.03694916
13.5 | 0.27 | 0 | 0.01694916
14 | 0.28 | 0 | -0.03305084
14.5 | 0.29 | 0 | 0.01694916
15 | 0.3 | 0 | -0.02305084
15.5 | 0.31 | 0 | -0.003050842
16 | 0.32 | 0 | -0.02305084
16.5 | 0.33 | 0 | 0.01694916 |  |  |  | 0.6 | 0.5973395
17 | 0.34 | 0 | -0.03305084 |  |  |  | 0.6 | 0
17.5 | 0.35 | 0 | -0.003050842
18 | 0.36 | 0 | -0.003050842
18.5 | 0.37 | 0 | 0.07694916
19 | 0.38 | 0 | 0.07694916
19.5 | 0.39 | 0 | -0.03305084
20 | 0.4 | 0 | -0.02305084
20.5 | 0.41 | 0 | -0.003050842
21 | 0.42 | 0 | -0.003050842
21.5 | 0.43 | 0 | 0.03694916
22 | 0.44 | 0 | 0.03694916
22.5 | 0.45 | 0 | 0.01694916
23 | 0.46 | 0 | 0.01694916
23.5 | 0.47 | 0 | -0.02305084
24 | 0.48 | 0 | -0.02305084
24.5 | 0.49 | 0 | 0.03694916 |  |  |  | 0.6 | 10.6225
25 | 0.5 | 0 | -0.02305084 |  |  |  | 0.6 | 0
25.5 | 0.51 | 0 | 0.03694916
26 | 0.52 | 0 | 0.01694916
26.5 | 0.53 | 0 | 0.01694916
27 | 0.54 | 0 | 0.05694916
27.5 | 0.55 | 0 | -0.02305084
28 | 0.56 | 0 | 0.03694916
28.5 | 0.57 | 0 | 0.01694916
29 | 0.58 | 0 | 0.01694916
29.5 | 0.59 | 0 | -0.003050842
30 | 0.6 | 0 | -0.02305084
30.5 | 0.61 | 0 | -0.07305084
31 | 0.62 | 3.256 | -0.07313021 | -0.02246014 | -0.238112 | -0.00238112
31.5 | 0.63 | 3.139 | 1.256873 | 0.4004054 | 3.945323 | 0.03707211
32 | 0.64 | 3.198 | 1.436871 | 0.4493031 | 4.595114 | 0.08302325
32.5 | 0.65 | 3.237 | 1.54687 | 0.4778716 | 5.007219 | 0.1330954
33 | 0.66 | 3.471 | 1.396865 | 0.4024386 | 4.848517 | 0.1815806
33.5 | 0.67 | 3.705 | 1.436859 | 0.3878161 | 5.323562 | 0.2348162
34 | 0.68 | 3.997 | 1.336852 | 0.3344638 | 5.343396 | 0.2882502
34.5 | 0.69 | 4.173 | 1.316847 | 0.3155637 | 5.495204 | 0.3432022
35 | 0.7 | 4.407 | 1.336842 | 0.3033451 | 5.891461 | 0.4021168
35.5 | 0.71 | 4.504 | 1.176839 | 0.2612876 | 5.300485 | 0.4551217
36 | 0.72 | 4.153 | 1.196848 | 0.2881888 | 4.970509 | 0.5048268
36.5 | 0.73 | 4.153 | 1.006848 | 0.2424387 | 4.181439 | 0.5466412
37 | 0.74 | 4.27 | 1.146845 | 0.268582 | 4.897028 | 0.5956115
37.5 | 0.75 | 5.304 | 1.00682 | 0.1898227 | 5.340172 | 0.6490132
38 | 0.76 | 5.44 | 1.156817 | 0.2126501 | 6.293082 | 0.711944
38.5 | 0.77 | 6.006 | 1.376803 | 0.2292379 | 8.269077 | 0.7946348
39 | 0.78 | 6.103 | 1.3568 | 0.222317 | 8.280553 | 0.8774403
39.5 | 0.79 | 6.357 | 1.336794 | 0.210287 | 8.498 | 0.9624203
40 | 0.8 | 6.357 | 1.216794 | 0.1914101 | 7.73516 | 1.039772
40.5 | 0.81 | 6.357 | 1.176794 | 0.1851179 | 7.48088 | 1.114581
41 | 0.82 | 6.396 | 1.216793 | 0.1902428 | 7.782609 | 1.192407
41.5 | 0.83 | 6.279 | 1.216796 | 0.1937882 | 7.640262 | 1.26881
42 | 0.84 | 6.201 | 1.176798 | 0.1897755 | 7.297325 | 1.341783
42.5 | 0.85 | 6.201 | 1.196798 | 0.1930008 | 7.421344 | 1.415996
43 | 0.86 | 6.142 | 1.196799 | 0.194855 | 7.350742 | 1.489504
43.5 | 0.87 | 6.123 | 1.1268 | 0.1840274 | 6.899396 | 1.558498
44 | 0.88 | 6.123 | 1.1268 | 0.1840274 | 6.899396 | 1.627491
44.5 | 0.89 | 6.103 | 1.0668 | 0.1747993 | 6.510683 | 1.692598
45 | 0.9 | 6.123 | 0.9267999 | 0.1513637 | 5.674796 | 1.749346
45.5 | 0.91 | 6.084 | 1.146801 | 0.1884945 | 6.977137 | 1.819118
46 | 0.92 | 6.064 | 1.026801 | 0.1693274 | 6.226523 | 1.881383
46.5 | 0.93 | 6.084 | 0.9668009 | 0.1589088 | 5.882017 | 1.940203
47 | 0.94 | 6.084 | 0.9868008 | 0.1621961 | 6.003696 | 2.00024
47.5 | 0.95 | 6.103 | 0.8668004 | 0.1420286 | 5.290083 | 2.053141
48 | 0.96 | 6.103 | 0.9268004 | 0.1518598 | 5.656263 | 2.109704
48.5 | 0.97 | 6.084 | 0.8468009 | 0.1391849 | 5.151937 | 2.161223
49 | 0.98 | 6.045 | 0.8468018 | 0.140083 | 5.118917 | 2.212412
49.5 | 0.99 | 6.045 | 1.006802 | 0.1665512 | 6.086117 | 2.273273
50 | 1 | 6.084 | 0.7768009 | 0.1276793 | 4.726057 | 2.320534
50.5 | 1.01 | 6.064 | 0.7768013 | 0.1281005 | 4.710524 | 2.367639
51 | 1.02 | 6.064 | 1.006801 | 0.1660292 | 6.105244 | 2.428691
51.5 | 1.03 | 6.045 | 0.7968018 | 0.1318117 | 4.816667 | 2.476858
52 | 1.04 | 6.045 | 0.7968018 | 0.1318117 | 4.816667 | 2.525025
52.5 | 1.05 | 6.045 | 0.9668018 | 0.1599341 | 5.844317 | 2.583468
53 | 1.06 | 6.045 | 0.7968018 | 0.1318117 | 4.816667 | 2.631635
53.5 | 1.07 | 6.025 | 0.7968023 | 0.1322493 | 4.800734 | 2.679642
54 | 1.08 | 6.025 | 0.7168023 | 0.1189713 | 4.318734 | 2.722829
54.5 | 1.09 | 6.045 | 1.026802 | 0.1698597 | 6.207017 | 2.784899
55 | 1.1 | 6.045 | 0.7968018 | 0.1318117 | 4.816667 | 2.833066
55.5 | 1.11 | 6.025 | 0.6968023 | 0.1156518 | 4.198234 | 2.875049
56 | 1.12 | 6.045 | 0.8868018 | 0.1467001 | 5.360717 | 2.928656
56.5 | 1.13 | 6.045 | 0.7768018 | 0.1285032 | 4.695767 | 2.975614
57 | 1.14 | 6.006 | 0.8368028 | 0.1393278 | 5.025837 | 3.025872
57.5 | 1.15 | 5.986 | 0.8868033 | 0.1481462 | 5.308404 | 3.078956
58 | 1.16 | 5.947 | 0.9068042 | 0.1524809 | 5.392765 | 3.132884
58.5 | 1.17 | 6.006 | 0.8368028 | 0.1393278 | 5.025837 | 3.183142
59 | 1.18 | 6.064 | 1.046801 | 0.1726255 | 6.347804 | 3.24662
59.5 | 1.19 | 6.025 | 0.9268023 | 0.1538261 | 5.583984 | 3.30246
60 | 1.2 | 5.986 | 0.7368032 | 0.1230877 | 4.410504 | 3.346565
60.5 | 1.21 | 6.025 | 0.8668023 | 0.1438676 | 5.222484 | 3.39879
61 | 1.22 | 6.025 | 0.6768023 | 0.1123323 | 4.077734 | 3.439567
61.5 | 1.23 | 6.025 | 0.7568023 | 0.1256103 | 4.559734 | 3.485165
62 | 1.24 | 6.025 | 0.9868023 | 0.1637846 | 5.945484 | 3.54462
62.5 | 1.25 | 6.025 | 1.006802 | 0.1671041 | 6.065984 | 3.605279
63 | 1.26 | 5.986 | 1.006803 | 0.168193 | 6.026724 | 3.665547
63.5 | 1.27 | 5.986 | 0.6568033 | 0.1097232 | 3.931624 | 3.704863
64 | 1.28 | 5.986 | 0.8168032 | 0.1364523 | 4.889384 | 3.753757
64.5 | 1.29 | 6.006 | 0.8368028 | 0.1393278 | 5.025837 | 3.804015
65 | 1.3 | 6.006 | 0.7768028 | 0.1293378 | 4.665478 | 3.85067
65.5 | 1.31 | 6.006 | 0.8168027 | 0.1359978 | 4.905717 | 3.899727
66 | 1.32 | 6.006 | 0.7368028 | 0.1226778 | 4.425237 | 3.94398
66.5 | 1.33 | 5.986 | 0.7368032 | 0.1230877 | 4.410504 | 3.988085
67 | 1.34 | 5.986 | 0.7568033 | 0.1264289 | 4.530224 | 4.033387
67.5 | 1.35 | 5.967 | 1.026804 | 0.1720804 | 6.126938 | 4.094656
68 | 1.36 | 5.986 | 0.7968032 | 0.1331111 | 4.769664 | 4.142353
68.5 | 1.37 | 6.006 | 0.7968028 | 0.1326678 | 4.785597 | 4.190208
69 | 1.38 | 6.006 | 0.8468028 | 0.1409928 | 5.085897 | 4.241067
69.5 | 1.39 | 5.986 | 0.7368032 | 0.1230877 | 4.410504 | 4.285172
70 | 1.4 | 5.967 | 0.8868037 | 0.148618 | 5.291558 | 4.338088
70.5 | 1.41 | 5.967 | 0.8668037 | 0.1452662 | 5.172218 | 4.38981
71 | 1.42 | 5.967 | 0.7168037 | 0.120128 | 4.277168 | 4.432582
71.5 | 1.43 | 5.986 | 0.7568033 | 0.1264289 | 4.530224 | 4.477884
72 | 1.44 | 5.967 | 0.6968037 | 0.1167762 | 4.157828 | 4.519463
72.5 | 1.45 | 5.967 | 0.6768037 | 0.1134245 | 4.038488 | 4.559847
73 | 1.46 | 5.967 | 0.6768037 | 0.1134245 | 4.038488 | 4.600232
73.5 | 1.47 | 5.967 | 0.8368037 | 0.1402386 | 4.993208 | 4.650164
74 | 1.48 | 5.986 | 0.6568033 | 0.1097232 | 3.931624 | 4.68948
74.5 | 1.49 | 5.986 | 0.8368033 | 0.1397934 | 5.009104 | 4.739572
75 | 1.5 | 5.947 | 0.6768042 | 0.113806 | 4.024954 | 4.779821
75.5 | 1.51 | 5.947 | 0.5968042 | 0.1003538 | 3.549195 | 4.815313
76 | 1.52 | 5.947 | 0.8168042 | 0.1373473 | 4.857534 | 4.863888
76.5 | 1.53 | 5.967 | 0.8168037 | 0.1368868 | 4.873868 | 4.912627
77 | 1.54 | 5.947 | 0.6168042 | 0.1037169 | 3.668134 | 4.949308
77.5 | 1.55 | 5.947 | 0.6768042 | 0.113806 | 4.024954 | 4.989557
78 | 1.56 | 5.947 | 0.7368042 | 0.1238951 | 4.381774 | 5.033375
78.5 | 1.57 | 5.928 | 0.7968047 | 0.1344137 | 4.723458 | 5.080609
79 | 1.58 | 5.928 | 0.6368047 | 0.1074232 | 3.774978 | 5.118359
79.5 | 1.59 | 5.908 | 0.7368051 | 0.1247131 | 4.353045 | 5.16189
80 | 1.6 | 5.889 | 0.5768057 | 0.09794628 | 3.396808 | 5.195858
80.5 | 1.61
81 | 1.62
81.5 | 1.63
82 | 1.64
82.5 | 1.65
83 | 1.66
83.5 | 1.67
84 | 1.68
84.5 | 1.69
85 | 1.7
85.5 | 1.71
86 | 1.72
86.5 | 1.73
87 | 1.74
87.5 | 1.75
88 | 1.76
88.5 | 1.77
89 | 1.78
89.5 | 1.79
90 | 1.8
90.5 | 1.81
91 | 1.82
91.5 | 1.83
92 | 1.84
92.5 | 1.85
93 | 1.86
93.5 | 1.87
94 | 1.88
94.5 | 1.89
95 | 1.9
95.5 | 1.91
96 | 1.92
96.5 | 1.93
97 | 1.94
97.5 | 1.95
98 | 1.96
98.5 | 1.97
99 | 1.98
99.5 | 1.99
100 | 2
100.5 | 2.01
101 | 2.02
101.5 | 2.03
102 | 2.04
102.5 | 2.05
103 | 2.06
103.5 | 2.07
104 | 2.08
104.5 | 2.09
105 | 2.1
105.5 | 2.11
106 | 2.12
106.5 | 2.13
107 | 2.14
107.5 | 2.15
108 | 2.16
108.5 | 2.17
109 | 2.18
109.5 | 2.19
110 | 2.2
110.5 | 2.21
111 | 2.22
111.5 | 2.23
112 | 2.24
112.5 | 2.25
113 | 2.26
113.5 | 2.27
114 | 2.28
114.5 | 2.29
115 | 2.3
115.5 | 2.31
116 | 2.32
116.5 | 2.33
117 | 2.34
117.5 | 2.35
118 | 2.36
118.5 | 2.37
119 | 2.38
119.5 | 2.39
120 | 2.4
120.5 | 2.41
121 | 2.42
121.5 | 2.43
122 | 2.44
122.5 | 2.45
123 | 2.46
123.5 | 2.47
124 | 2.48
124.5 | 2.49
125 | 2.5

## Resultados
Inicio paso corriente
30 | 0
30 | 0.5 | Eje Izquierdo |  | Eje Derecho
Fin de Subida |  | Máx = | 0.5 | Máx = | 0.6
35.38332 | 0 | Mín = | 0 | Mín = | 0
35.38332 | 0.5
¿Suavizar?
Inicio paso corriente |  | Eje Izquierdo |  | Eje Derecho
30 | 0 | Máx = | 100 | Máx = | 9
30 | 100 | Mín = | 0 | Mín = | 0
Fin de Subida
35.38332 | 0
35.38332 | 100
¿Suavizar?
|  | Eje Izquierdo |  | Eje Derecho
Inicio paso corriente |  | Máx = | 10 | Máx = | 6
30 | 0 | Mín = | 0 | Mín = | 0
30 | 10
Fin de Subida
35.38332 | 0
35.38332 | 10
|  | Eje Izquierdo |  | Eje Derecho
Inicio paso corriente |  | Máx = | 14 | Máx = | 9
30 | 0 | Mín = | 0 | Mín = | 0
30 | 14
Fin de Subida
35.38332 | 0
35.38332 | 14