## Parámetros
Ensayo |  |  |  |  | Fecha:
Características polvo |  | Material | Referencia polvo | Densidad de golpeo g/cm3 | Densidad aparente g/cm3 | Densidad absoluta g/cm3
|  | Al-NH3 |  | 1.19 | 0.84 | 2.725 |  | Sí
No
Activación externa |  | PRECOMPRESIÓN | No | # MPa
|  | ACTIVACIÓN ELÉC. | No | # V | # A
Características de corriente | Duraciones
|  | Aproximación | Apriete | PreCalentamiento | Calentamiento | Enfriamiento
|  | 99 | 30 | 5 | 45 | 60 | ciclos
|  | 1.98 | 0.6 | 0.1 | 0.9 | 1.2 | segundos
Intensidades
|  | I máx | So1i (grados) | I So1i (kA) | ISo2i (kA) | Energía (kJ) | EDE (kJ/g)
|  | 6.318 | 15 | 1 | 6 | 5.028527 | 3.092004
Características de Presión |  | Presión Trabajo | Presión Sinterizado
|  | 923 |  | kgf
|  | 3.812474 | 0 | bares
Características Sinterizados |  | Diámetro (mm) | Altura (mm) | Masa (g) |  | Secc (cm2)
| 1 | 11.99 | 5.86 | 1.6263 |  | 1.128383
| 2 | 11.8 | 5.68 |  |  | Volumen (cm3)
| 3 | 12.05 | 5.5 |  |  | 0.6426141
| 4 | 12.06 | 5.71
| 5 | 12.04 | 5.84 |  |  | Densid (g/cm3)
| 6 | 12.05 | 5.61 |  |  | 2.530757
| 7 | 11.92 | 5.59 |  |  | Porosidad (%)
| 8 | 11.98 | 5.77 |  |  | 7.128188
|  | 11.98625 | 5.695
Otros Datos |  | Tª Inicial (ºC) | Lubricante | Diám Punzón (mm) | h punzones (mm) | h obleas (mm) | tS (ciclos)
|  | 21.8 |  | 11.9 | 97.31 | 9.3 | 4.778677
Observaciones
[9 empty] | 4 | 5 | 8
[9 empty] | 3 | 9 | 2

## Adquisición
400 | 475 | 0 | 74
400 | 476 | 0 | 23 | IP:x,x,x,x:
400 | 476 | 0 | 21 | 172,16,1,14
401 | 474 | 0 | 19
400 | 475 | 0 | 21 | Abrir canal. (IP: 172,16,1,14)(Return:1)
397 | 477 | 0 | 17
398 | 477 | 0 | 21
399 | 476 | 0 | 16 | Recibidos de 2548 registros (Soldadura:1685)
399 | 476 | 0 | 19
398 | 476 | 0 | 19
400 | 476 | 0 | 21 | Representar gráficas
400 | 475 | 0 | 14
399 | 475 | 0 | 23
399 | 474 | 0 | 21
399 | 475 | 0 | 19
399 | 476 | 0 | 25
400 | 476 | 0 | 16
398 | 478 | 0 | 21
400 | 475 | 0 | 19
400 | 475 | 0 | 23
400 | 477 | 0 | 19
400 | 476 | 0 | 23
400 | 476 | 0 | 23
401 | 476 | 0 | 21
400 | 476 | 0 | 23
399 | 479 | 0 | 19
400 | 475 | 0 | 21
399 | 475 | 0 | 21
399 | 477 | 0 | 17
400 | 474 | 0 | 19
400 | 476 | 0 | 21
399 | 477 | 0 | 21
400 | 476 | 0 | 21
400 | 476 | 0 | 25
400 | 477 | 0 | 17
397 | 478 | 0 | 25
400 | 477 | 0 | 21
398 | 476 | 0 | 21
400 | 476 | 0 | 25
399 | 476 | 0 | 19
401 | 476 | 0 | 23
398 | 476 | 0 | 19
399 | 476 | 0 | 17
400 | 475 | 0 | 21
400 | 477 | 0 | 19
400 | 476 | 0 | 16
400 | 476 | 0 | 19
400 | 475 | 0 | 16
400 | 474 | 0 | 16
400 | 476 | 0 | 16
398 | 477 | 0 | 17
400 | 477 | 0 | 17
400 | 473 | 0 | 19
400 | 476 | 0 | 19
400 | 474 | 0 | 21
399 | 476 | 0 | 21
400 | 474 | 0 | 25
398 | 479 | 0 | 19
399 | 476 | 0 | 17
400 | 475 | 0 | 19
400 | 475 | 0 | 19
401 | 476 | 3451 | 19
402 | 476 | 3315 | 141
404 | 477 | 3510 | 143
402 | 475 | 3510 | 159
408 | 475 | 3958 | 159
408 | 475 | 4153 | 159
411 | 474 | 4387 | 143
411 | 474 | 4504 | 151
414 | 474 | 4680 | 151
412 | 475 | 4777 | 122
415 | 471 | 4914 | 139
415 | 471 | 4972 | 126
419 | 473 | 5070 | 141
417 | 473 | 5070 | 147
423 | 472 | 5928 | 147
420 | 471 | 6181 | 137
426 | 469 | 6181 | 124
424 | 470 | 6240 | 122
429 | 470 | 6318 | 141
427 | 469 | 6220 | 141
432 | 468 | 6220 | 112
431 | 468 | 6162 | 120
437 | 467 | 6123 | 120
433 | 466 | 6123 | 122
436 | 466 | 6103 | 126
433 | 468 | 6064 | 126
442 | 465 | 6084 | 135
437 | 464 | 6084 | 126
442 | 462 | 6045 | 126
439 | 463 | 6045 | 122
442 | 465 | 6064 | 114
439 | 463 | 6045 | 112
444 | 461 | 6064 | 112
441 | 462 | 6064 | 108
447 | 462 | 6025 | 108
444 | 461 | 6025 | 95
446 | 460 | 6025 | 108
442 | 461 | 6045 | 116
446 | 461 | 6045 | 110
444 | 461 | 6045 | 110
450 | 461 | 6045 | 112
444 | 461 | 6025 | 103
447 | 461 | 6006 | 97
447 | 460 | 6025 | 101
450 | 461 | 6025 | 120
449 | 461 | 6045 | 112
451 | 459 | 6045 | 93
447 | 459 | 6006 | 118
451 | 460 | 5967 | 99
447 | 464 | 6025 | 106
452 | 461 | 6006 | 106
449 | 460 | 6006 | 97
452 | 462 | 6025 | 103
449 | 463 | 6006 | 118
452 | 462 | 6006 | 97
449 | 463 | 6006 | 114
453 | 463 | 6006 | 97
448 | 464 | 6006 | 120
453 | 463 | 6006 | 91
451 | 464 | 5986 | 108
453 | 464 | 6006 | 91
450 | 463 | 5986 | 91
453 | 464 | 5986 | 110
450 | 465 | 5967 | 87
454 | 465 | 5986 | 89
451 | 464 | 5986 | 103
454 | 466 | 5986 | 91
450 | 466 | 6006 | 93
455 | 465 | 5986 | 91
451 | 466 | 5928 | 89
453 | 467 | 5967 | 97
450 | 469 | 5947 | 87
455 | 466 | 5967 | 89
451 | 468 | 5967 | 93
457 | 468 | 5986 | 91
453 | 468 | 5967 | 89
455 | 470 | 5967 | 122
452 | 468 | 5967 | 104
456 | 467 | 5967 | 89
451 | 469 | 5947 | 89
454 | 469 | 5947 | 91
452 | 469 | 5967 | 97
456 | 468 | 5967 | 79
451 | 471 | 5947 | 116
456 | 468 | 5947 | 77
453 | 469 | 5947 | 89
458 | 470 | 5947 | 93
453 | 470 | 5947 | 97
456 | 469 | 5947 | 91
453 | 470 | 5928 | 85
455 | 472 | 5928 | 81
455 | 471 | 5928 | 104
457 | 470 | 5928 | 93
454 | 472 | 5928 | 97
457 | 472 | 5908 | 89
454 | 471 | 5928 | 110
456 | 471 | 5908 | 85
455 | 472 | 5908 | 70
457 | 472 | 5889 | 87

## Desplazamiento
ciclos | seg | x(t) | h(t) | θ(t) |  |  | θ(t) | H(t)
0.5 | 0.01 | 0.02627106 | 8.480715 | 0.3284764 |  |  | 0.3750702 | 7.841402
1 | 0.02 | 0.02627106 | 8.480715 | 0.3284764 | 0.6 | 3.657839 | 0.3751417 | 7.842302
1.5 | 0.03 | 0.02627106 | 8.480715 | 0.3284764 | 0.6 | 0 | 0.3752058 | 7.843109
2 | 0.04 | 0.07627106 | 8.430715 | 0.3244938 |  |  | 0.3752927 | 7.844202
2.5 | 0.05 | 0.02627106 | 8.480715 | 0.3284764 |  |  | 0.375362 | 7.845078
3 | 0.06 | -0.1237289 | 8.630714 | 0.3401473 |  |  | 0.3754207 | 7.845825
3.5 | 0.07 | -0.07372894 | 8.580714 | 0.3363024 |  |  | 0.3755129 | 7.846983
4 | 0.08 | -0.02372894 | 8.530715 | 0.3324124 |  |  | 0.3754949 | 7.846785
4.5 | 0.09 | -0.02372894 | 8.530715 | 0.3324124 |  |  | 0.375441 | 7.846127
5 | 0.1 | -0.07372894 | 8.580714 | 0.3363024 |  |  | 0.3753342 | 7.844794
5.5 | 0.11 | 0.02627106 | 8.480715 | 0.3284764 |  |  | 0.3751218 | 7.842126
6 | 0.12 | 0.02627106 | 8.480715 | 0.3284764 |  |  | 0.3747863 | 7.837904
6.5 | 0.13 | -0.02372894 | 8.530715 | 0.3324124 |  |  | 0.3744717 | 7.833904
7 | 0.14 | -0.02372894 | 8.530715 | 0.3324124 |  |  | 0.3741395 | 7.829682
7.5 | 0.15 | -0.02372894 | 8.530715 | 0.3324124 |  |  | 0.3738248 | 7.825682
8 | 0.16 | -0.02372894 | 8.530715 | 0.3324124 |  |  | 0.3735437 | 7.822127
8.5 | 0.17 | 0.02627106 | 8.480715 | 0.3284764 |  |  | 0.3732584 | 7.818571
9 | 0.18 | -0.07372894 | 8.580714 | 0.3363024 |  |  | 0.372825 | 7.813238
9.5 | 0.19 | 0.02627106 | 8.480715 | 0.3284764 |  |  | 0.3723171 | 7.807015
10 | 0.2 | 0.02627106 | 8.480715 | 0.3284764 |  |  | 0.3717346 | 7.799905
10.5 | 0.21 | 0.02627106 | 8.480715 | 0.3284764 |  |  | 0.3711689 | 7.793016
11 | 0.22 | 0.02627106 | 8.480715 | 0.3284764 |  |  | 0.3707125 | 7.78746
11.5 | 0.23 | 0.02627106 | 8.480715 | 0.3284764 | 0.6 | 10.78839 | 0.3704918 | 7.784793
12 | 0.24 | 0.07627106 | 8.430715 | 0.3244938 | 0.6 | 0 | 0.3704702 | 7.784571
12.5 | 0.25 | 0.02627106 | 8.480715 | 0.3284764 |  |  | 0.3706844 | 7.787238
13 | 0.26 | -0.02372894 | 8.530715 | 0.3324124 |  |  | 0.3711176 | 7.792571
13.5 | 0.27 | 0.02627106 | 8.480715 | 0.3284764 |  |  | 0.371803 | 7.801015
14 | 0.28 | -0.02372894 | 8.530715 | 0.3324124 |  |  | 0.372667 | 7.811682
14.5 | 0.29 | -0.02372894 | 8.530715 | 0.3324124 |  |  | 0.3736567 | 7.823905
15 | 0.3 | 0.02627106 | 8.480715 | 0.3284764 |  |  | 0.3746632 | 7.836349
15.5 | 0.31 | 0.02627106 | 8.480715 | 0.3284764 |  |  | 0.3755583 | 7.84746
16 | 0.32 | -0.02372894 | 8.530715 | 0.3324124 |  |  | 0.3762361 | 7.855905
16.5 | 0.33 | 0.02627106 | 8.480715 | 0.3284764 |  |  | 0.3766634 | 7.861238
17 | 0.34 | 0.02627106 | 8.480715 | 0.3284764 |  |  | 0.376893 | 7.864127
17.5 | 0.35 | 0.02627106 | 8.480715 | 0.3284764 |  |  | 0.3769621 | 7.865016
18 | 0.36 | -0.1237289 | 8.630714 | 0.3401473 |  |  | 0.3769085 | 7.864348
18.5 | 0.37 | 0.02627106 | 8.480715 | 0.3284764 |  |  | 0.3767322 | 7.862127
19 | 0.38 | -0.07372894 | 8.580714 | 0.3363024 |  |  | 0.3765035 | 7.859238
19.5 | 0.39 | 0.02627106 | 8.480715 | 0.3284764 |  |  | 0.3761875 | 7.855238
20 | 0.4 | -0.02372894 | 8.530715 | 0.3324124 |  |  | 0.3758546 | 7.851016
20.5 | 0.41 | 0.07627106 | 8.430715 | 0.3244938 |  |  | 0.3755747 | 7.84746
21 | 0.42 | -0.07372894 | 8.580714 | 0.3363024 |  |  | 0.3754183 | 7.84546
21.5 | 0.43 | -0.02372894 | 8.530715 | 0.3324124 |  |  | 0.3753499 | 7.844571
22 | 0.44 | 0.02627106 | 8.480715 | 0.3284764 | 0.6 | 0.4251842 | 0.3754045 | 7.845238
22.5 | 0.45 | 0.02627106 | 8.480715 | 0.3284764 | 0.6 | 0 | 0.3754217 | 7.84546
23 | 0.46 | 0.02627106 | 8.480715 | 0.3284764 |  |  | 0.3753664 | 7.844793
23.5 | 0.47 | 0.02627106 | 8.480715 | 0.3284764 |  |  | 0.3751857 | 7.84257
24 | 0.48 | 0.02627106 | 8.480715 | 0.3284764 |  |  | 0.3748973 | 7.839015
24.5 | 0.49 | 0.02627106 | 8.480715 | 0.3284764 |  |  | 0.3744486 | 7.833459
25 | 0.5 | 0.02627106 | 8.480715 | 0.3284764 |  |  | 0.3740013 | 7.827905
25.5 | 0.51 | -0.07372894 | 8.580714 | 0.3363024 |  |  | 0.3735552 | 7.822349
26 | 0.52 | 0.02627106 | 8.480715 | 0.3284764 |  |  | 0.3731464 | 7.817238
26.5 | 0.53 | 0.02627106 | 8.480715 | 0.3284764 |  |  | 0.3727195 | 7.811904
27 | 0.54 | 0.02627106 | 8.480715 | 0.3284764 |  |  | 0.372434 | 7.808349
27.5 | 0.55 | 0.02627106 | 8.480715 | 0.3284764 |  |  | 0.3721627 | 7.805016
28 | 0.56 | -0.02372894 | 8.530715 | 0.3324124 |  |  | 0.3719411 | 7.802349
28.5 | 0.57 | 0.02627106 | 8.480715 | 0.3284764 |  |  | 0.3716404 | 7.798794
29 | 0.58 | -0.07372894 | 8.580714 | 0.3363024 |  |  | 0.3713712 | 7.795682
29.5 | 0.59 | -0.02372894 | 8.530715 | 0.3324124 |  |  | 0.3707694 | 7.788571
30 | 0.6 | 0.02627106 | 8.480715 | 0.3284764 |  |  | 0.3699269 | 7.778571
30.5 | 0.61 | 0.02627106 | 8.480715 | 0.3284764 |  |  | 0.3685414 | 7.762127
31 | 0.62 | 0.07627106 | 8.430715 | 0.3244938 |  |  | 0.3667579 | 7.741015
31.5 | 0.63 | 0.1262711 | 8.380714 | 0.3204637 |  |  | 0.3641653 | 7.710571
32 | 0.64 | 0.2262711 | 8.280715 | 0.3122575 |  |  | 0.3609946 | 7.673682
32.5 | 0.65 | 0.1262711 | 8.380714 | 0.3204637 |  |  | 0.3568092 | 7.625682
33 | 0.66 | 0.4262711 | 8.080714 | 0.2952356 |  |  | 0.351833 | 7.56946
33.5 | 0.67 | 0.4262711 | 8.080714 | 0.2952356 |  |  | 0.3455728 | 7.499905
34 | 0.68 | 0.5762711 | 7.930715 | 0.2819059 |  |  | 0.3384776 | 7.422349
34.5 | 0.69 | 0.5762711 | 7.930715 | 0.2819059 |  |  | 0.3301619 | 7.333015
35 | 0.7 | 0.726271 | 7.780715 | 0.2680621 |  |  | 0.3211932 | 7.238348
35.5 | 0.71 | 0.6262711 | 7.880714 | 0.2773498 |  |  | 0.3112944 | 7.135904
36 | 0.72 | 0.776271 | 7.730715 | 0.2633282 |  |  | 0.3011935 | 7.03346
36.5 | 0.73 | 0.776271 | 7.730715 | 0.2633282 |  |  | 0.290509 | 6.927461
37 | 0.74 | 0.976271 | 7.530715 | 0.2437637 |  |  | 0.2800082 | 6.825682
37.5 | 0.75 | 0.8762711 | 7.630714 | 0.2536741 |  |  | 0.2694481 | 6.725683
38 | 0.76 | 1.176271 | 7.330715 | 0.2231317 |  |  | 0.2595809 | 6.634349
38.5 | 0.77 | 1.026271 | 7.480715 | 0.2387091 |  |  | 0.2499438 | 6.547237
39 | 0.78 | 1.326271 | 7.180715 | 0.2069035 |  |  | 0.2412587 | 6.470571
39.5 | 0.79 | 1.226271 | 7.280715 | 0.2177966 |  |  | 0.2329286 | 6.398793
40 | 0.8 | 1.476271 | 7.030715 | 0.1899828 |  |  | 0.2254058 | 6.335459
40.5 | 0.81 | 1.376271 | 7.130714 | 0.2013423 |  |  | 0.21807 | 6.275015
41 | 0.82 | 1.626271 | 6.880714 | 0.1723243 |  |  | 0.2115753 | 6.222571
41.5 | 0.83 | 1.576271 | 6.930715 | 0.1782954 |  |  | 0.2052385 | 6.172349
42 | 0.84 | 1.876271 | 6.630714 | 0.1411182 |  |  | 0.1996535 | 6.128793
42.5 | 0.85 | 1.676271 | 6.830715 | 0.1662659 |  |  | 0.1942145 | 6.087015
43 | 0.86 | 1.826271 | 6.680715 | 0.1475463 |  |  | 0.1894583 | 6.051016
43.5 | 0.87 | 1.676271 | 6.830715 | 0.1662659 |  |  | 0.1846137 | 6.014793
44 | 0.88 | 2.126271 | 6.380714 | 0.1074667 |  |  | 0.1803505 | 5.983237
44.5 | 0.89 | 1.876271 | 6.630714 | 0.1411182 |  |  | 0.176075 | 5.951904
45 | 0.9 | 2.126271 | 6.380714 | 0.1074667 |  |  | 0.1723395 | 5.924793
45.5 | 0.91 | 1.976271 | 6.530715 | 0.1279668 |  |  | 0.168439 | 5.896793
46 | 0.92 | 2.126271 | 6.380714 | 0.1074667 |  |  | 0.1650594 | 5.872793
46.5 | 0.93 | 1.976271 | 6.530715 | 0.1279668 |  |  | 0.1614582 | 5.84746
47 | 0.94 | 2.226271 | 6.280715 | 0.09325606 |  |  | 0.1581105 | 5.824126
47.5 | 0.95 | 2.076271 | 6.430715 | 0.1144064 |  |  | 0.1544455 | 5.798793
48 | 0.96 | 2.376271 | 6.130714 | 0.07107078 |  |  | 0.1511758 | 5.776349
48.5 | 0.97 | 2.226271 | 6.280715 | 0.09325606 |  |  | 0.1475903 | 5.751904
49 | 0.98 | 2.326271 | 6.180715 | 0.07858554 |  |  | 0.1443035 | 5.729682
49.5 | 0.99 | 2.126271 | 6.380714 | 0.1074667 |  |  | 0.1407504 | 5.705905
50 | 1 | 2.326271 | 6.180715 | 0.07858554 |  |  | 0.1374979 | 5.684349
50.5 | 1.01 | 2.226271 | 6.280715 | 0.09325606 |  |  | 0.133877 | 5.660571
51 | 1.02 | 2.526271 | 5.980715 | 0.04777272 |  |  | 0.1303859 | 5.637904
51.5 | 1.03 | 2.226271 | 6.280715 | 0.09325606 |  |  | 0.1263698 | 5.612127
52 | 1.04 | 2.376271 | 6.130714 | 0.07107078 |  |  | 0.1224539 | 5.587237
52.5 | 1.05 | 2.376271 | 6.130714 | 0.07107078 |  |  | 0.1179314 | 5.558793
53 | 1.06 | 2.526271 | 5.980715 | 0.04777272 |  |  | 0.1134276 | 5.530793
53.5 | 1.07 | 2.476271 | 6.030715 | 0.05566749 |  |  | 0.1085174 | 5.500571
54 | 1.08 | 2.576271 | 5.930715 | 0.03974476 |  |  | 0.1039653 | 5.472794
54.5 | 1.09 | 2.376271 | 6.130714 | 0.07107078 |  |  | 0.09911616 | 5.44346
55 | 1.1 | 2.576271 | 5.930715 | 0.03974476 |  |  | 0.09474574 | 5.417237
55.5 | 1.11 | 2.376271 | 6.130714 | 0.07107078 |  |  | 0.09030683 | 5.390793
56 | 1.12 | 2.626271 | 5.880714 | 0.03158028 |  |  | 0.08651028 | 5.368349
56.5 | 1.13 | 2.476271 | 6.030715 | 0.05566749 |  |  | 0.08265173 | 5.345682
57 | 1.14 | 2.626271 | 5.880714 | 0.03158028 |  |  | 0.07945649 | 5.327015
57.5 | 1.15 | 2.476271 | 6.030715 | 0.05566749 |  |  | 0.07619852 | 5.308126
58 | 1.16 | 2.626271 | 5.880714 | 0.03158028 |  |  | 0.07342684 | 5.292127
58.5 | 1.17 | 2.476271 | 6.030715 | 0.05566749 |  |  | 0.07025222 | 5.273904
59 | 1.18 | 2.676271 | 5.830715 | 0.02327586 |  |  | 0.06736511 | 5.25746
59.5 | 1.19 | 2.426271 | 6.080715 | 0.06343249 |  |  | 0.06397282 | 5.238348
60 | 1.2 | 2.676271 | 5.830715 | 0.02327586 |  |  | 0.06094619 | 5.22146
60.5 | 1.21 | 2.576271 | 5.930715 | 0.03974476 |  |  | 0.0576039 | 5.203015
61 | 1.22 | 2.676271 | 5.830715 | 0.02327586 |  |  | 0.05474932 | 5.18746
61.5 | 1.23 | 2.526271 | 5.980715 | 0.04777272 |  |  | 0.05152985 | 5.170127
62 | 1.24 | 2.676271 | 5.830715 | 0.02327586 |  |  | 0.04889075 | 5.156126
62.5 | 1.25 | 2.526271 | 5.980715 | 0.04777272 |  |  | 0.04586454 | 5.140127
63 | 1.26 | 2.726271 | 5.780715 | 0.0148277 |  |  | 0.04331469 | 5.126793
63.5 | 1.27 | 2.576271 | 5.930715 | 0.03974476 |  |  | 0.04062997 | 5.112793
64 | 1.28 | 2.726271 | 5.780715 | 0.0148277 |  |  | 0.03883446 | 5.10346
64.5 | 1.29 | 2.526271 | 5.980715 | 0.04777272 |  |  | 0.03675676 | 5.092571
65 | 1.3 | 2.776271 | 5.730715 | 0.006232206 |  |  | 0.03531114 | 5.085015
65.5 | 1.31 | 2.576271 | 5.930715 | 0.03974476 |  |  | 0.03339178 | 5.075016
66 | 1.32 | 2.676271 | 5.830715 | 0.02327586 |  |  | 0.0317597 | 5.066571
66.5 | 1.33 | 2.526271 | 5.980715 | 0.04777272 |  |  | 0.02929821 | 5.053904
67 | 1.34 | 2.776271 | 5.730715 | 0.006232206 |  |  | 0.02715813 | 5.043015
67.5 | 1.35 | 2.576271 | 5.930715 | 0.03974476 |  |  | 0.02436356 | 5.028793
68 | 1.36 | 2.876271 | 5.630714 | -0.01141691 |  |  | 0.02205201 | 5.017016
68.5 | 1.37 | 2.676271 | 5.830715 | 0.02327586 |  |  | 0.0191424 | 5.002126
69 | 1.38 | 2.776271 | 5.730715 | 0.006232206 |  |  | 0.01676469 | 4.989904
69.5 | 1.39 | 2.626271 | 5.880714 | 0.03158028 |  |  | 0.01395953 | 4.97546
70 | 1.4 | 2.826271 | 5.680715 | -0.002514683 |  |  | 0.0118607 | 4.964571
70.5 | 1.41 | 2.576271 | 5.930715 | 0.03974476 |  |  | 0.009501089 | 4.952348
71 | 1.42 | 2.726271 | 5.780715 | 0.0148277 |  |  | 0.00793357 | 4.944127
71.5 | 1.43 | 2.626271 | 5.880714 | 0.03158028 |  |  | 0.00622406 | 4.935237
72 | 1.44 | 2.826271 | 5.680715 | -0.002514683 |  |  | 0.005396735 | 4.930793
72.5 | 1.45 | 2.576271 | 5.930715 | 0.03974476 |  |  | 0.004197815 | 4.924571
73 | 1.46 | 2.826271 | 5.680715 | -0.002514683 |  |  | 0.0035993 | 4.92146
73.5 | 1.47 | 2.676271 | 5.830715 | 0.02327586 |  |  | 0.002758215 | 4.917238
74 | 1.48 | 2.926271 | 5.580715 | -0.02047858 |  |  | 0.002359803 | 4.915238
74.5 | 1.49 | 2.676271 | 5.830715 | 0.02327586 |  |  | 0.001370327 | 4.910349
75 | 1.5 | 2.826271 | 5.680715 | -0.002514683 |  |  | 0.000966048 | 4.908349
75.5 | 1.51 | 2.676271 | 5.830715 | 0.02327586 |  |  | 0.0002782706 | 4.9
76 | 1.52 | 2.776271 | 5.730715 | 0.006232206 |  |  | 0 | 4.9
76.5 | 1.53 | 2.776271 | 5.730715 | 0.006232206 |  |  | 0 | 4.9
77 | 1.54 | 2.876271 | 5.630714 | -0.01141691 |  |  | 0 | 4.9
77.5 | 1.55 | 2.726271 | 5.780715 | 0.0148277 |  |  | 0 | 4.9
78 | 1.56 | 2.876271 | 5.630714 | -0.01141691 |  |  | 0 | 4.9
78.5 | 1.57 | 2.726271 | 5.780715 | 0.0148277 |  |  | 0 | 4.9
79 | 1.58 | 2.826271 | 5.680715 | -0.002514683 |  |  | 0 | 4.9
79.5 | 1.59 | 2.776271 | 5.730715 | 0.006232206 |  |  | 0 | 4.9
80 | 1.6 | 2.876271 | 5.630714 | -0.01141691 |  |  | 0 | 4.9
80.5 | 1.61
81 | 1.62
81.5 | 1.63
82 | 1.64
82.5 | 1.65
83 | 1.66
83.5 | 1.67
84 | 1.68
84.5 | 1.69
85 | 1.7
85.5 | 1.71
86 | 1.72
86.5 | 1.73
87 | 1.74
87.5 | 1.75
88 | 1.76
88.5 | 1.77
89 | 1.78
89.5 | 1.79
90 | 1.8
90.5 | 1.81
91 | 1.82
91.5 | 1.83
92 | 1.84
92.5 | 1.85
93 | 1.86
93.5 | 1.87
94 | 1.88
94.5 | 1.89
95 | 1.9
95.5 | 1.91
96 | 1.92
96.5 | 1.93
97 | 1.94
97.5 | 1.95
98 | 1.96
98.5 | 1.97
99 | 1.98
99.5 | 1.99
100 | 2
100.5 | 2.01
101 | 2.02
101.5 | 2.03
102 | 2.04
102.5 | 2.05
103 | 2.06
103.5 | 2.07
104 | 2.08
104.5 | 2.09
105 | 2.1
105.5 | 2.11
106 | 2.12
106.5 | 2.13
107 | 2.14
107.5 | 2.15
108 | 2.16
108.5 | 2.17
109 | 2.18
109.5 | 2.19
110 | 2.2
110.5 | 2.21
111 | 2.22
111.5 | 2.23
112 | 2.24
112.5 | 2.25
113 | 2.26
113.5 | 2.27
114 | 2.28
114.5 | 2.29
115 | 2.3
115.5 | 2.31
116 | 2.32
116.5 | 2.33
117 | 2.34
117.5 | 2.35
118 | 2.36
118.5 | 2.37
119 | 2.38
119.5 | 2.39
120 | 2.4
120.5 | 2.41
121 | 2.42
121.5 | 2.43
122 | 2.44
122.5 | 2.45
123 | 2.46
123.5 | 2.47
124 | 2.48
124.5 | 2.49
125 | 2.5

## Fuerza
ciclos | seg | Fuerza | Presión
0.5 | 0.01 | 9.3195 | 83.79322 | 0.6 | 11.74747
1 | 0.02 | 9.33912 | 83.96963 | 0.6 | 0
1.5 | 0.03 | 9.33912 | 83.96963
2 | 0.04 | 9.29988 | 83.61681
2.5 | 0.05 | 9.3195 | 83.79322
3 | 0.06 | 9.35874 | 84.14603
3.5 | 0.07 | 9.35874 | 84.14603
4 | 0.08 | 9.33912 | 83.96963
4.5 | 0.09 | 9.33912 | 83.96963
5 | 0.1 | 9.33912 | 83.96963
5.5 | 0.11 | 9.33912 | 83.96963
6 | 0.12 | 9.3195 | 83.79322
6.5 | 0.13 | 9.3195 | 83.79322
7 | 0.14 | 9.29988 | 83.61681
7.5 | 0.15 | 9.3195 | 83.79322
8 | 0.16 | 9.33912 | 83.96963
8.5 | 0.17 | 9.33912 | 83.96963 | 0.6 | 105.6236
9 | 0.18 | 9.37836 | 84.32244 | 0.6 | 0
9.5 | 0.19 | 9.3195 | 83.79322
10 | 0.2 | 9.3195 | 83.79322
10.5 | 0.21 | 9.35874 | 84.14603
11 | 0.22 | 9.33912 | 83.96963
11.5 | 0.23 | 9.33912 | 83.96963
12 | 0.24 | 9.33912 | 83.96963
12.5 | 0.25 | 9.33912 | 83.96963
13 | 0.26 | 9.39798 | 84.49885
13.5 | 0.27 | 9.3195 | 83.79322
14 | 0.28 | 9.3195 | 83.79322
14.5 | 0.29 | 9.35874 | 84.14603
15 | 0.3 | 9.29988 | 83.61681
15.5 | 0.31 | 9.33912 | 83.96963
16 | 0.32 | 9.35874 | 84.14603
16.5 | 0.33 | 9.33912 | 83.96963
17 | 0.34 | 9.33912 | 83.96963
17.5 | 0.35 | 9.35874 | 84.14603
18 | 0.36 | 9.37836 | 84.32244
18.5 | 0.37 | 9.35874 | 84.14603
19 | 0.38 | 9.33912 | 83.96963
19.5 | 0.39 | 9.33912 | 83.96963
20 | 0.4 | 9.33912 | 83.96963
20.5 | 0.41 | 9.33912 | 83.96963
21 | 0.42 | 9.33912 | 83.96963
21.5 | 0.43 | 9.33912 | 83.96963
22 | 0.44 | 9.3195 | 83.79322
22.5 | 0.45 | 9.35874 | 84.14603
23 | 0.46 | 9.33912 | 83.96963
23.5 | 0.47 | 9.33912 | 83.96963
24 | 0.48 | 9.3195 | 83.79322
24.5 | 0.49 | 9.29988 | 83.61681
25 | 0.5 | 9.33912 | 83.96963
25.5 | 0.51 | 9.35874 | 84.14603
26 | 0.52 | 9.35874 | 84.14603
26.5 | 0.53 | 9.28026 | 83.44041
27 | 0.54 | 9.33912 | 83.96963
27.5 | 0.55 | 9.29988 | 83.61681
28 | 0.56 | 9.33912 | 83.96963
28.5 | 0.57 | 9.29988 | 83.61681
29 | 0.58 | 9.39798 | 84.49885
29.5 | 0.59 | 9.33912 | 83.96963
30 | 0.6 | 9.3195 | 83.79322
30.5 | 0.61 | 9.3195 | 83.79322
31 | 0.62 | 9.33912 | 83.96963
31.5 | 0.63 | 9.33912 | 83.96963
32 | 0.64 | 9.35874 | 84.14603
32.5 | 0.65 | 9.3195 | 83.79322
33 | 0.66 | 9.3195 | 83.79322
33.5 | 0.67 | 9.3195 | 83.79322
34 | 0.68 | 9.29988 | 83.61681
34.5 | 0.69 | 9.29988 | 83.61681
35 | 0.7 | 9.29988 | 83.61681
35.5 | 0.71 | 9.3195 | 83.79322
36 | 0.72 | 9.24102 | 83.08759
36.5 | 0.73 | 9.24102 | 83.08759
37 | 0.74 | 9.28026 | 83.44041
37.5 | 0.75 | 9.28026 | 83.44041
38 | 0.76 | 9.26064 | 83.264
38.5 | 0.77 | 9.24102 | 83.08759
39 | 0.78 | 9.20178 | 82.73478
39.5 | 0.79 | 9.2214 | 82.91119
40 | 0.8 | 9.2214 | 82.91119
40.5 | 0.81 | 9.20178 | 82.73478
41 | 0.82 | 9.18216 | 82.55838
41.5 | 0.83 | 9.18216 | 82.55838
42 | 0.84 | 9.16254 | 82.38197
42.5 | 0.85 | 9.14292 | 82.20556
43 | 0.86 | 9.14292 | 82.20556
43.5 | 0.87 | 9.18216 | 82.55838
44 | 0.88 | 9.1233 | 82.02915
44.5 | 0.89 | 9.10368 | 81.85275
45 | 0.9 | 9.06444 | 81.49993
45.5 | 0.91 | 9.08406 | 81.67634
46 | 0.92 | 9.1233 | 82.02915
46.5 | 0.93 | 9.08406 | 81.67634
47 | 0.94 | 9.04482 | 81.32352
47.5 | 0.95 | 9.06444 | 81.49993
48 | 0.96 | 9.06444 | 81.49993
48.5 | 0.97 | 9.04482 | 81.32352
49 | 0.98 | 9.0252 | 81.14712
49.5 | 0.99 | 9.04482 | 81.32352
50 | 1 | 9.04482 | 81.32352
50.5 | 1.01 | 9.04482 | 81.32352
51 | 1.02 | 9.04482 | 81.32352
51.5 | 1.03 | 9.04482 | 81.32352
52 | 1.04 | 9.04482 | 81.32352
52.5 | 1.05 | 9.0252 | 81.14712
53 | 1.06 | 9.04482 | 81.32352
53.5 | 1.07 | 9.04482 | 81.32352
54 | 1.08 | 9.00558 | 80.97071
54.5 | 1.09 | 9.00558 | 80.97071
55 | 1.1 | 9.0252 | 81.14712
55.5 | 1.11 | 9.10368 | 81.85275
56 | 1.12 | 9.04482 | 81.32352
56.5 | 1.13 | 9.0252 | 81.14712
57 | 1.14 | 9.06444 | 81.49993
57.5 | 1.15 | 9.08406 | 81.67634
58 | 1.16 | 9.06444 | 81.49993
58.5 | 1.17 | 9.08406 | 81.67634
59 | 1.18 | 9.08406 | 81.67634
59.5 | 1.19 | 9.10368 | 81.85275
60 | 1.2 | 9.08406 | 81.67634
60.5 | 1.21 | 9.10368 | 81.85275
61 | 1.22 | 9.10368 | 81.85275
61.5 | 1.23 | 9.08406 | 81.67634
62 | 1.24 | 9.10368 | 81.85275
62.5 | 1.25 | 9.1233 | 82.02915
63 | 1.26 | 9.1233 | 82.02915
63.5 | 1.27 | 9.10368 | 81.85275
64 | 1.28 | 9.14292 | 82.20556
64.5 | 1.29 | 9.14292 | 82.20556
65 | 1.3 | 9.1233 | 82.02915
65.5 | 1.31 | 9.14292 | 82.20556
66 | 1.32 | 9.16254 | 82.38197
66.5 | 1.33 | 9.20178 | 82.73478
67 | 1.34 | 9.14292 | 82.20556
67.5 | 1.35 | 9.18216 | 82.55838
68 | 1.36 | 9.18216 | 82.55838
68.5 | 1.37 | 9.18216 | 82.55838
69 | 1.38 | 9.2214 | 82.91119
69.5 | 1.39 | 9.18216 | 82.55838
70 | 1.4 | 9.16254 | 82.38197
70.5 | 1.41 | 9.20178 | 82.73478
71 | 1.42 | 9.20178 | 82.73478
71.5 | 1.43 | 9.20178 | 82.73478
72 | 1.44 | 9.18216 | 82.55838
72.5 | 1.45 | 9.24102 | 83.08759
73 | 1.46 | 9.18216 | 82.55838
73.5 | 1.47 | 9.20178 | 82.73478
74 | 1.48 | 9.2214 | 82.91119
74.5 | 1.49 | 9.2214 | 82.91119
75 | 1.5 | 9.20178 | 82.73478
75.5 | 1.51 | 9.2214 | 82.91119
76 | 1.52 | 9.26064 | 83.264
76.5 | 1.53 | 9.24102 | 83.08759
77 | 1.54 | 9.2214 | 82.91119
77.5 | 1.55 | 9.26064 | 83.264
78 | 1.56 | 9.26064 | 83.264
78.5 | 1.57 | 9.24102 | 83.08759
79 | 1.58 | 9.24102 | 83.08759
79.5 | 1.59 | 9.26064 | 83.264
80 | 1.6 | 9.26064 | 83.264
80.5 | 1.61
81 | 1.62
81.5 | 1.63
82 | 1.64
82.5 | 1.65
83 | 1.66
83.5 | 1.67
84 | 1.68
84.5 | 1.69
85 | 1.7
85.5 | 1.71
86 | 1.72
86.5 | 1.73
87 | 1.74
87.5 | 1.75
88 | 1.76
88.5 | 1.77
89 | 1.78
89.5 | 1.79
90 | 1.8
90.5 | 1.81
91 | 1.82
91.5 | 1.83
92 | 1.84
92.5 | 1.85
93 | 1.86
93.5 | 1.87
94 | 1.88
94.5 | 1.89
95 | 1.9
95.5 | 1.91
96 | 1.92
96.5 | 1.93
97 | 1.94
97.5 | 1.95
98 | 1.96
98.5 | 1.97
99 | 1.98
99.5 | 1.99
100 | 2
100.5 | 2.01
101 | 2.02
101.5 | 2.03
102 | 2.04
102.5 | 2.05
103 | 2.06
103.5 | 2.07
104 | 2.08
104.5 | 2.09
105 | 2.1
105.5 | 2.11
106 | 2.12
106.5 | 2.13
107 | 2.14
107.5 | 2.15
108 | 2.16
108.5 | 2.17
109 | 2.18
109.5 | 2.19
110 | 2.2
110.5 | 2.21
111 | 2.22
111.5 | 2.23
112 | 2.24
112.5 | 2.25
113 | 2.26
113.5 | 2.27
114 | 2.28
114.5 | 2.29
115 | 2.3
115.5 | 2.31
116 | 2.32
116.5 | 2.33
117 | 2.34
117.5 | 2.35
118 | 2.36
118.5 | 2.37
119 | 2.38
119.5 | 2.39
120 | 2.4
120.5 | 2.41
121 | 2.42
121.5 | 2.43
122 | 2.44
122.5 | 2.45
123 | 2.46
123.5 | 2.47
124 | 2.48
124.5 | 2.49
125 | 2.5

## Resistencia
ciclos | seg | Intensidad | Tensión | Resistencia | Potencia | Energía
0.5 | 0.01 | 0 | 0.5413559 |  |  |  | 0.6 | 7.8975
1 | 0.02 | 0 | 0.03135593 |  |  |  | 0.6 | 0 | La línea vertical roja señala el fin del precalentamiento
1.5 | 0.03 | 0 | 0.01135593 |  |  |  | 0.7 | 7.8975
2 | 0.04 | 0 | -0.008644066 |  |  |  | 0.7 | 0
2.5 | 0.05 | 0 | 0.01135593
3 | 0.06 | 0 | -0.02864407
3.5 | 0.07 | 0 | 0.01135593
4 | 0.08 | 0 | -0.03864406
4.5 | 0.09 | 0 | -0.008644066
5 | 0.1 | 0 | -0.008644066
5.5 | 0.11 | 0 | 0.01135593
6 | 0.12 | 0 | -0.05864407
6.5 | 0.13 | 0 | 0.03135593
7 | 0.14 | 0 | 0.01135593
7.5 | 0.15 | 0 | -0.008644066
8 | 0.16 | 0 | 0.05135594
8.5 | 0.17 | 0 | -0.03864406
9 | 0.18 | 0 | 0.01135593 |  |  |  | 0.6 | 1.739088
9.5 | 0.19 | 0 | -0.008644066 |  |  |  | 0.6 | 0
10 | 0.2 | 0 | 0.03135593
10.5 | 0.21 | 0 | -0.008644066
11 | 0.22 | 0 | 0.03135593
11.5 | 0.23 | 0 | 0.03135593
12 | 0.24 | 0 | 0.01135593
12.5 | 0.25 | 0 | 0.03135593
13 | 0.26 | 0 | -0.008644066
13.5 | 0.27 | 0 | 0.01135593
14 | 0.28 | 0 | 0.01135593
14.5 | 0.29 | 0 | -0.02864407
15 | 0.3 | 0 | -0.008644066
15.5 | 0.31 | 0 | 0.01135593
16 | 0.32 | 0 | 0.01135593
16.5 | 0.33 | 0 | 0.01135593 |  |  |  | 0.6 | 0.4954667
17 | 0.34 | 0 | 0.05135594 |  |  |  | 0.6 | 0
17.5 | 0.35 | 0 | -0.02864407
18 | 0.36 | 0 | 0.05135594
18.5 | 0.37 | 0 | 0.01135593
19 | 0.38 | 0 | 0.01135593
19.5 | 0.39 | 0 | 0.05135594
20 | 0.4 | 0 | -0.008644066
20.5 | 0.41 | 0 | 0.03135593
21 | 0.42 | 0 | -0.008644066
21.5 | 0.43 | 0 | -0.02864407
22 | 0.44 | 0 | 0.01135593
22.5 | 0.45 | 0 | -0.008644066
23 | 0.46 | 0 | -0.03864406
23.5 | 0.47 | 0 | -0.008644066
24 | 0.48 | 0 | -0.03864406
24.5 | 0.49 | 0 | -0.03864406 |  |  |  | 0.6 | 9.565467
25 | 0.5 | 0 | -0.03864406 |  |  |  | 0.6 | 0
25.5 | 0.51 | 0 | -0.02864407
26 | 0.52 | 0 | -0.02864407
26.5 | 0.53 | 0 | -0.008644066
27 | 0.54 | 0 | -0.008644066
27.5 | 0.55 | 0 | 0.01135593
28 | 0.56 | 0 | 0.01135593
28.5 | 0.57 | 0 | 0.05135594
29 | 0.58 | 0 | -0.008644066
29.5 | 0.59 | 0 | -0.02864407
30 | 0.6 | 0 | -0.008644066
30.5 | 0.61 | 0 | -0.008644066
31 | 0.62 | 3.451 | -0.008728187 | -0.002529176 | -0.03012097 | -0.0003012097
31.5 | 0.63 | 3.315 | 1.211275 | 0.3653922 | 4.015377 | 0.03985256
32 | 0.64 | 3.51 | 1.23127 | 0.3507893 | 4.321759 | 0.08307014
32.5 | 0.65 | 3.51 | 1.39127 | 0.3963733 | 4.883359 | 0.1319037
33 | 0.66 | 3.958 | 1.39126 | 0.3515057 | 5.506605 | 0.1869698
33.5 | 0.67 | 4.153 | 1.391255 | 0.3349999 | 5.777881 | 0.2447486
34 | 0.68 | 4.387 | 1.231249 | 0.2806585 | 5.401489 | 0.2987635
34.5 | 0.69 | 4.504 | 1.311246 | 0.2911292 | 5.905853 | 0.357822
35 | 0.7 | 4.68 | 1.311242 | 0.2801799 | 6.136612 | 0.4191881
35.5 | 0.71 | 4.777 | 1.02124 | 0.2137826 | 4.878461 | 0.4679727
36 | 0.72 | 4.914 | 1.191236 | 0.2424168 | 5.853734 | 0.5265101
36.5 | 0.73 | 4.972 | 1.061235 | 0.2134422 | 5.276459 | 0.5792747
37 | 0.74 | 5.07 | 1.211232 | 0.2389018 | 6.140948 | 0.6406841
37.5 | 0.75 | 5.07 | 1.271232 | 0.2507361 | 6.445148 | 0.7051356
38 | 0.76 | 5.928 | 1.271212 | 0.2144419 | 7.535742 | 0.780493
38.5 | 0.77 | 6.181 | 1.171205 | 0.1894847 | 7.23922 | 0.8528852
39 | 0.78 | 6.181 | 1.041205 | 0.1684526 | 6.43569 | 0.9172422
39.5 | 0.79 | 6.24 | 1.021204 | 0.1636545 | 6.372312 | 0.9809653
40 | 0.8 | 6.318 | 1.211202 | 0.1917065 | 7.652373 | 1.057489
40.5 | 0.81 | 6.22 | 1.211204 | 0.1947274 | 7.53369 | 1.132826
41 | 0.82 | 6.22 | 0.9212043 | 0.1481036 | 5.729891 | 1.190125
41.5 | 0.83 | 6.162 | 1.001206 | 0.1624806 | 6.16943 | 1.251819
42 | 0.84 | 6.123 | 1.001207 | 0.1635157 | 6.130388 | 1.313123
42.5 | 0.85 | 6.123 | 1.021207 | 0.1667821 | 6.252849 | 1.375651
43 | 0.86 | 6.103 | 1.061207 | 0.1738829 | 6.476548 | 1.440417
43.5 | 0.87 | 6.064 | 1.061208 | 0.1750013 | 6.435166 | 1.504769
44 | 0.88 | 6.084 | 1.151208 | 0.1892189 | 7.003948 | 1.574808
44.5 | 0.89 | 6.084 | 1.061208 | 0.174426 | 6.456388 | 1.639372
45 | 0.9 | 6.045 | 1.061209 | 0.1755515 | 6.415006 | 1.703522
45.5 | 0.91 | 6.045 | 1.021209 | 0.1689344 | 6.173206 | 1.765254
46 | 0.92 | 6.064 | 0.9412081 | 0.1552124 | 5.707486 | 1.822329
46.5 | 0.93 | 6.045 | 0.9212086 | 0.1523918 | 5.568706 | 1.878016
47 | 0.94 | 6.064 | 0.9212081 | 0.1519143 | 5.586206 | 1.933878
47.5 | 0.95 | 6.064 | 0.8812081 | 0.145318 | 5.343646 | 1.987315
48 | 0.96 | 6.025 | 0.8812091 | 0.1462588 | 5.309285 | 2.040408
48.5 | 0.97 | 6.025 | 0.7512091 | 0.124682 | 4.526035 | 2.085668
49 | 0.98 | 6.025 | 0.8812091 | 0.1462588 | 5.309285 | 2.138761
49.5 | 0.99 | 6.045 | 0.9612086 | 0.1590089 | 5.810506 | 2.196866
50 | 1 | 6.045 | 0.9012086 | 0.1490833 | 5.447806 | 2.251344
50.5 | 1.01 | 6.045 | 0.9012086 | 0.1490833 | 5.447806 | 2.305822
51 | 1.02 | 6.045 | 0.9212086 | 0.1523918 | 5.568706 | 2.361509
51.5 | 1.03 | 6.025 | 0.8312091 | 0.13796 | 5.008035 | 2.41159
52 | 1.04 | 6.006 | 0.7712095 | 0.1284065 | 4.631885 | 2.457908
52.5 | 1.05 | 6.025 | 0.8112091 | 0.1346405 | 4.887535 | 2.506784
53 | 1.06 | 6.025 | 1.001209 | 0.1661758 | 6.032284 | 2.567106
53.5 | 1.07 | 6.045 | 0.9212086 | 0.1523918 | 5.568706 | 2.622793
54 | 1.08 | 6.045 | 0.7312086 | 0.1209609 | 4.420156 | 2.666995
54.5 | 1.09 | 6.006 | 0.9812095 | 0.1633715 | 5.893145 | 2.725926
55 | 1.1 | 5.967 | 0.7912105 | 0.1325977 | 4.721153 | 2.773138
55.5 | 1.11 | 6.025 | 0.8612091 | 0.1429393 | 5.188785 | 2.825026
56 | 1.12 | 6.006 | 0.8612096 | 0.1433915 | 5.172425 | 2.87675
56.5 | 1.13 | 6.006 | 0.7712095 | 0.1284065 | 4.631885 | 2.923069
57 | 1.14 | 6.025 | 0.8312091 | 0.13796 | 5.008035 | 2.973149
57.5 | 1.15 | 6.006 | 0.9812095 | 0.1633715 | 5.893145 | 3.03208
58 | 1.16 | 6.006 | 0.7712095 | 0.1284065 | 4.631885 | 3.078399
58.5 | 1.17 | 6.006 | 0.9412096 | 0.1567115 | 5.652905 | 3.134928
59 | 1.18 | 6.006 | 0.7712095 | 0.1284065 | 4.631885 | 3.181247
59.5 | 1.19 | 6.006 | 1.001209 | 0.1667015 | 6.013264 | 3.24138
60 | 1.2 | 6.006 | 0.7112095 | 0.1184165 | 4.271524 | 3.284095
60.5 | 1.21 | 5.986 | 0.88121 | 0.1472118 | 5.274923 | 3.336844
61 | 1.22 | 6.006 | 0.7112095 | 0.1184165 | 4.271524 | 3.37956
61.5 | 1.23 | 5.986 | 0.71121 | 0.1188122 | 4.257303 | 3.422132
62 | 1.24 | 5.986 | 0.90121 | 0.150553 | 5.394643 | 3.476079
62.5 | 1.25 | 5.967 | 0.6712105 | 0.1124871 | 4.005113 | 3.51613
63 | 1.26 | 5.986 | 0.69121 | 0.1154711 | 4.137583 | 3.557506
63.5 | 1.27 | 5.986 | 0.83121 | 0.138859 | 4.975623 | 3.607262
64 | 1.28 | 5.986 | 0.71121 | 0.1188122 | 4.257303 | 3.649835
64.5 | 1.29 | 6.006 | 0.7312095 | 0.1217465 | 4.391644 | 3.693752
65 | 1.3 | 5.986 | 0.71121 | 0.1188122 | 4.257303 | 3.736325
65.5 | 1.31 | 5.928 | 0.6912115 | 0.1166011 | 4.097502 | 3.7773
66 | 1.32 | 5.967 | 0.7712105 | 0.1292459 | 4.601813 | 3.823318
66.5 | 1.33 | 5.947 | 0.671211 | 0.1128655 | 3.991692 | 3.863235
67 | 1.34 | 5.967 | 0.6912105 | 0.1158389 | 4.124453 | 3.90448
67.5 | 1.35 | 5.967 | 0.7312105 | 0.1225424 | 4.363133 | 3.948111
68 | 1.36 | 5.986 | 0.71121 | 0.1188122 | 4.257303 | 3.990684
68.5 | 1.37 | 5.967 | 0.6912105 | 0.1158389 | 4.124453 | 4.031929
69 | 1.38 | 5.967 | 1.021211 | 0.171143 | 6.093564 | 4.092864
69.5 | 1.39 | 5.967 | 0.8412105 | 0.1409771 | 5.019503 | 4.143059
70 | 1.4 | 5.967 | 0.6912105 | 0.1158389 | 4.124453 | 4.184304
70.5 | 1.41 | 5.947 | 0.691211 | 0.1162285 | 4.110632 | 4.22541
71 | 1.42 | 5.947 | 0.711211 | 0.1195915 | 4.229572 | 4.267706
71.5 | 1.43 | 5.967 | 0.7712105 | 0.1292459 | 4.601813 | 4.313724
72 | 1.44 | 5.967 | 0.5912105 | 0.09908002 | 3.527753 | 4.349001
72.5 | 1.45 | 5.947 | 0.961211 | 0.1616296 | 5.716321 | 4.406165
73 | 1.46 | 5.947 | 0.571211 | 0.09605028 | 3.396992 | 4.440135
73.5 | 1.47 | 5.947 | 0.691211 | 0.1162285 | 4.110632 | 4.481241
74 | 1.48 | 5.947 | 0.7312109 | 0.1229546 | 4.348512 | 4.524726
74.5 | 1.49 | 5.947 | 0.771211 | 0.1296807 | 4.586391 | 4.57059
75 | 1.5 | 5.947 | 0.711211 | 0.1195915 | 4.229572 | 4.612886
75.5 | 1.51 | 5.928 | 0.6512114 | 0.1098535 | 3.860381 | 4.65149
76 | 1.52 | 5.928 | 0.6112115 | 0.1031059 | 3.623262 | 4.687722
76.5 | 1.53 | 5.928 | 0.8412114 | 0.1419048 | 4.986701 | 4.737589
77 | 1.54 | 5.928 | 0.7312114 | 0.1233488 | 4.334621 | 4.780936
77.5 | 1.55 | 5.928 | 0.7712114 | 0.1300964 | 4.571742 | 4.826653
78 | 1.56 | 5.908 | 0.6912119 | 0.1169959 | 4.08368 | 4.86749
78.5 | 1.57 | 5.928 | 0.9012114 | 0.1520262 | 5.342381 | 4.920914
79 | 1.58 | 5.908 | 0.6512119 | 0.1102254 | 3.84736 | 4.959387
79.5 | 1.59 | 5.908 | 0.5012119 | 0.08483615 | 2.96116 | 4.988999
80 | 1.6 | 5.889 | 0.6712124 | 0.1139773 | 3.95277 | 5.028527
80.5 | 1.61
81 | 1.62
81.5 | 1.63
82 | 1.64
82.5 | 1.65
83 | 1.66
83.5 | 1.67
84 | 1.68
84.5 | 1.69
85 | 1.7
85.5 | 1.71
86 | 1.72
86.5 | 1.73
87 | 1.74
87.5 | 1.75
88 | 1.76
88.5 | 1.77
89 | 1.78
89.5 | 1.79
90 | 1.8
90.5 | 1.81
91 | 1.82
91.5 | 1.83
92 | 1.84
92.5 | 1.85
93 | 1.86
93.5 | 1.87
94 | 1.88
94.5 | 1.89
95 | 1.9
95.5 | 1.91
96 | 1.92
96.5 | 1.93
97 | 1.94
97.5 | 1.95
98 | 1.96
98.5 | 1.97
99 | 1.98
99.5 | 1.99
100 | 2
100.5 | 2.01
101 | 2.02
101.5 | 2.03
102 | 2.04
102.5 | 2.05
103 | 2.06
103.5 | 2.07
104 | 2.08
104.5 | 2.09
105 | 2.1
105.5 | 2.11
106 | 2.12
106.5 | 2.13
107 | 2.14
107.5 | 2.15
108 | 2.16
108.5 | 2.17
109 | 2.18
109.5 | 2.19
110 | 2.2
110.5 | 2.21
111 | 2.22
111.5 | 2.23
112 | 2.24
112.5 | 2.25
113 | 2.26
113.5 | 2.27
114 | 2.28
114.5 | 2.29
115 | 2.3
115.5 | 2.31
116 | 2.32
116.5 | 2.33
117 | 2.34
117.5 | 2.35
118 | 2.36
118.5 | 2.37
119 | 2.38
119.5 | 2.39
120 | 2.4
120.5 | 2.41
121 | 2.42
121.5 | 2.43
122 | 2.44
122.5 | 2.45
123 | 2.46
123.5 | 2.47
124 | 2.48
124.5 | 2.49
125 | 2.5

## Resultados
Inicio paso corriente
30 | 0
30 | 0.5 | Eje Izquierdo |  | Eje Derecho
Fin de Subida |  | Máx = | 0.5 | Máx = | 0.6
34.77868 | 0 | Mín = | 0 | Mín = | 0
34.77868 | 0.5
¿Suavizar?
Inicio paso corriente |  | Eje Izquierdo |  | Eje Derecho
30 | 0 | Máx = | 100 | Máx = | 9
30 | 100 | Mín = | 0 | Mín = | 0
Fin de Subida
34.77868 | 0
34.77868 | 100
¿Suavizar?
|  | Eje Izquierdo |  | Eje Derecho
Inicio paso corriente |  | Máx = | 10 | Máx = | 6
30 | 0 | Mín = | 0 | Mín = | 0
30 | 10
Fin de Subida
34.77868 | 0
34.77868 | 10
|  | Eje Izquierdo |  | Eje Derecho
Inicio paso corriente |  | Máx = | 14 | Máx = | 9
30 | 0 | Mín = | 0 | Mín = | 0
30 | 14
Fin de Subida
34.77868 | 0
34.77868 | 14