## Parámetros
Ensayo |  |  |  |  | Fecha:
Características polvo |  | Material | Referencia polvo | Densidad de golpeo g/cm3 | Densidad aparente g/cm3 | Densidad absoluta g/cm3
|  | Al-NH3 |  | 1.19 | 0.84 | 2.725 |  | Sí
No
Activación externa |  | PRECOMPRESIÓN | No | # MPa
|  | ACTIVACIÓN ELÉC. | No | # V | # A
Características de corriente | Duraciones
|  | Aproximación | Apriete | PreCalentamiento | Calentamiento | Enfriamiento
|  | 99 | 30 | 5 | 55 | 60 | ciclos
|  | 1.98 | 0.6 | 0.1 | 1.1 | 1.2 | segundos
Intensidades
|  | I máx | So1i (grados) | I So1i (kA) | ISo2i (kA) | Energía (kJ) | EDE (kJ/g)
|  | 6.318 | 15 | 1 | 6 | 5.781023 | 3.223858
Características de Presión |  | Presión Trabajo | Presión Sinterizado
|  | 923 |  | kgf
|  | 3.812474 | 0 | bares
Características Sinterizados |  | Diámetro (mm) | Altura (mm) | Masa (g) |  | Secc (cm2)
| 1 | 12.01 | 6.23 | 1.7932 |  | 1.154896
| 2 | 11.86 | 6 |  |  | Volumen (cm3)
| 3 | 12.09 | 5.97 |  |  | 0.7056415
| 4 | 12.2 | 6.05
| 5 | 12.22 | 6.08 |  |  | Densid (g/cm3)
| 6 | 12.13 | 6.18 |  |  | 2.541234
| 7 | 12.24 | 6.17 |  |  | Porosidad (%)
| 8 | 12.26 | 6.2 |  |  | 6.74371
|  | 12.12625 | 6.11
Otros Datos |  | Tª Inicial (ºC) | Lubricante | Diám Punzón (mm) | h punzones (mm) | h obleas (mm) | tS (ciclos)
|  | 20.1 |  | 11.9 | 97.31 | 9.3 | 5.09136
Observaciones
[9 empty] | 4 | 5 | 8
[9 empty] | 3 | 9 | 2

## Adquisición
391 | 476 | 0 | 72
391 | 476 | 0 | 21 | IP:x,x,x,x:
391 | 474 | 0 | 23 | 172,16,1,14
391 | 476 | 0 | 19
391 | 476 | 0 | 17 | Abrir canal. (IP: 172,16,1,14)(Return:1)
391 | 476 | 0 | 19
393 | 476 | 0 | 23
391 | 474 | 0 | 19 | Recibidos de 2870 registros (Soldadura:1693)
392 | 477 | 0 | 21
392 | 477 | 0 | 17
392 | 476 | 0 | 23 | Representar gráficas
394 | 476 | 0 | 16
390 | 478 | 0 | 16
392 | 478 | 0 | 19
393 | 476 | 0 | 19
392 | 477 | 0 | 16
392 | 475 | 0 | 19
393 | 477 | 0 | 21
392 | 474 | 0 | 21
392 | 476 | 0 | 17
391 | 474 | 0 | 17
392 | 477 | 0 | 19
389 | 476 | 0 | 19
390 | 478 | 0 | 14
392 | 477 | 0 | 14
391 | 477 | 0 | 21
391 | 476 | 0 | 21
391 | 477 | 0 | 17
392 | 476 | 0 | 17
391 | 476 | 0 | 17
391 | 477 | 0 | 17
390 | 476 | 0 | 17
392 | 476 | 0 | 19
392 | 477 | 0 | 17
390 | 476 | 0 | 19
392 | 476 | 0 | 25
392 | 477 | 0 | 17
391 | 477 | 0 | 25
392 | 476 | 0 | 21
392 | 477 | 0 | 14
392 | 476 | 0 | 17
390 | 476 | 0 | 25
392 | 477 | 0 | 19
392 | 478 | 0 | 25
393 | 477 | 0 | 17
392 | 477 | 0 | 17
393 | 477 | 0 | 21
392 | 477 | 0 | 17
392 | 477 | 0 | 14
392 | 475 | 0 | 14
392 | 477 | 0 | 19
392 | 476 | 0 | 19
395 | 477 | 0 | 21
392 | 476 | 0 | 19
390 | 476 | 0 | 19
391 | 477 | 0 | 17
392 | 474 | 0 | 23
392 | 478 | 0 | 19
392 | 475 | 0 | 19
392 | 477 | 0 | 19
390 | 477 | 0 | 19
391 | 475 | 3412 | 19
391 | 475 | 3276 | 118
394 | 477 | 3373 | 170
393 | 477 | 3412 | 145
398 | 478 | 3685 | 161
399 | 476 | 3900 | 155
402 | 476 | 4231 | 135
403 | 476 | 4368 | 151
406 | 475 | 4641 | 155
404 | 474 | 4719 | 124
408 | 476 | 4797 | 143
407 | 474 | 4836 | 116
414 | 474 | 4836 | 116
409 | 472 | 5011 | 157
415 | 470 | 5772 | 145
415 | 472 | 6240 | 145
420 | 470 | 6240 | 137
421 | 473 | 6318 | 137
425 | 471 | 6259 | 145
421 | 471 | 6259 | 122
427 | 469 | 6240 | 120
425 | 466 | 6084 | 120
430 | 468 | 6084 | 118
428 | 469 | 6162 | 132
431 | 466 | 6084 | 132
429 | 466 | 6084 | 112
432 | 466 | 6064 | 132
430 | 464 | 6045 | 122
438 | 465 | 6045 | 106
434 | 463 | 6064 | 106
438 | 464 | 6064 | 103
434 | 462 | 6045 | 120
436 | 461 | 6025 | 106
435 | 462 | 6025 | 122
440 | 461 | 6045 | 130
436 | 463 | 6025 | 120
439 | 459 | 6045 | 108
438 | 461 | 6064 | 128
442 | 458 | 6006 | 126
440 | 461 | 6025 | 103
444 | 461 | 6045 | 104
440 | 462 | 6045 | 106
445 | 460 | 6045 | 106
442 | 463 | 6025 | 106
446 | 458 | 6025 | 106
444 | 460 | 6006 | 103
448 | 460 | 5967 | 114
445 | 459 | 6025 | 112
447 | 458 | 5986 | 116
446 | 460 | 6045 | 116
449 | 457 | 6045 | 110
447 | 459 | 6025 | 89
450 | 461 | 6064 | 91
448 | 460 | 6025 | 91
451 | 462 | 6025 | 97
448 | 461 | 6006 | 110
451 | 463 | 6025 | 93
449 | 462 | 6025 | 112
451 | 464 | 6045 | 99
447 | 463 | 6045 | 91
452 | 461 | 6006 | 101
450 | 463 | 5986 | 106
454 | 464 | 5986 | 83
450 | 463 | 6006 | 104
454 | 463 | 6006 | 87
448 | 462 | 6025 | 91
454 | 464 | 6025 | 87
451 | 464 | 5986 | 103
455 | 463 | 5986 | 103
451 | 465 | 5986 | 112
453 | 464 | 5986 | 91
452 | 465 | 5986 | 91
456 | 464 | 5986 | 91
452 | 466 | 6006 | 104
456 | 466 | 6006 | 93
450 | 466 | 5986 | 95
455 | 465 | 5986 | 95
453 | 467 | 5986 | 91
457 | 466 | 5986 | 81
455 | 467 | 6006 | 87
457 | 468 | 6006 | 91
453 | 468 | 5986 | 101
456 | 466 | 5986 | 83
454 | 468 | 5967 | 83
458 | 469 | 5967 | 79
454 | 468 | 5986 | 89
458 | 469 | 6006 | 83
453 | 470 | 5986 | 91
457 | 468 | 5947 | 97
455 | 472 | 5967 | 79
457 | 468 | 5967 | 79
455 | 470 | 5967 | 93
458 | 470 | 5947 | 74
454 | 472 | 6006 | 74
456 | 473 | 5967 | 83
453 | 470 | 5850 | 91
459 | 473 | 5986 | 85
453 | 472 | 6025 | 75
461 | 471 | 5928 | 83
456 | 471 | 5869 | 87
459 | 471 | 5947 | 83
456 | 471 | 5928 | 81
459 | 473 | 5986 | 87
454 | 473 | 5928 | 75
459 | 472 | 5967 | 91
455 | 471 | 5869 | 91
459 | 476 | 5869 | 85
457 | 475 | 5928 | 77
459 | 473 | 5986 | 91
455 | 473 | 5947 | 79
459 | 474 | 5908 | 91
454 | 473 | 5967 | 79
459 | 472 | 5908 | 85
456 | 474 | 5967 | 87
459 | 476 | 5928 | 81
457 | 476 | 5967 | 74
460 | 473 | 5928 | 95
456 | 474 | 5908 | 85
460 | 475 | 5928 | 79

## Desplazamiento
ciclos | seg | x(t) | h(t) | θ(t) |  |  | θ(t) | H(t)
0.5 | 0.01 | -0.03389893 | 9.467143 | 0.3546099 |  |  | 0.3750702 | 7.841402
1 | 0.02 | -0.03389893 | 9.467143 | 0.3546099 | 0.6 | 4.332626 | 0.3751417 | 7.842302
1.5 | 0.03 | -0.03389893 | 9.467143 | 0.3546099 | 0.6 | 0 | 0.3752058 | 7.843109
2 | 0.04 | -0.03389893 | 9.467143 | 0.3546099 |  |  | 0.3752927 | 7.844202
2.5 | 0.05 | -0.03389893 | 9.467143 | 0.3546099 |  |  | 0.375362 | 7.845078
3 | 0.06 | -0.03389893 | 9.467143 | 0.3546099 |  |  | 0.3754207 | 7.845825
3.5 | 0.07 | 0.06610107 | 9.367143 | 0.3477199 |  |  | 0.3755129 | 7.846983
4 | 0.08 | -0.03389893 | 9.467143 | 0.3546099 |  |  | 0.3754949 | 7.846785
4.5 | 0.09 | 0.01610107 | 9.417143 | 0.3511832 |  |  | 0.375441 | 7.846127
5 | 0.1 | 0.01610107 | 9.417143 | 0.3511832 |  |  | 0.3753342 | 7.844794
5.5 | 0.11 | 0.01610107 | 9.417143 | 0.3511832 |  |  | 0.3751218 | 7.842126
6 | 0.12 | 0.1161011 | 9.317142 | 0.3442195 |  |  | 0.3747863 | 7.837904
6.5 | 0.13 | -0.08389892 | 9.517142 | 0.3580005 |  |  | 0.3744717 | 7.833904
7 | 0.14 | 0.01610107 | 9.417143 | 0.3511832 |  |  | 0.3741395 | 7.829682
7.5 | 0.15 | 0.06610107 | 9.367143 | 0.3477199 |  |  | 0.3738248 | 7.825682
8 | 0.16 | 0.01610107 | 9.417143 | 0.3511832 |  |  | 0.3735437 | 7.822127
8.5 | 0.17 | 0.01610107 | 9.417143 | 0.3511832 |  |  | 0.3732584 | 7.818571
9 | 0.18 | 0.06610107 | 9.367143 | 0.3477199 |  |  | 0.372825 | 7.813238
9.5 | 0.19 | 0.01610107 | 9.417143 | 0.3511832 |  |  | 0.3723171 | 7.807015
10 | 0.2 | 0.01610107 | 9.417143 | 0.3511832 |  |  | 0.3717346 | 7.799905
10.5 | 0.21 | -0.03389893 | 9.467143 | 0.3546099 |  |  | 0.3711689 | 7.793016
11 | 0.22 | 0.01610107 | 9.417143 | 0.3511832 |  |  | 0.3707125 | 7.78746
11.5 | 0.23 | -0.1338989 | 9.567142 | 0.3613558 | 0.6 | 11.95893 | 0.3704918 | 7.784793
12 | 0.24 | -0.08389892 | 9.517142 | 0.3580005 | 0.6 | 0 | 0.3704702 | 7.784571
12.5 | 0.25 | 0.01610107 | 9.417143 | 0.3511832 |  |  | 0.3706844 | 7.787238
13 | 0.26 | -0.03389893 | 9.467143 | 0.3546099 |  |  | 0.3711176 | 7.792571
13.5 | 0.27 | -0.03389893 | 9.467143 | 0.3546099 |  |  | 0.371803 | 7.801015
14 | 0.28 | -0.03389893 | 9.467143 | 0.3546099 |  |  | 0.372667 | 7.811682
14.5 | 0.29 | 0.01610107 | 9.417143 | 0.3511832 |  |  | 0.3736567 | 7.823905
15 | 0.3 | -0.03389893 | 9.467143 | 0.3546099 |  |  | 0.3746632 | 7.836349
15.5 | 0.31 | -0.03389893 | 9.467143 | 0.3546099 |  |  | 0.3755583 | 7.84746
16 | 0.32 | -0.08389892 | 9.517142 | 0.3580005 |  |  | 0.3762361 | 7.855905
16.5 | 0.33 | 0.01610107 | 9.417143 | 0.3511832 |  |  | 0.3766634 | 7.861238
17 | 0.34 | 0.01610107 | 9.417143 | 0.3511832 |  |  | 0.376893 | 7.864127
17.5 | 0.35 | -0.08389892 | 9.517142 | 0.3580005 |  |  | 0.3769621 | 7.865016
18 | 0.36 | 0.01610107 | 9.417143 | 0.3511832 |  |  | 0.3769085 | 7.864348
18.5 | 0.37 | 0.01610107 | 9.417143 | 0.3511832 |  |  | 0.3767322 | 7.862127
19 | 0.38 | -0.03389893 | 9.467143 | 0.3546099 |  |  | 0.3765035 | 7.859238
19.5 | 0.39 | 0.01610107 | 9.417143 | 0.3511832 |  |  | 0.3761875 | 7.855238
20 | 0.4 | 0.01610107 | 9.417143 | 0.3511832 |  |  | 0.3758546 | 7.851016
20.5 | 0.41 | 0.01610107 | 9.417143 | 0.3511832 |  |  | 0.3755747 | 7.84746
21 | 0.42 | -0.08389892 | 9.517142 | 0.3580005 |  |  | 0.3754183 | 7.84546
21.5 | 0.43 | 0.01610107 | 9.417143 | 0.3511832 |  |  | 0.3753499 | 7.844571
22 | 0.44 | 0.01610107 | 9.417143 | 0.3511832 | 0.6 | 0.4516947 | 0.3754045 | 7.845238
22.5 | 0.45 | 0.06610107 | 9.367143 | 0.3477199 | 0.6 | 0 | 0.3754217 | 7.84546
23 | 0.46 | 0.01610107 | 9.417143 | 0.3511832 |  |  | 0.3753664 | 7.844793
23.5 | 0.47 | 0.06610107 | 9.367143 | 0.3477199 |  |  | 0.3751857 | 7.84257
24 | 0.48 | 0.01610107 | 9.417143 | 0.3511832 |  |  | 0.3748973 | 7.839015
24.5 | 0.49 | 0.01610107 | 9.417143 | 0.3511832 |  |  | 0.3744486 | 7.833459
25 | 0.5 | 0.01610107 | 9.417143 | 0.3511832 |  |  | 0.3740013 | 7.827905
25.5 | 0.51 | 0.01610107 | 9.417143 | 0.3511832 |  |  | 0.3735552 | 7.822349
26 | 0.52 | 0.01610107 | 9.417143 | 0.3511832 |  |  | 0.3731464 | 7.817238
26.5 | 0.53 | 0.1661011 | 9.267142 | 0.3406813 |  |  | 0.3727195 | 7.811904
27 | 0.54 | 0.01610107 | 9.417143 | 0.3511832 |  |  | 0.372434 | 7.808349
27.5 | 0.55 | -0.08389892 | 9.517142 | 0.3580005 |  |  | 0.3721627 | 7.805016
28 | 0.56 | -0.03389893 | 9.467143 | 0.3546099 |  |  | 0.3719411 | 7.802349
28.5 | 0.57 | 0.01610107 | 9.417143 | 0.3511832 |  |  | 0.3716404 | 7.798794
29 | 0.58 | 0.01610107 | 9.417143 | 0.3511832 |  |  | 0.3713712 | 7.795682
29.5 | 0.59 | 0.01610107 | 9.417143 | 0.3511832 |  |  | 0.3707694 | 7.788571
30 | 0.6 | 0.01610107 | 9.417143 | 0.3511832 |  |  | 0.3699269 | 7.778571
30.5 | 0.61 | -0.08389892 | 9.517142 | 0.3580005 |  |  | 0.3685414 | 7.762127
31 | 0.62 | -0.03389893 | 9.467143 | 0.3546099 |  |  | 0.3667579 | 7.741015
31.5 | 0.63 | -0.03389893 | 9.467143 | 0.3546099 |  |  | 0.3641653 | 7.710571
32 | 0.64 | 0.1161011 | 9.317142 | 0.3442195 |  |  | 0.3609946 | 7.673682
32.5 | 0.65 | 0.06610107 | 9.367143 | 0.3477199 |  |  | 0.3568092 | 7.625682
33 | 0.66 | 0.3161011 | 9.117143 | 0.3298339 |  |  | 0.351833 | 7.56946
33.5 | 0.67 | 0.3661011 | 9.067142 | 0.3261383 |  |  | 0.3455728 | 7.499905
34 | 0.68 | 0.5161011 | 8.917143 | 0.3148029 |  |  | 0.3384776 | 7.422349
34.5 | 0.69 | 0.5661011 | 8.867143 | 0.3109392 |  |  | 0.3301619 | 7.333015
35 | 0.7 | 0.7161011 | 8.717143 | 0.2990822 |  |  | 0.3211932 | 7.238348
35.5 | 0.71 | 0.6161011 | 8.817142 | 0.3070317 |  |  | 0.3112944 | 7.135904
36 | 0.72 | 0.8161011 | 8.617143 | 0.2909482 |  |  | 0.3011935 | 7.03346
36.5 | 0.73 | 0.7661011 | 8.667143 | 0.2950387 |  |  | 0.290509 | 6.927461
37 | 0.74 | 1.116101 | 8.317142 | 0.2653727 |  |  | 0.2800082 | 6.825682
37.5 | 0.75 | 0.8661011 | 8.567142 | 0.28681 |  |  | 0.2694481 | 6.725683
38 | 0.76 | 1.166101 | 8.267142 | 0.2609296 |  |  | 0.2595809 | 6.634349
38.5 | 0.77 | 1.166101 | 8.267142 | 0.2609296 |  |  | 0.2499438 | 6.547237
39 | 0.78 | 1.416101 | 8.017142 | 0.237883 |  |  | 0.2412587 | 6.470571
39.5 | 0.79 | 1.466101 | 7.967143 | 0.2331002 |  |  | 0.2329286 | 6.398793
40 | 0.8 | 1.666101 | 7.767143 | 0.2133529 |  |  | 0.2254058 | 6.335459
40.5 | 0.81 | 1.466101 | 7.967143 | 0.2331002 |  |  | 0.21807 | 6.275015
41 | 0.82 | 1.766101 | 7.667143 | 0.2030929 |  |  | 0.2115753 | 6.222571
41.5 | 0.83 | 1.666101 | 7.767143 | 0.2133529 |  |  | 0.2052385 | 6.172349
42 | 0.84 | 1.916101 | 7.517143 | 0.1871911 |  |  | 0.1996535 | 6.128793
42.5 | 0.85 | 1.816101 | 7.617143 | 0.1978619 |  |  | 0.1942145 | 6.087015
43 | 0.86 | 1.966101 | 7.467143 | 0.1817485 |  |  | 0.1894583 | 6.051016
43.5 | 0.87 | 1.866101 | 7.567142 | 0.1925617 |  |  | 0.1846137 | 6.014793
44 | 0.88 | 2.016101 | 7.417143 | 0.1762326 |  |  | 0.1803505 | 5.983237
44.5 | 0.89 | 1.916101 | 7.517143 | 0.1871911 |  |  | 0.176075 | 5.951904
45 | 0.9 | 2.316101 | 7.117143 | 0.1415094 |  |  | 0.1723395 | 5.924793
45.5 | 0.91 | 2.116101 | 7.317142 | 0.1649745 |  |  | 0.168439 | 5.896793
46 | 0.92 | 2.316101 | 7.117143 | 0.1415094 |  |  | 0.1650594 | 5.872793
46.5 | 0.93 | 2.116101 | 7.317142 | 0.1649745 |  |  | 0.1614582 | 5.84746
47 | 0.94 | 2.216101 | 7.217143 | 0.1534045 |  |  | 0.1581105 | 5.824126
47.5 | 0.95 | 2.166101 | 7.267143 | 0.1592294 |  |  | 0.1544455 | 5.798793
48 | 0.96 | 2.416101 | 7.017143 | 0.1292752 |  |  | 0.1511758 | 5.776349
48.5 | 0.97 | 2.216101 | 7.217143 | 0.1534045 |  |  | 0.1475903 | 5.751904
49 | 0.98 | 2.366101 | 7.067142 | 0.1354355 |  |  | 0.1443035 | 5.729682
49.5 | 0.99 | 2.316101 | 7.117143 | 0.1415094 |  |  | 0.1407504 | 5.705905
50 | 1 | 2.516101 | 6.917143 | 0.1166873 |  |  | 0.1374979 | 5.684349
50.5 | 1.01 | 2.416101 | 7.017143 | 0.1292752 |  |  | 0.133877 | 5.660571
51 | 1.02 | 2.616101 | 6.817142 | 0.10373 |  |  | 0.1303859 | 5.637904
51.5 | 1.03 | 2.416101 | 7.017143 | 0.1292752 |  |  | 0.1263698 | 5.612127
52 | 1.04 | 2.666101 | 6.767143 | 0.09710782 |  |  | 0.1224539 | 5.587237
52.5 | 1.05 | 2.516101 | 6.917143 | 0.1166873 |  |  | 0.1179314 | 5.558793
53 | 1.06 | 2.716101 | 6.717143 | 0.09038699 |  |  | 0.1134276 | 5.530793
53.5 | 1.07 | 2.616101 | 6.817142 | 0.10373 |  |  | 0.1085174 | 5.500571
54 | 1.08 | 2.816101 | 6.617143 | 0.0766407 |  |  | 0.1039653 | 5.472794
54.5 | 1.09 | 2.666101 | 6.767143 | 0.09710782 |  |  | 0.09911616 | 5.44346
55 | 1.1 | 2.766101 | 6.667143 | 0.08356542 |  |  | 0.09474574 | 5.417237
55.5 | 1.11 | 2.716101 | 6.717143 | 0.09038699 |  |  | 0.09030683 | 5.390793
56 | 1.12 | 2.866101 | 6.567142 | 0.06961052 |  |  | 0.08651028 | 5.368349
56.5 | 1.13 | 2.766101 | 6.667143 | 0.08356542 |  |  | 0.08265173 | 5.345682
57 | 1.14 | 2.916101 | 6.517143 | 0.06247254 |  |  | 0.07945649 | 5.327015
57.5 | 1.15 | 2.816101 | 6.617143 | 0.0766407 |  |  | 0.07619852 | 5.308126
58 | 1.16 | 2.966101 | 6.467143 | 0.05522413 |  |  | 0.07342684 | 5.292127
58.5 | 1.17 | 2.816101 | 6.617143 | 0.0766407 |  |  | 0.07025222 | 5.273904
59 | 1.18 | 2.966101 | 6.467143 | 0.05522413 |  |  | 0.06736511 | 5.25746
59.5 | 1.19 | 2.866101 | 6.567142 | 0.06961052 |  |  | 0.06397282 | 5.238348
60 | 1.2 | 2.966101 | 6.467143 | 0.05522413 |  |  | 0.06094619 | 5.22146
60.5 | 1.21 | 2.766101 | 6.667143 | 0.08356542 |  |  | 0.0576039 | 5.203015
61 | 1.22 | 3.016101 | 6.417143 | 0.04786283 |  |  | 0.05474932 | 5.18746
61.5 | 1.23 | 2.916101 | 6.517143 | 0.06247254 |  |  | 0.05152985 | 5.170127
62 | 1.24 | 3.116101 | 6.317142 | 0.03279049 |  |  | 0.04889075 | 5.156126
62.5 | 1.25 | 2.916101 | 6.517143 | 0.06247254 |  |  | 0.04586454 | 5.140127
63 | 1.26 | 3.116101 | 6.317142 | 0.03279049 |  |  | 0.04331469 | 5.126793
63.5 | 1.27 | 2.816101 | 6.617143 | 0.0766407 |  |  | 0.04062997 | 5.112793
64 | 1.28 | 3.116101 | 6.317142 | 0.03279049 |  |  | 0.03883446 | 5.10346
64.5 | 1.29 | 2.966101 | 6.467143 | 0.05522413 |  |  | 0.03675676 | 5.092571
65 | 1.3 | 3.166101 | 6.267143 | 0.02507403 |  |  | 0.03531114 | 5.085015
65.5 | 1.31 | 2.966101 | 6.467143 | 0.05522413 |  |  | 0.03339178 | 5.075016
66 | 1.32 | 3.066101 | 6.367143 | 0.04038584 |  |  | 0.0317597 | 5.066571
66.5 | 1.33 | 3.016101 | 6.417143 | 0.04786283 |  |  | 0.02929821 | 5.053904
67 | 1.34 | 3.216101 | 6.217143 | 0.01723337 |  |  | 0.02715813 | 5.043015
67.5 | 1.35 | 3.016101 | 6.417143 | 0.04786283 |  |  | 0.02436356 | 5.028793
68 | 1.36 | 3.216101 | 6.217143 | 0.01723337 |  |  | 0.02205201 | 5.017016
68.5 | 1.37 | 2.916101 | 6.517143 | 0.06247254 |  |  | 0.0191424 | 5.002126
69 | 1.38 | 3.166101 | 6.267143 | 0.02507403 |  |  | 0.01676469 | 4.989904
69.5 | 1.39 | 3.066101 | 6.367143 | 0.04038584 |  |  | 0.01395953 | 4.97546
70 | 1.4 | 3.266101 | 6.167143 | 0.009265651 |  |  | 0.0118607 | 4.964571
70.5 | 1.41 | 3.166101 | 6.267143 | 0.02507403 |  |  | 0.009501089 | 4.952348
71 | 1.42 | 3.266101 | 6.167143 | 0.009265651 |  |  | 0.00793357 | 4.944127
71.5 | 1.43 | 3.066101 | 6.367143 | 0.04038584 |  |  | 0.00622406 | 4.935237
72 | 1.44 | 3.216101 | 6.217143 | 0.01723337 |  |  | 0.005396735 | 4.930793
72.5 | 1.45 | 3.116101 | 6.317142 | 0.03279049 |  |  | 0.004197815 | 4.924571
73 | 1.46 | 3.316101 | 6.117143 | 0.001167604 |  |  | 0.0035993 | 4.92146
73.5 | 1.47 | 3.116101 | 6.317142 | 0.03279049 |  |  | 0.002758215 | 4.917238
74 | 1.48 | 3.316101 | 6.117143 | 0.001167604 |  |  | 0.002359803 | 4.915238
74.5 | 1.49 | 3.066101 | 6.367143 | 0.04038584 |  |  | 0.001370327 | 4.910349
75 | 1.5 | 3.266101 | 6.167143 | 0.009265651 |  |  | 0.000966048 | 4.908349
75.5 | 1.51 | 3.166101 | 6.267143 | 0.02507403 |  |  | 0.0002782706 | 4.9
76 | 1.52 | 3.266101 | 6.167143 | 0.009265651 |  |  | 0 | 4.9
76.5 | 1.53 | 3.166101 | 6.267143 | 0.02507403 |  |  | 0 | 4.9
77 | 1.54 | 3.316101 | 6.117143 | 0.001167604 |  |  | 0 | 4.9
77.5 | 1.55 | 3.116101 | 6.317142 | 0.03279049 |  |  | 0 | 4.9
78 | 1.56 | 3.216101 | 6.217143 | 0.01723337 |  |  | 0 | 4.9
78.5 | 1.57 | 3.066101 | 6.367143 | 0.04038584 |  |  | 0 | 4.9
79 | 1.58 | 3.366101 | 6.067142 | -0.007063916 |  |  | 0 | 4.9
79.5 | 1.59 | 3.066101 | 6.367143 | 0.04038584 |  |  | 0 | 4.9
80 | 1.6 | 3.466101 | 5.967143 | -0.02394072 |  |  | 0 | 4.9
80.5 | 1.61 | 3.216101 | 6.217143 | 0.01723337
81 | 1.62 | 3.366101 | 6.067142 | -0.007063916
81.5 | 1.63 | 3.216101 | 6.217143 | 0.01723337
82 | 1.64 | 3.366101 | 6.067142 | -0.007063916
82.5 | 1.65 | 3.116101 | 6.317142 | 0.03279049
83 | 1.66 | 3.366101 | 6.067142 | -0.007063916
83.5 | 1.67 | 3.166101 | 6.267143 | 0.02507403
84 | 1.68 | 3.366101 | 6.067142 | -0.007063916
84.5 | 1.69 | 3.266101 | 6.167143 | 0.009265651
85 | 1.7 | 3.366101 | 6.067142 | -0.007063916
85.5 | 1.71 | 3.166101 | 6.267143 | 0.02507403
86 | 1.72 | 3.366101 | 6.067142 | -0.007063916
86.5 | 1.73 | 3.116101 | 6.317142 | 0.03279049
87 | 1.74 | 3.366101 | 6.067142 | -0.007063916
87.5 | 1.75 | 3.216101 | 6.217143 | 0.01723337
88 | 1.76 | 3.366101 | 6.067142 | -0.007063916
88.5 | 1.77 | 3.266101 | 6.167143 | 0.009265651
89 | 1.78 | 3.416101 | 6.017143 | -0.01543216
89.5 | 1.79 | 3.216101 | 6.217143 | 0.01723337
90 | 1.8 | 3.416101 | 6.017143 | -0.01543216
90.5 | 1.81
91 | 1.82
91.5 | 1.83
92 | 1.84
92.5 | 1.85
93 | 1.86
93.5 | 1.87
94 | 1.88
94.5 | 1.89
95 | 1.9
95.5 | 1.91
96 | 1.92
96.5 | 1.93
97 | 1.94
97.5 | 1.95
98 | 1.96
98.5 | 1.97
99 | 1.98
99.5 | 1.99
100 | 2
100.5 | 2.01
101 | 2.02
101.5 | 2.03
102 | 2.04
102.5 | 2.05
103 | 2.06
103.5 | 2.07
104 | 2.08
104.5 | 2.09
105 | 2.1
105.5 | 2.11
106 | 2.12
106.5 | 2.13
107 | 2.14
107.5 | 2.15
108 | 2.16
108.5 | 2.17
109 | 2.18
109.5 | 2.19
110 | 2.2
110.5 | 2.21
111 | 2.22
111.5 | 2.23
112 | 2.24
112.5 | 2.25
113 | 2.26
113.5 | 2.27
114 | 2.28
114.5 | 2.29
115 | 2.3
115.5 | 2.31
116 | 2.32
116.5 | 2.33
117 | 2.34
117.5 | 2.35
118 | 2.36
118.5 | 2.37
119 | 2.38
119.5 | 2.39
120 | 2.4
120.5 | 2.41
121 | 2.42
121.5 | 2.43
122 | 2.44
122.5 | 2.45
123 | 2.46
123.5 | 2.47
124 | 2.48
124.5 | 2.49
125 | 2.5

## Fuerza
ciclos | seg | Fuerza | Presión
0.5 | 0.01 | 9.33912 | 83.96963 | 0.6 | 11.72295
1 | 0.02 | 9.33912 | 83.96963 | 0.6 | 0
1.5 | 0.03 | 9.29988 | 83.61681
2 | 0.04 | 9.33912 | 83.96963
2.5 | 0.05 | 9.33912 | 83.96963
3 | 0.06 | 9.33912 | 83.96963
3.5 | 0.07 | 9.33912 | 83.96963
4 | 0.08 | 9.29988 | 83.61681
4.5 | 0.09 | 9.35874 | 84.14603
5 | 0.1 | 9.35874 | 84.14603
5.5 | 0.11 | 9.33912 | 83.96963
6 | 0.12 | 9.33912 | 83.96963
6.5 | 0.13 | 9.37836 | 84.32244
7 | 0.14 | 9.37836 | 84.32244
7.5 | 0.15 | 9.33912 | 83.96963
8 | 0.16 | 9.35874 | 84.14603
8.5 | 0.17 | 9.3195 | 83.79322 | 0.6 | 105.4031
9 | 0.18 | 9.35874 | 84.14603 | 0.6 | 0
9.5 | 0.19 | 9.29988 | 83.61681
10 | 0.2 | 9.33912 | 83.96963
10.5 | 0.21 | 9.29988 | 83.61681
11 | 0.22 | 9.35874 | 84.14603
11.5 | 0.23 | 9.33912 | 83.96963
12 | 0.24 | 9.37836 | 84.32244
12.5 | 0.25 | 9.35874 | 84.14603
13 | 0.26 | 9.35874 | 84.14603
13.5 | 0.27 | 9.33912 | 83.96963
14 | 0.28 | 9.35874 | 84.14603
14.5 | 0.29 | 9.33912 | 83.96963
15 | 0.3 | 9.33912 | 83.96963
15.5 | 0.31 | 9.35874 | 84.14603
16 | 0.32 | 9.33912 | 83.96963
16.5 | 0.33 | 9.33912 | 83.96963
17 | 0.34 | 9.35874 | 84.14603
17.5 | 0.35 | 9.33912 | 83.96963
18 | 0.36 | 9.33912 | 83.96963
18.5 | 0.37 | 9.35874 | 84.14603
19 | 0.38 | 9.35874 | 84.14603
19.5 | 0.39 | 9.33912 | 83.96963
20 | 0.4 | 9.35874 | 84.14603
20.5 | 0.41 | 9.33912 | 83.96963
21 | 0.42 | 9.33912 | 83.96963
21.5 | 0.43 | 9.35874 | 84.14603
22 | 0.44 | 9.37836 | 84.32244
22.5 | 0.45 | 9.35874 | 84.14603
23 | 0.46 | 9.35874 | 84.14603
23.5 | 0.47 | 9.35874 | 84.14603
24 | 0.48 | 9.35874 | 84.14603
24.5 | 0.49 | 9.35874 | 84.14603
25 | 0.5 | 9.3195 | 83.79322
25.5 | 0.51 | 9.35874 | 84.14603
26 | 0.52 | 9.33912 | 83.96963
26.5 | 0.53 | 9.35874 | 84.14603
27 | 0.54 | 9.33912 | 83.96963
27.5 | 0.55 | 9.33912 | 83.96963
28 | 0.56 | 9.35874 | 84.14603
28.5 | 0.57 | 9.29988 | 83.61681
29 | 0.58 | 9.37836 | 84.32244
29.5 | 0.59 | 9.3195 | 83.79322
30 | 0.6 | 9.35874 | 84.14603
30.5 | 0.61 | 9.35874 | 84.14603
31 | 0.62 | 9.3195 | 83.79322
31.5 | 0.63 | 9.3195 | 83.79322
32 | 0.64 | 9.35874 | 84.14603
32.5 | 0.65 | 9.35874 | 84.14603
33 | 0.66 | 9.37836 | 84.32244
33.5 | 0.67 | 9.33912 | 83.96963
34 | 0.68 | 9.33912 | 83.96963
34.5 | 0.69 | 9.33912 | 83.96963
35 | 0.7 | 9.3195 | 83.79322
35.5 | 0.71 | 9.29988 | 83.61681
36 | 0.72 | 9.33912 | 83.96963
36.5 | 0.73 | 9.29988 | 83.61681
37 | 0.74 | 9.29988 | 83.61681
37.5 | 0.75 | 9.26064 | 83.264
38 | 0.76 | 9.2214 | 82.91119
38.5 | 0.77 | 9.26064 | 83.264
39 | 0.78 | 9.2214 | 82.91119
39.5 | 0.79 | 9.28026 | 83.44041
40 | 0.8 | 9.24102 | 83.08759
40.5 | 0.81 | 9.24102 | 83.08759
41 | 0.82 | 9.20178 | 82.73478
41.5 | 0.83 | 9.14292 | 82.20556
42 | 0.84 | 9.18216 | 82.55838
42.5 | 0.85 | 9.20178 | 82.73478
43 | 0.86 | 9.14292 | 82.20556
43.5 | 0.87 | 9.14292 | 82.20556
44 | 0.88 | 9.14292 | 82.20556
44.5 | 0.89 | 9.10368 | 81.85275
45 | 0.9 | 9.1233 | 82.02915
45.5 | 0.91 | 9.08406 | 81.67634
46 | 0.92 | 9.10368 | 81.85275
46.5 | 0.93 | 9.06444 | 81.49993
47 | 0.94 | 9.04482 | 81.32352
47.5 | 0.95 | 9.06444 | 81.49993
48 | 0.96 | 9.04482 | 81.32352
48.5 | 0.97 | 9.08406 | 81.67634
49 | 0.98 | 9.00558 | 80.97071
49.5 | 0.99 | 9.04482 | 81.32352
50 | 1 | 8.98596 | 80.7943
50.5 | 1.01 | 9.04482 | 81.32352
51 | 1.02 | 9.04482 | 81.32352
51.5 | 1.03 | 9.06444 | 81.49993
52 | 1.04 | 9.0252 | 81.14712
52.5 | 1.05 | 9.08406 | 81.67634
53 | 1.06 | 8.98596 | 80.7943
53.5 | 1.07 | 9.0252 | 81.14712
54 | 1.08 | 9.0252 | 81.14712
54.5 | 1.09 | 9.00558 | 80.97071
55 | 1.1 | 8.98596 | 80.7943
55.5 | 1.11 | 9.0252 | 81.14712
56 | 1.12 | 8.96634 | 80.6179
56.5 | 1.13 | 9.00558 | 80.97071
57 | 1.14 | 9.04482 | 81.32352
57.5 | 1.15 | 9.0252 | 81.14712
58 | 1.16 | 9.06444 | 81.49993
58.5 | 1.17 | 9.04482 | 81.32352
59 | 1.18 | 9.08406 | 81.67634
59.5 | 1.19 | 9.06444 | 81.49993
60 | 1.2 | 9.10368 | 81.85275
60.5 | 1.21 | 9.08406 | 81.67634
61 | 1.22 | 9.04482 | 81.32352
61.5 | 1.23 | 9.08406 | 81.67634
62 | 1.24 | 9.10368 | 81.85275
62.5 | 1.25 | 9.08406 | 81.67634
63 | 1.26 | 9.08406 | 81.67634
63.5 | 1.27 | 9.06444 | 81.49993
64 | 1.28 | 9.10368 | 81.85275
64.5 | 1.29 | 9.10368 | 81.85275
65 | 1.3 | 9.08406 | 81.67634
65.5 | 1.31 | 9.1233 | 82.02915
66 | 1.32 | 9.10368 | 81.85275
66.5 | 1.33 | 9.1233 | 82.02915
67 | 1.34 | 9.10368 | 81.85275
67.5 | 1.35 | 9.14292 | 82.20556
68 | 1.36 | 9.14292 | 82.20556
68.5 | 1.37 | 9.14292 | 82.20556
69 | 1.38 | 9.1233 | 82.02915
69.5 | 1.39 | 9.16254 | 82.38197
70 | 1.4 | 9.14292 | 82.20556
70.5 | 1.41 | 9.16254 | 82.38197
71 | 1.42 | 9.18216 | 82.55838
71.5 | 1.43 | 9.18216 | 82.55838
72 | 1.44 | 9.14292 | 82.20556
72.5 | 1.45 | 9.18216 | 82.55838
73 | 1.46 | 9.20178 | 82.73478
73.5 | 1.47 | 9.18216 | 82.55838
74 | 1.48 | 9.20178 | 82.73478
74.5 | 1.49 | 9.2214 | 82.91119
75 | 1.5 | 9.18216 | 82.55838
75.5 | 1.51 | 9.26064 | 83.264
76 | 1.52 | 9.18216 | 82.55838
76.5 | 1.53 | 9.2214 | 82.91119
77 | 1.54 | 9.2214 | 82.91119
77.5 | 1.55 | 9.26064 | 83.264
78 | 1.56 | 9.28026 | 83.44041
78.5 | 1.57 | 9.2214 | 82.91119
79 | 1.58 | 9.28026 | 83.44041
79.5 | 1.59 | 9.26064 | 83.264
80 | 1.6 | 9.24102 | 83.08759
80.5 | 1.61 | 9.24102 | 83.08759
81 | 1.62 | 9.24102 | 83.08759
81.5 | 1.63 | 9.24102 | 83.08759
82 | 1.64 | 9.28026 | 83.44041
82.5 | 1.65 | 9.28026 | 83.44041
83 | 1.66 | 9.26064 | 83.264
83.5 | 1.67 | 9.24102 | 83.08759
84 | 1.68 | 9.33912 | 83.96963
84.5 | 1.69 | 9.3195 | 83.79322
85 | 1.7 | 9.28026 | 83.44041
85.5 | 1.71 | 9.28026 | 83.44041
86 | 1.72 | 9.29988 | 83.61681
86.5 | 1.73 | 9.28026 | 83.44041
87 | 1.74 | 9.26064 | 83.264
87.5 | 1.75 | 9.29988 | 83.61681
88 | 1.76 | 9.33912 | 83.96963
88.5 | 1.77 | 9.33912 | 83.96963
89 | 1.78 | 9.28026 | 83.44041
89.5 | 1.79 | 9.29988 | 83.61681
90 | 1.8 | 9.3195 | 83.79322
90.5 | 1.81
91 | 1.82
91.5 | 1.83
92 | 1.84
92.5 | 1.85
93 | 1.86
93.5 | 1.87
94 | 1.88
94.5 | 1.89
95 | 1.9
95.5 | 1.91
96 | 1.92
96.5 | 1.93
97 | 1.94
97.5 | 1.95
98 | 1.96
98.5 | 1.97
99 | 1.98
99.5 | 1.99
100 | 2
100.5 | 2.01
101 | 2.02
101.5 | 2.03
102 | 2.04
102.5 | 2.05
103 | 2.06
103.5 | 2.07
104 | 2.08
104.5 | 2.09
105 | 2.1
105.5 | 2.11
106 | 2.12
106.5 | 2.13
107 | 2.14
107.5 | 2.15
108 | 2.16
108.5 | 2.17
109 | 2.18
109.5 | 2.19
110 | 2.2
110.5 | 2.21
111 | 2.22
111.5 | 2.23
112 | 2.24
112.5 | 2.25
113 | 2.26
113.5 | 2.27
114 | 2.28
114.5 | 2.29
115 | 2.3
115.5 | 2.31
116 | 2.32
116.5 | 2.33
117 | 2.34
117.5 | 2.35
118 | 2.36
118.5 | 2.37
119 | 2.38
119.5 | 2.39
120 | 2.4
120.5 | 2.41
121 | 2.42
121.5 | 2.43
122 | 2.44
122.5 | 2.45
123 | 2.46
123.5 | 2.47
124 | 2.48
124.5 | 2.49
125 | 2.5

## Resistencia
ciclos | seg | Intensidad | Tensión | Resistencia | Potencia | Energía
0.5 | 0.01 | 0 | 0.5316949 |  |  |  | 0.6 | 7.8975
1 | 0.02 | 0 | 0.02169491 |  |  |  | 0.6 | 0 | La línea vertical roja señala el fin del precalentamiento
1.5 | 0.03 | 0 | 0.04169491 |  |  |  | 0.7 | 7.8975
2 | 0.04 | 0 | 0.001694908 |  |  |  | 0.7 | 0
2.5 | 0.05 | 0 | -0.01830509
3 | 0.06 | 0 | 0.001694908
3.5 | 0.07 | 0 | 0.04169491
4 | 0.08 | 0 | 0.001694908
4.5 | 0.09 | 0 | 0.02169491
5 | 0.1 | 0 | -0.01830509
5.5 | 0.11 | 0 | 0.04169491
6 | 0.12 | 0 | -0.02830509
6.5 | 0.13 | 0 | -0.02830509
7 | 0.14 | 0 | 0.001694908
7.5 | 0.15 | 0 | 0.001694908
8 | 0.16 | 0 | -0.02830509
8.5 | 0.17 | 0 | 0.001694908
9 | 0.18 | 0 | 0.02169491 |  |  |  | 0.6 | 1.889516
9.5 | 0.19 | 0 | 0.02169491 |  |  |  | 0.6 | 0
10 | 0.2 | 0 | -0.01830509
10.5 | 0.21 | 0 | -0.01830509
11 | 0.22 | 0 | 0.001694908
11.5 | 0.23 | 0 | 0.001694908
12 | 0.24 | 0 | -0.04830509
12.5 | 0.25 | 0 | -0.04830509
13 | 0.26 | 0 | 0.02169491
13.5 | 0.27 | 0 | 0.02169491
14 | 0.28 | 0 | -0.01830509
14.5 | 0.29 | 0 | -0.01830509
15 | 0.3 | 0 | -0.01830509
15.5 | 0.31 | 0 | -0.01830509
16 | 0.32 | 0 | -0.01830509
16.5 | 0.33 | 0 | 0.001694908 |  |  |  | 0.6 | 0.5601885
17 | 0.34 | 0 | -0.01830509 |  |  |  | 0.6 | 0
17.5 | 0.35 | 0 | 0.001694908
18 | 0.36 | 0 | 0.06169491
18.5 | 0.37 | 0 | -0.01830509
19 | 0.38 | 0 | 0.06169491
19.5 | 0.39 | 0 | 0.02169491
20 | 0.4 | 0 | -0.04830509
20.5 | 0.41 | 0 | -0.01830509
21 | 0.42 | 0 | 0.06169491
21.5 | 0.43 | 0 | 0.001694908
22 | 0.44 | 0 | 0.06169491
22.5 | 0.45 | 0 | -0.01830509
23 | 0.46 | 0 | -0.01830509
23.5 | 0.47 | 0 | 0.02169491
24 | 0.48 | 0 | -0.01830509
24.5 | 0.49 | 0 | -0.04830509 |  |  |  | 0.6 | 9.869992
25 | 0.5 | 0 | -0.04830509 |  |  |  | 0.6 | 0
25.5 | 0.51 | 0 | 0.001694908
26 | 0.52 | 0 | 0.001694908
26.5 | 0.53 | 0 | 0.02169491
27 | 0.54 | 0 | 0.001694908
27.5 | 0.55 | 0 | 0.001694908
28 | 0.56 | 0 | -0.01830509
28.5 | 0.57 | 0 | 0.04169491
29 | 0.58 | 0 | 0.001694908
29.5 | 0.59 | 0 | 0.001694908
30 | 0.6 | 0 | 0.001694908
30.5 | 0.61 | 0 | 0.001694908
31 | 0.62 | 3.412 | 0.001611738 | 0.0004723733 | 0.005499249 | 5.499249e-05
31.5 | 0.63 | 3.276 | 0.9916151 | 0.3026908 | 3.248531 | 0.0325403
32 | 0.64 | 3.373 | 1.511613 | 0.4481508 | 5.09867 | 0.083527
32.5 | 0.65 | 3.412 | 1.261612 | 0.3697572 | 4.304619 | 0.1265732
33 | 0.66 | 3.685 | 1.421605 | 0.3857816 | 5.238614 | 0.1789593
33.5 | 0.67 | 3.9 | 1.3616 | 0.3491282 | 5.31024 | 0.2320617
34 | 0.68 | 4.231 | 1.161592 | 0.2745431 | 4.914695 | 0.2812087
34.5 | 0.69 | 4.368 | 1.321588 | 0.3025614 | 5.772698 | 0.3389356
35 | 0.7 | 4.641 | 1.361582 | 0.2933811 | 6.319101 | 0.4021266
35.5 | 0.71 | 4.719 | 1.05158 | 0.2228395 | 4.962405 | 0.4517507
36 | 0.72 | 4.797 | 1.241578 | 0.2588238 | 5.95585 | 0.5113092
36.5 | 0.73 | 4.836 | 0.971577 | 0.2009051 | 4.698546 | 0.5582947
37 | 0.74 | 4.836 | 0.971577 | 0.2009051 | 4.698546 | 0.6052801
37.5 | 0.75 | 5.011 | 1.381573 | 0.275708 | 6.923061 | 0.6745107
38 | 0.76 | 5.772 | 1.261554 | 0.2185645 | 7.281691 | 0.7473276
38.5 | 0.77 | 6.24 | 1.261543 | 0.2021703 | 7.872027 | 0.8260479
39 | 0.78 | 6.24 | 1.181543 | 0.1893498 | 7.372827 | 0.8997762
39.5 | 0.79 | 6.318 | 1.181541 | 0.1870119 | 7.464975 | 0.9744259
40 | 0.8 | 6.259 | 1.261542 | 0.2015565 | 7.895993 | 1.053386
40.5 | 0.81 | 6.259 | 1.031542 | 0.1648095 | 6.456423 | 1.11795
41 | 0.82 | 6.24 | 1.011543 | 0.1621062 | 6.312027 | 1.18107
41.5 | 0.83 | 6.084 | 1.011547 | 0.1662634 | 6.15425 | 1.242613
42 | 0.84 | 6.084 | 0.9915466 | 0.1629761 | 6.03257 | 1.302939
42.5 | 0.85 | 6.162 | 1.131545 | 0.1836327 | 6.972579 | 1.372664
43 | 0.86 | 6.084 | 1.131547 | 0.1859873 | 6.88433 | 1.441508
43.5 | 0.87 | 6.084 | 0.9315466 | 0.1531142 | 5.66753 | 1.498183
44 | 0.88 | 6.064 | 1.131547 | 0.1866008 | 6.861701 | 1.5668
44.5 | 0.89 | 6.045 | 1.031548 | 0.1706448 | 6.235705 | 1.629157
45 | 0.9 | 6.045 | 0.8715476 | 0.1441766 | 5.268505 | 1.681842
45.5 | 0.91 | 6.064 | 0.8715471 | 0.1437248 | 5.285062 | 1.734693
46 | 0.92 | 6.064 | 0.8415471 | 0.1387776 | 5.103142 | 1.785724
46.5 | 0.93 | 6.045 | 1.011548 | 0.1673362 | 6.114805 | 1.846872
47 | 0.94 | 6.025 | 0.8715481 | 0.1446553 | 5.251077 | 1.899383
47.5 | 0.95 | 6.025 | 1.031548 | 0.1712113 | 6.215077 | 1.961534
48 | 0.96 | 6.045 | 1.111548 | 0.1838788 | 6.719305 | 2.028727
48.5 | 0.97 | 6.025 | 1.011548 | 0.1678918 | 6.094577 | 2.089672
49 | 0.98 | 6.045 | 0.8915476 | 0.1474851 | 5.389405 | 2.143566
49.5 | 0.99 | 6.064 | 1.091547 | 0.1800045 | 6.619142 | 2.209758
50 | 1 | 6.006 | 1.071548 | 0.178413 | 6.43572 | 2.274115
50.5 | 1.01 | 6.025 | 0.841548 | 0.139676 | 5.070327 | 2.324818
51 | 1.02 | 6.045 | 0.8515475 | 0.1408681 | 5.147605 | 2.376294
51.5 | 1.03 | 6.045 | 0.8715476 | 0.1441766 | 5.268505 | 2.428979
52 | 1.04 | 6.045 | 0.8715476 | 0.1441766 | 5.268505 | 2.481664
52.5 | 1.05 | 6.025 | 0.8715481 | 0.1446553 | 5.251077 | 2.534175
53 | 1.06 | 6.025 | 0.8715481 | 0.1446553 | 5.251077 | 2.586686
53.5 | 1.07 | 6.006 | 0.8415485 | 0.140118 | 5.05434 | 2.637229
54 | 1.08 | 5.967 | 0.9515495 | 0.1594687 | 5.677896 | 2.694008
54.5 | 1.09 | 6.025 | 0.9315481 | 0.1546138 | 5.612577 | 2.750134
55 | 1.1 | 5.986 | 0.971549 | 0.1623035 | 5.815692 | 2.808291
55.5 | 1.11 | 6.045 | 0.9715475 | 0.1607192 | 5.873005 | 2.867021
56 | 1.12 | 6.045 | 0.9115475 | 0.1507936 | 5.510305 | 2.922124
56.5 | 1.13 | 6.025 | 0.701548 | 0.1164395 | 4.226827 | 2.964392
57 | 1.14 | 6.064 | 0.7215471 | 0.1189886 | 4.375462 | 3.008147
57.5 | 1.15 | 6.025 | 0.721548 | 0.119759 | 4.347327 | 3.05162
58 | 1.16 | 6.025 | 0.781548 | 0.1297175 | 4.708827 | 3.098709
58.5 | 1.17 | 6.006 | 0.9115485 | 0.151773 | 5.474761 | 3.153456
59 | 1.18 | 6.025 | 0.7415481 | 0.1230785 | 4.467827 | 3.198134
59.5 | 1.19 | 6.025 | 0.9315481 | 0.1546138 | 5.612577 | 3.25426
60 | 1.2 | 6.045 | 0.8015476 | 0.1325968 | 4.845355 | 3.302714
60.5 | 1.21 | 6.045 | 0.7215475 | 0.1193627 | 4.361755 | 3.346331
61 | 1.22 | 6.006 | 0.8215485 | 0.136788 | 4.93422 | 3.395674
61.5 | 1.23 | 5.986 | 0.871549 | 0.1455979 | 5.217093 | 3.447845
62 | 1.24 | 5.986 | 0.641549 | 0.1071749 | 3.840312 | 3.486248
62.5 | 1.25 | 6.006 | 0.8515485 | 0.141783 | 5.1144 | 3.537392
63 | 1.26 | 6.006 | 0.6815485 | 0.1134779 | 4.09338 | 3.578326
63.5 | 1.27 | 6.025 | 0.721548 | 0.119759 | 4.347327 | 3.621799
64 | 1.28 | 6.025 | 0.6815481 | 0.11312 | 4.106327 | 3.662862
64.5 | 1.29 | 5.986 | 0.841549 | 0.1405862 | 5.037512 | 3.713237
65 | 1.3 | 5.986 | 0.841549 | 0.1405862 | 5.037512 | 3.763613
65.5 | 1.31 | 5.986 | 0.931549 | 0.1556213 | 5.576252 | 3.819375
66 | 1.32 | 5.986 | 0.721549 | 0.1205394 | 4.319192 | 3.862567
66.5 | 1.33 | 5.986 | 0.721549 | 0.1205394 | 4.319192 | 3.905759
67 | 1.34 | 5.986 | 0.721549 | 0.1205394 | 4.319192 | 3.948951
67.5 | 1.35 | 6.006 | 0.8515485 | 0.141783 | 5.1144 | 4.000095
68 | 1.36 | 6.006 | 0.7415485 | 0.123468 | 4.453741 | 4.044632
68.5 | 1.37 | 5.986 | 0.761549 | 0.1272217 | 4.558632 | 4.090219
69 | 1.38 | 5.986 | 0.761549 | 0.1272217 | 4.558632 | 4.135805
69.5 | 1.39 | 5.986 | 0.721549 | 0.1205394 | 4.319192 | 4.178997
70 | 1.4 | 5.986 | 0.621549 | 0.1038338 | 3.720592 | 4.216202
70.5 | 1.41 | 6.006 | 0.6815485 | 0.1134779 | 4.09338 | 4.257136
71 | 1.42 | 6.006 | 0.7215485 | 0.1201379 | 4.33362 | 4.300472
71.5 | 1.43 | 5.986 | 0.821549 | 0.1372451 | 4.917792 | 4.34965
72 | 1.44 | 5.986 | 0.641549 | 0.1071749 | 3.840312 | 4.388053
72.5 | 1.45 | 5.967 | 0.6415495 | 0.1075163 | 3.828126 | 4.426335
73 | 1.46 | 5.967 | 0.6015494 | 0.1008127 | 3.589446 | 4.462229
73.5 | 1.47 | 5.986 | 0.701549 | 0.1171983 | 4.199472 | 4.504224
74 | 1.48 | 6.006 | 0.6415485 | 0.1068179 | 3.85314 | 4.542755
74.5 | 1.49 | 5.986 | 0.721549 | 0.1205394 | 4.319192 | 4.585947
75 | 1.5 | 5.947 | 0.7815499 | 0.1314192 | 4.647878 | 4.632426
75.5 | 1.51 | 5.967 | 0.6015494 | 0.1008127 | 3.589446 | 4.66832
76 | 1.52 | 5.967 | 0.6015494 | 0.1008127 | 3.589446 | 4.704215
76.5 | 1.53 | 5.967 | 0.7415495 | 0.1242751 | 4.424826 | 4.748463
77 | 1.54 | 5.947 | 0.55155 | 0.09274424 | 3.280068 | 4.781263
77.5 | 1.55 | 6.006 | 0.5515485 | 0.09183292 | 3.312601 | 4.814389
78 | 1.56 | 5.967 | 0.6415495 | 0.1075163 | 3.828126 | 4.852671
78.5 | 1.57 | 5.85 | 0.7215523 | 0.1233423 | 4.221081 | 4.894881
79 | 1.58 | 5.986 | 0.661549 | 0.110516 | 3.960032 | 4.934482
79.5 | 1.59 | 6.025 | 0.5615481 | 0.09320299 | 3.383327 | 4.968315
80 | 1.6 | 5.928 | 0.6415504 | 0.1082238 | 3.803111 | 5.006346
80.5 | 1.61 | 5.869 | 0.6815519 | 0.1161274 | 4.000028 | 5.046347
81 | 1.62 | 5.947 | 0.6415499 | 0.1078779 | 3.815298 | 5.0845
81.5 | 1.63 | 5.928 | 0.6215504 | 0.1048499 | 3.684551 | 5.121346
82 | 1.64 | 5.986 | 0.681549 | 0.1138572 | 4.079752 | 5.162143
82.5 | 1.65 | 5.928 | 0.5615504 | 0.09472848 | 3.328871 | 5.195432
83 | 1.66 | 5.967 | 0.7215495 | 0.1209233 | 4.305486 | 5.238487
83.5 | 1.67 | 5.869 | 0.7215518 | 0.1229429 | 4.234787 | 5.280835
84 | 1.68 | 5.869 | 0.6615518 | 0.1127197 | 3.882648 | 5.319661
84.5 | 1.69 | 5.928 | 0.5815504 | 0.0981023 | 3.447431 | 5.354136
85 | 1.7 | 5.986 | 0.721549 | 0.1205394 | 4.319192 | 5.397327
85.5 | 1.71 | 5.947 | 0.6015499 | 0.1011518 | 3.577417 | 5.433102
86 | 1.72 | 5.908 | 0.7215509 | 0.1221312 | 4.262923 | 5.475731
86.5 | 1.73 | 5.967 | 0.6015494 | 0.1008127 | 3.589446 | 5.511625
87 | 1.74 | 5.908 | 0.6615509 | 0.1119754 | 3.908442 | 5.55071
87.5 | 1.75 | 5.967 | 0.6815495 | 0.1142198 | 4.066806 | 5.591378
88 | 1.76 | 5.928 | 0.6215504 | 0.1048499 | 3.684551 | 5.628223
88.5 | 1.77 | 5.967 | 0.5515495 | 0.0924333 | 3.291096 | 5.661134
89 | 1.78 | 5.928 | 0.7615504 | 0.1284667 | 4.514471 | 5.706279
89.5 | 1.79 | 5.908 | 0.6615509 | 0.1119754 | 3.908442 | 5.745363
90 | 1.8 | 5.928 | 0.6015504 | 0.1014761 | 3.565991 | 5.781023
90.5 | 1.81
91 | 1.82
91.5 | 1.83
92 | 1.84
92.5 | 1.85
93 | 1.86
93.5 | 1.87
94 | 1.88
94.5 | 1.89
95 | 1.9
95.5 | 1.91
96 | 1.92
96.5 | 1.93
97 | 1.94
97.5 | 1.95
98 | 1.96
98.5 | 1.97
99 | 1.98
99.5 | 1.99
100 | 2
100.5 | 2.01
101 | 2.02
101.5 | 2.03
102 | 2.04
102.5 | 2.05
103 | 2.06
103.5 | 2.07
104 | 2.08
104.5 | 2.09
105 | 2.1
105.5 | 2.11
106 | 2.12
106.5 | 2.13
107 | 2.14
107.5 | 2.15
108 | 2.16
108.5 | 2.17
109 | 2.18
109.5 | 2.19
110 | 2.2
110.5 | 2.21
111 | 2.22
111.5 | 2.23
112 | 2.24
112.5 | 2.25
113 | 2.26
113.5 | 2.27
114 | 2.28
114.5 | 2.29
115 | 2.3
115.5 | 2.31
116 | 2.32
116.5 | 2.33
117 | 2.34
117.5 | 2.35
118 | 2.36
118.5 | 2.37
119 | 2.38
119.5 | 2.39
120 | 2.4
120.5 | 2.41
121 | 2.42
121.5 | 2.43
122 | 2.44
122.5 | 2.45
123 | 2.46
123.5 | 2.47
124 | 2.48
124.5 | 2.49
125 | 2.5

## Resultados
Inicio paso corriente
30 | 0
30 | 0.5 | Eje Izquierdo |  | Eje Derecho
Fin de Subida |  | Máx = | 0.5 | Máx = | 0.6
35.09136 | 0 | Mín = | 0 | Mín = | 0
35.09136 | 0.5
¿Suavizar?
Inicio paso corriente |  | Eje Izquierdo |  | Eje Derecho
30 | 0 | Máx = | 100 | Máx = | 9
30 | 100 | Mín = | 0 | Mín = | 0
Fin de Subida
35.09136 | 0
35.09136 | 100
¿Suavizar?
|  | Eje Izquierdo |  | Eje Derecho
Inicio paso corriente |  | Máx = | 10 | Máx = | 6
30 | 0 | Mín = | 0 | Mín = | 0
30 | 10
Fin de Subida
35.09136 | 0
35.09136 | 10
|  | Eje Izquierdo |  | Eje Derecho
Inicio paso corriente |  | Máx = | 14 | Máx = | 9
30 | 0 | Mín = | 0 | Mín = | 0
30 | 14
Fin de Subida
35.09136 | 0
35.09136 | 14