## Parámetros
Ensayo |  |  |  |  | Fecha:
Características polvo |  | Material | Referencia polvo | Densidad de golpeo g/cm3 | Densidad aparente g/cm3 | Densidad absoluta g/cm3
|  | Al-NH3 |  | 1.19 | 0.84 | 2.725 |  | Sí
No
Activación externa |  | PRECOMPRESIÓN | No | # MPa
|  | ACTIVACIÓN ELÉC. | No | # V | # A
Características de corriente | Duraciones
|  | Aproximación | Apriete | PreCalentamiento | Calentamiento | Enfriamiento
|  | 99 | 30 | 5 | 65 | 60 | ciclos
|  | 1.98 | 0.6 | 0.1 | 1.3 | 1.2 | segundos
Intensidades
|  | I máx | So1i (grados) | I So1i (kA) | ISo2i (kA) | Energía (kJ) | EDE (kJ/g)
|  | 6.259 | 15 | 1 | 6 | 6.584669 | 3.864923
Características de Presión |  | Presión Trabajo | Presión Sinterizado
|  | 923 |  | kgf
|  | 3.812474 | 0 | bares
Características Sinterizados |  | Diámetro (mm) | Altura (mm) | Masa (g) |  | Secc (cm2)
| 1 | 11.84 | 5.97 | 1.7037 |  | 1.121568
| 2 | 11.83 | 6.26 |  |  | Volumen (cm3)
| 3 | 11.97 | 6.45 |  |  | 0.6987369
| 4 | 12.01 | 6.5
| 5 | 12.05 | 6.53 |  |  | Densid (g/cm3)
| 6 | 11.95 | 6.26 |  |  | 2.438257
| 7 | 12.02 | 5.94 |  |  | Porosidad (%)
| 8 | 11.93 | 5.93 |  |  | 10.52269
|  | 11.95 | 6.23
Otros Datos |  | Tª Inicial (ºC) | Lubricante | Diám Punzón (mm) | h punzones (mm) | h obleas (mm) | tS (ciclos)
|  | 21.1 |  | 11.9 | 97.31 | 9.3 | 4.538798
Observaciones
[9 empty] | 4 | 5 | 8
[9 empty] | 3 | 9 | 2

## Adquisición
392 | 475 | 0 | 72
391 | 475 | 0 | 23 | IP:x,x,x,x:
394 | 475 | 0 | 17 | 172,16,1,14
392 | 478 | 0 | 19
393 | 473 | 0 | 21 | Abrir canal. (IP: 172,16,1,14)(Return:1)
393 | 475 | 0 | 21
393 | 476 | 0 | 25
392 | 476 | 0 | 23 | Recibidos de 3189 registros (Soldadura:1705)
393 | 473 | 0 | 17
393 | 476 | 0 | 16
393 | 473 | 0 | 14 | Representar gráficas
393 | 475 | 0 | 21
393 | 475 | 0 | 16
393 | 475 | 0 | 19
394 | 476 | 0 | 25
393 | 475 | 0 | 21
395 | 476 | 0 | 21
393 | 476 | 0 | 21
394 | 476 | 0 | 17
395 | 476 | 0 | 19
394 | 475 | 0 | 17
395 | 476 | 0 | 19
395 | 476 | 0 | 23
392 | 477 | 0 | 19
393 | 476 | 0 | 21
391 | 477 | 0 | 17
392 | 479 | 0 | 16
391 | 475 | 0 | 23
392 | 476 | 0 | 25
393 | 477 | 0 | 21
393 | 474 | 0 | 21
391 | 479 | 0 | 23
393 | 476 | 0 | 23
393 | 476 | 0 | 17
392 | 477 | 0 | 19
393 | 477 | 0 | 17
393 | 476 | 0 | 23
393 | 477 | 0 | 21
393 | 479 | 0 | 17
394 | 477 | 0 | 17
393 | 477 | 0 | 25
395 | 476 | 0 | 21
393 | 477 | 0 | 19
393 | 477 | 0 | 23
393 | 477 | 0 | 21
391 | 477 | 0 | 19
393 | 476 | 0 | 21
393 | 475 | 0 | 21
393 | 477 | 0 | 23
393 | 477 | 0 | 21
394 | 477 | 0 | 17
393 | 477 | 0 | 14
393 | 476 | 0 | 19
393 | 476 | 0 | 23
392 | 476 | 0 | 23
393 | 477 | 0 | 23
395 | 476 | 0 | 27
392 | 479 | 0 | 19
394 | 477 | 0 | 19
393 | 477 | 0 | 19
394 | 477 | 0 | 23
396 | 475 | 3724 | 23
395 | 477 | 3549 | 128
395 | 476 | 3666 | 145
394 | 479 | 3841 | 172
401 | 477 | 4134 | 157
399 | 475 | 4348 | 137
404 | 474 | 4582 | 151
403 | 474 | 4699 | 134
409 | 475 | 4875 | 151
405 | 475 | 4933 | 137
410 | 474 | 4680 | 134
411 | 474 | 4699 | 135
413 | 474 | 4816 | 126
410 | 471 | 5635 | 116
417 | 473 | 5635 | 145
415 | 472 | 5752 | 132
421 | 472 | 6162 | 132
418 | 470 | 6162 | 139
421 | 470 | 6259 | 141
422 | 469 | 6162 | 139
427 | 467 | 6162 | 122
424 | 466 | 6103 | 122
429 | 468 | 6103 | 112
427 | 469 | 6103 | 122
433 | 467 | 6103 | 112
430 | 465 | 6084 | 112
434 | 465 | 6084 | 118
431 | 467 | 6084 | 118
437 | 462 | 6103 | 118
435 | 464 | 6103 | 126
440 | 463 | 6084 | 118
437 | 463 | 6064 | 118
440 | 462 | 6064 | 101
437 | 460 | 6025 | 103
441 | 462 | 6064 | 103
437 | 463 | 6064 | 122
442 | 461 | 6084 | 103
437 | 460 | 6045 | 103
443 | 461 | 6045 | 103
440 | 459 | 6084 | 99
446 | 459 | 6045 | 99
441 | 460 | 6025 | 120
445 | 460 | 6064 | 112
440 | 460 | 6045 | 112
446 | 459 | 6045 | 91
440 | 460 | 5986 | 106
446 | 460 | 5967 | 108
442 | 460 | 6025 | 112
445 | 460 | 6006 | 103
442 | 460 | 6045 | 99
447 | 460 | 6006 | 95
444 | 458 | 6045 | 89
445 | 461 | 6045 | 104
444 | 459 | 6006 | 110
449 | 461 | 6025 | 93
444 | 461 | 6006 | 89
448 | 461 | 6025 | 99
444 | 462 | 6025 | 104
449 | 461 | 6006 | 99
445 | 460 | 6045 | 99
447 | 462 | 6045 | 93
446 | 462 | 6006 | 95
449 | 463 | 5986 | 95
444 | 465 | 6006 | 95
451 | 463 | 6006 | 85
446 | 462 | 6006 | 118
448 | 466 | 6006 | 101
447 | 464 | 6025 | 97
448 | 463 | 6006 | 103
447 | 465 | 6006 | 104
450 | 465 | 6006 | 93
447 | 465 | 6006 | 99
449 | 467 | 6006 | 95
445 | 467 | 6025 | 114
452 | 465 | 6006 | 91
448 | 463 | 5986 | 91
451 | 466 | 6006 | 85
447 | 468 | 6006 | 91
451 | 466 | 6025 | 106
447 | 467 | 6025 | 89
451 | 469 | 6006 | 75
448 | 467 | 6006 | 99
452 | 466 | 5986 | 103
448 | 468 | 6006 | 93
454 | 467 | 5986 | 108
449 | 469 | 5986 | 99
452 | 468 | 6006 | 87
449 | 467 | 5986 | 95
453 | 468 | 6006 | 91
449 | 468 | 5986 | 91
453 | 468 | 5986 | 83
450 | 468 | 5986 | 103
453 | 467 | 5967 | 77
449 | 468 | 5986 | 99
453 | 468 | 5986 | 87
450 | 469 | 5986 | 87
452 | 470 | 5986 | 83
450 | 469 | 5986 | 83
453 | 469 | 5986 | 97
453 | 469 | 5986 | 91
453 | 468 | 5986 | 87
449 | 469 | 5967 | 104
454 | 466 | 5986 | 81
449 | 470 | 5986 | 83
452 | 470 | 5967 | 77
453 | 470 | 5986 | 91
456 | 470 | 5986 | 75
451 | 470 | 6006 | 91
454 | 472 | 5967 | 95
450 | 472 | 5967 | 95
456 | 470 | 5967 | 83
451 | 470 | 5947 | 85
455 | 469 | 5967 | 89
450 | 473 | 6006 | 91
455 | 470 | 6025 | 93
452 | 472 | 5967 | 77
457 | 471 | 5928 | 77
451 | 472 | 5967 | 77
455 | 472 | 5928 | 83
452 | 472 | 5947 | 103
456 | 471 | 5928 | 83
452 | 473 | 5967 | 91
454 | 472 | 5986 | 91
453 | 471 | 5967 | 89
455 | 470 | 5967 | 95
452 | 472 | 5830 | 101
456 | 472 | 5947 | 89
453 | 471 | 6045 | 85
456 | 471 | 5967 | 85
451 | 472 | 5850 | 85
456 | 471 | 5928 | 85
451 | 474 | 5967 | 93
456 | 472 | 5947 | 97
453 | 475 | 5889 | 85
456 | 472 | 5947 | 83
454 | 472 | 5967 | 89
456 | 473 | 5928 | 89
453 | 472 | 5908 | 85
455 | 473 | 5928 | 89

## Desplazamiento
ciclos | seg | x(t) | h(t) | θ(t) |  |  | θ(t) | H(t)
0.5 | 0.01 | -0.05084686 | 9.365714 | 0.3348078 |  |  | 0.3750702 | 7.841402
1 | 0.02 | -0.1008469 | 9.415714 | 0.3383402 | 0.6 | 3.998941 | 0.3751417 | 7.842302
1.5 | 0.03 | 0.04915314 | 9.265714 | 0.3276287 | 0.6 | 0 | 0.3752058 | 7.843109
2 | 0.04 | -0.05084686 | 9.365714 | 0.3348078 |  |  | 0.3752927 | 7.844202
2.5 | 0.05 | -0.0008468628 | 9.315714 | 0.3312375 |  |  | 0.375362 | 7.845078
3 | 0.06 | -0.0008468628 | 9.315714 | 0.3312375 |  |  | 0.3754207 | 7.845825
3.5 | 0.07 | -0.0008468628 | 9.315714 | 0.3312375 |  |  | 0.3755129 | 7.846983
4 | 0.08 | -0.05084686 | 9.365714 | 0.3348078 |  |  | 0.3754949 | 7.846785
4.5 | 0.09 | -0.0008468628 | 9.315714 | 0.3312375 |  |  | 0.375441 | 7.846127
5 | 0.1 | -0.0008468628 | 9.315714 | 0.3312375 |  |  | 0.3753342 | 7.844794
5.5 | 0.11 | -0.0008468628 | 9.315714 | 0.3312375 |  |  | 0.3751218 | 7.842126
6 | 0.12 | -0.0008468628 | 9.315714 | 0.3312375 |  |  | 0.3747863 | 7.837904
6.5 | 0.13 | -0.0008468628 | 9.315714 | 0.3312375 |  |  | 0.3744717 | 7.833904
7 | 0.14 | -0.0008468628 | 9.315714 | 0.3312375 |  |  | 0.3741395 | 7.829682
7.5 | 0.15 | 0.04915314 | 9.265714 | 0.3276287 |  |  | 0.3738248 | 7.825682
8 | 0.16 | -0.0008468628 | 9.315714 | 0.3312375 |  |  | 0.3735437 | 7.822127
8.5 | 0.17 | 0.09915314 | 9.215714 | 0.3239807 |  |  | 0.3732584 | 7.818571
9 | 0.18 | -0.0008468628 | 9.315714 | 0.3312375 |  |  | 0.372825 | 7.813238
9.5 | 0.19 | 0.04915314 | 9.265714 | 0.3276287 |  |  | 0.3723171 | 7.807015
10 | 0.2 | 0.09915314 | 9.215714 | 0.3239807 |  |  | 0.3717346 | 7.799905
10.5 | 0.21 | 0.04915314 | 9.265714 | 0.3276287 |  |  | 0.3711689 | 7.793016
11 | 0.22 | 0.09915314 | 9.215714 | 0.3239807 |  |  | 0.3707125 | 7.78746
11.5 | 0.23 | 0.09915314 | 9.215714 | 0.3239807 | 0.6 | 11.76964 | 0.3704918 | 7.784793
12 | 0.24 | -0.05084686 | 9.365714 | 0.3348078 | 0.6 | 0 | 0.3704702 | 7.784571
12.5 | 0.25 | -0.0008468628 | 9.315714 | 0.3312375 |  |  | 0.3706844 | 7.787238
13 | 0.26 | -0.1008469 | 9.415714 | 0.3383402 |  |  | 0.3711176 | 7.792571
13.5 | 0.27 | -0.05084686 | 9.365714 | 0.3348078 |  |  | 0.371803 | 7.801015
14 | 0.28 | -0.1008469 | 9.415714 | 0.3383402 |  |  | 0.372667 | 7.811682
14.5 | 0.29 | -0.05084686 | 9.365714 | 0.3348078 |  |  | 0.3736567 | 7.823905
15 | 0.3 | -0.0008468628 | 9.315714 | 0.3312375 |  |  | 0.3746632 | 7.836349
15.5 | 0.31 | -0.0008468628 | 9.315714 | 0.3312375 |  |  | 0.3755583 | 7.84746
16 | 0.32 | -0.1008469 | 9.415714 | 0.3383402 |  |  | 0.3762361 | 7.855905
16.5 | 0.33 | -0.0008468628 | 9.315714 | 0.3312375 |  |  | 0.3766634 | 7.861238
17 | 0.34 | -0.0008468628 | 9.315714 | 0.3312375 |  |  | 0.376893 | 7.864127
17.5 | 0.35 | -0.05084686 | 9.365714 | 0.3348078 |  |  | 0.3769621 | 7.865016
18 | 0.36 | -0.0008468628 | 9.315714 | 0.3312375 |  |  | 0.3769085 | 7.864348
18.5 | 0.37 | -0.0008468628 | 9.315714 | 0.3312375 |  |  | 0.3767322 | 7.862127
19 | 0.38 | -0.0008468628 | 9.315714 | 0.3312375 |  |  | 0.3765035 | 7.859238
19.5 | 0.39 | -0.0008468628 | 9.315714 | 0.3312375 |  |  | 0.3761875 | 7.855238
20 | 0.4 | 0.04915314 | 9.265714 | 0.3276287 |  |  | 0.3758546 | 7.851016
20.5 | 0.41 | -0.0008468628 | 9.315714 | 0.3312375 |  |  | 0.3755747 | 7.84746
21 | 0.42 | 0.09915314 | 9.215714 | 0.3239807 |  |  | 0.3754183 | 7.84546
21.5 | 0.43 | -0.0008468628 | 9.315714 | 0.3312375 |  |  | 0.3753499 | 7.844571
22 | 0.44 | -0.0008468628 | 9.315714 | 0.3312375 | 0.6 | 0.4229252 | 0.3754045 | 7.845238
22.5 | 0.45 | -0.0008468628 | 9.315714 | 0.3312375 | 0.6 | 0 | 0.3754217 | 7.84546
23 | 0.46 | -0.1008469 | 9.415714 | 0.3383402 |  |  | 0.3753664 | 7.844793
23.5 | 0.47 | -0.0008468628 | 9.315714 | 0.3312375 |  |  | 0.3751857 | 7.84257
24 | 0.48 | -0.0008468628 | 9.315714 | 0.3312375 |  |  | 0.3748973 | 7.839015
24.5 | 0.49 | -0.0008468628 | 9.315714 | 0.3312375 |  |  | 0.3744486 | 7.833459
25 | 0.5 | -0.0008468628 | 9.315714 | 0.3312375 |  |  | 0.3740013 | 7.827905
25.5 | 0.51 | 0.04915314 | 9.265714 | 0.3276287 |  |  | 0.3735552 | 7.822349
26 | 0.52 | -0.0008468628 | 9.315714 | 0.3312375 |  |  | 0.3731464 | 7.817238
26.5 | 0.53 | -0.0008468628 | 9.315714 | 0.3312375 |  |  | 0.3727195 | 7.811904
27 | 0.54 | -0.0008468628 | 9.315714 | 0.3312375 |  |  | 0.372434 | 7.808349
27.5 | 0.55 | -0.05084686 | 9.365714 | 0.3348078 |  |  | 0.3721627 | 7.805016
28 | 0.56 | -0.0008468628 | 9.315714 | 0.3312375 |  |  | 0.3719411 | 7.802349
28.5 | 0.57 | 0.09915314 | 9.215714 | 0.3239807 |  |  | 0.3716404 | 7.798794
29 | 0.58 | -0.05084686 | 9.365714 | 0.3348078 |  |  | 0.3713712 | 7.795682
29.5 | 0.59 | 0.04915314 | 9.265714 | 0.3276287 |  |  | 0.3707694 | 7.788571
30 | 0.6 | -0.0008468628 | 9.315714 | 0.3312375 |  |  | 0.3699269 | 7.778571
30.5 | 0.61 | 0.04915314 | 9.265714 | 0.3276287 |  |  | 0.3685414 | 7.762127
31 | 0.62 | 0.1491531 | 9.165714 | 0.320293 |  |  | 0.3667579 | 7.741015
31.5 | 0.63 | 0.09915314 | 9.215714 | 0.3239807 |  |  | 0.3641653 | 7.710571
32 | 0.64 | 0.09915314 | 9.215714 | 0.3239807 |  |  | 0.3609946 | 7.673682
32.5 | 0.65 | 0.04915314 | 9.265714 | 0.3276287 |  |  | 0.3568092 | 7.625682
33 | 0.66 | 0.3991531 | 8.915714 | 0.3012338 |  |  | 0.351833 | 7.56946
33.5 | 0.67 | 0.2991531 | 9.015714 | 0.3089843 |  |  | 0.3455728 | 7.499905
34 | 0.68 | 0.5491531 | 8.765714 | 0.2892764 |  |  | 0.3384776 | 7.422349
34.5 | 0.69 | 0.4991531 | 8.815714 | 0.2933074 |  |  | 0.3301619 | 7.333015
35 | 0.7 | 0.7991531 | 8.515714 | 0.2684113 |  |  | 0.3211932 | 7.238348
35.5 | 0.71 | 0.5991532 | 8.715714 | 0.2851991 |  |  | 0.3112944 | 7.135904
36 | 0.72 | 0.8491532 | 8.465714 | 0.2640904 |  |  | 0.3011935 | 7.03346
36.5 | 0.73 | 0.8991531 | 8.415714 | 0.2597182 |  |  | 0.290509 | 6.927461
37 | 0.74 | 0.9991531 | 8.315714 | 0.250816 |  |  | 0.2800082 | 6.825682
37.5 | 0.75 | 0.8491532 | 8.465714 | 0.2640904 |  |  | 0.2694481 | 6.725683
38 | 0.76 | 1.199153 | 8.115714 | 0.2323535 |  |  | 0.2595809 | 6.634349
38.5 | 0.77 | 1.099153 | 8.215714 | 0.241697 |  |  | 0.2499438 | 6.547237
39 | 0.78 | 1.399153 | 7.915714 | 0.2129579 |  |  | 0.2412587 | 6.470571
39.5 | 0.79 | 1.249153 | 8.065714 | 0.2275947 |  |  | 0.2329286 | 6.398793
40 | 0.8 | 1.399153 | 7.915714 | 0.2129579 |  |  | 0.2254058 | 6.335459
40.5 | 0.81 | 1.449153 | 7.865714 | 0.207955 |  |  | 0.21807 | 6.275015
41 | 0.82 | 1.699153 | 7.615714 | 0.1819546 |  |  | 0.2115753 | 6.222571
41.5 | 0.83 | 1.549153 | 7.765714 | 0.1977557 |  |  | 0.2052385 | 6.172349
42 | 0.84 | 1.799153 | 7.515714 | 0.1710701 |  |  | 0.1996535 | 6.128793
42.5 | 0.85 | 1.699153 | 7.615714 | 0.1819546 |  |  | 0.1942145 | 6.087015
43 | 0.86 | 1.999153 | 7.315714 | 0.1484085 |  |  | 0.1894583 | 6.051016
43.5 | 0.87 | 1.849153 | 7.465714 | 0.1655186 |  |  | 0.1846137 | 6.014793
44 | 0.88 | 2.049153 | 7.265714 | 0.1425481 |  |  | 0.1803505 | 5.983237
44.5 | 0.89 | 1.899153 | 7.415714 | 0.1598921 |  |  | 0.176075 | 5.951904
45 | 0.9 | 2.199153 | 7.115714 | 0.124473 |  |  | 0.1723395 | 5.924793
45.5 | 0.91 | 2.099153 | 7.215714 | 0.1366066 |  |  | 0.168439 | 5.896793
46 | 0.92 | 2.349153 | 6.965714 | 0.1056193 |  |  | 0.1650594 | 5.872793
46.5 | 0.93 | 2.199153 | 7.115714 | 0.124473 |  |  | 0.1614582 | 5.84746
47 | 0.94 | 2.349153 | 6.965714 | 0.1056193 |  |  | 0.1581105 | 5.824126
47.5 | 0.95 | 2.199153 | 7.115714 | 0.124473 |  |  | 0.1544455 | 5.798793
48 | 0.96 | 2.399153 | 6.915714 | 0.09915303 |  |  | 0.1511758 | 5.776349
48.5 | 0.97 | 2.199153 | 7.115714 | 0.124473 |  |  | 0.1475903 | 5.751904
49 | 0.98 | 2.449153 | 6.865714 | 0.09259259 |  |  | 0.1443035 | 5.729682
49.5 | 0.99 | 2.199153 | 7.115714 | 0.124473 |  |  | 0.1407504 | 5.705905
50 | 1 | 2.499153 | 6.815714 | 0.08593584 |  |  | 0.1374979 | 5.684349
50.5 | 1.01 | 2.349153 | 6.965714 | 0.1056193 |  |  | 0.133877 | 5.660571
51 | 1.02 | 2.649153 | 6.665714 | 0.06536644 |  |  | 0.1303859 | 5.637904
51.5 | 1.03 | 2.399153 | 6.915714 | 0.09915303 |  |  | 0.1263698 | 5.612127
52 | 1.04 | 2.599153 | 6.715714 | 0.07232502 |  |  | 0.1224539 | 5.587237
52.5 | 1.05 | 2.349153 | 6.965714 | 0.1056193 |  |  | 0.1179314 | 5.558793
53 | 1.06 | 2.649153 | 6.665714 | 0.06536644 |  |  | 0.1134276 | 5.530793
53.5 | 1.07 | 2.349153 | 6.965714 | 0.1056193 |  |  | 0.1085174 | 5.500571
54 | 1.08 | 2.649153 | 6.665714 | 0.06536644 |  |  | 0.1039653 | 5.472794
54.5 | 1.09 | 2.449153 | 6.865714 | 0.09259259 |  |  | 0.09911616 | 5.44346
55 | 1.1 | 2.599153 | 6.715714 | 0.07232502 |  |  | 0.09474574 | 5.417237
55.5 | 1.11 | 2.449153 | 6.865714 | 0.09259259 |  |  | 0.09030683 | 5.390793
56 | 1.12 | 2.699153 | 6.615714 | 0.05830274 |  |  | 0.08651028 | 5.368349
56.5 | 1.13 | 2.549153 | 6.765714 | 0.07918069 |  |  | 0.08265173 | 5.345682
57 | 1.14 | 2.599153 | 6.715714 | 0.07232502 |  |  | 0.07945649 | 5.327015
57.5 | 1.15 | 2.549153 | 6.765714 | 0.07918069 |  |  | 0.07619852 | 5.308126
58 | 1.16 | 2.799153 | 6.515714 | 0.04384997 |  |  | 0.07342684 | 5.292127
58.5 | 1.17 | 2.549153 | 6.765714 | 0.07918069 |  |  | 0.07025222 | 5.273904
59 | 1.18 | 2.749153 | 6.565714 | 0.05113139 |  |  | 0.06736511 | 5.25746
59.5 | 1.19 | 2.549153 | 6.765714 | 0.07918069 |  |  | 0.06397282 | 5.238348
60 | 1.2 | 2.799153 | 6.515714 | 0.04384997 |  |  | 0.06094619 | 5.22146
60.5 | 1.21 | 2.599153 | 6.715714 | 0.07232502 |  |  | 0.0576039 | 5.203015
61 | 1.22 | 2.699153 | 6.615714 | 0.05830274 |  |  | 0.05474932 | 5.18746
61.5 | 1.23 | 2.649153 | 6.665714 | 0.06536644 |  |  | 0.05152985 | 5.170127
62 | 1.24 | 2.799153 | 6.515714 | 0.04384997 |  |  | 0.04889075 | 5.156126
62.5 | 1.25 | 2.549153 | 6.765714 | 0.07918069 |  |  | 0.04586454 | 5.140127
63 | 1.26 | 2.899153 | 6.415714 | 0.02894673 |  |  | 0.04331469 | 5.126793
63.5 | 1.27 | 2.649153 | 6.665714 | 0.06536644 |  |  | 0.04062997 | 5.112793
64 | 1.28 | 2.749153 | 6.565714 | 0.05113139 |  |  | 0.03883446 | 5.10346
64.5 | 1.29 | 2.699153 | 6.615714 | 0.05830274 |  |  | 0.03675676 | 5.092571
65 | 1.3 | 2.749153 | 6.565714 | 0.05113139 |  |  | 0.03531114 | 5.085015
65.5 | 1.31 | 2.699153 | 6.615714 | 0.05830274 |  |  | 0.03339178 | 5.075016
66 | 1.32 | 2.849153 | 6.465714 | 0.03645601 |  |  | 0.0317597 | 5.066571
66.5 | 1.33 | 2.699153 | 6.615714 | 0.05830274 |  |  | 0.02929821 | 5.053904
67 | 1.34 | 2.799153 | 6.515714 | 0.04384997 |  |  | 0.02715813 | 5.043015
67.5 | 1.35 | 2.599153 | 6.715714 | 0.07232502 |  |  | 0.02436356 | 5.028793
68 | 1.36 | 2.949153 | 6.365714 | 0.02131956 |  |  | 0.02205201 | 5.017016
68.5 | 1.37 | 2.749153 | 6.565714 | 0.05113139 |  |  | 0.0191424 | 5.002126
69 | 1.38 | 2.899153 | 6.415714 | 0.02894673 |  |  | 0.01676469 | 4.989904
69.5 | 1.39 | 2.699153 | 6.615714 | 0.05830274 |  |  | 0.01395953 | 4.97546
70 | 1.4 | 2.899153 | 6.415714 | 0.02894673 |  |  | 0.0118607 | 4.964571
70.5 | 1.41 | 2.699153 | 6.615714 | 0.05830274 |  |  | 0.009501089 | 4.952348
71 | 1.42 | 2.899153 | 6.415714 | 0.02894673 |  |  | 0.00793357 | 4.944127
71.5 | 1.43 | 2.749153 | 6.565714 | 0.05113139 |  |  | 0.00622406 | 4.935237
72 | 1.44 | 2.949153 | 6.365714 | 0.02131956 |  |  | 0.005396735 | 4.930793
72.5 | 1.45 | 2.749153 | 6.565714 | 0.05113139 |  |  | 0.004197815 | 4.924571
73 | 1.46 | 3.049153 | 6.265714 | 0.005699889 |  |  | 0.0035993 | 4.92146
73.5 | 1.47 | 2.799153 | 6.515714 | 0.04384997 |  |  | 0.002758215 | 4.917238
74 | 1.48 | 2.949153 | 6.365714 | 0.02131956 |  |  | 0.002359803 | 4.915238
74.5 | 1.49 | 2.799153 | 6.515714 | 0.04384997 |  |  | 0.001370327 | 4.910349
75 | 1.5 | 2.999153 | 6.315714 | 0.01357156 |  |  | 0.000966048 | 4.908349
75.5 | 1.51 | 2.799153 | 6.515714 | 0.04384997 |  |  | 0.0002782706 | 4.9
76 | 1.52 | 2.999153 | 6.315714 | 0.01357156 |  |  | 0 | 4.9
76.5 | 1.53 | 2.849153 | 6.465714 | 0.03645601 |  |  | 0 | 4.9
77 | 1.54 | 2.999153 | 6.315714 | 0.01357156 |  |  | 0 | 4.9
77.5 | 1.55 | 2.799153 | 6.515714 | 0.04384997 |  |  | 0 | 4.9
78 | 1.56 | 2.999153 | 6.315714 | 0.01357156 |  |  | 0 | 4.9
78.5 | 1.57 | 2.849153 | 6.465714 | 0.03645601 |  |  | 0 | 4.9
79 | 1.58 | 2.949153 | 6.365714 | 0.02131956 |  |  | 0 | 4.9
79.5 | 1.59 | 2.849153 | 6.465714 | 0.03645601 |  |  | 0 | 4.9
80 | 1.6 | 2.999153 | 6.315714 | 0.01357156 |  |  | 0 | 4.9
80.5 | 1.61 | 2.999153 | 6.315714 | 0.01357156
81 | 1.62 | 2.999153 | 6.315714 | 0.01357156
81.5 | 1.63 | 2.799153 | 6.515714 | 0.04384997
82 | 1.64 | 3.049153 | 6.265714 | 0.005699889
82.5 | 1.65 | 2.799153 | 6.515714 | 0.04384997
83 | 1.66 | 2.949153 | 6.365714 | 0.02131956
83.5 | 1.67 | 2.999153 | 6.315714 | 0.01357156
84 | 1.68 | 3.149153 | 6.165714 | -0.01042637
84.5 | 1.69 | 2.899153 | 6.415714 | 0.02894673
85 | 1.7 | 3.049153 | 6.265714 | 0.005699889
85.5 | 1.71 | 2.849153 | 6.465714 | 0.03645601
86 | 1.72 | 3.149153 | 6.165714 | -0.01042637
86.5 | 1.73 | 2.899153 | 6.415714 | 0.02894673
87 | 1.74 | 3.099153 | 6.215714 | -0.002298343
87.5 | 1.75 | 2.849153 | 6.465714 | 0.03645601
88 | 1.76 | 3.099153 | 6.215714 | -0.002298343
88.5 | 1.77 | 2.949153 | 6.365714 | 0.02131956
89 | 1.78 | 3.199153 | 6.115714 | -0.01868723
89.5 | 1.79 | 2.899153 | 6.415714 | 0.02894673
90 | 1.8 | 3.099153 | 6.215714 | -0.002298343
90.5 | 1.81 | 2.949153 | 6.365714 | 0.02131956
91 | 1.82 | 3.149153 | 6.165714 | -0.01042637
91.5 | 1.83 | 2.949153 | 6.365714 | 0.02131956
92 | 1.84 | 3.049153 | 6.265714 | 0.005699889
92.5 | 1.85 | 2.999153 | 6.315714 | 0.01357156
93 | 1.86 | 3.099153 | 6.215714 | -0.002298343
93.5 | 1.87 | 2.949153 | 6.365714 | 0.02131956
94 | 1.88 | 3.149153 | 6.165714 | -0.01042637
94.5 | 1.89 | 2.999153 | 6.315714 | 0.01357156
95 | 1.9 | 3.149153 | 6.165714 | -0.01042637
95.5 | 1.91 | 2.899153 | 6.415714 | 0.02894673
96 | 1.92 | 3.149153 | 6.165714 | -0.01042637
96.5 | 1.93 | 2.899153 | 6.415714 | 0.02894673
97 | 1.94 | 3.149153 | 6.165714 | -0.01042637
97.5 | 1.95 | 2.999153 | 6.315714 | 0.01357156
98 | 1.96 | 3.149153 | 6.165714 | -0.01042637
98.5 | 1.97 | 3.049153 | 6.265714 | 0.005699889
99 | 1.98 | 3.149153 | 6.165714 | -0.01042637
99.5 | 1.99 | 2.999153 | 6.315714 | 0.01357156
100 | 2 | 3.099153 | 6.215714 | -0.002298343
100.5 | 2.01
101 | 2.02
101.5 | 2.03
102 | 2.04
102.5 | 2.05
103 | 2.06
103.5 | 2.07
104 | 2.08
104.5 | 2.09
105 | 2.1
105.5 | 2.11
106 | 2.12
106.5 | 2.13
107 | 2.14
107.5 | 2.15
108 | 2.16
108.5 | 2.17
109 | 2.18
109.5 | 2.19
110 | 2.2
110.5 | 2.21
111 | 2.22
111.5 | 2.23
112 | 2.24
112.5 | 2.25
113 | 2.26
113.5 | 2.27
114 | 2.28
114.5 | 2.29
115 | 2.3
115.5 | 2.31
116 | 2.32
116.5 | 2.33
117 | 2.34
117.5 | 2.35
118 | 2.36
118.5 | 2.37
119 | 2.38
119.5 | 2.39
120 | 2.4
120.5 | 2.41
121 | 2.42
121.5 | 2.43
122 | 2.44
122.5 | 2.45
123 | 2.46
123.5 | 2.47
124 | 2.48
124.5 | 2.49
125 | 2.5

## Fuerza
ciclos | seg | Fuerza | Presión
0.5 | 0.01 | 9.3195 | 83.79322 | 0.6 | 11.74747
1 | 0.02 | 9.3195 | 83.79322 | 0.6 | 0
1.5 | 0.03 | 9.3195 | 83.79322
2 | 0.04 | 9.37836 | 84.32244
2.5 | 0.05 | 9.28026 | 83.44041
3 | 0.06 | 9.3195 | 83.79322
3.5 | 0.07 | 9.33912 | 83.96963
4 | 0.08 | 9.33912 | 83.96963
4.5 | 0.09 | 9.28026 | 83.44041
5 | 0.1 | 9.33912 | 83.96963
5.5 | 0.11 | 9.28026 | 83.44041
6 | 0.12 | 9.3195 | 83.79322
6.5 | 0.13 | 9.3195 | 83.79322
7 | 0.14 | 9.3195 | 83.79322
7.5 | 0.15 | 9.33912 | 83.96963
8 | 0.16 | 9.3195 | 83.79322
8.5 | 0.17 | 9.33912 | 83.96963 | 0.6 | 105.6236
9 | 0.18 | 9.33912 | 83.96963 | 0.6 | 0
9.5 | 0.19 | 9.33912 | 83.96963
10 | 0.2 | 9.33912 | 83.96963
10.5 | 0.21 | 9.3195 | 83.79322
11 | 0.22 | 9.33912 | 83.96963
11.5 | 0.23 | 9.33912 | 83.96963
12 | 0.24 | 9.35874 | 84.14603
12.5 | 0.25 | 9.33912 | 83.96963
13 | 0.26 | 9.35874 | 84.14603
13.5 | 0.27 | 9.39798 | 84.49885
14 | 0.28 | 9.3195 | 83.79322
14.5 | 0.29 | 9.33912 | 83.96963
15 | 0.3 | 9.35874 | 84.14603
15.5 | 0.31 | 9.29988 | 83.61681
16 | 0.32 | 9.39798 | 84.49885
16.5 | 0.33 | 9.33912 | 83.96963
17 | 0.34 | 9.33912 | 83.96963
17.5 | 0.35 | 9.35874 | 84.14603
18 | 0.36 | 9.35874 | 84.14603
18.5 | 0.37 | 9.33912 | 83.96963
19 | 0.38 | 9.35874 | 84.14603
19.5 | 0.39 | 9.39798 | 84.49885
20 | 0.4 | 9.35874 | 84.14603
20.5 | 0.41 | 9.35874 | 84.14603
21 | 0.42 | 9.33912 | 83.96963
21.5 | 0.43 | 9.35874 | 84.14603
22 | 0.44 | 9.35874 | 84.14603
22.5 | 0.45 | 9.35874 | 84.14603
23 | 0.46 | 9.35874 | 84.14603
23.5 | 0.47 | 9.33912 | 83.96963
24 | 0.48 | 9.3195 | 83.79322
24.5 | 0.49 | 9.35874 | 84.14603
25 | 0.5 | 9.35874 | 84.14603
25.5 | 0.51 | 9.35874 | 84.14603
26 | 0.52 | 9.35874 | 84.14603
26.5 | 0.53 | 9.33912 | 83.96963
27 | 0.54 | 9.33912 | 83.96963
27.5 | 0.55 | 9.33912 | 83.96963
28 | 0.56 | 9.35874 | 84.14603
28.5 | 0.57 | 9.33912 | 83.96963
29 | 0.58 | 9.39798 | 84.49885
29.5 | 0.59 | 9.35874 | 84.14603
30 | 0.6 | 9.35874 | 84.14603
30.5 | 0.61 | 9.35874 | 84.14603
31 | 0.62 | 9.3195 | 83.79322
31.5 | 0.63 | 9.35874 | 84.14603
32 | 0.64 | 9.33912 | 83.96963
32.5 | 0.65 | 9.39798 | 84.49885
33 | 0.66 | 9.35874 | 84.14603
33.5 | 0.67 | 9.3195 | 83.79322
34 | 0.68 | 9.29988 | 83.61681
34.5 | 0.69 | 9.29988 | 83.61681
35 | 0.7 | 9.3195 | 83.79322
35.5 | 0.71 | 9.3195 | 83.79322
36 | 0.72 | 9.29988 | 83.61681
36.5 | 0.73 | 9.29988 | 83.61681
37 | 0.74 | 9.29988 | 83.61681
37.5 | 0.75 | 9.24102 | 83.08759
38 | 0.76 | 9.28026 | 83.44041
38.5 | 0.77 | 9.26064 | 83.264
39 | 0.78 | 9.26064 | 83.264
39.5 | 0.79 | 9.2214 | 82.91119
40 | 0.8 | 9.2214 | 82.91119
40.5 | 0.81 | 9.20178 | 82.73478
41 | 0.82 | 9.16254 | 82.38197
41.5 | 0.83 | 9.14292 | 82.20556
42 | 0.84 | 9.18216 | 82.55838
42.5 | 0.85 | 9.20178 | 82.73478
43 | 0.86 | 9.16254 | 82.38197
43.5 | 0.87 | 9.1233 | 82.02915
44 | 0.88 | 9.1233 | 82.02915
44.5 | 0.89 | 9.16254 | 82.38197
45 | 0.9 | 9.06444 | 81.49993
45.5 | 0.91 | 9.10368 | 81.85275
46 | 0.92 | 9.08406 | 81.67634
46.5 | 0.93 | 9.08406 | 81.67634
47 | 0.94 | 9.06444 | 81.49993
47.5 | 0.95 | 9.0252 | 81.14712
48 | 0.96 | 9.06444 | 81.49993
48.5 | 0.97 | 9.08406 | 81.67634
49 | 0.98 | 9.04482 | 81.32352
49.5 | 0.99 | 9.0252 | 81.14712
50 | 1 | 9.04482 | 81.32352
50.5 | 1.01 | 9.00558 | 80.97071
51 | 1.02 | 9.00558 | 80.97071
51.5 | 1.03 | 9.0252 | 81.14712
52 | 1.04 | 9.0252 | 81.14712
52.5 | 1.05 | 9.0252 | 81.14712
53 | 1.06 | 9.00558 | 80.97071
53.5 | 1.07 | 9.0252 | 81.14712
54 | 1.08 | 9.0252 | 81.14712
54.5 | 1.09 | 9.0252 | 81.14712
55 | 1.1 | 9.0252 | 81.14712
55.5 | 1.11 | 9.0252 | 81.14712
56 | 1.12 | 9.0252 | 81.14712
56.5 | 1.13 | 8.98596 | 80.7943
57 | 1.14 | 9.04482 | 81.32352
57.5 | 1.15 | 9.00558 | 80.97071
58 | 1.16 | 9.04482 | 81.32352
58.5 | 1.17 | 9.04482 | 81.32352
59 | 1.18 | 9.04482 | 81.32352
59.5 | 1.19 | 9.06444 | 81.49993
60 | 1.2 | 9.04482 | 81.32352
60.5 | 1.21 | 9.0252 | 81.14712
61 | 1.22 | 9.06444 | 81.49993
61.5 | 1.23 | 9.06444 | 81.49993
62 | 1.24 | 9.08406 | 81.67634
62.5 | 1.25 | 9.1233 | 82.02915
63 | 1.26 | 9.08406 | 81.67634
63.5 | 1.27 | 9.06444 | 81.49993
64 | 1.28 | 9.14292 | 82.20556
64.5 | 1.29 | 9.10368 | 81.85275
65 | 1.3 | 9.08406 | 81.67634
65.5 | 1.31 | 9.1233 | 82.02915
66 | 1.32 | 9.1233 | 82.02915
66.5 | 1.33 | 9.1233 | 82.02915
67 | 1.34 | 9.16254 | 82.38197
67.5 | 1.35 | 9.16254 | 82.38197
68 | 1.36 | 9.1233 | 82.02915
68.5 | 1.37 | 9.08406 | 81.67634
69 | 1.38 | 9.14292 | 82.20556
69.5 | 1.39 | 9.18216 | 82.55838
70 | 1.4 | 9.14292 | 82.20556
70.5 | 1.41 | 9.16254 | 82.38197
71 | 1.42 | 9.20178 | 82.73478
71.5 | 1.43 | 9.16254 | 82.38197
72 | 1.44 | 9.14292 | 82.20556
72.5 | 1.45 | 9.18216 | 82.55838
73 | 1.46 | 9.16254 | 82.38197
73.5 | 1.47 | 9.20178 | 82.73478
74 | 1.48 | 9.18216 | 82.55838
74.5 | 1.49 | 9.16254 | 82.38197
75 | 1.5 | 9.18216 | 82.55838
75.5 | 1.51 | 9.18216 | 82.55838
76 | 1.52 | 9.18216 | 82.55838
76.5 | 1.53 | 9.18216 | 82.55838
77 | 1.54 | 9.16254 | 82.38197
77.5 | 1.55 | 9.18216 | 82.55838
78 | 1.56 | 9.18216 | 82.55838
78.5 | 1.57 | 9.20178 | 82.73478
79 | 1.58 | 9.2214 | 82.91119
79.5 | 1.59 | 9.20178 | 82.73478
80 | 1.6 | 9.20178 | 82.73478
80.5 | 1.61 | 9.20178 | 82.73478
81 | 1.62 | 9.18216 | 82.55838
81.5 | 1.63 | 9.20178 | 82.73478
82 | 1.64 | 9.14292 | 82.20556
82.5 | 1.65 | 9.2214 | 82.91119
83 | 1.66 | 9.2214 | 82.91119
83.5 | 1.67 | 9.2214 | 82.91119
84 | 1.68 | 9.2214 | 82.91119
84.5 | 1.69 | 9.2214 | 82.91119
85 | 1.7 | 9.26064 | 83.264
85.5 | 1.71 | 9.26064 | 83.264
86 | 1.72 | 9.2214 | 82.91119
86.5 | 1.73 | 9.2214 | 82.91119
87 | 1.74 | 9.20178 | 82.73478
87.5 | 1.75 | 9.28026 | 83.44041
88 | 1.76 | 9.2214 | 82.91119
88.5 | 1.77 | 9.26064 | 83.264
89 | 1.78 | 9.24102 | 83.08759
89.5 | 1.79 | 9.26064 | 83.264
90 | 1.8 | 9.26064 | 83.264
90.5 | 1.81 | 9.26064 | 83.264
91 | 1.82 | 9.24102 | 83.08759
91.5 | 1.83 | 9.28026 | 83.44041
92 | 1.84 | 9.26064 | 83.264
92.5 | 1.85 | 9.24102 | 83.08759
93 | 1.86 | 9.2214 | 82.91119
93.5 | 1.87 | 9.26064 | 83.264
94 | 1.88 | 9.26064 | 83.264
94.5 | 1.89 | 9.24102 | 83.08759
95 | 1.9 | 9.24102 | 83.08759
95.5 | 1.91 | 9.26064 | 83.264
96 | 1.92 | 9.24102 | 83.08759
96.5 | 1.93 | 9.29988 | 83.61681
97 | 1.94 | 9.26064 | 83.264
97.5 | 1.95 | 9.3195 | 83.79322
98 | 1.96 | 9.26064 | 83.264
98.5 | 1.97 | 9.26064 | 83.264
99 | 1.98 | 9.28026 | 83.44041
99.5 | 1.99 | 9.26064 | 83.264
100 | 2 | 9.28026 | 83.44041
100.5 | 2.01
101 | 2.02
101.5 | 2.03
102 | 2.04
102.5 | 2.05
103 | 2.06
103.5 | 2.07
104 | 2.08
104.5 | 2.09
105 | 2.1
105.5 | 2.11
106 | 2.12
106.5 | 2.13
107 | 2.14
107.5 | 2.15
108 | 2.16
108.5 | 2.17
109 | 2.18
109.5 | 2.19
110 | 2.2
110.5 | 2.21
111 | 2.22
111.5 | 2.23
112 | 2.24
112.5 | 2.25
113 | 2.26
113.5 | 2.27
114 | 2.28
114.5 | 2.29
115 | 2.3
115.5 | 2.31
116 | 2.32
116.5 | 2.33
117 | 2.34
117.5 | 2.35
118 | 2.36
118.5 | 2.37
119 | 2.38
119.5 | 2.39
120 | 2.4
120.5 | 2.41
121 | 2.42
121.5 | 2.43
122 | 2.44
122.5 | 2.45
123 | 2.46
123.5 | 2.47
124 | 2.48
124.5 | 2.49
125 | 2.5

## Resistencia
ciclos | seg | Intensidad | Tensión | Resistencia | Potencia | Energía
0.5 | 0.01 | 0 | 0.5179661 |  |  |  | 0.6 | 7.82375
1 | 0.02 | 0 | 0.0279661 |  |  |  | 0.6 | 0 | La línea vertical roja señala el fin del precalentamiento
1.5 | 0.03 | 0 | -0.0320339 |  |  |  | 0.7 | 7.82375
2 | 0.04 | 0 | -0.0120339 |  |  |  | 0.7 | 0
2.5 | 0.05 | 0 | 0.007966098
3 | 0.06 | 0 | 0.007966098
3.5 | 0.07 | 0 | 0.0479661
4 | 0.08 | 0 | 0.0279661
4.5 | 0.09 | 0 | -0.0320339
5 | 0.1 | 0 | -0.0420339
5.5 | 0.11 | 0 | -0.0620339
6 | 0.12 | 0 | 0.007966098
6.5 | 0.13 | 0 | -0.0420339
7 | 0.14 | 0 | -0.0120339
7.5 | 0.15 | 0 | 0.0479661
8 | 0.16 | 0 | 0.007966098
8.5 | 0.17 | 0 | 0.007966098
9 | 0.18 | 0 | 0.007966098 |  |  |  | 0.6 | 1.897341
9.5 | 0.19 | 0 | -0.0320339 |  |  |  | 0.6 | 0
10 | 0.2 | 0 | -0.0120339
10.5 | 0.21 | 0 | -0.0320339
11 | 0.22 | 0 | -0.0120339
11.5 | 0.23 | 0 | 0.0279661
12 | 0.24 | 0 | -0.0120339
12.5 | 0.25 | 0 | 0.007966098
13 | 0.26 | 0 | -0.0320339
13.5 | 0.27 | 0 | -0.0420339
14 | 0.28 | 0 | 0.0279661
14.5 | 0.29 | 0 | 0.0479661
15 | 0.3 | 0 | 0.007966098
15.5 | 0.31 | 0 | 0.007966098
16 | 0.32 | 0 | 0.0279661
16.5 | 0.33 | 0 | 0.0279661 |  |  |  | 0.6 | 0.4939705
17 | 0.34 | 0 | -0.0320339 |  |  |  | 0.6 | 0
17.5 | 0.35 | 0 | -0.0120339
18 | 0.36 | 0 | -0.0320339
18.5 | 0.37 | 0 | 0.0279661
19 | 0.38 | 0 | 0.007966098
19.5 | 0.39 | 0 | -0.0320339
20 | 0.4 | 0 | -0.0320339
20.5 | 0.41 | 0 | 0.0479661
21 | 0.42 | 0 | 0.007966098
21.5 | 0.43 | 0 | -0.0120339
22 | 0.44 | 0 | 0.0279661
22.5 | 0.45 | 0 | 0.007966098
23 | 0.46 | 0 | -0.0120339
23.5 | 0.47 | 0 | 0.007966098
24 | 0.48 | 0 | 0.007966098
24.5 | 0.49 | 0 | 0.0279661 |  |  |  | 0.6 | 9.44963
25 | 0.5 | 0 | 0.007966098 |  |  |  | 0.6 | 0
25.5 | 0.51 | 0 | -0.0320339
26 | 0.52 | 0 | -0.0620339
26.5 | 0.53 | 0 | -0.0120339
27 | 0.54 | 0 | 0.0279661
27.5 | 0.55 | 0 | 0.0279661
28 | 0.56 | 0 | 0.0279661
28.5 | 0.57 | 0 | 0.0679661
29 | 0.58 | 0 | -0.0120339
29.5 | 0.59 | 0 | -0.0120339
30 | 0.6 | 0 | -0.0120339
30.5 | 0.61 | 0 | 0.0279661
31 | 0.62 | 3.724 | 0.02787532 | 0.007485318 | 0.1038077 | 0.001038077
31.5 | 0.63 | 3.549 | 1.07788 | 0.3037136 | 3.825395 | 0.03929202
32 | 0.64 | 3.666 | 1.247877 | 0.3403919 | 4.574716 | 0.08503918
32.5 | 0.65 | 3.841 | 1.517873 | 0.3951764 | 5.830149 | 0.1433407
33 | 0.66 | 4.134 | 1.367865 | 0.3308818 | 5.654755 | 0.1998882
33.5 | 0.67 | 4.348 | 1.16786 | 0.2685971 | 5.077856 | 0.2506668
34 | 0.68 | 4.582 | 1.307854 | 0.2854331 | 5.992589 | 0.3105927
34.5 | 0.69 | 4.699 | 1.137852 | 0.2421476 | 5.346765 | 0.3640603
35 | 0.7 | 4.875 | 1.307847 | 0.2682764 | 6.375755 | 0.4278178
35.5 | 0.71 | 4.933 | 1.167846 | 0.2367415 | 5.760983 | 0.4854276
36 | 0.72 | 4.68 | 1.137852 | 0.2431308 | 5.325148 | 0.5386791
36.5 | 0.73 | 4.699 | 1.147852 | 0.2442757 | 5.393754 | 0.5926167
37 | 0.74 | 4.816 | 1.057849 | 0.219653 | 5.094599 | 0.6435627
37.5 | 0.75 | 5.635 | 0.9578288 | 0.1699785 | 5.397365 | 0.6975363
38 | 0.76 | 5.635 | 1.247829 | 0.2214425 | 7.031515 | 0.7678515
38.5 | 0.77 | 5.752 | 1.117826 | 0.1943369 | 6.429734 | 0.8321488
39 | 0.78 | 6.162 | 1.117816 | 0.1814047 | 6.887981 | 0.9010286
39.5 | 0.79 | 6.162 | 1.187816 | 0.1927647 | 7.319322 | 0.9742218
40 | 0.8 | 6.259 | 1.207814 | 0.1929723 | 7.559704 | 1.049819
40.5 | 0.81 | 6.162 | 1.187816 | 0.1927647 | 7.319322 | 1.123012
41 | 0.82 | 6.162 | 1.017816 | 0.1651762 | 6.271782 | 1.18573
41.5 | 0.83 | 6.103 | 1.017817 | 0.1667733 | 6.21174 | 1.247847
42 | 0.84 | 6.103 | 0.9178174 | 0.1503879 | 5.601439 | 1.303862
42.5 | 0.85 | 6.103 | 1.017817 | 0.1667733 | 6.21174 | 1.365979
43 | 0.86 | 6.103 | 0.9178174 | 0.1503879 | 5.601439 | 1.421993
43.5 | 0.87 | 6.084 | 0.9178178 | 0.1508576 | 5.584004 | 1.477833
44 | 0.88 | 6.084 | 0.9778178 | 0.1607196 | 5.949043 | 1.537324
44.5 | 0.89 | 6.084 | 0.9778178 | 0.1607196 | 5.949043 | 1.596814
45 | 0.9 | 6.103 | 0.9778173 | 0.1602191 | 5.967619 | 1.65649
45.5 | 0.91 | 6.103 | 1.057817 | 0.1733274 | 6.455859 | 1.721049
46 | 0.92 | 6.084 | 0.9778178 | 0.1607196 | 5.949043 | 1.78054
46.5 | 0.93 | 6.064 | 0.9778183 | 0.1612497 | 5.92949 | 1.839834
47 | 0.94 | 6.064 | 0.8078183 | 0.1332154 | 4.89861 | 1.888821
47.5 | 0.95 | 6.025 | 0.8278192 | 0.1373974 | 4.987611 | 1.938697
48 | 0.96 | 6.064 | 0.8278183 | 0.1365136 | 5.01989 | 1.988896
48.5 | 0.97 | 6.064 | 1.017818 | 0.167846 | 6.17205 | 2.050616
49 | 0.98 | 6.084 | 0.8278178 | 0.1360647 | 5.036444 | 2.100981
49.5 | 0.99 | 6.045 | 0.8278188 | 0.1369427 | 5.004164 | 2.151022
50 | 1 | 6.045 | 0.8278188 | 0.1369427 | 5.004164 | 2.201064
50.5 | 1.01 | 6.084 | 0.7878178 | 0.1294901 | 4.793084 | 2.248995
51 | 1.02 | 6.045 | 0.7878187 | 0.1303257 | 4.762364 | 2.296618
51.5 | 1.03 | 6.025 | 0.9978192 | 0.1656131 | 6.011861 | 2.356737
52 | 1.04 | 6.064 | 0.9178183 | 0.1513553 | 5.56565 | 2.412394
52.5 | 1.05 | 6.045 | 0.9178188 | 0.1518311 | 5.548214 | 2.467876
53 | 1.06 | 6.045 | 0.7078187 | 0.1170916 | 4.278764 | 2.510663
53.5 | 1.07 | 5.986 | 0.8578202 | 0.1433044 | 5.134912 | 2.562012
54 | 1.08 | 5.967 | 0.8778207 | 0.1471126 | 5.237956 | 2.614392
54.5 | 1.09 | 6.025 | 0.9178193 | 0.1523352 | 5.529861 | 2.669691
55 | 1.1 | 6.006 | 0.8278197 | 0.1378321 | 4.971885 | 2.719409
55.5 | 1.11 | 6.045 | 0.7878187 | 0.1303257 | 4.762364 | 2.767033
56 | 1.12 | 6.006 | 0.7478197 | 0.1245121 | 4.491405 | 2.811947
56.5 | 1.13 | 6.045 | 0.6878188 | 0.1137831 | 4.157865 | 2.853526
57 | 1.14 | 6.045 | 0.8378187 | 0.138597 | 5.064614 | 2.904172
57.5 | 1.15 | 6.006 | 0.8978197 | 0.1494871 | 5.392305 | 2.958095
58 | 1.16 | 6.025 | 0.7278192 | 0.1207999 | 4.385111 | 3.001946
58.5 | 1.17 | 6.006 | 0.6878197 | 0.1145221 | 4.131045 | 3.043257
59 | 1.18 | 6.025 | 0.7878192 | 0.1307584 | 4.746611 | 3.090723
59.5 | 1.19 | 6.025 | 0.8378192 | 0.1390571 | 5.047861 | 3.141201
60 | 1.2 | 6.006 | 0.7878197 | 0.1311721 | 4.731645 | 3.188518
60.5 | 1.21 | 6.045 | 0.7878187 | 0.1303257 | 4.762364 | 3.236141
61 | 1.22 | 6.045 | 0.7278187 | 0.1204001 | 4.399664 | 3.280138
61.5 | 1.23 | 6.006 | 0.7478197 | 0.1245121 | 4.491405 | 3.325052
62 | 1.24 | 5.986 | 0.7478202 | 0.1249282 | 4.476452 | 3.369817
62.5 | 1.25 | 6.006 | 0.7478197 | 0.1245121 | 4.491405 | 3.414731
63 | 1.26 | 6.006 | 0.6478197 | 0.1078621 | 3.890805 | 3.453639
63.5 | 1.27 | 6.006 | 0.9778197 | 0.1628071 | 5.872785 | 3.512366
64 | 1.28 | 6.006 | 0.8078197 | 0.1345021 | 4.851765 | 3.560884
64.5 | 1.29 | 6.025 | 0.7678192 | 0.1274389 | 4.626111 | 3.607145
65 | 1.3 | 6.006 | 0.8278197 | 0.1378321 | 4.971885 | 3.656864
65.5 | 1.31 | 6.006 | 0.8378197 | 0.1394971 | 5.031945 | 3.707183
66 | 1.32 | 6.006 | 0.7278197 | 0.1211821 | 4.371285 | 3.750896
66.5 | 1.33 | 6.006 | 0.7878197 | 0.1311721 | 4.731645 | 3.798213
67 | 1.34 | 6.006 | 0.7478197 | 0.1245121 | 4.491405 | 3.843127
67.5 | 1.35 | 6.025 | 0.9378192 | 0.1556546 | 5.650361 | 3.89963
68 | 1.36 | 6.006 | 0.7078197 | 0.1178521 | 4.251165 | 3.942142
68.5 | 1.37 | 5.986 | 0.7078202 | 0.1182459 | 4.237011 | 3.984512
69 | 1.38 | 6.006 | 0.6478197 | 0.1078621 | 3.890805 | 4.02342
69.5 | 1.39 | 6.006 | 0.7078197 | 0.1178521 | 4.251165 | 4.065932
70 | 1.4 | 6.025 | 0.8578193 | 0.1423766 | 5.168361 | 4.117615
70.5 | 1.41 | 6.025 | 0.6878192 | 0.1141609 | 4.144111 | 4.159056
71 | 1.42 | 6.006 | 0.5478197 | 0.09121208 | 3.290205 | 4.191958
71.5 | 1.43 | 6.006 | 0.7878197 | 0.1311721 | 4.731645 | 4.239275
72 | 1.44 | 5.986 | 0.8278202 | 0.1382927 | 4.955332 | 4.288828
72.5 | 1.45 | 6.006 | 0.7278197 | 0.1211821 | 4.371285 | 4.332541
73 | 1.46 | 5.986 | 0.8778202 | 0.1466455 | 5.254632 | 4.385087
73.5 | 1.47 | 5.986 | 0.7878202 | 0.1316105 | 4.715891 | 4.432246
74 | 1.48 | 6.006 | 0.6678197 | 0.1111921 | 4.010925 | 4.472355
74.5 | 1.49 | 5.986 | 0.7478202 | 0.1249282 | 4.476452 | 4.51712
75 | 1.5 | 6.006 | 0.7078197 | 0.1178521 | 4.251165 | 4.559631
75.5 | 1.51 | 5.986 | 0.7078202 | 0.1182459 | 4.237011 | 4.602002
76 | 1.52 | 5.986 | 0.6278202 | 0.1048814 | 3.758132 | 4.639583
76.5 | 1.53 | 5.986 | 0.8278202 | 0.1382927 | 4.955332 | 4.689137
77 | 1.54 | 5.967 | 0.5678207 | 0.09516016 | 3.388186 | 4.723018
77.5 | 1.55 | 5.986 | 0.7878202 | 0.1316105 | 4.715891 | 4.770177
78 | 1.56 | 5.986 | 0.6678202 | 0.1115637 | 3.997572 | 4.810153
78.5 | 1.57 | 5.986 | 0.6678202 | 0.1115637 | 3.997572 | 4.850128
79 | 1.58 | 5.986 | 0.6278202 | 0.1048814 | 3.758132 | 4.88771
79.5 | 1.59 | 5.986 | 0.6278202 | 0.1048814 | 3.758132 | 4.925291
80 | 1.6 | 5.986 | 0.7678202 | 0.1282693 | 4.596172 | 4.971253
80.5 | 1.61 | 5.986 | 0.7078202 | 0.1182459 | 4.237011 | 5.013623
81 | 1.62 | 5.986 | 0.6678202 | 0.1115637 | 3.997572 | 5.053599
81.5 | 1.63 | 5.967 | 0.8378206 | 0.140409 | 4.999276 | 5.103591
82 | 1.64 | 5.986 | 0.6078202 | 0.1015403 | 3.638412 | 5.139976
82.5 | 1.65 | 5.986 | 0.6278202 | 0.1048814 | 3.758132 | 5.177557
83 | 1.66 | 5.967 | 0.5678207 | 0.09516016 | 3.388186 | 5.211439
83.5 | 1.67 | 5.986 | 0.7078202 | 0.1182459 | 4.237011 | 5.253809
84 | 1.68 | 5.986 | 0.5478202 | 0.0915169 | 3.279252 | 5.286602
84.5 | 1.69 | 6.006 | 0.7078197 | 0.1178521 | 4.251165 | 5.329113
85 | 1.7 | 5.967 | 0.7478207 | 0.1253261 | 4.462246 | 5.373735
85.5 | 1.71 | 5.967 | 0.7478207 | 0.1253261 | 4.462246 | 5.418358
86 | 1.72 | 5.967 | 0.6278207 | 0.1052155 | 3.746206 | 5.45582
86.5 | 1.73 | 5.947 | 0.6478211 | 0.1089324 | 3.852592 | 5.494346
87 | 1.74 | 5.967 | 0.6878207 | 0.1152708 | 4.104226 | 5.535388
87.5 | 1.75 | 6.006 | 0.7078197 | 0.1178521 | 4.251165 | 5.5779
88 | 1.76 | 6.025 | 0.7278192 | 0.1207999 | 4.385111 | 5.621751
88.5 | 1.77 | 5.967 | 0.5678207 | 0.09516016 | 3.388186 | 5.655632
89 | 1.78 | 5.928 | 0.5678216 | 0.09578637 | 3.366047 | 5.689293
89.5 | 1.79 | 5.967 | 0.5678207 | 0.09516016 | 3.388186 | 5.723175
90 | 1.8 | 5.928 | 0.6278216 | 0.1059078 | 3.721727 | 5.760392
90.5 | 1.81 | 5.947 | 0.8278211 | 0.1391998 | 4.923052 | 5.809622
91 | 1.82 | 5.928 | 0.6278216 | 0.1059078 | 3.721727 | 5.846839
91.5 | 1.83 | 5.967 | 0.7078207 | 0.1186225 | 4.223566 | 5.889075
92 | 1.84 | 5.986 | 0.7078202 | 0.1182459 | 4.237011 | 5.931446
92.5 | 1.85 | 5.967 | 0.6878207 | 0.1152708 | 4.104226 | 5.972488
93 | 1.86 | 5.967 | 0.7478207 | 0.1253261 | 4.462246 | 6.01711
93.5 | 1.87 | 5.83 | 0.807824 | 0.1385633 | 4.709614 | 6.064207
94 | 1.88 | 5.947 | 0.6878211 | 0.1156585 | 4.090472 | 6.105111
94.5 | 1.89 | 6.045 | 0.6478187 | 0.107166 | 3.916064 | 6.144272
95 | 1.9 | 5.967 | 0.6478207 | 0.1085672 | 3.865546 | 6.182927
95.5 | 1.91 | 5.85 | 0.6478235 | 0.1107391 | 3.789768 | 6.220825
96 | 1.92 | 5.928 | 0.6478216 | 0.1092816 | 3.840286 | 6.259228
96.5 | 1.93 | 5.967 | 0.7278206 | 0.1219743 | 4.342906 | 6.302657
97 | 1.94 | 5.947 | 0.7678211 | 0.1291107 | 4.566232 | 6.348319
97.5 | 1.95 | 5.889 | 0.6478226 | 0.1100055 | 3.815027 | 6.386469
98 | 1.96 | 5.947 | 0.6278211 | 0.1055694 | 3.733652 | 6.423806
98.5 | 1.97 | 5.967 | 0.6878207 | 0.1152708 | 4.104226 | 6.464848
99 | 1.98 | 5.928 | 0.6878216 | 0.1160293 | 4.077406 | 6.505622
99.5 | 1.99 | 5.908 | 0.6478221 | 0.1096517 | 3.827333 | 6.543895
100 | 2 | 5.928 | 0.6878216 | 0.1160293 | 4.077406 | 6.584669
100.5 | 2.01
101 | 2.02
101.5 | 2.03
102 | 2.04
102.5 | 2.05
103 | 2.06
103.5 | 2.07
104 | 2.08
104.5 | 2.09
105 | 2.1
105.5 | 2.11
106 | 2.12
106.5 | 2.13
107 | 2.14
107.5 | 2.15
108 | 2.16
108.5 | 2.17
109 | 2.18
109.5 | 2.19
110 | 2.2
110.5 | 2.21
111 | 2.22
111.5 | 2.23
112 | 2.24
112.5 | 2.25
113 | 2.26
113.5 | 2.27
114 | 2.28
114.5 | 2.29
115 | 2.3
115.5 | 2.31
116 | 2.32
116.5 | 2.33
117 | 2.34
117.5 | 2.35
118 | 2.36
118.5 | 2.37
119 | 2.38
119.5 | 2.39
120 | 2.4
120.5 | 2.41
121 | 2.42
121.5 | 2.43
122 | 2.44
122.5 | 2.45
123 | 2.46
123.5 | 2.47
124 | 2.48
124.5 | 2.49
125 | 2.5

## Resultados
Inicio paso corriente
30 | 0
30 | 0.5 | Eje Izquierdo |  | Eje Derecho
Fin de Subida |  | Máx = | 0.5 | Máx = | 0.6
34.5388 | 0 | Mín = | 0 | Mín = | 0
34.5388 | 0.5
¿Suavizar?
Inicio paso corriente |  | Eje Izquierdo |  | Eje Derecho
30 | 0 | Máx = | 100 | Máx = | 9
30 | 100 | Mín = | 0 | Mín = | 0
Fin de Subida
34.5388 | 0
34.5388 | 100
¿Suavizar?
|  | Eje Izquierdo |  | Eje Derecho
Inicio paso corriente |  | Máx = | 10 | Máx = | 6
30 | 0 | Mín = | 0 | Mín = | 0
30 | 10
Fin de Subida
34.5388 | 0
34.5388 | 10
|  | Eje Izquierdo |  | Eje Derecho
Inicio paso corriente |  | Máx = | 14 | Máx = | 9
30 | 0 | Mín = | 0 | Mín = | 0
30 | 14
Fin de Subida
34.5388 | 0
34.5388 | 14