## Parámetros
Ensayo |  |  |  |  | Fecha:
Características polvo |  | Material | Referencia polvo | Densidad de golpeo g/cm3 | Densidad aparente g/cm3 | Densidad absoluta g/cm3
|  | Al-NH3 |  | 1.19 | 0.84 | 2.725 |  | Sí
No
Activación externa |  | PRECOMPRESIÓN | No | # MPa
|  | ACTIVACIÓN ELÉC. | No | # V | # A
Características de corriente | Duraciones
|  | Aproximación | Apriete | PreCalentamiento | Calentamiento | Enfriamiento
|  | 99 | 30 | 5 | 65 | 60 | ciclos
|  | 1.98 | 0.6 | 0.1 | 1.3 | 1.2 | segundos
Intensidades
|  | I máx | So1i (grados) | I So1i (kA) | ISo2i (kA) | Energía (kJ) | EDE (kJ/g)
|  | 6.24 | 15 | 1 | 6 | 6.688282 | 3.714061
Características de Presión |  | Presión Trabajo | Presión Sinterizado
|  | 923 |  | kgf
|  | 3.812474 | 0 | bares
Características Sinterizados |  | Diámetro (mm) | Altura (mm) | Masa (g) |  | Secc (cm2)
| 1 | 12.01 | 6.69 | 1.8008 |  | 1.115944
| 2 | 11.66 | 6.58 |  |  | Volumen (cm3)
| 3 | 11.88 | 6.5 |  |  | 0.7231316
| 4 | 11.96 | 6.42
| 5 | 12 | 6.31 |  |  | Densid (g/cm3)
| 6 | 11.97 | 6.37 |  |  | 2.49028
| 7 | 11.96 | 6.41 |  |  | Porosidad (%)
| 8 | 11.92 | 6.56 |  |  | 8.613591
|  | 11.92 | 6.48
Otros Datos |  | Tª Inicial (ºC) | Lubricante | Diám Punzón (mm) | h punzones (mm) | h obleas (mm) | tS (ciclos)
|  | 20.8 |  | 11.9 | 97.31 | 9.3 | 5.981964
Observaciones
[9 empty] | 4 | 5 | 8
[9 empty] | 3 | 9 | 2

## Adquisición
386 | 472 | 0 | 74
382 | 473 | 0 | 21 | IP:x,x,x,x:
385 | 472 | 0 | 23 | 172,16,1,14
383 | 474 | 0 | 23
385 | 472 | 0 | 21 | Abrir canal. (IP: 172,16,1,14)(Return:1)
384 | 471 | 0 | 21
384 | 470 | 0 | 19
384 | 473 | 0 | 16 | Recibidos de 3186 registros (Soldadura:1706)
384 | 472 | 0 | 17
383 | 475 | 0 | 19
384 | 473 | 0 | 21 | Representar gráficas
384 | 473 | 0 | 19
384 | 471 | 0 | 12
384 | 471 | 0 | 19
382 | 472 | 0 | 14
382 | 475 | 0 | 17
384 | 472 | 0 | 17
384 | 472 | 0 | 19
384 | 470 | 0 | 25
384 | 470 | 0 | 17
385 | 472 | 0 | 17
387 | 473 | 0 | 23
384 | 473 | 0 | 23
383 | 473 | 0 | 19
385 | 472 | 0 | 19
384 | 472 | 0 | 17
384 | 473 | 0 | 19
383 | 473 | 0 | 16
384 | 473 | 0 | 16
384 | 473 | 0 | 19
383 | 472 | 0 | 17
384 | 471 | 0 | 19
384 | 474 | 0 | 17
384 | 473 | 0 | 19
384 | 471 | 0 | 17
384 | 471 | 0 | 14
385 | 471 | 0 | 17
384 | 472 | 0 | 19
384 | 474 | 0 | 17
384 | 472 | 0 | 17
385 | 473 | 0 | 23
385 | 474 | 0 | 17
385 | 473 | 0 | 19
385 | 472 | 0 | 19
383 | 475 | 0 | 16
383 | 472 | 0 | 21
384 | 472 | 0 | 23
384 | 474 | 0 | 19
384 | 473 | 0 | 17
384 | 471 | 0 | 19
384 | 474 | 0 | 19
383 | 474 | 0 | 14
385 | 474 | 0 | 21
382 | 473 | 0 | 19
384 | 474 | 0 | 17
385 | 474 | 0 | 19
383 | 475 | 0 | 17
384 | 476 | 0 | 21
385 | 474 | 0 | 25
385 | 474 | 0 | 25
385 | 472 | 0 | 17
385 | 474 | 3334 | 17
385 | 474 | 3178 | 118
389 | 473 | 3393 | 157
387 | 472 | 3627 | 149
393 | 472 | 3900 | 143
392 | 473 | 4095 | 141
396 | 473 | 4329 | 134
395 | 472 | 4446 | 143
399 | 472 | 4602 | 137
398 | 473 | 4680 | 151
402 | 469 | 4641 | 141
401 | 470 | 4699 | 128
405 | 469 | 4836 | 122
403 | 470 | 5674 | 132
410 | 470 | 5811 | 134
409 | 468 | 5811 | 137
414 | 468 | 6240 | 141
413 | 470 | 6181 | 134
418 | 468 | 6220 | 134
416 | 465 | 6220 | 143
422 | 465 | 6220 | 134
421 | 465 | 6201 | 147
426 | 464 | 6201 | 118
424 | 463 | 6162 | 118
429 | 463 | 6162 | 112
426 | 463 | 6123 | 130
432 | 461 | 6123 | 120
429 | 458 | 6103 | 114
433 | 460 | 6103 | 114
430 | 461 | 6103 | 126
435 | 458 | 6064 | 101
432 | 459 | 6064 | 110
438 | 458 | 6064 | 104
434 | 458 | 6064 | 103
437 | 457 | 6045 | 103
434 | 457 | 6045 | 99
439 | 457 | 6045 | 104
435 | 458 | 6025 | 104
441 | 457 | 6025 | 99
436 | 457 | 6064 | 101
439 | 457 | 6064 | 101
437 | 457 | 6006 | 103
440 | 456 | 5967 | 93
436 | 459 | 6025 | 103
441 | 455 | 5986 | 101
437 | 459 | 6045 | 116
441 | 457 | 6025 | 122
436 | 457 | 6045 | 104
441 | 455 | 6025 | 106
437 | 460 | 6006 | 104
442 | 457 | 6045 | 99
438 | 461 | 6006 | 91
442 | 458 | 6006 | 91
439 | 457 | 6006 | 103
442 | 460 | 6006 | 87
439 | 460 | 6025 | 104
443 | 458 | 6006 | 99
440 | 462 | 6006 | 110
443 | 461 | 6006 | 95
438 | 461 | 6025 | 93
443 | 462 | 6025 | 112
442 | 462 | 6025 | 97
442 | 461 | 6025 | 101
440 | 462 | 6006 | 110
442 | 465 | 6006 | 91
442 | 463 | 6006 | 106
444 | 462 | 6006 | 89
438 | 465 | 6025 | 89
444 | 465 | 6006 | 89
441 | 464 | 5986 | 93
445 | 465 | 5986 | 81
441 | 463 | 5967 | 95
447 | 465 | 6006 | 97
441 | 465 | 6006 | 97
445 | 465 | 5986 | 97
442 | 465 | 5986 | 93
446 | 465 | 6006 | 108
442 | 465 | 5986 | 89
445 | 466 | 6006 | 101
441 | 469 | 5986 | 99
446 | 470 | 5986 | 99
443 | 465 | 5986 | 87
445 | 469 | 5986 | 85
442 | 467 | 5986 | 108
446 | 467 | 6006 | 108
443 | 467 | 6006 | 106
445 | 467 | 6006 | 85
443 | 467 | 6006 | 101
447 | 467 | 5986 | 118
445 | 468 | 5986 | 85
447 | 468 | 5967 | 99
444 | 469 | 5986 | 83
448 | 469 | 5986 | 75
442 | 470 | 5967 | 104
448 | 469 | 5986 | 83
445 | 467 | 5986 | 108
447 | 469 | 5986 | 93
445 | 469 | 5967 | 110
448 | 468 | 5967 | 77
443 | 471 | 6025 | 79
448 | 466 | 5986 | 89
446 | 469 | 5928 | 97
448 | 470 | 6006 | 85
447 | 470 | 5967 | 103
448 | 469 | 5928 | 85
445 | 470 | 5986 | 101
448 | 470 | 5947 | 89
445 | 468 | 5967 | 79
449 | 468 | 5986 | 89
447 | 470 | 5967 | 85
447 | 470 | 5986 | 83
445 | 471 | 5967 | 87
449 | 471 | 5967 | 91
446 | 471 | 5967 | 81
449 | 470 | 5967 | 81
446 | 470 | 5947 | 104
447 | 471 | 5947 | 91
446 | 469 | 5967 | 91
450 | 469 | 5967 | 89
446 | 471 | 5889 | 93
449 | 471 | 5947 | 93
446 | 472 | 5967 | 93
448 | 472 | 5947 | 91
446 | 471 | 5908 | 97
448 | 473 | 5947 | 75
446 | 472 | 5986 | 79
449 | 471 | 5947 | 87
445 | 471 | 5908 | 87
449 | 472 | 5947 | 93
446 | 473 | 5908 | 93
448 | 470 | 5889 | 83
445 | 471 | 5908 | 95
450 | 473 | 5947 | 93
447 | 471 | 5928 | 93
452 | 472 | 5889 | 89
447 | 472 | 5928 | 93
451 | 473 | 5967 | 93
447 | 472 | 5947 | 85

## Desplazamiento
ciclos | seg | x(t) | h(t) | θ(t) |  |  | θ(t) | H(t)
0.5 | 0.01 | 0.1008469 | 9.601428 | 0.3251004 |  |  | 0.3750702 | 7.841402
1 | 0.02 | -0.09915314 | 9.801429 | 0.3388719 | 0.6 | 4.251059 | 0.3751417 | 7.842302
1.5 | 0.03 | 0.05084686 | 9.651428 | 0.3285968 | 0.6 | 0 | 0.3752058 | 7.843109
2 | 0.04 | -0.04915314 | 9.751429 | 0.335482 |  |  | 0.3752927 | 7.844202
2.5 | 0.05 | 0.05084686 | 9.651428 | 0.3285968 |  |  | 0.375362 | 7.845078
3 | 0.06 | 0.0008468628 | 9.701428 | 0.3320571 |  |  | 0.3754207 | 7.845825
3.5 | 0.07 | 0.0008468628 | 9.701428 | 0.3320571 |  |  | 0.3755129 | 7.846983
4 | 0.08 | 0.0008468628 | 9.701428 | 0.3320571 |  |  | 0.3754949 | 7.846785
4.5 | 0.09 | 0.0008468628 | 9.701428 | 0.3320571 |  |  | 0.375441 | 7.846127
5 | 0.1 | -0.04915314 | 9.751429 | 0.335482 |  |  | 0.3753342 | 7.844794
5.5 | 0.11 | 0.0008468628 | 9.701428 | 0.3320571 |  |  | 0.3751218 | 7.842126
6 | 0.12 | 0.0008468628 | 9.701428 | 0.3320571 |  |  | 0.3747863 | 7.837904
6.5 | 0.13 | 0.0008468628 | 9.701428 | 0.3320571 |  |  | 0.3744717 | 7.833904
7 | 0.14 | 0.0008468628 | 9.701428 | 0.3320571 |  |  | 0.3741395 | 7.829682
7.5 | 0.15 | -0.09915314 | 9.801429 | 0.3388719 |  |  | 0.3738248 | 7.825682
8 | 0.16 | -0.09915314 | 9.801429 | 0.3388719 |  |  | 0.3735437 | 7.822127
8.5 | 0.17 | 0.0008468628 | 9.701428 | 0.3320571 |  |  | 0.3732584 | 7.818571
9 | 0.18 | 0.0008468628 | 9.701428 | 0.3320571 |  |  | 0.372825 | 7.813238
9.5 | 0.19 | 0.0008468628 | 9.701428 | 0.3320571 |  |  | 0.3723171 | 7.807015
10 | 0.2 | 0.0008468628 | 9.701428 | 0.3320571 |  |  | 0.3717346 | 7.799905
10.5 | 0.21 | 0.05084686 | 9.651428 | 0.3285968 |  |  | 0.3711689 | 7.793016
11 | 0.22 | 0.1508469 | 9.551429 | 0.3215675 |  |  | 0.3707125 | 7.78746
11.5 | 0.23 | 0.0008468628 | 9.701428 | 0.3320571 | 0.6 | 12.25179 | 0.3704918 | 7.784793
12 | 0.24 | -0.04915314 | 9.751429 | 0.335482 | 0.6 | 0 | 0.3704702 | 7.784571
12.5 | 0.25 | 0.05084686 | 9.651428 | 0.3285968 |  |  | 0.3706844 | 7.787238
13 | 0.26 | 0.0008468628 | 9.701428 | 0.3320571 |  |  | 0.3711176 | 7.792571
13.5 | 0.27 | 0.0008468628 | 9.701428 | 0.3320571 |  |  | 0.371803 | 7.801015
14 | 0.28 | -0.04915314 | 9.751429 | 0.335482 |  |  | 0.372667 | 7.811682
14.5 | 0.29 | 0.0008468628 | 9.701428 | 0.3320571 |  |  | 0.3736567 | 7.823905
15 | 0.3 | 0.0008468628 | 9.701428 | 0.3320571 |  |  | 0.3746632 | 7.836349
15.5 | 0.31 | -0.04915314 | 9.751429 | 0.335482 |  |  | 0.3755583 | 7.84746
16 | 0.32 | 0.0008468628 | 9.701428 | 0.3320571 |  |  | 0.3762361 | 7.855905
16.5 | 0.33 | 0.0008468628 | 9.701428 | 0.3320571 |  |  | 0.3766634 | 7.861238
17 | 0.34 | 0.0008468628 | 9.701428 | 0.3320571 |  |  | 0.376893 | 7.864127
17.5 | 0.35 | 0.0008468628 | 9.701428 | 0.3320571 |  |  | 0.3769621 | 7.865016
18 | 0.36 | 0.0008468628 | 9.701428 | 0.3320571 |  |  | 0.3769085 | 7.864348
18.5 | 0.37 | 0.05084686 | 9.651428 | 0.3285968 |  |  | 0.3767322 | 7.862127
19 | 0.38 | 0.0008468628 | 9.701428 | 0.3320571 |  |  | 0.3765035 | 7.859238
19.5 | 0.39 | 0.0008468628 | 9.701428 | 0.3320571 |  |  | 0.3761875 | 7.855238
20 | 0.4 | 0.0008468628 | 9.701428 | 0.3320571 |  |  | 0.3758546 | 7.851016
20.5 | 0.41 | 0.05084686 | 9.651428 | 0.3285968 |  |  | 0.3755747 | 7.84746
21 | 0.42 | 0.05084686 | 9.651428 | 0.3285968 |  |  | 0.3754183 | 7.84546
21.5 | 0.43 | 0.05084686 | 9.651428 | 0.3285968 |  |  | 0.3753499 | 7.844571
22 | 0.44 | 0.05084686 | 9.651428 | 0.3285968 | 0.6 | 0.4235899 | 0.3754045 | 7.845238
22.5 | 0.45 | -0.04915314 | 9.751429 | 0.335482 | 0.6 | 0 | 0.3754217 | 7.84546
23 | 0.46 | -0.04915314 | 9.751429 | 0.335482 |  |  | 0.3753664 | 7.844793
23.5 | 0.47 | 0.0008468628 | 9.701428 | 0.3320571 |  |  | 0.3751857 | 7.84257
24 | 0.48 | 0.0008468628 | 9.701428 | 0.3320571 |  |  | 0.3748973 | 7.839015
24.5 | 0.49 | 0.0008468628 | 9.701428 | 0.3320571 |  |  | 0.3744486 | 7.833459
25 | 0.5 | 0.0008468628 | 9.701428 | 0.3320571 |  |  | 0.3740013 | 7.827905
25.5 | 0.51 | 0.0008468628 | 9.701428 | 0.3320571 |  |  | 0.3735552 | 7.822349
26 | 0.52 | -0.04915314 | 9.751429 | 0.335482 |  |  | 0.3731464 | 7.817238
26.5 | 0.53 | 0.05084686 | 9.651428 | 0.3285968 |  |  | 0.3727195 | 7.811904
27 | 0.54 | -0.09915314 | 9.801429 | 0.3388719 |  |  | 0.372434 | 7.808349
27.5 | 0.55 | 0.0008468628 | 9.701428 | 0.3320571 |  |  | 0.3721627 | 7.805016
28 | 0.56 | 0.05084686 | 9.651428 | 0.3285968 |  |  | 0.3719411 | 7.802349
28.5 | 0.57 | -0.04915314 | 9.751429 | 0.335482 |  |  | 0.3716404 | 7.798794
29 | 0.58 | 0.0008468628 | 9.701428 | 0.3320571 |  |  | 0.3713712 | 7.795682
29.5 | 0.59 | 0.05084686 | 9.651428 | 0.3285968 |  |  | 0.3707694 | 7.788571
30 | 0.6 | 0.05084686 | 9.651428 | 0.3285968 |  |  | 0.3699269 | 7.778571
30.5 | 0.61 | 0.05084686 | 9.651428 | 0.3285968 |  |  | 0.3685414 | 7.762127
31 | 0.62 | 0.05084686 | 9.651428 | 0.3285968 |  |  | 0.3667579 | 7.741015
31.5 | 0.63 | 0.05084686 | 9.651428 | 0.3285968 |  |  | 0.3641653 | 7.710571
32 | 0.64 | 0.2508469 | 9.451428 | 0.3143894 |  |  | 0.3609946 | 7.673682
32.5 | 0.65 | 0.1508469 | 9.551429 | 0.3215675 |  |  | 0.3568092 | 7.625682
33 | 0.66 | 0.4508469 | 9.251429 | 0.2995677 |  |  | 0.351833 | 7.56946
33.5 | 0.67 | 0.4008469 | 9.301429 | 0.3033329 |  |  | 0.3455728 | 7.499905
34 | 0.68 | 0.6008469 | 9.101428 | 0.2880239 |  |  | 0.3384776 | 7.422349
34.5 | 0.69 | 0.5508469 | 9.151428 | 0.2919138 |  |  | 0.3301619 | 7.333015
35 | 0.7 | 0.7508469 | 8.951428 | 0.2760932 |  |  | 0.3211932 | 7.238348
35.5 | 0.71 | 0.7008469 | 9.001429 | 0.2801143 |  |  | 0.3112944 | 7.135904
36 | 0.72 | 0.9008468 | 8.801429 | 0.2637559 |  |  | 0.3011935 | 7.03346
36.5 | 0.73 | 0.8508469 | 8.851428 | 0.2679148 |  |  | 0.290509 | 6.927461
37 | 0.74 | 1.050847 | 8.651428 | 0.2509907 |  |  | 0.2800082 | 6.825682
37.5 | 0.75 | 0.9508469 | 8.751429 | 0.2595495 |  |  | 0.2694481 | 6.725683
38 | 0.76 | 1.300847 | 8.401428 | 0.2287026 |  |  | 0.2595809 | 6.634349
38.5 | 0.77 | 1.250847 | 8.451428 | 0.2332657 |  |  | 0.2499438 | 6.547237
39 | 0.78 | 1.500847 | 8.201428 | 0.2098938 |  |  | 0.2412587 | 6.470571
39.5 | 0.79 | 1.450847 | 8.251429 | 0.2146815 |  |  | 0.2329286 | 6.398793
40 | 0.8 | 1.700847 | 8.001429 | 0.1901447 |  |  | 0.2254058 | 6.335459
40.5 | 0.81 | 1.600847 | 8.101428 | 0.2001411 |  |  | 0.21807 | 6.275015
41 | 0.82 | 1.900847 | 7.801428 | 0.1693829 |  |  | 0.2115753 | 6.222571
41.5 | 0.83 | 1.850847 | 7.851429 | 0.1746725 |  |  | 0.2052385 | 6.172349
42 | 0.84 | 2.100847 | 7.601429 | 0.1475287 |  |  | 0.1996535 | 6.128793
42.5 | 0.85 | 2.000847 | 7.701428 | 0.1585977 |  |  | 0.1942145 | 6.087015
43 | 0.86 | 2.250847 | 7.451428 | 0.1303681 |  |  | 0.1894583 | 6.051016
43.5 | 0.87 | 2.100847 | 7.601429 | 0.1475287 |  |  | 0.1846137 | 6.014793
44 | 0.88 | 2.400847 | 7.301428 | 0.1125025 |  |  | 0.1803505 | 5.983237
44.5 | 0.89 | 2.250847 | 7.451428 | 0.1303681 |  |  | 0.176075 | 5.951904
45 | 0.9 | 2.450847 | 7.251429 | 0.106383 |  |  | 0.1723395 | 5.924793
45.5 | 0.91 | 2.300847 | 7.401428 | 0.1244933 |  |  | 0.168439 | 5.896793
46 | 0.92 | 2.550847 | 7.151428 | 0.09388734 |  |  | 0.1650594 | 5.872793
46.5 | 0.93 | 2.400847 | 7.301428 | 0.1125025 |  |  | 0.1614582 | 5.84746
47 | 0.94 | 2.700847 | 7.001429 | 0.07447465 |  |  | 0.1581105 | 5.824126
47.5 | 0.95 | 2.500847 | 7.201428 | 0.1001786 |  |  | 0.1544455 | 5.798793
48 | 0.96 | 2.650847 | 7.051428 | 0.08103729 |  |  | 0.1511758 | 5.776349
48.5 | 0.97 | 2.500847 | 7.201428 | 0.1001786 |  |  | 0.1475903 | 5.751904
49 | 0.98 | 2.750847 | 6.951428 | 0.06781754 |  |  | 0.1443035 | 5.729682
49.5 | 0.99 | 2.550847 | 7.151428 | 0.09388734 |  |  | 0.1407504 | 5.705905
50 | 1 | 2.850847 | 6.851429 | 0.05421188 |  |  | 0.1374979 | 5.684349
50.5 | 1.01 | 2.600847 | 7.101429 | 0.08750758 |  |  | 0.133877 | 5.660571
51 | 1.02 | 2.750847 | 6.951428 | 0.06781754 |  |  | 0.1303859 | 5.637904
51.5 | 1.03 | 2.650847 | 7.051428 | 0.08103729 |  |  | 0.1263698 | 5.612127
52 | 1.04 | 2.800847 | 6.901428 | 0.06106396 |  |  | 0.1224539 | 5.587237
52.5 | 1.05 | 2.600847 | 7.101429 | 0.08750758 |  |  | 0.1179314 | 5.558793
53 | 1.06 | 2.850847 | 6.851429 | 0.05421188 |  |  | 0.1134276 | 5.530793
53.5 | 1.07 | 2.650847 | 7.051428 | 0.08103729 |  |  | 0.1085174 | 5.500571
54 | 1.08 | 2.850847 | 6.851429 | 0.05421188 |  |  | 0.1039653 | 5.472794
54.5 | 1.09 | 2.600847 | 7.101429 | 0.08750758 |  |  | 0.09911616 | 5.44346
55 | 1.1 | 2.850847 | 6.851429 | 0.05421188 |  |  | 0.09474574 | 5.417237
55.5 | 1.11 | 2.650847 | 7.051428 | 0.08103729 |  |  | 0.09030683 | 5.390793
56 | 1.12 | 2.900847 | 6.801428 | 0.04725899 |  |  | 0.08651028 | 5.368349
56.5 | 1.13 | 2.700847 | 7.001429 | 0.07447465 |  |  | 0.08265173 | 5.345682
57 | 1.14 | 2.900847 | 6.801428 | 0.04725899 |  |  | 0.07945649 | 5.327015
57.5 | 1.15 | 2.750847 | 6.951428 | 0.06781754 |  |  | 0.07619852 | 5.308126
58 | 1.16 | 2.900847 | 6.801428 | 0.04725899 |  |  | 0.07342684 | 5.292127
58.5 | 1.17 | 2.750847 | 6.951428 | 0.06781754 |  |  | 0.07025222 | 5.273904
59 | 1.18 | 2.950847 | 6.751429 | 0.04020318 |  |  | 0.06736511 | 5.25746
59.5 | 1.19 | 2.800847 | 6.901428 | 0.06106396 |  |  | 0.06397282 | 5.238348
60 | 1.2 | 2.950847 | 6.751429 | 0.04020318 |  |  | 0.06094619 | 5.22146
60.5 | 1.21 | 2.700847 | 7.001429 | 0.07447465 |  |  | 0.0576039 | 5.203015
61 | 1.22 | 2.950847 | 6.751429 | 0.04020318 |  |  | 0.05474932 | 5.18746
61.5 | 1.23 | 2.900847 | 6.801428 | 0.04725899 |  |  | 0.05152985 | 5.170127
62 | 1.24 | 2.900847 | 6.801428 | 0.04725899 |  |  | 0.04889075 | 5.156126
62.5 | 1.25 | 2.800847 | 6.901428 | 0.06106396 |  |  | 0.04586454 | 5.140127
63 | 1.26 | 2.900847 | 6.801428 | 0.04725899 |  |  | 0.04331469 | 5.126793
63.5 | 1.27 | 2.900847 | 6.801428 | 0.04725899 |  |  | 0.04062997 | 5.112793
64 | 1.28 | 3.000847 | 6.701428 | 0.03304202 |  |  | 0.03883446 | 5.10346
64.5 | 1.29 | 2.700847 | 7.001429 | 0.07447465 |  |  | 0.03675676 | 5.092571
65 | 1.3 | 3.000847 | 6.701428 | 0.03304202 |  |  | 0.03531114 | 5.085015
65.5 | 1.31 | 2.850847 | 6.851429 | 0.05421188 |  |  | 0.03339178 | 5.075016
66 | 1.32 | 3.050847 | 6.651428 | 0.02577319 |  |  | 0.0317597 | 5.066571
66.5 | 1.33 | 2.850847 | 6.851429 | 0.05421188 |  |  | 0.02929821 | 5.053904
67 | 1.34 | 3.150847 | 6.551428 | 0.01090276 |  |  | 0.02715813 | 5.043015
67.5 | 1.35 | 2.850847 | 6.851429 | 0.05421188 |  |  | 0.02436356 | 5.028793
68 | 1.36 | 3.050847 | 6.651428 | 0.02577319 |  |  | 0.02205201 | 5.017016
68.5 | 1.37 | 2.900847 | 6.801428 | 0.04725899 |  |  | 0.0191424 | 5.002126
69 | 1.38 | 3.100847 | 6.601429 | 0.01839433 |  |  | 0.01676469 | 4.989904
69.5 | 1.39 | 2.900847 | 6.801428 | 0.04725899 |  |  | 0.01395953 | 4.97546
70 | 1.4 | 3.050847 | 6.651428 | 0.02577319 |  |  | 0.0118607 | 4.964571
70.5 | 1.41 | 2.850847 | 6.851429 | 0.05421188 |  |  | 0.009501089 | 4.952348
71 | 1.42 | 3.100847 | 6.601429 | 0.01839433 |  |  | 0.00793357 | 4.944127
71.5 | 1.43 | 2.950847 | 6.751429 | 0.04020318 |  |  | 0.00622406 | 4.935237
72 | 1.44 | 3.050847 | 6.651428 | 0.02577319 |  |  | 0.005396735 | 4.930793
72.5 | 1.45 | 2.900847 | 6.801428 | 0.04725899 |  |  | 0.004197815 | 4.924571
73 | 1.46 | 3.100847 | 6.601429 | 0.01839433 |  |  | 0.0035993 | 4.92146
73.5 | 1.47 | 2.950847 | 6.751429 | 0.04020318 |  |  | 0.002758215 | 4.917238
74 | 1.48 | 3.050847 | 6.651428 | 0.02577319 |  |  | 0.002359803 | 4.915238
74.5 | 1.49 | 2.950847 | 6.751429 | 0.04020318 |  |  | 0.001370327 | 4.910349
75 | 1.5 | 3.150847 | 6.551428 | 0.01090276 |  |  | 0.000966048 | 4.908349
75.5 | 1.51 | 3.050847 | 6.651428 | 0.02577319 |  |  | 0.0002782706 | 4.9
76 | 1.52 | 3.150847 | 6.551428 | 0.01090276 |  |  | 0 | 4.9
76.5 | 1.53 | 3.000847 | 6.701428 | 0.03304202 |  |  | 0 | 4.9
77 | 1.54 | 3.200847 | 6.501429 | 0.003296034 |  |  | 0 | 4.9
77.5 | 1.55 | 2.900847 | 6.801428 | 0.04725899 |  |  | 0 | 4.9
78 | 1.56 | 3.200847 | 6.501429 | 0.003296034 |  |  | 0 | 4.9
78.5 | 1.57 | 3.050847 | 6.651428 | 0.02577319 |  |  | 0 | 4.9
79 | 1.58 | 3.150847 | 6.551428 | 0.01090276 |  |  | 0 | 4.9
79.5 | 1.59 | 3.050847 | 6.651428 | 0.02577319 |  |  | 0 | 4.9
80 | 1.6 | 3.200847 | 6.501429 | 0.003296034 |  |  | 0 | 4.9
80.5 | 1.61 | 2.950847 | 6.751429 | 0.04020318
81 | 1.62 | 3.200847 | 6.501429 | 0.003296034
81.5 | 1.63 | 3.100847 | 6.601429 | 0.01839433
82 | 1.64 | 3.200847 | 6.501429 | 0.003296034
82.5 | 1.65 | 3.150847 | 6.551428 | 0.01090276
83 | 1.66 | 3.200847 | 6.501429 | 0.003296034
83.5 | 1.67 | 3.050847 | 6.651428 | 0.02577319
84 | 1.68 | 3.200847 | 6.501429 | 0.003296034
84.5 | 1.69 | 3.050847 | 6.651428 | 0.02577319
85 | 1.7 | 3.250847 | 6.451428 | -0.004428672
85.5 | 1.71 | 3.150847 | 6.551428 | 0.01090276
86 | 1.72 | 3.150847 | 6.551428 | 0.01090276
86.5 | 1.73 | 3.050847 | 6.651428 | 0.02577319
87 | 1.74 | 3.250847 | 6.451428 | -0.004428672
87.5 | 1.75 | 3.100847 | 6.601429 | 0.01839433
88 | 1.76 | 3.250847 | 6.451428 | -0.004428672
88.5 | 1.77 | 3.100847 | 6.601429 | 0.01839433
89 | 1.78 | 3.150847 | 6.551428 | 0.01090276
89.5 | 1.79 | 3.100847 | 6.601429 | 0.01839433
90 | 1.8 | 3.300847 | 6.401428 | -0.01227405
90.5 | 1.81 | 3.100847 | 6.601429 | 0.01839433
91 | 1.82 | 3.250847 | 6.451428 | -0.004428672
91.5 | 1.83 | 3.100847 | 6.601429 | 0.01839433
92 | 1.84 | 3.200847 | 6.501429 | 0.003296034
92.5 | 1.85 | 3.100847 | 6.601429 | 0.01839433
93 | 1.86 | 3.200847 | 6.501429 | 0.003296034
93.5 | 1.87 | 3.100847 | 6.601429 | 0.01839433
94 | 1.88 | 3.250847 | 6.451428 | -0.004428672
94.5 | 1.89 | 3.050847 | 6.651428 | 0.02577319
95 | 1.9 | 3.250847 | 6.451428 | -0.004428672
95.5 | 1.91 | 3.100847 | 6.601429 | 0.01839433
96 | 1.92 | 3.200847 | 6.501429 | 0.003296034
96.5 | 1.93 | 3.050847 | 6.651428 | 0.02577319
97 | 1.94 | 3.300847 | 6.401428 | -0.01227405
97.5 | 1.95 | 3.150847 | 6.551428 | 0.01090276
98 | 1.96 | 3.400847 | 6.301428 | -0.02833823
98.5 | 1.97 | 3.150847 | 6.551428 | 0.01090276
99 | 1.98 | 3.350847 | 6.351429 | -0.02024287
99.5 | 1.99 | 3.150847 | 6.551428 | 0.01090276
100 | 2
100.5 | 2.01
101 | 2.02
101.5 | 2.03
102 | 2.04
102.5 | 2.05
103 | 2.06
103.5 | 2.07
104 | 2.08
104.5 | 2.09
105 | 2.1
105.5 | 2.11
106 | 2.12
106.5 | 2.13
107 | 2.14
107.5 | 2.15
108 | 2.16
108.5 | 2.17
109 | 2.18
109.5 | 2.19
110 | 2.2
110.5 | 2.21
111 | 2.22
111.5 | 2.23
112 | 2.24
112.5 | 2.25
113 | 2.26
113.5 | 2.27
114 | 2.28
114.5 | 2.29
115 | 2.3
115.5 | 2.31
116 | 2.32
116.5 | 2.33
117 | 2.34
117.5 | 2.35
118 | 2.36
118.5 | 2.37
119 | 2.38
119.5 | 2.39
120 | 2.4
120.5 | 2.41
121 | 2.42
121.5 | 2.43
122 | 2.44
122.5 | 2.45
123 | 2.46
123.5 | 2.47
124 | 2.48
124.5 | 2.49
125 | 2.5

## Fuerza
ciclos | seg | Fuerza | Presión
0.5 | 0.01 | 9.26064 | 83.264 | 0.6 | 11.6739
1 | 0.02 | 9.28026 | 83.44041 | 0.6 | 0
1.5 | 0.03 | 9.26064 | 83.264
2 | 0.04 | 9.29988 | 83.61681
2.5 | 0.05 | 9.26064 | 83.264
3 | 0.06 | 9.24102 | 83.08759
3.5 | 0.07 | 9.2214 | 82.91119
4 | 0.08 | 9.28026 | 83.44041
4.5 | 0.09 | 9.26064 | 83.264
5 | 0.1 | 9.3195 | 83.79322
5.5 | 0.11 | 9.28026 | 83.44041
6 | 0.12 | 9.28026 | 83.44041
6.5 | 0.13 | 9.24102 | 83.08759
7 | 0.14 | 9.24102 | 83.08759
7.5 | 0.15 | 9.26064 | 83.264
8 | 0.16 | 9.3195 | 83.79322
8.5 | 0.17 | 9.26064 | 83.264 | 0.6 | 104.962
9 | 0.18 | 9.26064 | 83.264 | 0.6 | 0
9.5 | 0.19 | 9.2214 | 82.91119
10 | 0.2 | 9.2214 | 82.91119
10.5 | 0.21 | 9.26064 | 83.264
11 | 0.22 | 9.28026 | 83.44041
11.5 | 0.23 | 9.28026 | 83.44041
12 | 0.24 | 9.28026 | 83.44041
12.5 | 0.25 | 9.26064 | 83.264
13 | 0.26 | 9.26064 | 83.264
13.5 | 0.27 | 9.28026 | 83.44041
14 | 0.28 | 9.28026 | 83.44041
14.5 | 0.29 | 9.28026 | 83.44041
15 | 0.3 | 9.28026 | 83.44041
15.5 | 0.31 | 9.26064 | 83.264
16 | 0.32 | 9.24102 | 83.08759
16.5 | 0.33 | 9.29988 | 83.61681
17 | 0.34 | 9.28026 | 83.44041
17.5 | 0.35 | 9.24102 | 83.08759
18 | 0.36 | 9.24102 | 83.08759
18.5 | 0.37 | 9.24102 | 83.08759
19 | 0.38 | 9.26064 | 83.264
19.5 | 0.39 | 9.29988 | 83.61681
20 | 0.4 | 9.26064 | 83.264
20.5 | 0.41 | 9.28026 | 83.44041
21 | 0.42 | 9.29988 | 83.61681
21.5 | 0.43 | 9.28026 | 83.44041
22 | 0.44 | 9.26064 | 83.264
22.5 | 0.45 | 9.3195 | 83.79322
23 | 0.46 | 9.26064 | 83.264
23.5 | 0.47 | 9.26064 | 83.264
24 | 0.48 | 9.29988 | 83.61681
24.5 | 0.49 | 9.28026 | 83.44041
25 | 0.5 | 9.24102 | 83.08759
25.5 | 0.51 | 9.29988 | 83.61681
26 | 0.52 | 9.29988 | 83.61681
26.5 | 0.53 | 9.29988 | 83.61681
27 | 0.54 | 9.28026 | 83.44041
27.5 | 0.55 | 9.29988 | 83.61681
28 | 0.56 | 9.29988 | 83.61681
28.5 | 0.57 | 9.3195 | 83.79322
29 | 0.58 | 9.33912 | 83.96963
29.5 | 0.59 | 9.29988 | 83.61681
30 | 0.6 | 9.29988 | 83.61681
30.5 | 0.61 | 9.26064 | 83.264
31 | 0.62 | 9.29988 | 83.61681
31.5 | 0.63 | 9.29988 | 83.61681
32 | 0.64 | 9.28026 | 83.44041
32.5 | 0.65 | 9.26064 | 83.264
33 | 0.66 | 9.26064 | 83.264
33.5 | 0.67 | 9.28026 | 83.44041
34 | 0.68 | 9.28026 | 83.44041
34.5 | 0.69 | 9.26064 | 83.264
35 | 0.7 | 9.26064 | 83.264
35.5 | 0.71 | 9.28026 | 83.44041
36 | 0.72 | 9.20178 | 82.73478
36.5 | 0.73 | 9.2214 | 82.91119
37 | 0.74 | 9.20178 | 82.73478
37.5 | 0.75 | 9.2214 | 82.91119
38 | 0.76 | 9.2214 | 82.91119
38.5 | 0.77 | 9.18216 | 82.55838
39 | 0.78 | 9.18216 | 82.55838
39.5 | 0.79 | 9.2214 | 82.91119
40 | 0.8 | 9.18216 | 82.55838
40.5 | 0.81 | 9.1233 | 82.02915
41 | 0.82 | 9.1233 | 82.02915
41.5 | 0.83 | 9.1233 | 82.02915
42 | 0.84 | 9.10368 | 81.85275
42.5 | 0.85 | 9.08406 | 81.67634
43 | 0.86 | 9.08406 | 81.67634
43.5 | 0.87 | 9.08406 | 81.67634
44 | 0.88 | 9.04482 | 81.32352
44.5 | 0.89 | 8.98596 | 80.7943
45 | 0.9 | 9.0252 | 81.14712
45.5 | 0.91 | 9.04482 | 81.32352
46 | 0.92 | 8.98596 | 80.7943
46.5 | 0.93 | 9.00558 | 80.97071
47 | 0.94 | 8.98596 | 80.7943
47.5 | 0.95 | 8.98596 | 80.7943
48 | 0.96 | 8.96634 | 80.6179
48.5 | 0.97 | 8.96634 | 80.6179
49 | 0.98 | 8.96634 | 80.6179
49.5 | 0.99 | 8.98596 | 80.7943
50 | 1 | 8.96634 | 80.6179
50.5 | 1.01 | 8.96634 | 80.6179
51 | 1.02 | 8.96634 | 80.6179
51.5 | 1.03 | 8.96634 | 80.6179
52 | 1.04 | 8.94672 | 80.44149
52.5 | 1.05 | 9.00558 | 80.97071
53 | 1.06 | 8.9271 | 80.26508
53.5 | 1.07 | 9.00558 | 80.97071
54 | 1.08 | 8.96634 | 80.6179
54.5 | 1.09 | 8.96634 | 80.6179
55 | 1.1 | 8.9271 | 80.26508
55.5 | 1.11 | 9.0252 | 81.14712
56 | 1.12 | 8.96634 | 80.6179
56.5 | 1.13 | 9.04482 | 81.32352
57 | 1.14 | 8.98596 | 80.7943
57.5 | 1.15 | 8.96634 | 80.6179
58 | 1.16 | 9.0252 | 81.14712
58.5 | 1.17 | 9.0252 | 81.14712
59 | 1.18 | 8.98596 | 80.7943
59.5 | 1.19 | 9.06444 | 81.49993
60 | 1.2 | 9.04482 | 81.32352
60.5 | 1.21 | 9.04482 | 81.32352
61 | 1.22 | 9.06444 | 81.49993
61.5 | 1.23 | 9.06444 | 81.49993
62 | 1.24 | 9.04482 | 81.32352
62.5 | 1.25 | 9.06444 | 81.49993
63 | 1.26 | 9.1233 | 82.02915
63.5 | 1.27 | 9.08406 | 81.67634
64 | 1.28 | 9.06444 | 81.49993
64.5 | 1.29 | 9.1233 | 82.02915
65 | 1.3 | 9.1233 | 82.02915
65.5 | 1.31 | 9.10368 | 81.85275
66 | 1.32 | 9.1233 | 82.02915
66.5 | 1.33 | 9.08406 | 81.67634
67 | 1.34 | 9.1233 | 82.02915
67.5 | 1.35 | 9.1233 | 82.02915
68 | 1.36 | 9.1233 | 82.02915
68.5 | 1.37 | 9.1233 | 82.02915
69 | 1.38 | 9.1233 | 82.02915
69.5 | 1.39 | 9.1233 | 82.02915
70 | 1.4 | 9.14292 | 82.20556
70.5 | 1.41 | 9.20178 | 82.73478
71 | 1.42 | 9.2214 | 82.91119
71.5 | 1.43 | 9.1233 | 82.02915
72 | 1.44 | 9.20178 | 82.73478
72.5 | 1.45 | 9.16254 | 82.38197
73 | 1.46 | 9.16254 | 82.38197
73.5 | 1.47 | 9.16254 | 82.38197
74 | 1.48 | 9.16254 | 82.38197
74.5 | 1.49 | 9.16254 | 82.38197
75 | 1.5 | 9.16254 | 82.38197
75.5 | 1.51 | 9.18216 | 82.55838
76 | 1.52 | 9.18216 | 82.55838
76.5 | 1.53 | 9.20178 | 82.73478
77 | 1.54 | 9.20178 | 82.73478
77.5 | 1.55 | 9.2214 | 82.91119
78 | 1.56 | 9.20178 | 82.73478
78.5 | 1.57 | 9.16254 | 82.38197
79 | 1.58 | 9.20178 | 82.73478
79.5 | 1.59 | 9.20178 | 82.73478
80 | 1.6 | 9.18216 | 82.55838
80.5 | 1.61 | 9.24102 | 83.08759
81 | 1.62 | 9.14292 | 82.20556
81.5 | 1.63 | 9.20178 | 82.73478
82 | 1.64 | 9.2214 | 82.91119
82.5 | 1.65 | 9.2214 | 82.91119
83 | 1.66 | 9.20178 | 82.73478
83.5 | 1.67 | 9.2214 | 82.91119
84 | 1.68 | 9.2214 | 82.91119
84.5 | 1.69 | 9.18216 | 82.55838
85 | 1.7 | 9.18216 | 82.55838
85.5 | 1.71 | 9.2214 | 82.91119
86 | 1.72 | 9.2214 | 82.91119
86.5 | 1.73 | 9.24102 | 83.08759
87 | 1.74 | 9.24102 | 83.08759
87.5 | 1.75 | 9.24102 | 83.08759
88 | 1.76 | 9.2214 | 82.91119
88.5 | 1.77 | 9.2214 | 82.91119
89 | 1.78 | 9.24102 | 83.08759
89.5 | 1.79 | 9.20178 | 82.73478
90 | 1.8 | 9.20178 | 82.73478
90.5 | 1.81 | 9.24102 | 83.08759
91 | 1.82 | 9.24102 | 83.08759
91.5 | 1.83 | 9.26064 | 83.264
92 | 1.84 | 9.26064 | 83.264
92.5 | 1.85 | 9.24102 | 83.08759
93 | 1.86 | 9.28026 | 83.44041
93.5 | 1.87 | 9.26064 | 83.264
94 | 1.88 | 9.24102 | 83.08759
94.5 | 1.89 | 9.24102 | 83.08759
95 | 1.9 | 9.26064 | 83.264
95.5 | 1.91 | 9.28026 | 83.44041
96 | 1.92 | 9.2214 | 82.91119
96.5 | 1.93 | 9.24102 | 83.08759
97 | 1.94 | 9.28026 | 83.44041
97.5 | 1.95 | 9.24102 | 83.08759
98 | 1.96 | 9.26064 | 83.264
98.5 | 1.97 | 9.26064 | 83.264
99 | 1.98 | 9.28026 | 83.44041
99.5 | 1.99 | 9.26064 | 83.264
100 | 2
100.5 | 2.01
101 | 2.02
101.5 | 2.03
102 | 2.04
102.5 | 2.05
103 | 2.06
103.5 | 2.07
104 | 2.08
104.5 | 2.09
105 | 2.1
105.5 | 2.11
106 | 2.12
106.5 | 2.13
107 | 2.14
107.5 | 2.15
108 | 2.16
108.5 | 2.17
109 | 2.18
109.5 | 2.19
110 | 2.2
110.5 | 2.21
111 | 2.22
111.5 | 2.23
112 | 2.24
112.5 | 2.25
113 | 2.26
113.5 | 2.27
114 | 2.28
114.5 | 2.29
115 | 2.3
115.5 | 2.31
116 | 2.32
116.5 | 2.33
117 | 2.34
117.5 | 2.35
118 | 2.36
118.5 | 2.37
119 | 2.38
119.5 | 2.39
120 | 2.4
120.5 | 2.41
121 | 2.42
121.5 | 2.43
122 | 2.44
122.5 | 2.45
123 | 2.46
123.5 | 2.47
124 | 2.48
124.5 | 2.49
125 | 2.5

## Resistencia
ciclos | seg | Intensidad | Tensión | Resistencia | Potencia | Energía
0.5 | 0.01 | 0 | 0.5523729 |  |  |  | 0.6 | 7.8
1 | 0.02 | 0 | 0.02237288 |  |  |  | 0.6 | 0 | La línea vertical roja señala el fin del precalentamiento
1.5 | 0.03 | 0 | 0.04237287 |  |  |  | 0.7 | 7.8
2 | 0.04 | 0 | 0.04237287 |  |  |  | 0.7 | 0
2.5 | 0.05 | 0 | 0.02237288
3 | 0.06 | 0 | 0.02237288
3.5 | 0.07 | 0 | 0.002372875
4 | 0.08 | 0 | -0.02762713
4.5 | 0.09 | 0 | -0.01762713
5 | 0.1 | 0 | 0.002372875
5.5 | 0.11 | 0 | 0.02237288
6 | 0.12 | 0 | 0.002372875
6.5 | 0.13 | 0 | -0.06762712
7 | 0.14 | 0 | 0.002372875
7.5 | 0.15 | 0 | -0.04762712
8 | 0.16 | 0 | -0.01762713
8.5 | 0.17 | 0 | -0.01762713
9 | 0.18 | 0 | 0.002372875 |  |  |  | 0.6 | 1.727863
9.5 | 0.19 | 0 | 0.06237287 |  |  |  | 0.6 | 0
10 | 0.2 | 0 | -0.01762713
10.5 | 0.21 | 0 | -0.01762713
11 | 0.22 | 0 | 0.04237287
11.5 | 0.23 | 0 | 0.04237287
12 | 0.24 | 0 | 0.002372875
12.5 | 0.25 | 0 | 0.002372875
13 | 0.26 | 0 | -0.01762713
13.5 | 0.27 | 0 | 0.002372875
14 | 0.28 | 0 | -0.02762713
14.5 | 0.29 | 0 | -0.02762713
15 | 0.3 | 0 | 0.002372875
15.5 | 0.31 | 0 | -0.01762713
16 | 0.32 | 0 | 0.002372875
16.5 | 0.33 | 0 | -0.01762713 |  |  |  | 0.6 | 0.5092433
17 | 0.34 | 0 | 0.002372875 |  |  |  | 0.6 | 0
17.5 | 0.35 | 0 | -0.01762713
18 | 0.36 | 0 | -0.04762712
18.5 | 0.37 | 0 | -0.01762713
19 | 0.38 | 0 | 0.002372875
19.5 | 0.39 | 0 | -0.01762713
20 | 0.4 | 0 | -0.01762713
20.5 | 0.41 | 0 | 0.04237287
21 | 0.42 | 0 | -0.01762713
21.5 | 0.43 | 0 | 0.002372875
22 | 0.44 | 0 | 0.002372875
22.5 | 0.45 | 0 | -0.02762713
23 | 0.46 | 0 | 0.02237288
23.5 | 0.47 | 0 | 0.04237287
24 | 0.48 | 0 | 0.002372875
24.5 | 0.49 | 0 | -0.01762713 |  |  |  | 0.6 | 9.938821
25 | 0.5 | 0 | 0.002372875 |  |  |  | 0.6 | 0
25.5 | 0.51 | 0 | 0.002372875
26 | 0.52 | 0 | -0.04762712
26.5 | 0.53 | 0 | 0.02237288
27 | 0.54 | 0 | 0.002372875
27.5 | 0.55 | 0 | -0.01762713
28 | 0.56 | 0 | 0.002372875
28.5 | 0.57 | 0 | -0.01762713
29 | 0.58 | 0 | 0.02237288
29.5 | 0.59 | 0 | 0.06237287
30 | 0.6 | 0 | 0.06237287
30.5 | 0.61 | 0 | -0.01762713
31 | 0.62 | 3.334 | -0.01770839 | -0.005311456 | -0.05903979 | -0.0005903979
31.5 | 0.63 | 3.178 | 0.9922954 | 0.312239 | 3.153515 | 0.03094475
32 | 0.64 | 3.393 | 1.38229 | 0.4073947 | 4.69011 | 0.07784585
32.5 | 0.65 | 3.627 | 1.302284 | 0.3590528 | 4.723386 | 0.1250797
33 | 0.66 | 3.9 | 1.242278 | 0.3185328 | 4.844884 | 0.1735286
33.5 | 0.67 | 4.095 | 1.222273 | 0.2984794 | 5.005208 | 0.2235806
34 | 0.68 | 4.329 | 1.152267 | 0.266174 | 4.988165 | 0.2734623
34.5 | 0.69 | 4.446 | 1.242265 | 0.2794117 | 5.523108 | 0.3286934
35 | 0.7 | 4.602 | 1.182261 | 0.2569015 | 5.440764 | 0.383101
35.5 | 0.71 | 4.68 | 1.322259 | 0.2825339 | 6.188171 | 0.4449828
36 | 0.72 | 4.641 | 1.22226 | 0.2633613 | 5.672507 | 0.5017079
36.5 | 0.73 | 4.699 | 1.092258 | 0.2324449 | 5.132522 | 0.5530331
37 | 0.74 | 4.836 | 1.032255 | 0.2134522 | 4.991985 | 0.6029529
37.5 | 0.75 | 5.674 | 1.132235 | 0.1995479 | 6.424299 | 0.6671959
38 | 0.76 | 5.811 | 1.152231 | 0.1982845 | 6.695615 | 0.734152
38.5 | 0.77 | 5.811 | 1.182231 | 0.2034471 | 6.869946 | 0.8028515
39 | 0.78 | 6.24 | 1.222221 | 0.1958687 | 7.626657 | 0.8791181
39.5 | 0.79 | 6.181 | 1.152222 | 0.1864135 | 7.121885 | 0.9503369
40 | 0.8 | 6.22 | 1.152221 | 0.1852446 | 7.166816 | 1.022005
40.5 | 0.81 | 6.22 | 1.242221 | 0.199714 | 7.726616 | 1.099271
41 | 0.82 | 6.22 | 1.152221 | 0.1852446 | 7.166816 | 1.170939
41.5 | 0.83 | 6.201 | 1.282222 | 0.2067766 | 7.951057 | 1.25045
42 | 0.84 | 6.201 | 0.9922217 | 0.16001 | 6.152767 | 1.311978
42.5 | 0.85 | 6.162 | 0.9922227 | 0.1610228 | 6.114076 | 1.373119
43 | 0.86 | 6.162 | 0.9322227 | 0.1512857 | 5.744356 | 1.430562
43.5 | 0.87 | 6.123 | 1.112224 | 0.1816468 | 6.810145 | 1.498664
44 | 0.88 | 6.123 | 1.012224 | 0.165315 | 6.197845 | 1.560642
44.5 | 0.89 | 6.103 | 0.9522241 | 0.1560256 | 5.811424 | 1.618756
45 | 0.9 | 6.103 | 0.9522241 | 0.1560256 | 5.811424 | 1.676871
45.5 | 0.91 | 6.103 | 1.072224 | 0.175688 | 6.543784 | 1.742308
46 | 0.92 | 6.064 | 0.822225 | 0.1355912 | 4.985973 | 1.792168
46.5 | 0.93 | 6.064 | 0.9122251 | 0.1504329 | 5.531733 | 1.847485
47 | 0.94 | 6.064 | 0.8522251 | 0.1405384 | 5.167893 | 1.899164
47.5 | 0.95 | 6.064 | 0.8422251 | 0.1388894 | 5.107253 | 1.950237
48 | 0.96 | 6.045 | 0.8422256 | 0.139326 | 5.091254 | 2.001149
48.5 | 0.97 | 6.045 | 0.8022255 | 0.1327089 | 4.849453 | 2.049644
49 | 0.98 | 6.045 | 0.8522255 | 0.1409802 | 5.151703 | 2.101161
49.5 | 0.99 | 6.025 | 0.852226 | 0.1414483 | 5.134662 | 2.152508
50 | 1 | 6.025 | 0.802226 | 0.1331495 | 4.833412 | 2.200842
50.5 | 1.01 | 6.064 | 0.822225 | 0.1355912 | 4.985973 | 2.250701
51 | 1.02 | 6.064 | 0.822225 | 0.1355912 | 4.985973 | 2.300561
51.5 | 1.03 | 6.006 | 0.8422265 | 0.1402308 | 5.058413 | 2.351145
52 | 1.04 | 5.967 | 0.7422274 | 0.1243887 | 4.428871 | 2.395434
52.5 | 1.05 | 6.025 | 0.842226 | 0.1397886 | 5.074412 | 2.446178
53 | 1.06 | 5.986 | 0.8222269 | 0.1373583 | 4.921851 | 2.495396
53.5 | 1.07 | 6.045 | 0.9722255 | 0.1608313 | 5.877103 | 2.554168
54 | 1.08 | 6.025 | 1.032226 | 0.1713238 | 6.219162 | 2.616359
54.5 | 1.09 | 6.045 | 0.8522255 | 0.1409802 | 5.151703 | 2.667876
55 | 1.1 | 6.025 | 0.872226 | 0.1447678 | 5.255162 | 2.720428
55.5 | 1.11 | 6.006 | 0.8522265 | 0.1418958 | 5.118473 | 2.771612
56 | 1.12 | 6.045 | 0.8022255 | 0.1327089 | 4.849453 | 2.820107
56.5 | 1.13 | 6.006 | 0.7222265 | 0.1202508 | 4.337692 | 2.863484
57 | 1.14 | 6.006 | 0.7222265 | 0.1202508 | 4.337692 | 2.906861
57.5 | 1.15 | 6.006 | 0.8422265 | 0.1402308 | 5.058413 | 2.957445
58 | 1.16 | 6.006 | 0.6822265 | 0.1135908 | 4.097452 | 2.99842
58.5 | 1.17 | 6.025 | 0.852226 | 0.1414483 | 5.134662 | 3.049766
59 | 1.18 | 6.006 | 0.8022265 | 0.1335708 | 4.818172 | 3.097948
59.5 | 1.19 | 6.006 | 0.9122265 | 0.1518859 | 5.478832 | 3.152736
60 | 1.2 | 6.006 | 0.7622265 | 0.1269108 | 4.577932 | 3.198515
60.5 | 1.21 | 6.025 | 0.742226 | 0.123191 | 4.471912 | 3.243235
61 | 1.22 | 6.025 | 0.932226 | 0.1547263 | 5.616662 | 3.299401
61.5 | 1.23 | 6.025 | 0.782226 | 0.12983 | 4.712912 | 3.34653
62 | 1.24 | 6.025 | 0.822226 | 0.136469 | 4.953912 | 3.39607
62.5 | 1.25 | 6.006 | 0.9122265 | 0.1518859 | 5.478832 | 3.450858
63 | 1.26 | 6.006 | 0.7222265 | 0.1202508 | 4.337692 | 3.494235
63.5 | 1.27 | 6.006 | 0.8722265 | 0.1452259 | 5.238592 | 3.546621
64 | 1.28 | 6.006 | 0.7022265 | 0.1169208 | 4.217572 | 3.588796
64.5 | 1.29 | 6.025 | 0.702226 | 0.116552 | 4.230912 | 3.631105
65 | 1.3 | 6.006 | 0.7022265 | 0.1169208 | 4.217572 | 3.673281
65.5 | 1.31 | 5.986 | 0.742227 | 0.1239938 | 4.442971 | 3.717711
66 | 1.32 | 5.986 | 0.622227 | 0.103947 | 3.724651 | 3.754957
66.5 | 1.33 | 5.967 | 0.7622274 | 0.1277405 | 4.548211 | 3.80044
67 | 1.34 | 6.006 | 0.7822265 | 0.1302408 | 4.698052 | 3.84742
67.5 | 1.35 | 6.006 | 0.7822265 | 0.1302408 | 4.698052 | 3.894401
68 | 1.36 | 5.986 | 0.782227 | 0.1306761 | 4.682411 | 3.941225
68.5 | 1.37 | 5.986 | 0.742227 | 0.1239938 | 4.442971 | 3.985655
69 | 1.38 | 6.006 | 0.8922265 | 0.1485559 | 5.358712 | 4.039242
69.5 | 1.39 | 5.986 | 0.7022269 | 0.1173116 | 4.20353 | 4.081277
70 | 1.4 | 6.006 | 0.8222265 | 0.1369008 | 4.938292 | 4.13066
70.5 | 1.41 | 5.986 | 0.802227 | 0.1340172 | 4.802131 | 4.178681
71 | 1.42 | 5.986 | 0.802227 | 0.1340172 | 4.802131 | 4.226702
71.5 | 1.43 | 5.986 | 0.682227 | 0.1139704 | 4.083811 | 4.26754
72 | 1.44 | 5.986 | 0.662227 | 0.1106293 | 3.964091 | 4.307181
72.5 | 1.45 | 5.986 | 0.8922269 | 0.1490523 | 5.34087 | 4.36059
73 | 1.46 | 6.006 | 0.8922265 | 0.1485559 | 5.358712 | 4.414177
73.5 | 1.47 | 6.006 | 0.8722265 | 0.1452259 | 5.238592 | 4.466563
74 | 1.48 | 6.006 | 0.6622265 | 0.1102608 | 3.977332 | 4.506336
74.5 | 1.49 | 6.006 | 0.8222265 | 0.1369008 | 4.938292 | 4.555719
75 | 1.5 | 5.986 | 0.992227 | 0.1657579 | 5.939471 | 4.615114
75.5 | 1.51 | 5.986 | 0.662227 | 0.1106293 | 3.964091 | 4.654755
76 | 1.52 | 5.967 | 0.8022274 | 0.134444 | 4.786891 | 4.702623
76.5 | 1.53 | 5.986 | 0.6422269 | 0.1072882 | 3.84437 | 4.741067
77 | 1.54 | 5.986 | 0.562227 | 0.09392364 | 3.365491 | 4.774722
77.5 | 1.55 | 5.967 | 0.8522274 | 0.1428234 | 5.085241 | 4.825574
78 | 1.56 | 5.986 | 0.6422269 | 0.1072882 | 3.84437 | 4.864017
78.5 | 1.57 | 5.986 | 0.8922269 | 0.1490523 | 5.34087 | 4.917426
79 | 1.58 | 5.986 | 0.742227 | 0.1239938 | 4.442971 | 4.961856
79.5 | 1.59 | 5.967 | 0.9122275 | 0.1528787 | 5.443261 | 5.016288
80 | 1.6 | 5.967 | 0.5822275 | 0.09757457 | 3.474151 | 5.05103
80.5 | 1.61 | 6.025 | 0.602226 | 0.09995452 | 3.628412 | 5.087314
81 | 1.62 | 5.986 | 0.7022269 | 0.1173116 | 4.20353 | 5.129349
81.5 | 1.63 | 5.928 | 0.7822284 | 0.1319549 | 4.63705 | 5.175719
82 | 1.64 | 6.006 | 0.6622265 | 0.1102608 | 3.977332 | 5.215493
82.5 | 1.65 | 5.967 | 0.8422275 | 0.1411476 | 5.025571 | 5.265749
83 | 1.66 | 5.928 | 0.6622284 | 0.1117119 | 3.92569 | 5.305006
83.5 | 1.67 | 5.986 | 0.8222269 | 0.1373583 | 4.921851 | 5.354224
84 | 1.68 | 5.947 | 0.7022279 | 0.118081 | 4.176149 | 5.395986
84.5 | 1.69 | 5.967 | 0.6022274 | 0.1009263 | 3.593491 | 5.431921
85 | 1.7 | 5.986 | 0.7022269 | 0.1173116 | 4.20353 | 5.473956
85.5 | 1.71 | 5.967 | 0.6622275 | 0.1109816 | 3.951511 | 5.513471
86 | 1.72 | 5.986 | 0.6422269 | 0.1072882 | 3.84437 | 5.551914
86.5 | 1.73 | 5.967 | 0.6822274 | 0.1143334 | 4.070851 | 5.592623
87 | 1.74 | 5.967 | 0.7222275 | 0.1210369 | 4.309531 | 5.635718
87.5 | 1.75 | 5.967 | 0.6222274 | 0.1042781 | 3.712831 | 5.672846
88 | 1.76 | 5.967 | 0.6222274 | 0.1042781 | 3.712831 | 5.709975
88.5 | 1.77 | 5.947 | 0.8522279 | 0.1433038 | 5.0682 | 5.760657
89 | 1.78 | 5.947 | 0.7222279 | 0.1214441 | 4.29509 | 5.803608
89.5 | 1.79 | 5.967 | 0.7222275 | 0.1210369 | 4.309531 | 5.846703
90 | 1.8 | 5.967 | 0.7022274 | 0.1176852 | 4.190191 | 5.888605
90.5 | 1.81 | 5.889 | 0.7422293 | 0.1260366 | 4.370988 | 5.932315
91 | 1.82 | 5.947 | 0.7422279 | 0.1248071 | 4.41403 | 5.976455
91.5 | 1.83 | 5.967 | 0.7422274 | 0.1243887 | 4.428871 | 6.020744
92 | 1.84 | 5.947 | 0.7222279 | 0.1214441 | 4.29509 | 6.063695
92.5 | 1.85 | 5.908 | 0.7822289 | 0.1324016 | 4.621408 | 6.109909
93 | 1.86 | 5.947 | 0.5622279 | 0.09453975 | 3.343569 | 6.143345
93.5 | 1.87 | 5.986 | 0.602227 | 0.1006059 | 3.604931 | 6.179394
94 | 1.88 | 5.947 | 0.6822279 | 0.114718 | 4.057209 | 6.219966
94.5 | 1.89 | 5.908 | 0.6822289 | 0.1154754 | 4.030608 | 6.260273
95 | 1.9 | 5.947 | 0.7422279 | 0.1248071 | 4.41403 | 6.304413
95.5 | 1.91 | 5.908 | 0.7422289 | 0.1256312 | 4.385088 | 6.348264
96 | 1.92 | 5.889 | 0.6422293 | 0.1090558 | 3.782089 | 6.386085
96.5 | 1.93 | 5.908 | 0.7622288 | 0.1290164 | 4.503248 | 6.431117
97 | 1.94 | 5.947 | 0.7422279 | 0.1248071 | 4.41403 | 6.475257
97.5 | 1.95 | 5.928 | 0.7422284 | 0.1252072 | 4.39993 | 6.519257
98 | 1.96 | 5.889 | 0.7022293 | 0.1192442 | 4.135428 | 6.560611
98.5 | 1.97 | 5.928 | 0.7422284 | 0.1252072 | 4.39993 | 6.60461
99 | 1.98 | 5.967 | 0.7422274 | 0.1243887 | 4.428871 | 6.648899
99.5 | 1.99 | 5.947 | 0.6622279 | 0.111355 | 3.93827 | 6.688282
100 | 2
100.5 | 2.01
101 | 2.02
101.5 | 2.03
102 | 2.04
102.5 | 2.05
103 | 2.06
103.5 | 2.07
104 | 2.08
104.5 | 2.09
105 | 2.1
105.5 | 2.11
106 | 2.12
106.5 | 2.13
107 | 2.14
107.5 | 2.15
108 | 2.16
108.5 | 2.17
109 | 2.18
109.5 | 2.19
110 | 2.2
110.5 | 2.21
111 | 2.22
111.5 | 2.23
112 | 2.24
112.5 | 2.25
113 | 2.26
113.5 | 2.27
114 | 2.28
114.5 | 2.29
115 | 2.3
115.5 | 2.31
116 | 2.32
116.5 | 2.33
117 | 2.34
117.5 | 2.35
118 | 2.36
118.5 | 2.37
119 | 2.38
119.5 | 2.39
120 | 2.4
120.5 | 2.41
121 | 2.42
121.5 | 2.43
122 | 2.44
122.5 | 2.45
123 | 2.46
123.5 | 2.47
124 | 2.48
124.5 | 2.49
125 | 2.5

## Resultados
Inicio paso corriente
30 | 0
30 | 0.5 | Eje Izquierdo |  | Eje Derecho
Fin de Subida |  | Máx = | 0.5 | Máx = | 0.6
35.98196 | 0 | Mín = | 0 | Mín = | 0
35.98196 | 0.5
¿Suavizar?
Inicio paso corriente |  | Eje Izquierdo |  | Eje Derecho
30 | 0 | Máx = | 100 | Máx = | 9
30 | 100 | Mín = | 0 | Mín = | 0
Fin de Subida
35.98196 | 0
35.98196 | 100
¿Suavizar?
|  | Eje Izquierdo |  | Eje Derecho
Inicio paso corriente |  | Máx = | 10 | Máx = | 6
30 | 0 | Mín = | 0 | Mín = | 0
30 | 10
Fin de Subida
35.98196 | 0
35.98196 | 10
|  | Eje Izquierdo |  | Eje Derecho
Inicio paso corriente |  | Máx = | 14 | Máx = | 9
30 | 0 | Mín = | 0 | Mín = | 0
30 | 14
Fin de Subida
35.98196 | 0
35.98196 | 14