## Parámetros
Ensayo |  |  |  |  | Fecha:
Características polvo |  | Material | Referencia polvo | Densidad de golpeo g/cm3 | Densidad aparente g/cm3 | Densidad absoluta g/cm3
|  | Al-NH3 |  | 1.19 | 0.84 | 2.725 |  | Sí
No
Activación externa |  | PRECOMPRESIÓN | No | # MPa
|  | ACTIVACIÓN ELÉC. | No | # V | # A
Características de corriente | Duraciones
|  | Aproximación | Apriete | PreCalentamiento | Calentamiento | Enfriamiento
|  | 99 | 30 | 5 | 75 | 60 | ciclos
|  | 1.98 | 0.6 | 0.1 | 1.5 | 1.2 | segundos
Intensidades
|  | I máx | So1i (grados) | I So1i (kA) | ISo2i (kA) | Energía (kJ) | EDE (kJ/g)
|  | 6.181 | 15 | 1 | 6 | 7.427101 | 4.188766
Características de Presión |  | Presión Trabajo | Presión Sinterizado
|  | 923 |  | kgf
|  | 3.812474 | 0 | bares
Características Sinterizados |  | Diámetro (mm) | Altura (mm) | Masa (g) |  | Secc (cm2)
| 1 | 12.05 | 6.28 | 1.7731 |  | 1.12956
| 2 | 12.02 | 6.3 |  |  | Volumen (cm3)
| 3 | 12.06 | 6.32 |  |  | 0.7006096
| 4 | 11.97 | 6.27
| 5 | 11.96 | 6.07 |  |  | Densid (g/cm3)
| 6 | 12.07 | 6.16 |  |  | 2.530796
| 7 | 11.93 | 6.09 |  |  | Porosidad (%)
| 8 | 11.88 | 6.13 |  |  | 7.126749
|  | 11.9925 | 6.2025
Otros Datos |  | Tª Inicial (ºC) | Lubricante | Diám Punzón (mm) | h punzones (mm) | h obleas (mm) | tS (ciclos)
|  | 22.2 |  | 11.9 | 97.31 | 9.3 | 4.10729
Observaciones
[9 empty] | 4 | 5 | 8
[9 empty] | 3 | 9 | 2

## Adquisición
377 | 472 | 0 | 77
376 | 473 | 0 | 19 | IP:x,x,x,x:
376 | 473 | 0 | 23 | 172,16,1,14
376 | 474 | 0 | 17
377 | 473 | 0 | 21 | Abrir canal. (IP: 172,16,1,14)(Return:1)
377 | 474 | 0 | 19
377 | 472 | 0 | 17
379 | 473 | 0 | 23 | Recibidos de 3509 registros (Soldadura:1721)
377 | 476 | 0 | 23
375 | 474 | 0 | 23
377 | 474 | 0 | 17 | Representar gráficas
377 | 475 | 0 | 17
377 | 475 | 0 | 17
377 | 473 | 0 | 17
377 | 474 | 0 | 25
377 | 476 | 0 | 23
375 | 475 | 0 | 25
377 | 475 | 0 | 17
376 | 476 | 0 | 19
379 | 476 | 0 | 23
377 | 476 | 0 | 12
377 | 475 | 0 | 17
376 | 475 | 0 | 19
379 | 475 | 0 | 27
377 | 475 | 0 | 17
377 | 475 | 0 | 16
378 | 475 | 0 | 17
379 | 476 | 0 | 23
376 | 476 | 0 | 23
377 | 475 | 0 | 23
378 | 474 | 0 | 21
377 | 475 | 0 | 23
378 | 474 | 0 | 16
377 | 474 | 0 | 27
378 | 476 | 0 | 17
377 | 478 | 0 | 19
377 | 476 | 0 | 19
378 | 476 | 0 | 21
377 | 475 | 0 | 21
377 | 475 | 0 | 17
377 | 476 | 0 | 19
375 | 476 | 0 | 16
377 | 479 | 0 | 16
377 | 477 | 0 | 19
377 | 476 | 0 | 23
379 | 476 | 0 | 21
377 | 476 | 0 | 25
378 | 474 | 0 | 19
377 | 475 | 0 | 16
380 | 476 | 0 | 17
379 | 476 | 0 | 16
376 | 477 | 0 | 25
378 | 477 | 0 | 17
379 | 477 | 0 | 23
377 | 475 | 0 | 19
378 | 476 | 0 | 14
377 | 477 | 0 | 21
375 | 476 | 0 | 16
376 | 476 | 0 | 16
377 | 476 | 0 | 19
377 | 476 | 0 | 21
379 | 475 | 4017 | 21
378 | 476 | 3763 | 135
381 | 477 | 3861 | 178
378 | 476 | 3939 | 151
384 | 476 | 4231 | 163
383 | 476 | 4504 | 141
389 | 476 | 4797 | 143
388 | 475 | 4972 | 132
392 | 477 | 5167 | 135
389 | 474 | 5284 | 134
394 | 474 | 5109 | 130
394 | 474 | 5148 | 132
401 | 473 | 5265 | 135
397 | 474 | 5830 | 116
403 | 472 | 5830 | 128
401 | 472 | 5947 | 134
407 | 470 | 6142 | 134
404 | 471 | 6142 | 120
410 | 468 | 6181 | 122
407 | 466 | 6181 | 122
412 | 468 | 6123 | 139
410 | 469 | 6123 | 122
415 | 467 | 6142 | 122
412 | 468 | 6103 | 122
417 | 463 | 6103 | 97
416 | 465 | 6045 | 97
419 | 465 | 6045 | 103
415 | 464 | 6025 | 116
420 | 461 | 6045 | 122
417 | 463 | 6045 | 122
422 | 462 | 6025 | 93
418 | 464 | 6006 | 104
425 | 462 | 6006 | 110
420 | 463 | 6006 | 110
427 | 460 | 6006 | 114
420 | 460 | 6084 | 108
426 | 461 | 6045 | 95
423 | 462 | 6025 | 122
427 | 458 | 6045 | 93
423 | 460 | 6025 | 120
429 | 459 | 6006 | 122
424 | 459 | 6025 | 122
430 | 460 | 6025 | 120
427 | 460 | 6006 | 112
431 | 460 | 6045 | 104
427 | 459 | 6006 | 120
431 | 460 | 6006 | 104
428 | 458 | 6025 | 104
432 | 460 | 6045 | 104
429 | 462 | 6045 | 104
433 | 460 | 6025 | 101
430 | 460 | 6006 | 103
432 | 461 | 6045 | 112
430 | 460 | 6006 | 87
433 | 462 | 5986 | 99
431 | 461 | 6006 | 93
437 | 461 | 6006 | 89
430 | 461 | 6025 | 103
436 | 459 | 6025 | 101
433 | 462 | 6025 | 106
437 | 461 | 6025 | 93
435 | 461 | 6006 | 87
437 | 461 | 6025 | 95
432 | 461 | 6025 | 112
436 | 462 | 6006 | 83
436 | 462 | 6006 | 91
436 | 461 | 6006 | 89
434 | 465 | 6025 | 103
438 | 461 | 6006 | 108
435 | 462 | 6006 | 104
438 | 464 | 6006 | 104
435 | 464 | 6006 | 99
438 | 464 | 6006 | 81
435 | 464 | 5986 | 81
439 | 465 | 5986 | 93
436 | 465 | 5986 | 104
440 | 466 | 6006 | 104
437 | 467 | 6006 | 91
440 | 465 | 5986 | 97
435 | 465 | 6006 | 97
440 | 466 | 6006 | 91
437 | 466 | 5986 | 101
441 | 466 | 5986 | 104
437 | 466 | 5986 | 83
440 | 467 | 6006 | 83
435 | 467 | 6006 | 75
441 | 467 | 5986 | 93
437 | 468 | 5986 | 110
441 | 468 | 5986 | 85
437 | 469 | 5967 | 85
439 | 468 | 5986 | 95
439 | 468 | 6006 | 95
441 | 467 | 5986 | 89
440 | 469 | 6006 | 81
441 | 467 | 5986 | 85
438 | 470 | 5986 | 85
442 | 466 | 5986 | 89
438 | 467 | 5986 | 89
442 | 472 | 5967 | 91
439 | 468 | 5908 | 83
442 | 469 | 5986 | 83
441 | 470 | 6006 | 95
442 | 470 | 5986 | 91
438 | 470 | 5908 | 85
444 | 469 | 5986 | 79
437 | 471 | 6025 | 93
442 | 472 | 5986 | 85
438 | 471 | 5928 | 116
443 | 473 | 5889 | 85
439 | 470 | 5928 | 104
443 | 471 | 6006 | 87
439 | 472 | 5947 | 103
444 | 471 | 6006 | 91
439 | 471 | 5967 | 103
443 | 472 | 5928 | 95
440 | 470 | 5967 | 81
443 | 470 | 5928 | 95
439 | 470 | 6025 | 95
443 | 470 | 6025 | 81
439 | 471 | 5986 | 101
444 | 472 | 5947 | 79
440 | 472 | 5986 | 93
444 | 472 | 5947 | 89
439 | 472 | 5986 | 89
443 | 473 | 5928 | 77
440 | 472 | 5986 | 89
443 | 473 | 5947 | 83
440 | 474 | 6006 | 83
442 | 475 | 5967 | 85
439 | 473 | 5986 | 99
444 | 472 | 5967 | 87
440 | 474 | 5967 | 85
445 | 474 | 5947 | 79
440 | 472 | 5967 | 79
445 | 474 | 5967 | 83
439 | 474 | 5967 | 83
444 | 473 | 5986 | 79
440 | 472 | 5967 | 81
442 | 474 | 5986 | 97
438 | 475 | 5967 | 89
441 | 474 | 6006 | 72
439 | 474 | 5947 | 77
444 | 475 | 5928 | 74
440 | 476 | 5947 | 75
444 | 473 | 5928 | 87
440 | 475 | 5967 | 97
443 | 474 | 5928 | 93
442 | 475 | 5947 | 87
443 | 475 | 5947 | 89
438 | 475 | 5947 | 91
443 | 476 | 5947 | 103
440 | 475 | 5967 | 77
445 | 475 | 5947 | 89
440 | 476 | 5947 | 99
443 | 476 | 5947 | 83
440 | 476 | 5947 | 91
443 | 476 | 5928 | 91
440 | 475 | 5928 | 75
442 | 476 | 5928 | 81

## Desplazamiento
ciclos | seg | x(t) | h(t) | θ(t) |  |  | θ(t) | H(t)
0.5 | 0.01 | -0.007627869 | 9.445356 | 0.3433281 |  |  | 0.3750702 | 7.841402
1 | 0.02 | -0.05762787 | 9.495357 | 0.346786 | 0.6 | 4.240465 | 0.3751417 | 7.842302
1.5 | 0.03 | -0.05762787 | 9.495357 | 0.346786 | 0.6 | 0 | 0.3752058 | 7.843109
2 | 0.04 | -0.05762787 | 9.495357 | 0.346786 |  |  | 0.3752927 | 7.844202
2.5 | 0.05 | -0.007627869 | 9.445356 | 0.3433281 |  |  | 0.375362 | 7.845078
3 | 0.06 | -0.007627869 | 9.445356 | 0.3433281 |  |  | 0.3754207 | 7.845825
3.5 | 0.07 | -0.007627869 | 9.445356 | 0.3433281 |  |  | 0.3755129 | 7.846983
4 | 0.08 | 0.09237213 | 9.345357 | 0.3363014 |  |  | 0.3754949 | 7.846785
4.5 | 0.09 | -0.007627869 | 9.445356 | 0.3433281 |  |  | 0.375441 | 7.846127
5 | 0.1 | -0.1076279 | 9.545357 | 0.3502076 |  |  | 0.3753342 | 7.844794
5.5 | 0.11 | -0.007627869 | 9.445356 | 0.3433281 |  |  | 0.3751218 | 7.842126
6 | 0.12 | -0.007627869 | 9.445356 | 0.3433281 |  |  | 0.3747863 | 7.837904
6.5 | 0.13 | -0.007627869 | 9.445356 | 0.3433281 |  |  | 0.3744717 | 7.833904
7 | 0.14 | -0.007627869 | 9.445356 | 0.3433281 |  |  | 0.3741395 | 7.829682
7.5 | 0.15 | -0.007627869 | 9.445356 | 0.3433281 |  |  | 0.3738248 | 7.825682
8 | 0.16 | -0.007627869 | 9.445356 | 0.3433281 |  |  | 0.3735437 | 7.822127
8.5 | 0.17 | -0.1076279 | 9.545357 | 0.3502076 |  |  | 0.3732584 | 7.818571
9 | 0.18 | -0.007627869 | 9.445356 | 0.3433281 |  |  | 0.372825 | 7.813238
9.5 | 0.19 | -0.05762787 | 9.495357 | 0.346786 |  |  | 0.3723171 | 7.807015
10 | 0.2 | 0.09237213 | 9.345357 | 0.3363014 |  |  | 0.3717346 | 7.799905
10.5 | 0.21 | -0.007627869 | 9.445356 | 0.3433281 |  |  | 0.3711689 | 7.793016
11 | 0.22 | -0.007627869 | 9.445356 | 0.3433281 |  |  | 0.3707125 | 7.78746
11.5 | 0.23 | -0.05762787 | 9.495357 | 0.346786 | 0.6 | 11.9317 | 0.3704918 | 7.784793
12 | 0.24 | 0.09237213 | 9.345357 | 0.3363014 | 0.6 | 0 | 0.3704702 | 7.784571
12.5 | 0.25 | -0.007627869 | 9.445356 | 0.3433281 |  |  | 0.3706844 | 7.787238
13 | 0.26 | -0.007627869 | 9.445356 | 0.3433281 |  |  | 0.3711176 | 7.792571
13.5 | 0.27 | 0.04237213 | 9.395357 | 0.3398335 |  |  | 0.371803 | 7.801015
14 | 0.28 | 0.09237213 | 9.345357 | 0.3363014 |  |  | 0.372667 | 7.811682
14.5 | 0.29 | -0.05762787 | 9.495357 | 0.346786 |  |  | 0.3736567 | 7.823905
15 | 0.3 | -0.007627869 | 9.445356 | 0.3433281 |  |  | 0.3746632 | 7.836349
15.5 | 0.31 | 0.04237213 | 9.395357 | 0.3398335 |  |  | 0.3755583 | 7.84746
16 | 0.32 | -0.007627869 | 9.445356 | 0.3433281 |  |  | 0.3762361 | 7.855905
16.5 | 0.33 | 0.04237213 | 9.395357 | 0.3398335 |  |  | 0.3766634 | 7.861238
17 | 0.34 | -0.007627869 | 9.445356 | 0.3433281 |  |  | 0.376893 | 7.864127
17.5 | 0.35 | 0.04237213 | 9.395357 | 0.3398335 |  |  | 0.3769621 | 7.865016
18 | 0.36 | -0.007627869 | 9.445356 | 0.3433281 |  |  | 0.3769085 | 7.864348
18.5 | 0.37 | -0.007627869 | 9.445356 | 0.3433281 |  |  | 0.3767322 | 7.862127
19 | 0.38 | 0.04237213 | 9.395357 | 0.3398335 |  |  | 0.3765035 | 7.859238
19.5 | 0.39 | -0.007627869 | 9.445356 | 0.3433281 |  |  | 0.3761875 | 7.855238
20 | 0.4 | -0.007627869 | 9.445356 | 0.3433281 |  |  | 0.3758546 | 7.851016
20.5 | 0.41 | -0.007627869 | 9.445356 | 0.3433281 |  |  | 0.3755747 | 7.84746
21 | 0.42 | -0.1076279 | 9.545357 | 0.3502076 |  |  | 0.3754183 | 7.84546
21.5 | 0.43 | -0.007627869 | 9.445356 | 0.3433281 |  |  | 0.3753499 | 7.844571
22 | 0.44 | -0.007627869 | 9.445356 | 0.3433281 | 0.6 | 0.4377595 | 0.3754045 | 7.845238
22.5 | 0.45 | -0.007627869 | 9.445356 | 0.3433281 | 0.6 | 0 | 0.3754217 | 7.84546
23 | 0.46 | 0.09237213 | 9.345357 | 0.3363014 |  |  | 0.3753664 | 7.844793
23.5 | 0.47 | -0.007627869 | 9.445356 | 0.3433281 |  |  | 0.3751857 | 7.84257
24 | 0.48 | 0.04237213 | 9.395357 | 0.3398335 |  |  | 0.3748973 | 7.839015
24.5 | 0.49 | -0.007627869 | 9.445356 | 0.3433281 |  |  | 0.3744486 | 7.833459
25 | 0.5 | 0.1423721 | 9.295357 | 0.3327313 |  |  | 0.3740013 | 7.827905
25.5 | 0.51 | 0.09237213 | 9.345357 | 0.3363014 |  |  | 0.3735552 | 7.822349
26 | 0.52 | -0.05762787 | 9.495357 | 0.346786 |  |  | 0.3731464 | 7.817238
26.5 | 0.53 | 0.04237213 | 9.395357 | 0.3398335 |  |  | 0.3727195 | 7.811904
27 | 0.54 | 0.09237213 | 9.345357 | 0.3363014 |  |  | 0.372434 | 7.808349
27.5 | 0.55 | -0.007627869 | 9.445356 | 0.3433281 |  |  | 0.3721627 | 7.805016
28 | 0.56 | 0.04237213 | 9.395357 | 0.3398335 |  |  | 0.3719411 | 7.802349
28.5 | 0.57 | -0.007627869 | 9.445356 | 0.3433281 |  |  | 0.3716404 | 7.798794
29 | 0.58 | -0.1076279 | 9.545357 | 0.3502076 |  |  | 0.3713712 | 7.795682
29.5 | 0.59 | -0.05762787 | 9.495357 | 0.346786 |  |  | 0.3707694 | 7.788571
30 | 0.6 | -0.007627869 | 9.445356 | 0.3433281 |  |  | 0.3699269 | 7.778571
30.5 | 0.61 | -0.007627869 | 9.445356 | 0.3433281 |  |  | 0.3685414 | 7.762127
31 | 0.62 | 0.09237213 | 9.345357 | 0.3363014 |  |  | 0.3667579 | 7.741015
31.5 | 0.63 | 0.04237213 | 9.395357 | 0.3398335 |  |  | 0.3641653 | 7.710571
32 | 0.64 | 0.1923721 | 9.245357 | 0.3291227 |  |  | 0.3609946 | 7.673682
32.5 | 0.65 | 0.04237213 | 9.395357 | 0.3398335 |  |  | 0.3568092 | 7.625682
33 | 0.66 | 0.3423721 | 9.095357 | 0.3180586 |  |  | 0.351833 | 7.56946
33.5 | 0.67 | 0.2923721 | 9.145357 | 0.321787 |  |  | 0.3455728 | 7.499905
34 | 0.68 | 0.5923721 | 8.845357 | 0.2987846 |  |  | 0.3384776 | 7.422349
34.5 | 0.69 | 0.5423721 | 8.895357 | 0.3027261 |  |  | 0.3301619 | 7.333015
35 | 0.7 | 0.7423722 | 8.695356 | 0.2866882 |  |  | 0.3211932 | 7.238348
35.5 | 0.71 | 0.5923721 | 8.845357 | 0.2987846 |  |  | 0.3112944 | 7.135904
36 | 0.72 | 0.8423721 | 8.595357 | 0.2783895 |  |  | 0.3011935 | 7.03346
36.5 | 0.73 | 0.8423721 | 8.595357 | 0.2783895 |  |  | 0.290509 | 6.927461
37 | 0.74 | 1.192372 | 8.245357 | 0.2477584 |  |  | 0.2800082 | 6.825682
37.5 | 0.75 | 0.9923722 | 8.445356 | 0.2655727 |  |  | 0.2694481 | 6.725683
38 | 0.76 | 1.292372 | 8.145357 | 0.2385232 |  |  | 0.2595809 | 6.634349
38.5 | 0.77 | 1.192372 | 8.245357 | 0.2477584 |  |  | 0.2499438 | 6.547237
39 | 0.78 | 1.492372 | 7.945357 | 0.2193554 |  |  | 0.2412587 | 6.470571
39.5 | 0.79 | 1.342372 | 8.095357 | 0.2338201 |  |  | 0.2329286 | 6.398793
40 | 0.8 | 1.642372 | 7.795357 | 0.204334 |  |  | 0.2254058 | 6.335459
40.5 | 0.81 | 1.492372 | 7.945357 | 0.2193554 |  |  | 0.21807 | 6.275015
41 | 0.82 | 1.742372 | 7.695357 | 0.1939945 |  |  | 0.2115753 | 6.222571
41.5 | 0.83 | 1.642372 | 7.795357 | 0.204334 |  |  | 0.2052385 | 6.172349
42 | 0.84 | 1.892372 | 7.545357 | 0.1779713 |  |  | 0.1996535 | 6.128793
42.5 | 0.85 | 1.742372 | 7.695357 | 0.1939945 |  |  | 0.1942145 | 6.087015
43 | 0.86 | 1.992372 | 7.445357 | 0.1669304 |  |  | 0.1894583 | 6.051016
43.5 | 0.87 | 1.942372 | 7.495357 | 0.1724876 |  |  | 0.1846137 | 6.014793
44 | 0.88 | 2.092372 | 7.345357 | 0.155589 |  |  | 0.1803505 | 5.983237
44.5 | 0.89 | 1.892372 | 7.545357 | 0.1779713 |  |  | 0.176075 | 5.951904
45 | 0.9 | 2.142372 | 7.295357 | 0.1498017 |  |  | 0.1723395 | 5.924793
45.5 | 0.91 | 1.992372 | 7.445357 | 0.1669304 |  |  | 0.168439 | 5.896793
46 | 0.92 | 2.242372 | 7.195357 | 0.1379858 |  |  | 0.1650594 | 5.872793
46.5 | 0.93 | 2.042372 | 7.395357 | 0.161298 |  |  | 0.1614582 | 5.84746
47 | 0.94 | 2.392372 | 7.045357 | 0.1196329 |  |  | 0.1581105 | 5.824126
47.5 | 0.95 | 2.142372 | 7.295357 | 0.1498017 |  |  | 0.1544455 | 5.798793
48 | 0.96 | 2.492372 | 6.945357 | 0.1069573 |  |  | 0.1511758 | 5.776349
48.5 | 0.97 | 2.142372 | 7.295357 | 0.1498017 |  |  | 0.1475903 | 5.751904
49 | 0.98 | 2.442372 | 6.995357 | 0.1133404 |  |  | 0.1443035 | 5.729682
49.5 | 0.99 | 2.292372 | 7.145357 | 0.1319537 |  |  | 0.1407504 | 5.705905
50 | 1 | 2.492372 | 6.945357 | 0.1069573 |  |  | 0.1374979 | 5.684349
50.5 | 1.01 | 2.292372 | 7.145357 | 0.1319537 |  |  | 0.133877 | 5.660571
51 | 1.02 | 2.592372 | 6.845357 | 0.09391136 |  |  | 0.1303859 | 5.637904
51.5 | 1.03 | 2.342372 | 7.095357 | 0.1258368 |  |  | 0.1263698 | 5.612127
52 | 1.04 | 2.642372 | 6.795357 | 0.08724437 |  |  | 0.1224539 | 5.587237
52.5 | 1.05 | 2.492372 | 6.945357 | 0.1069573 |  |  | 0.1179314 | 5.558793
53 | 1.06 | 2.692372 | 6.745357 | 0.08047853 |  |  | 0.1134276 | 5.530793
53.5 | 1.07 | 2.492372 | 6.945357 | 0.1069573 |  |  | 0.1085174 | 5.500571
54 | 1.08 | 2.692372 | 6.745357 | 0.08047853 |  |  | 0.1039653 | 5.472794
54.5 | 1.09 | 2.542372 | 6.895357 | 0.1004816 |  |  | 0.09911616 | 5.44346
55 | 1.1 | 2.742372 | 6.695357 | 0.07361171 |  |  | 0.09474574 | 5.417237
55.5 | 1.11 | 2.592372 | 6.845357 | 0.09391136 |  |  | 0.09030683 | 5.390793
56 | 1.12 | 2.792372 | 6.645357 | 0.06664149 |  |  | 0.08651028 | 5.368349
56.5 | 1.13 | 2.642372 | 6.795357 | 0.08724437 |  |  | 0.08265173 | 5.345682
57 | 1.14 | 2.742372 | 6.695357 | 0.07361171 |  |  | 0.07945649 | 5.327015
57.5 | 1.15 | 2.642372 | 6.795357 | 0.08724437 |  |  | 0.07619852 | 5.308126
58 | 1.16 | 2.792372 | 6.645357 | 0.06664149 |  |  | 0.07342684 | 5.292127
58.5 | 1.17 | 2.692372 | 6.745357 | 0.08047853 |  |  | 0.07025222 | 5.273904
59 | 1.18 | 2.992372 | 6.445357 | 0.03767933 |  |  | 0.06736511 | 5.25746
59.5 | 1.19 | 2.642372 | 6.795357 | 0.08724437 |  |  | 0.06397282 | 5.238348
60 | 1.2 | 2.942372 | 6.495357 | 0.04508704 |  |  | 0.06094619 | 5.22146
60.5 | 1.21 | 2.792372 | 6.645357 | 0.06664149 |  |  | 0.0576039 | 5.203015
61 | 1.22 | 2.992372 | 6.445357 | 0.03767933 |  |  | 0.05474932 | 5.18746
61.5 | 1.23 | 2.892372 | 6.545357 | 0.05238165 |  |  | 0.05152985 | 5.170127
62 | 1.24 | 2.992372 | 6.445357 | 0.03767933 |  |  | 0.04889075 | 5.156126
62.5 | 1.25 | 2.742372 | 6.695357 | 0.07361171 |  |  | 0.04586454 | 5.140127
63 | 1.26 | 2.942372 | 6.495357 | 0.04508704 |  |  | 0.04331469 | 5.126793
63.5 | 1.27 | 2.942372 | 6.495357 | 0.04508704 |  |  | 0.04062997 | 5.112793
64 | 1.28 | 2.942372 | 6.495357 | 0.04508704 |  |  | 0.03883446 | 5.10346
64.5 | 1.29 | 2.842372 | 6.595357 | 0.05956566 |  |  | 0.03675676 | 5.092571
65 | 1.3 | 3.042372 | 6.395357 | 0.03015571 |  |  | 0.03531114 | 5.085015
65.5 | 1.31 | 2.892372 | 6.545357 | 0.05238165 |  |  | 0.03339178 | 5.075016
66 | 1.32 | 3.042372 | 6.395357 | 0.03015571 |  |  | 0.0317597 | 5.066571
66.5 | 1.33 | 2.892372 | 6.545357 | 0.05238165 |  |  | 0.02929821 | 5.053904
67 | 1.34 | 3.042372 | 6.395357 | 0.03015571 |  |  | 0.02715813 | 5.043015
67.5 | 1.35 | 2.892372 | 6.545357 | 0.05238165 |  |  | 0.02436356 | 5.028793
68 | 1.36 | 3.092372 | 6.345357 | 0.02251359 |  |  | 0.02205201 | 5.017016
68.5 | 1.37 | 2.942372 | 6.495357 | 0.04508704 |  |  | 0.0191424 | 5.002126
69 | 1.38 | 3.142372 | 6.295357 | 0.01475001 |  |  | 0.01676469 | 4.989904
69.5 | 1.39 | 2.992372 | 6.445357 | 0.03767933 |  |  | 0.01395953 | 4.97546
70 | 1.4 | 3.142372 | 6.295357 | 0.01475001 |  |  | 0.0118607 | 4.964571
70.5 | 1.41 | 2.892372 | 6.545357 | 0.05238165 |  |  | 0.009501089 | 4.952348
71 | 1.42 | 3.142372 | 6.295357 | 0.01475001 |  |  | 0.00793357 | 4.944127
71.5 | 1.43 | 2.992372 | 6.445357 | 0.03767933 |  |  | 0.00622406 | 4.935237
72 | 1.44 | 3.192372 | 6.245357 | 0.006862123 |  |  | 0.005396735 | 4.930793
72.5 | 1.45 | 2.992372 | 6.445357 | 0.03767933 |  |  | 0.004197815 | 4.924571
73 | 1.46 | 3.142372 | 6.295357 | 0.01475001 |  |  | 0.0035993 | 4.92146
73.5 | 1.47 | 2.892372 | 6.545357 | 0.05238165 |  |  | 0.002758215 | 4.917238
74 | 1.48 | 3.192372 | 6.245357 | 0.006862123 |  |  | 0.002359803 | 4.915238
74.5 | 1.49 | 2.992372 | 6.445357 | 0.03767933 |  |  | 0.001370327 | 4.910349
75 | 1.5 | 3.192372 | 6.245357 | 0.006862123 |  |  | 0.000966048 | 4.908349
75.5 | 1.51 | 2.992372 | 6.445357 | 0.03767933 |  |  | 0.0002782706 | 4.9
76 | 1.52 | 3.092372 | 6.345357 | 0.02251359 |  |  | 0 | 4.9
76.5 | 1.53 | 3.092372 | 6.345357 | 0.02251359 |  |  | 0 | 4.9
77 | 1.54 | 3.192372 | 6.245357 | 0.006862123 |  |  | 0 | 4.9
77.5 | 1.55 | 3.142372 | 6.295357 | 0.01475001 |  |  | 0 | 4.9
78 | 1.56 | 3.192372 | 6.245357 | 0.006862123 |  |  | 0 | 4.9
78.5 | 1.57 | 3.042372 | 6.395357 | 0.03015571 |  |  | 0 | 4.9
79 | 1.58 | 3.242372 | 6.195357 | -0.00115301 |  |  | 0 | 4.9
79.5 | 1.59 | 3.042372 | 6.395357 | 0.03015571 |  |  | 0 | 4.9
80 | 1.6 | 3.242372 | 6.195357 | -0.00115301 |  |  | 0 | 4.9
80.5 | 1.61 | 3.092372 | 6.345357 | 0.02251359
81 | 1.62 | 3.242372 | 6.195357 | -0.00115301
81.5 | 1.63 | 3.192372 | 6.245357 | 0.006862123
82 | 1.64 | 3.242372 | 6.195357 | -0.00115301
82.5 | 1.65 | 3.042372 | 6.395357 | 0.03015571
83 | 1.66 | 3.342372 | 6.095357 | -0.01757784
83.5 | 1.67 | 2.992372 | 6.445357 | 0.03767933
84 | 1.68 | 3.242372 | 6.195357 | -0.00115301
84.5 | 1.69 | 3.042372 | 6.395357 | 0.03015571
85 | 1.7 | 3.292372 | 6.145357 | -0.009298647
85.5 | 1.71 | 3.092372 | 6.345357 | 0.02251359
86 | 1.72 | 3.292372 | 6.145357 | -0.009298647
86.5 | 1.73 | 3.092372 | 6.345357 | 0.02251359
87 | 1.74 | 3.342372 | 6.095357 | -0.01757784
87.5 | 1.75 | 3.092372 | 6.345357 | 0.02251359
88 | 1.76 | 3.292372 | 6.145357 | -0.009298647
88.5 | 1.77 | 3.142372 | 6.295357 | 0.01475001
89 | 1.78 | 3.292372 | 6.145357 | -0.009298647
89.5 | 1.79 | 3.092372 | 6.345357 | 0.02251359
90 | 1.8 | 3.292372 | 6.145357 | -0.009298647
90.5 | 1.81 | 3.092372 | 6.345357 | 0.02251359
91 | 1.82 | 3.342372 | 6.095357 | -0.01757784
91.5 | 1.83 | 3.142372 | 6.295357 | 0.01475001
92 | 1.84 | 3.342372 | 6.095357 | -0.01757784
92.5 | 1.85 | 3.092372 | 6.345357 | 0.02251359
93 | 1.86 | 3.292372 | 6.145357 | -0.009298647
93.5 | 1.87 | 3.142372 | 6.295357 | 0.01475001
94 | 1.88 | 3.292372 | 6.145357 | -0.009298647
94.5 | 1.89 | 3.142372 | 6.295357 | 0.01475001
95 | 1.9 | 3.242372 | 6.195357 | -0.00115301
95.5 | 1.91 | 3.092372 | 6.345357 | 0.02251359
96 | 1.92 | 3.342372 | 6.095357 | -0.01757784
96.5 | 1.93 | 3.142372 | 6.295357 | 0.01475001
97 | 1.94 | 3.392372 | 6.045357 | -0.02599407
97.5 | 1.95 | 3.142372 | 6.295357 | 0.01475001
98 | 1.96 | 3.392372 | 6.045357 | -0.02599407
98.5 | 1.97 | 3.092372 | 6.345357 | 0.02251359
99 | 1.98 | 3.342372 | 6.095357 | -0.01757784
99.5 | 1.99 | 3.142372 | 6.295357 | 0.01475001
100 | 2 | 3.242372 | 6.195357 | -0.00115301
100.5 | 2.01 | 3.042372 | 6.395357 | 0.03015571
101 | 2.02 | 3.192372 | 6.245357 | 0.006862123
101.5 | 2.03 | 3.092372 | 6.345357 | 0.02251359
102 | 2.04 | 3.342372 | 6.095357 | -0.01757784
102.5 | 2.05 | 3.142372 | 6.295357 | 0.01475001
103 | 2.06 | 3.342372 | 6.095357 | -0.01757784
103.5 | 2.07 | 3.142372 | 6.295357 | 0.01475001
104 | 2.08 | 3.292372 | 6.145357 | -0.009298647
104.5 | 2.09 | 3.242372 | 6.195357 | -0.00115301
105 | 2.1 | 3.292372 | 6.145357 | -0.009298647
105.5 | 2.11 | 3.042372 | 6.395357 | 0.03015571
106 | 2.12 | 3.292372 | 6.145357 | -0.009298647
106.5 | 2.13 | 3.142372 | 6.295357 | 0.01475001
107 | 2.14 | 3.392372 | 6.045357 | -0.02599407
107.5 | 2.15 | 3.142372 | 6.295357 | 0.01475001
108 | 2.16 | 3.292372 | 6.145357 | -0.009298647
108.5 | 2.17 | 3.142372 | 6.295357 | 0.01475001
109 | 2.18 | 3.292372 | 6.145357 | -0.009298647
109.5 | 2.19 | 3.142372 | 6.295357 | 0.01475001
110 | 2.2 | 3.242372 | 6.195357 | -0.00115301
110.5 | 2.21
111 | 2.22
111.5 | 2.23
112 | 2.24
112.5 | 2.25
113 | 2.26
113.5 | 2.27
114 | 2.28
114.5 | 2.29
115 | 2.3
115.5 | 2.31
116 | 2.32
116.5 | 2.33
117 | 2.34
117.5 | 2.35
118 | 2.36
118.5 | 2.37
119 | 2.38
119.5 | 2.39
120 | 2.4
120.5 | 2.41
121 | 2.42
121.5 | 2.43
122 | 2.44
122.5 | 2.45
123 | 2.46
123.5 | 2.47
124 | 2.48
124.5 | 2.49
125 | 2.5

## Fuerza
ciclos | seg | Fuerza | Presión
0.5 | 0.01 | 9.26064 | 83.264 | 0.6 | 11.74747
1 | 0.02 | 9.28026 | 83.44041 | 0.6 | 0
1.5 | 0.03 | 9.28026 | 83.44041
2 | 0.04 | 9.29988 | 83.61681
2.5 | 0.05 | 9.28026 | 83.44041
3 | 0.06 | 9.29988 | 83.61681
3.5 | 0.07 | 9.26064 | 83.264
4 | 0.08 | 9.28026 | 83.44041
4.5 | 0.09 | 9.33912 | 83.96963
5 | 0.1 | 9.29988 | 83.61681
5.5 | 0.11 | 9.29988 | 83.61681
6 | 0.12 | 9.3195 | 83.79322
6.5 | 0.13 | 9.3195 | 83.79322
7 | 0.14 | 9.28026 | 83.44041
7.5 | 0.15 | 9.29988 | 83.61681
8 | 0.16 | 9.33912 | 83.96963
8.5 | 0.17 | 9.3195 | 83.79322 | 0.6 | 105.6236
9 | 0.18 | 9.3195 | 83.79322 | 0.6 | 0
9.5 | 0.19 | 9.33912 | 83.96963
10 | 0.2 | 9.33912 | 83.96963
10.5 | 0.21 | 9.33912 | 83.96963
11 | 0.22 | 9.3195 | 83.79322
11.5 | 0.23 | 9.3195 | 83.79322
12 | 0.24 | 9.3195 | 83.79322
12.5 | 0.25 | 9.3195 | 83.79322
13 | 0.26 | 9.3195 | 83.79322
13.5 | 0.27 | 9.3195 | 83.79322
14 | 0.28 | 9.33912 | 83.96963
14.5 | 0.29 | 9.33912 | 83.96963
15 | 0.3 | 9.3195 | 83.79322
15.5 | 0.31 | 9.29988 | 83.61681
16 | 0.32 | 9.3195 | 83.79322
16.5 | 0.33 | 9.29988 | 83.61681
17 | 0.34 | 9.29988 | 83.61681
17.5 | 0.35 | 9.33912 | 83.96963
18 | 0.36 | 9.37836 | 84.32244
18.5 | 0.37 | 9.33912 | 83.96963
19 | 0.38 | 9.33912 | 83.96963
19.5 | 0.39 | 9.3195 | 83.79322
20 | 0.4 | 9.3195 | 83.79322
20.5 | 0.41 | 9.33912 | 83.96963
21 | 0.42 | 9.33912 | 83.96963
21.5 | 0.43 | 9.39798 | 84.49885
22 | 0.44 | 9.35874 | 84.14603
22.5 | 0.45 | 9.33912 | 83.96963
23 | 0.46 | 9.33912 | 83.96963
23.5 | 0.47 | 9.33912 | 83.96963
24 | 0.48 | 9.29988 | 83.61681
24.5 | 0.49 | 9.3195 | 83.79322
25 | 0.5 | 9.33912 | 83.96963
25.5 | 0.51 | 9.33912 | 83.96963
26 | 0.52 | 9.35874 | 84.14603
26.5 | 0.53 | 9.35874 | 84.14603
27 | 0.54 | 9.35874 | 84.14603
27.5 | 0.55 | 9.3195 | 83.79322
28 | 0.56 | 9.33912 | 83.96963
28.5 | 0.57 | 9.35874 | 84.14603
29 | 0.58 | 9.33912 | 83.96963
29.5 | 0.59 | 9.33912 | 83.96963
30 | 0.6 | 9.33912 | 83.96963
30.5 | 0.61 | 9.33912 | 83.96963
31 | 0.62 | 9.3195 | 83.79322
31.5 | 0.63 | 9.33912 | 83.96963
32 | 0.64 | 9.35874 | 84.14603
32.5 | 0.65 | 9.33912 | 83.96963
33 | 0.66 | 9.33912 | 83.96963
33.5 | 0.67 | 9.33912 | 83.96963
34 | 0.68 | 9.33912 | 83.96963
34.5 | 0.69 | 9.3195 | 83.79322
35 | 0.7 | 9.35874 | 84.14603
35.5 | 0.71 | 9.29988 | 83.61681
36 | 0.72 | 9.29988 | 83.61681
36.5 | 0.73 | 9.29988 | 83.61681
37 | 0.74 | 9.28026 | 83.44041
37.5 | 0.75 | 9.29988 | 83.61681
38 | 0.76 | 9.26064 | 83.264
38.5 | 0.77 | 9.26064 | 83.264
39 | 0.78 | 9.2214 | 82.91119
39.5 | 0.79 | 9.24102 | 83.08759
40 | 0.8 | 9.18216 | 82.55838
40.5 | 0.81 | 9.14292 | 82.20556
41 | 0.82 | 9.18216 | 82.55838
41.5 | 0.83 | 9.20178 | 82.73478
42 | 0.84 | 9.16254 | 82.38197
42.5 | 0.85 | 9.18216 | 82.55838
43 | 0.86 | 9.08406 | 81.67634
43.5 | 0.87 | 9.1233 | 82.02915
44 | 0.88 | 9.1233 | 82.02915
44.5 | 0.89 | 9.10368 | 81.85275
45 | 0.9 | 9.04482 | 81.32352
45.5 | 0.91 | 9.08406 | 81.67634
46 | 0.92 | 9.06444 | 81.49993
46.5 | 0.93 | 9.10368 | 81.85275
47 | 0.94 | 9.06444 | 81.49993
47.5 | 0.95 | 9.08406 | 81.67634
48 | 0.96 | 9.0252 | 81.14712
48.5 | 0.97 | 9.0252 | 81.14712
49 | 0.98 | 9.04482 | 81.32352
49.5 | 0.99 | 9.06444 | 81.49993
50 | 1 | 8.98596 | 80.7943
50.5 | 1.01 | 9.0252 | 81.14712
51 | 1.02 | 9.00558 | 80.97071
51.5 | 1.03 | 9.00558 | 80.97071
52 | 1.04 | 9.0252 | 81.14712
52.5 | 1.05 | 9.0252 | 81.14712
53 | 1.06 | 9.0252 | 81.14712
53.5 | 1.07 | 9.00558 | 80.97071
54 | 1.08 | 9.0252 | 81.14712
54.5 | 1.09 | 8.98596 | 80.7943
55 | 1.1 | 9.0252 | 81.14712
55.5 | 1.11 | 9.06444 | 81.49993
56 | 1.12 | 9.0252 | 81.14712
56.5 | 1.13 | 9.0252 | 81.14712
57 | 1.14 | 9.04482 | 81.32352
57.5 | 1.15 | 9.0252 | 81.14712
58 | 1.16 | 9.06444 | 81.49993
58.5 | 1.17 | 9.04482 | 81.32352
59 | 1.18 | 9.04482 | 81.32352
59.5 | 1.19 | 9.04482 | 81.32352
60 | 1.2 | 9.00558 | 80.97071
60.5 | 1.21 | 9.06444 | 81.49993
61 | 1.22 | 9.04482 | 81.32352
61.5 | 1.23 | 9.04482 | 81.32352
62 | 1.24 | 9.04482 | 81.32352
62.5 | 1.25 | 9.04482 | 81.32352
63 | 1.26 | 9.06444 | 81.49993
63.5 | 1.27 | 9.06444 | 81.49993
64 | 1.28 | 9.04482 | 81.32352
64.5 | 1.29 | 9.1233 | 82.02915
65 | 1.3 | 9.04482 | 81.32352
65.5 | 1.31 | 9.06444 | 81.49993
66 | 1.32 | 9.10368 | 81.85275
66.5 | 1.33 | 9.10368 | 81.85275
67 | 1.34 | 9.10368 | 81.85275
67.5 | 1.35 | 9.10368 | 81.85275
68 | 1.36 | 9.1233 | 82.02915
68.5 | 1.37 | 9.1233 | 82.02915
69 | 1.38 | 9.14292 | 82.20556
69.5 | 1.39 | 9.16254 | 82.38197
70 | 1.4 | 9.1233 | 82.02915
70.5 | 1.41 | 9.1233 | 82.02915
71 | 1.42 | 9.14292 | 82.20556
71.5 | 1.43 | 9.14292 | 82.20556
72 | 1.44 | 9.14292 | 82.20556
72.5 | 1.45 | 9.14292 | 82.20556
73 | 1.46 | 9.16254 | 82.38197
73.5 | 1.47 | 9.16254 | 82.38197
74 | 1.48 | 9.16254 | 82.38197
74.5 | 1.49 | 9.18216 | 82.55838
75 | 1.5 | 9.18216 | 82.55838
75.5 | 1.51 | 9.20178 | 82.73478
76 | 1.52 | 9.18216 | 82.55838
76.5 | 1.53 | 9.18216 | 82.55838
77 | 1.54 | 9.16254 | 82.38197
77.5 | 1.55 | 9.20178 | 82.73478
78 | 1.56 | 9.16254 | 82.38197
78.5 | 1.57 | 9.2214 | 82.91119
79 | 1.58 | 9.14292 | 82.20556
79.5 | 1.59 | 9.16254 | 82.38197
80 | 1.6 | 9.26064 | 83.264
80.5 | 1.61 | 9.18216 | 82.55838
81 | 1.62 | 9.20178 | 82.73478
81.5 | 1.63 | 9.2214 | 82.91119
82 | 1.64 | 9.2214 | 82.91119
82.5 | 1.65 | 9.2214 | 82.91119
83 | 1.66 | 9.20178 | 82.73478
83.5 | 1.67 | 9.24102 | 83.08759
84 | 1.68 | 9.26064 | 83.264
84.5 | 1.69 | 9.24102 | 83.08759
85 | 1.7 | 9.28026 | 83.44041
85.5 | 1.71 | 9.2214 | 82.91119
86 | 1.72 | 9.24102 | 83.08759
86.5 | 1.73 | 9.26064 | 83.264
87 | 1.74 | 9.24102 | 83.08759
87.5 | 1.75 | 9.24102 | 83.08759
88 | 1.76 | 9.26064 | 83.264
88.5 | 1.77 | 9.2214 | 82.91119
89 | 1.78 | 9.2214 | 82.91119
89.5 | 1.79 | 9.2214 | 82.91119
90 | 1.8 | 9.2214 | 82.91119
90.5 | 1.81 | 9.24102 | 83.08759
91 | 1.82 | 9.26064 | 83.264
91.5 | 1.83 | 9.26064 | 83.264
92 | 1.84 | 9.26064 | 83.264
92.5 | 1.85 | 9.26064 | 83.264
93 | 1.86 | 9.28026 | 83.44041
93.5 | 1.87 | 9.26064 | 83.264
94 | 1.88 | 9.28026 | 83.44041
94.5 | 1.89 | 9.29988 | 83.61681
95 | 1.9 | 9.3195 | 83.79322
95.5 | 1.91 | 9.28026 | 83.44041
96 | 1.92 | 9.26064 | 83.264
96.5 | 1.93 | 9.29988 | 83.61681
97 | 1.94 | 9.29988 | 83.61681
97.5 | 1.95 | 9.26064 | 83.264
98 | 1.96 | 9.29988 | 83.61681
98.5 | 1.97 | 9.29988 | 83.61681
99 | 1.98 | 9.28026 | 83.44041
99.5 | 1.99 | 9.26064 | 83.264
100 | 2 | 9.29988 | 83.61681
100.5 | 2.01 | 9.3195 | 83.79322
101 | 2.02 | 9.29988 | 83.61681
101.5 | 2.03 | 9.29988 | 83.61681
102 | 2.04 | 9.3195 | 83.79322
102.5 | 2.05 | 9.33912 | 83.96963
103 | 2.06 | 9.28026 | 83.44041
103.5 | 2.07 | 9.3195 | 83.79322
104 | 2.08 | 9.29988 | 83.61681
104.5 | 2.09 | 9.3195 | 83.79322
105 | 2.1 | 9.3195 | 83.79322
105.5 | 2.11 | 9.3195 | 83.79322
106 | 2.12 | 9.33912 | 83.96963
106.5 | 2.13 | 9.3195 | 83.79322
107 | 2.14 | 9.3195 | 83.79322
107.5 | 2.15 | 9.33912 | 83.96963
108 | 2.16 | 9.33912 | 83.96963
108.5 | 2.17 | 9.33912 | 83.96963
109 | 2.18 | 9.33912 | 83.96963
109.5 | 2.19 | 9.3195 | 83.79322
110 | 2.2 | 9.33912 | 83.96963
110.5 | 2.21
111 | 2.22
111.5 | 2.23
112 | 2.24
112.5 | 2.25
113 | 2.26
113.5 | 2.27
114 | 2.28
114.5 | 2.29
115 | 2.3
115.5 | 2.31
116 | 2.32
116.5 | 2.33
117 | 2.34
117.5 | 2.35
118 | 2.36
118.5 | 2.37
119 | 2.38
119.5 | 2.39
120 | 2.4
120.5 | 2.41
121 | 2.42
121.5 | 2.43
122 | 2.44
122.5 | 2.45
123 | 2.46
123.5 | 2.47
124 | 2.48
124.5 | 2.49
125 | 2.5

## Resistencia
ciclos | seg | Intensidad | Tensión | Resistencia | Potencia | Energía
0.5 | 0.01 | 0 | 0.5735593 |  |  |  | 0.6 | 7.72625
1 | 0.02 | 0 | -0.006440678 |  |  |  | 0.6 | 0 | La línea vertical roja señala el fin del precalentamiento
1.5 | 0.03 | 0 | 0.03355932 |  |  |  | 0.7 | 7.72625
2 | 0.04 | 0 | -0.02644068 |  |  |  | 0.7 | 0
2.5 | 0.05 | 0 | 0.01355932
3 | 0.06 | 0 | -0.006440678
3.5 | 0.07 | 0 | -0.02644068
4 | 0.08 | 0 | 0.03355932
4.5 | 0.09 | 0 | 0.03355932
5 | 0.1 | 0 | 0.03355932
5.5 | 0.11 | 0 | -0.02644068
6 | 0.12 | 0 | -0.02644068
6.5 | 0.13 | 0 | -0.02644068
7 | 0.14 | 0 | -0.02644068
7.5 | 0.15 | 0 | 0.05355932
8 | 0.16 | 0 | 0.03355932
8.5 | 0.17 | 0 | 0.05355932
9 | 0.18 | 0 | -0.02644068 |  |  |  | 0.6 | 1.979332
9.5 | 0.19 | 0 | -0.006440678 |  |  |  | 0.6 | 0
10 | 0.2 | 0 | 0.03355932
10.5 | 0.21 | 0 | -0.07644068
11 | 0.22 | 0 | -0.02644068
11.5 | 0.23 | 0 | -0.006440678
12 | 0.24 | 0 | 0.07355932
12.5 | 0.25 | 0 | -0.02644068
13 | 0.26 | 0 | -0.03644068
13.5 | 0.27 | 0 | -0.02644068
14 | 0.28 | 0 | 0.03355932
14.5 | 0.29 | 0 | 0.03355932
15 | 0.3 | 0 | 0.03355932
15.5 | 0.31 | 0 | 0.01355932
16 | 0.32 | 0 | 0.03355932
16.5 | 0.33 | 0 | -0.03644068 |  |  |  | 0.6 | 0.5126474
17 | 0.34 | 0 | 0.07355932 |  |  |  | 0.6 | 0
17.5 | 0.35 | 0 | -0.02644068
18 | 0.36 | 0 | -0.006440678
18.5 | 0.37 | 0 | -0.006440678
19 | 0.38 | 0 | 0.01355932
19.5 | 0.39 | 0 | 0.01355932
20 | 0.4 | 0 | -0.02644068
20.5 | 0.41 | 0 | -0.006440678
21 | 0.42 | 0 | -0.03644068
21.5 | 0.43 | 0 | -0.03644068
22 | 0.44 | 0 | -0.006440678
22.5 | 0.45 | 0 | 0.03355932
23 | 0.46 | 0 | 0.01355932
23.5 | 0.47 | 0 | 0.05355932
24 | 0.48 | 0 | -0.006440678
24.5 | 0.49 | 0 | -0.03644068 |  |  |  | 0.6 | 9.134063
25 | 0.5 | 0 | -0.02644068 |  |  |  | 0.6 | 0
25.5 | 0.51 | 0 | -0.03644068
26 | 0.52 | 0 | 0.05355932
26.5 | 0.53 | 0 | -0.02644068
27 | 0.54 | 0 | 0.03355932
27.5 | 0.55 | 0 | -0.006440678
28 | 0.56 | 0 | -0.05644068
28.5 | 0.57 | 0 | 0.01355932
29 | 0.58 | 0 | -0.03644068
29.5 | 0.59 | 0 | -0.03644068
30 | 0.6 | 0 | -0.006440678
30.5 | 0.61 | 0 | 0.01355932
31 | 0.62 | 4.017 | 0.0134614 | 0.003351109 | 0.05407447 | 0.0005407447
31.5 | 0.63 | 3.763 | 1.153468 | 0.3065287 | 4.340499 | 0.04394573
32 | 0.64 | 3.861 | 1.583465 | 0.4101179 | 6.11376 | 0.1050833
32.5 | 0.65 | 3.939 | 1.313463 | 0.333451 | 5.173732 | 0.1568207
33 | 0.66 | 4.231 | 1.433456 | 0.3387984 | 6.064953 | 0.2174702
33.5 | 0.67 | 4.504 | 1.213449 | 0.2694159 | 5.465377 | 0.272124
34 | 0.68 | 4.797 | 1.233442 | 0.2571279 | 5.916823 | 0.3312922
34.5 | 0.69 | 4.972 | 1.123438 | 0.225953 | 5.585734 | 0.3871495
35 | 0.7 | 5.167 | 1.153433 | 0.2232308 | 5.95979 | 0.4467474
35.5 | 0.71 | 5.284 | 1.143431 | 0.2163949 | 6.041887 | 0.5071663
36 | 0.72 | 5.109 | 1.103435 | 0.2159786 | 5.637449 | 0.5635408
36.5 | 0.73 | 5.148 | 1.123434 | 0.2182273 | 5.783437 | 0.6213751
37 | 0.74 | 5.265 | 1.153431 | 0.2190752 | 6.072814 | 0.6821033
37.5 | 0.75 | 5.83 | 0.9634172 | 0.1652517 | 5.616723 | 0.7382705
38 | 0.76 | 5.83 | 1.083417 | 0.1858349 | 6.316322 | 0.8014337
38.5 | 0.77 | 5.947 | 1.143414 | 0.1922674 | 6.799885 | 0.8694326
39 | 0.78 | 6.142 | 1.14341 | 0.1861624 | 7.022822 | 0.9396608
39.5 | 0.79 | 6.142 | 1.00341 | 0.1633685 | 6.162942 | 1.00129
40 | 0.8 | 6.181 | 1.023409 | 0.1655733 | 6.325689 | 1.064547
40.5 | 0.81 | 6.181 | 1.023409 | 0.1655733 | 6.325689 | 1.127804
41 | 0.82 | 6.123 | 1.19341 | 0.1949061 | 7.30725 | 1.200876
41.5 | 0.83 | 6.123 | 1.02341 | 0.1671419 | 6.26634 | 1.26354
42 | 0.84 | 6.142 | 1.02341 | 0.1666248 | 6.285782 | 1.326398
42.5 | 0.85 | 6.103 | 1.023411 | 0.1676897 | 6.245875 | 1.388857
43 | 0.86 | 6.103 | 0.7734106 | 0.1267263 | 4.720125 | 1.436058
43.5 | 0.87 | 6.045 | 0.773412 | 0.1279424 | 4.675275 | 1.482811
44 | 0.88 | 6.045 | 0.833412 | 0.137868 | 5.037976 | 1.53319
44.5 | 0.89 | 6.025 | 0.9634125 | 0.1599025 | 5.80456 | 1.591236
45 | 0.9 | 6.045 | 1.023412 | 0.1692989 | 6.186525 | 1.653101
45.5 | 0.91 | 6.045 | 1.023412 | 0.1692989 | 6.186525 | 1.714966
46 | 0.92 | 6.025 | 0.7334124 | 0.1217282 | 4.41881 | 1.759155
46.5 | 0.93 | 6.006 | 0.8434129 | 0.1404284 | 5.065538 | 1.80981
47 | 0.94 | 6.006 | 0.9034129 | 0.1504184 | 5.425898 | 1.864069
47.5 | 0.95 | 6.006 | 0.9034129 | 0.1504184 | 5.425898 | 1.918328
48 | 0.96 | 6.006 | 0.943413 | 0.1570784 | 5.666138 | 1.974989
48.5 | 0.97 | 6.084 | 0.883411 | 0.1452023 | 5.374673 | 2.028736
49 | 0.98 | 6.045 | 0.753412 | 0.1246339 | 4.554376 | 2.07428
49.5 | 0.99 | 6.025 | 1.023412 | 0.169861 | 6.16606 | 2.13594
50 | 1 | 6.045 | 0.733412 | 0.1213254 | 4.433475 | 2.180275
50.5 | 1.01 | 6.025 | 1.003412 | 0.1665415 | 6.04556 | 2.24073
51 | 1.02 | 6.006 | 1.023413 | 0.1703984 | 6.146618 | 2.302197
51.5 | 1.03 | 6.025 | 1.023412 | 0.169861 | 6.16606 | 2.363857
52 | 1.04 | 6.025 | 1.003412 | 0.1665415 | 6.04556 | 2.424313
52.5 | 1.05 | 6.006 | 0.9234129 | 0.1537484 | 5.546018 | 2.479773
53 | 1.06 | 6.045 | 0.843412 | 0.1395222 | 5.098425 | 2.530757
53.5 | 1.07 | 6.006 | 1.003413 | 0.1670684 | 6.026498 | 2.591022
54 | 1.08 | 6.006 | 0.8434129 | 0.1404284 | 5.065538 | 2.641677
54.5 | 1.09 | 6.025 | 0.8434125 | 0.1399855 | 5.08156 | 2.692493
55 | 1.1 | 6.045 | 0.843412 | 0.1395222 | 5.098425 | 2.743477
55.5 | 1.11 | 6.045 | 0.843412 | 0.1395222 | 5.098425 | 2.794461
56 | 1.12 | 6.025 | 0.8134124 | 0.1350062 | 4.90081 | 2.843469
56.5 | 1.13 | 6.006 | 0.8334129 | 0.1387634 | 5.005478 | 2.893524
57 | 1.14 | 6.045 | 0.923412 | 0.1527563 | 5.582026 | 2.949344
57.5 | 1.15 | 6.006 | 0.6734129 | 0.1121234 | 4.044518 | 2.989789
58 | 1.16 | 5.986 | 0.7934134 | 0.1325448 | 4.749372 | 3.037283
58.5 | 1.17 | 6.006 | 0.7334129 | 0.1221134 | 4.404878 | 3.081332
59 | 1.18 | 6.006 | 0.693413 | 0.1154534 | 4.164638 | 3.122978
59.5 | 1.19 | 6.025 | 0.8334125 | 0.1383257 | 5.02131 | 3.173192
60 | 1.2 | 6.025 | 0.8134124 | 0.1350062 | 4.90081 | 3.2222
60.5 | 1.21 | 6.025 | 0.8634124 | 0.143305 | 5.20206 | 3.27422
61 | 1.22 | 6.025 | 0.7334124 | 0.1217282 | 4.41881 | 3.318408
61.5 | 1.23 | 6.006 | 0.6734129 | 0.1121234 | 4.044518 | 3.358853
62 | 1.24 | 6.025 | 0.7534125 | 0.1250477 | 4.53931 | 3.404246
62.5 | 1.25 | 6.025 | 0.9234124 | 0.1532635 | 5.56356 | 3.459882
63 | 1.26 | 6.006 | 0.633413 | 0.1054634 | 3.804278 | 3.497925
63.5 | 1.27 | 6.006 | 0.7134129 | 0.1187834 | 4.284758 | 3.540772
64 | 1.28 | 6.006 | 0.693413 | 0.1154534 | 4.164638 | 3.582419
64.5 | 1.29 | 6.025 | 0.8334125 | 0.1383257 | 5.02131 | 3.632632
65 | 1.3 | 6.006 | 0.883413 | 0.1470884 | 5.305778 | 3.68569
65.5 | 1.31 | 6.006 | 0.8434129 | 0.1404284 | 5.065538 | 3.736345
66 | 1.32 | 6.006 | 0.8434129 | 0.1404284 | 5.065538 | 3.787
66.5 | 1.33 | 6.006 | 0.7934129 | 0.1321034 | 4.765238 | 3.834653
67 | 1.34 | 6.006 | 0.6134129 | 0.1021333 | 3.684158 | 3.871495
67.5 | 1.35 | 5.986 | 0.6134134 | 0.1024747 | 3.671893 | 3.908213
68 | 1.36 | 5.986 | 0.7334134 | 0.1225214 | 4.390213 | 3.952116
68.5 | 1.37 | 5.986 | 0.8434134 | 0.1408977 | 5.048673 | 4.002602
69 | 1.38 | 6.006 | 0.8434129 | 0.1404284 | 5.065538 | 4.053257
69.5 | 1.39 | 6.006 | 0.7134129 | 0.1187834 | 4.284758 | 4.096105
70 | 1.4 | 5.986 | 0.7734134 | 0.1292037 | 4.629653 | 4.142402
70.5 | 1.41 | 6.006 | 0.7734129 | 0.1287734 | 4.645118 | 4.188853
71 | 1.42 | 6.006 | 0.7134129 | 0.1187834 | 4.284758 | 4.2317
71.5 | 1.43 | 5.986 | 0.8134134 | 0.135886 | 4.869092 | 4.280391
72 | 1.44 | 5.986 | 0.8434134 | 0.1408977 | 5.048673 | 4.330878
72.5 | 1.45 | 5.986 | 0.6334134 | 0.1058158 | 3.791613 | 4.368794
73 | 1.46 | 6.006 | 0.633413 | 0.1054634 | 3.804278 | 4.406837
73.5 | 1.47 | 6.006 | 0.5534129 | 0.09214334 | 3.323798 | 4.440074
74 | 1.48 | 5.986 | 0.7334134 | 0.1225214 | 4.390213 | 4.483976
74.5 | 1.49 | 5.986 | 0.9034134 | 0.150921 | 5.407833 | 4.538054
75 | 1.5 | 5.986 | 0.6534134 | 0.1091569 | 3.911333 | 4.577168
75.5 | 1.51 | 5.967 | 0.6534139 | 0.1095046 | 3.898921 | 4.616157
76 | 1.52 | 5.986 | 0.7534134 | 0.1258626 | 4.509933 | 4.661256
76.5 | 1.53 | 6.006 | 0.753413 | 0.1254434 | 4.524998 | 4.706506
77 | 1.54 | 5.986 | 0.6934134 | 0.1158392 | 4.150773 | 4.748014
77.5 | 1.55 | 6.006 | 0.6134129 | 0.1021333 | 3.684158 | 4.784855
78 | 1.56 | 5.986 | 0.6534134 | 0.1091569 | 3.911333 | 4.823969
78.5 | 1.57 | 5.986 | 0.6534134 | 0.1091569 | 3.911333 | 4.863082
79 | 1.58 | 5.986 | 0.6934134 | 0.1158392 | 4.150773 | 4.90459
79.5 | 1.59 | 5.986 | 0.6934134 | 0.1158392 | 4.150773 | 4.946098
80 | 1.6 | 5.967 | 0.7134139 | 0.1195599 | 4.256941 | 4.988667
80.5 | 1.61 | 5.908 | 0.6334153 | 0.1072132 | 3.742218 | 5.02609
81 | 1.62 | 5.986 | 0.6334134 | 0.1058158 | 3.791613 | 5.064006
81.5 | 1.63 | 6.006 | 0.753413 | 0.1254434 | 4.524998 | 5.109256
82 | 1.64 | 5.986 | 0.7134134 | 0.1191803 | 4.270493 | 5.151961
82.5 | 1.65 | 5.908 | 0.6534153 | 0.1105984 | 3.860378 | 5.190565
83 | 1.66 | 5.986 | 0.5934134 | 0.09913354 | 3.552173 | 5.226086
83.5 | 1.67 | 6.025 | 0.7334124 | 0.1217282 | 4.41881 | 5.270274
84 | 1.68 | 5.986 | 0.6534134 | 0.1091569 | 3.911333 | 5.309388
84.5 | 1.69 | 5.928 | 0.9634148 | 0.1625194 | 5.711123 | 5.366499
85 | 1.7 | 5.889 | 0.6534158 | 0.1109553 | 3.847966 | 5.404979
85.5 | 1.71 | 5.928 | 0.8434148 | 0.1422765 | 4.999763 | 5.454977
86 | 1.72 | 6.006 | 0.6734129 | 0.1121234 | 4.044518 | 5.495422
86.5 | 1.73 | 5.947 | 0.8334144 | 0.1401403 | 4.956316 | 5.544985
87 | 1.74 | 6.006 | 0.7134129 | 0.1187834 | 4.284758 | 5.587832
87.5 | 1.75 | 5.967 | 0.8334139 | 0.1396705 | 4.972981 | 5.637562
88 | 1.76 | 5.928 | 0.7534149 | 0.1270943 | 4.466243 | 5.682225
88.5 | 1.77 | 5.967 | 0.6134139 | 0.102801 | 3.660241 | 5.718827
89 | 1.78 | 5.928 | 0.7534149 | 0.1270943 | 4.466243 | 5.76349
89.5 | 1.79 | 6.025 | 0.7534125 | 0.1250477 | 4.53931 | 5.808883
90 | 1.8 | 6.025 | 0.6134124 | 0.1018112 | 3.69581 | 5.845841
90.5 | 1.81 | 5.986 | 0.8134134 | 0.135886 | 4.869092 | 5.894532
91 | 1.82 | 5.947 | 0.5934144 | 0.09978382 | 3.529035 | 5.929822
91.5 | 1.83 | 5.986 | 0.7334134 | 0.1225214 | 4.390213 | 5.973724
92 | 1.84 | 5.947 | 0.6934144 | 0.116599 | 4.123735 | 6.014961
92.5 | 1.85 | 5.986 | 0.6934134 | 0.1158392 | 4.150773 | 6.056469
93 | 1.86 | 5.928 | 0.5734149 | 0.0967299 | 3.399203 | 6.090461
93.5 | 1.87 | 5.986 | 0.6934134 | 0.1158392 | 4.150773 | 6.131968
94 | 1.88 | 5.947 | 0.6334144 | 0.1065099 | 3.766915 | 6.169638
94.5 | 1.89 | 6.006 | 0.633413 | 0.1054634 | 3.804278 | 6.20768
95 | 1.9 | 5.967 | 0.6534139 | 0.1095046 | 3.898921 | 6.246669
95.5 | 1.91 | 5.986 | 0.7934134 | 0.1325448 | 4.749372 | 6.294163
96 | 1.92 | 5.967 | 0.6734139 | 0.1128564 | 4.01826 | 6.334346
96.5 | 1.93 | 5.967 | 0.6534139 | 0.1095046 | 3.898921 | 6.373335
97 | 1.94 | 5.947 | 0.5934144 | 0.09978382 | 3.529035 | 6.408625
97.5 | 1.95 | 5.967 | 0.5934139 | 0.09944928 | 3.540901 | 6.444034
98 | 1.96 | 5.967 | 0.6334139 | 0.1061528 | 3.779581 | 6.48183
98.5 | 1.97 | 5.967 | 0.6334139 | 0.1061528 | 3.779581 | 6.519626
99 | 1.98 | 5.986 | 0.5934134 | 0.09913354 | 3.552173 | 6.555148
99.5 | 1.99 | 5.967 | 0.6134139 | 0.102801 | 3.660241 | 6.59175
100 | 2 | 5.986 | 0.7734134 | 0.1292037 | 4.629653 | 6.638047
100.5 | 2.01 | 5.967 | 0.6934139 | 0.1162081 | 4.137601 | 6.679423
101 | 2.02 | 6.006 | 0.5234129 | 0.08714834 | 3.143618 | 6.710859
101.5 | 2.03 | 5.947 | 0.5734144 | 0.09642078 | 3.410095 | 6.74496
102 | 2.04 | 5.928 | 0.5434148 | 0.09166917 | 3.221363 | 6.777174
102.5 | 2.05 | 5.947 | 0.5534143 | 0.09305774 | 3.291155 | 6.810085
103 | 2.06 | 5.928 | 0.6734148 | 0.113599 | 3.992003 | 6.850005
103.5 | 2.07 | 5.967 | 0.7734139 | 0.1296152 | 4.614961 | 6.896155
104 | 2.08 | 5.928 | 0.7334148 | 0.1237205 | 4.347683 | 6.939632
104.5 | 2.09 | 5.947 | 0.6734143 | 0.113236 | 4.004795 | 6.97968
105 | 2.1 | 5.947 | 0.6934144 | 0.116599 | 4.123735 | 7.020917
105.5 | 2.11 | 5.947 | 0.7134144 | 0.1199621 | 4.242675 | 7.063344
106 | 2.12 | 5.947 | 0.8334144 | 0.1401403 | 4.956316 | 7.112907
106.5 | 2.13 | 5.967 | 0.5734139 | 0.09609752 | 3.421561 | 7.147122
107 | 2.14 | 5.947 | 0.6934144 | 0.116599 | 4.123735 | 7.18836
107.5 | 2.15 | 5.947 | 0.7934144 | 0.1334142 | 4.718435 | 7.235544
108 | 2.16 | 5.947 | 0.6334144 | 0.1065099 | 3.766915 | 7.273213
108.5 | 2.17 | 5.947 | 0.7134144 | 0.1199621 | 4.242675 | 7.31564
109 | 2.18 | 5.928 | 0.7134148 | 0.1203466 | 4.229123 | 7.357931
109.5 | 2.19 | 5.928 | 0.5534148 | 0.09335608 | 3.280643 | 7.390738
110 | 2.2 | 5.928 | 0.6134148 | 0.1034775 | 3.636323 | 7.427101
110.5 | 2.21
111 | 2.22
111.5 | 2.23
112 | 2.24
112.5 | 2.25
113 | 2.26
113.5 | 2.27
114 | 2.28
114.5 | 2.29
115 | 2.3
115.5 | 2.31
116 | 2.32
116.5 | 2.33
117 | 2.34
117.5 | 2.35
118 | 2.36
118.5 | 2.37
119 | 2.38
119.5 | 2.39
120 | 2.4
120.5 | 2.41
121 | 2.42
121.5 | 2.43
122 | 2.44
122.5 | 2.45
123 | 2.46
123.5 | 2.47
124 | 2.48
124.5 | 2.49
125 | 2.5

## Resultados
Inicio paso corriente
30 | 0
30 | 0.5 | Eje Izquierdo |  | Eje Derecho
Fin de Subida |  | Máx = | 0.5 | Máx = | 0.6
34.10729 | 0 | Mín = | 0 | Mín = | 0
34.10729 | 0.5
¿Suavizar?
Inicio paso corriente |  | Eje Izquierdo |  | Eje Derecho
30 | 0 | Máx = | 100 | Máx = | 9
30 | 100 | Mín = | 0 | Mín = | 0
Fin de Subida
34.10729 | 0
34.10729 | 100
¿Suavizar?
|  | Eje Izquierdo |  | Eje Derecho
Inicio paso corriente |  | Máx = | 10 | Máx = | 6
30 | 0 | Mín = | 0 | Mín = | 0
30 | 10
Fin de Subida
34.10729 | 0
34.10729 | 10
|  | Eje Izquierdo |  | Eje Derecho
Inicio paso corriente |  | Máx = | 14 | Máx = | 9
30 | 0 | Mín = | 0 | Mín = | 0
30 | 14
Fin de Subida
34.10729 | 0
34.10729 | 14