## Parámetros
Ensayo |  |  |  |  | Fecha:
Características polvo |  | Material | Referencia polvo | Densidad de golpeo g/cm3 | Densidad aparente g/cm3 | Densidad absoluta g/cm3
|  | Al-NH3 |  | 1.19 | 0.84 | 2.725 |  | Sí
No
Activación externa |  | PRECOMPRESIÓN | No | # MPa
|  | ACTIVACIÓN ELÉC. | No | # V | # A
Características de corriente | Duraciones
|  | Aproximación | Apriete | PreCalentamiento | Calentamiento | Enfriamiento
|  | 99 | 30 | 5 | 75 | 60 | ciclos
|  | 1.98 | 0.6 | 0.1 | 1.5 | 1.2 | segundos
Intensidades
|  | I máx | So1i (grados) | I So1i (kA) | ISo2i (kA) | Energía (kJ) | EDE (kJ/g)
|  | 6.142 | 15 | 1 | 6 | 7.398871 | 4.447239
Características de Presión |  | Presión Trabajo | Presión Sinterizado
|  | 923 |  | kgf
|  | 3.812474 | 0 | bares
Características Sinterizados |  | Diámetro (mm) | Altura (mm) | Masa (g) |  | Secc (cm2)
| 1 | 11.96 | 6.07 | 1.6637 |  | 1.130267
| 2 | 12.06 | 5.93 |  |  | Volumen (cm3)
| 3 | 12 | 5.68 |  |  | 0.6466537
| 4 | 12.07 | 5.59
| 5 | 12.04 | 5.52 |  |  | Densid (g/cm3)
| 6 | 12.03 | 5.57 |  |  | 2.572783
| 7 | 11.82 | 5.62 |  |  | Porosidad (%)
| 8 | 11.99 | 5.79 |  |  | 5.585929
|  | 11.99625 | 5.72125
Otros Datos |  | Tª Inicial (ºC) | Lubricante | Diám Punzón (mm) | h punzones (mm) | h obleas (mm) | tS (ciclos)
|  | 22.4 |  | 11.9 | 97.31 | 9.3 | 3.830007
Observaciones
[9 empty] | 4 | 5 | 8
[9 empty] | 3 | 9 | 2

## Adquisición
388 | 472 | 0 | 75
386 | 472 | 0 | 21 | IP:x,x,x,x:
387 | 474 | 0 | 23 | 172,16,1,14
387 | 474 | 0 | 14
386 | 476 | 0 | 17 | Abrir canal. (IP: 172,16,1,14)(Return:1)
387 | 472 | 0 | 19
387 | 473 | 0 | 27
388 | 472 | 0 | 19 | Recibidos de 3508 registros (Soldadura:1720)
388 | 474 | 0 | 21
388 | 474 | 0 | 23
388 | 475 | 0 | 25 | Representar gráficas
389 | 474 | 0 | 16
388 | 474 | 0 | 14
386 | 474 | 0 | 17
388 | 474 | 0 | 21
388 | 474 | 0 | 23
388 | 474 | 0 | 21
388 | 477 | 0 | 19
389 | 473 | 0 | 23
388 | 477 | 0 | 16
388 | 472 | 0 | 21
387 | 475 | 0 | 21
388 | 472 | 0 | 19
388 | 475 | 0 | 23
388 | 477 | 0 | 16
385 | 474 | 0 | 21
386 | 475 | 0 | 19
388 | 473 | 0 | 16
390 | 474 | 0 | 23
388 | 474 | 0 | 19
390 | 475 | 0 | 23
388 | 475 | 0 | 16
386 | 475 | 0 | 29
388 | 473 | 0 | 12
389 | 473 | 0 | 21
388 | 475 | 0 | 19
388 | 476 | 0 | 16
391 | 475 | 0 | 19
388 | 475 | 0 | 21
386 | 475 | 0 | 25
388 | 474 | 0 | 21
388 | 475 | 0 | 25
386 | 475 | 0 | 17
388 | 475 | 0 | 17
388 | 473 | 0 | 21
390 | 475 | 0 | 19
388 | 478 | 0 | 21
388 | 476 | 0 | 17
388 | 475 | 0 | 29
387 | 474 | 0 | 19
388 | 475 | 0 | 16
388 | 477 | 0 | 21
390 | 475 | 0 | 19
389 | 474 | 0 | 16
389 | 475 | 0 | 17
388 | 475 | 0 | 23
388 | 475 | 0 | 16
387 | 475 | 0 | 23
387 | 475 | 0 | 16
386 | 476 | 0 | 16
388 | 473 | 0 | 19
392 | 475 | 4095 | 19
387 | 475 | 3939 | 157
391 | 477 | 3997 | 153
390 | 476 | 4095 | 161
396 | 477 | 4485 | 143
396 | 475 | 4797 | 159
401 | 475 | 4797 | 122
403 | 475 | 5265 | 122
406 | 475 | 5479 | 130
405 | 474 | 5577 | 128
409 | 473 | 5577 | 112
410 | 473 | 4894 | 112
414 | 471 | 4894 | 114
409 | 472 | 4953 | 116
415 | 472 | 5752 | 122
412 | 471 | 6045 | 122
420 | 470 | 6084 | 132
415 | 469 | 6084 | 132
419 | 467 | 6142 | 132
417 | 467 | 6142 | 130
425 | 468 | 6123 | 130
420 | 466 | 6103 | 112
425 | 467 | 6103 | 95
422 | 463 | 6103 | 114
426 | 465 | 6084 | 130
423 | 464 | 6064 | 108
428 | 462 | 5986 | 120
423 | 463 | 6045 | 120
429 | 460 | 6045 | 118
426 | 462 | 6045 | 104
431 | 463 | 6084 | 116
430 | 462 | 6045 | 124
432 | 461 | 6064 | 103
429 | 461 | 6045 | 108
433 | 458 | 6025 | 103
430 | 460 | 6064 | 93
434 | 461 | 6045 | 99
431 | 459 | 6045 | 99
435 | 460 | 6045 | 93
434 | 459 | 6025 | 108
436 | 459 | 6045 | 114
433 | 458 | 6025 | 101
438 | 459 | 6045 | 103
434 | 459 | 6045 | 89
440 | 459 | 6045 | 95
434 | 457 | 6025 | 104
437 | 459 | 6006 | 97
435 | 459 | 6025 | 106
439 | 459 | 6025 | 97
437 | 461 | 6045 | 99
441 | 459 | 6045 | 106
438 | 458 | 6006 | 106
441 | 459 | 6006 | 114
437 | 459 | 6006 | 103
443 | 458 | 6006 | 91
437 | 459 | 6025 | 106
442 | 459 | 6025 | 101
439 | 460 | 6025 | 101
444 | 458 | 6025 | 95
439 | 460 | 6025 | 101
444 | 460 | 6025 | 91
440 | 461 | 6006 | 106
446 | 461 | 6006 | 93
441 | 461 | 6025 | 110
445 | 461 | 6045 | 91
441 | 462 | 6025 | 87
443 | 461 | 5986 | 89
442 | 461 | 6025 | 103
444 | 463 | 6006 | 93
442 | 462 | 6025 | 112
446 | 462 | 6006 | 101
443 | 462 | 6025 | 103
447 | 461 | 6006 | 79
442 | 464 | 6006 | 93
445 | 463 | 6025 | 83
443 | 464 | 6006 | 106
447 | 461 | 6006 | 89
443 | 464 | 6006 | 95
448 | 463 | 6006 | 83
443 | 464 | 6006 | 83
447 | 463 | 6006 | 95
444 | 465 | 6006 | 89
448 | 463 | 6025 | 89
445 | 466 | 6025 | 95
448 | 463 | 6006 | 85
443 | 465 | 5928 | 103
448 | 463 | 5986 | 89
445 | 465 | 6025 | 95
447 | 468 | 6006 | 81
445 | 466 | 5947 | 81
448 | 466 | 6006 | 81
443 | 467 | 5967 | 103
449 | 466 | 5928 | 103
445 | 466 | 5967 | 116
448 | 467 | 6025 | 83
446 | 466 | 5967 | 99
451 | 468 | 5947 | 81
446 | 469 | 5986 | 118
449 | 468 | 5967 | 77
446 | 470 | 6006 | 106
450 | 468 | 5967 | 87
446 | 468 | 6006 | 91
449 | 469 | 5986 | 89
446 | 467 | 6006 | 103
449 | 468 | 5967 | 95
446 | 470 | 6006 | 79
450 | 471 | 5986 | 97
446 | 469 | 6025 | 97
450 | 472 | 5986 | 97
446 | 469 | 5986 | 79
450 | 468 | 5986 | 79
446 | 471 | 5986 | 85
450 | 469 | 6006 | 93
446 | 470 | 5986 | 85
450 | 469 | 6006 | 89
447 | 470 | 5967 | 93
452 | 470 | 6006 | 91
447 | 471 | 5986 | 91
450 | 472 | 6006 | 89
447 | 469 | 5967 | 75
449 | 472 | 5986 | 87
447 | 472 | 5967 | 83
452 | 472 | 5967 | 91
447 | 470 | 5967 | 97
449 | 472 | 5967 | 77
447 | 474 | 5967 | 106
449 | 472 | 5986 | 106
446 | 472 | 5986 | 97
451 | 472 | 5986 | 81
448 | 473 | 5967 | 101
450 | 473 | 5967 | 83
447 | 473 | 5967 | 83
451 | 471 | 5967 | 81
445 | 473 | 5967 | 89
449 | 473 | 5947 | 85
447 | 475 | 5986 | 97
450 | 475 | 5967 | 104
447 | 473 | 5967 | 87
451 | 474 | 5967 | 89
446 | 473 | 5947 | 93
449 | 474 | 5967 | 99
447 | 474 | 5967 | 87
451 | 473 | 5947 | 87
447 | 473 | 5947 | 85
452 | 473 | 5967 | 79
448 | 475 | 5967 | 89
451 | 475 | 5967 | 77
448 | 474 | 5947 | 85
450 | 474 | 5928 | 77
448 | 474 | 5947 | 89
451 | 476 | 5947 | 79
448 | 475 | 5947 | 89
451 | 473 | 5967 | 87
447 | 475 | 5947 | 81
450 | 477 | 5947 | 95
446 | 475 | 5928 | 95
451 | 476 | 5928 | 91
446 | 475 | 5928 | 91
451 | 473 | 5908 | 101

## Desplazamiento
ciclos | seg | x(t) | h(t) | θ(t) |  |  | θ(t) | H(t)
0.5 | 0.01 | 0.009321595 | 8.764108 | 0.3471954 |  |  | 0.3750702 | 7.841402
1 | 0.02 | -0.09067841 | 8.864107 | 0.35456 | 0.6 | 4.011652 | 0.3751417 | 7.842302
1.5 | 0.03 | -0.0406784 | 8.814107 | 0.3508985 | 0.6 | 0 | 0.3752058 | 7.843109
2 | 0.04 | -0.0406784 | 8.814107 | 0.3508985 |  |  | 0.3752927 | 7.844202
2.5 | 0.05 | -0.09067841 | 8.864107 | 0.35456 |  |  | 0.375362 | 7.845078
3 | 0.06 | -0.0406784 | 8.814107 | 0.3508985 |  |  | 0.3754207 | 7.845825
3.5 | 0.07 | -0.0406784 | 8.814107 | 0.3508985 |  |  | 0.3755129 | 7.846983
4 | 0.08 | 0.009321595 | 8.764108 | 0.3471954 |  |  | 0.3754949 | 7.846785
4.5 | 0.09 | 0.009321595 | 8.764108 | 0.3471954 |  |  | 0.375441 | 7.846127
5 | 0.1 | 0.009321595 | 8.764108 | 0.3471954 |  |  | 0.3753342 | 7.844794
5.5 | 0.11 | 0.009321595 | 8.764108 | 0.3471954 |  |  | 0.3751218 | 7.842126
6 | 0.12 | 0.05932159 | 8.714108 | 0.3434497 |  |  | 0.3747863 | 7.837904
6.5 | 0.13 | 0.009321595 | 8.764108 | 0.3471954 |  |  | 0.3744717 | 7.833904
7 | 0.14 | -0.09067841 | 8.864107 | 0.35456 |  |  | 0.3741395 | 7.829682
7.5 | 0.15 | 0.009321595 | 8.764108 | 0.3471954 |  |  | 0.3738248 | 7.825682
8 | 0.16 | 0.009321595 | 8.764108 | 0.3471954 |  |  | 0.3735437 | 7.822127
8.5 | 0.17 | 0.009321595 | 8.764108 | 0.3471954 |  |  | 0.3732584 | 7.818571
9 | 0.18 | 0.009321595 | 8.764108 | 0.3471954 |  |  | 0.372825 | 7.813238
9.5 | 0.19 | 0.05932159 | 8.714108 | 0.3434497 |  |  | 0.3723171 | 7.807015
10 | 0.2 | 0.009321595 | 8.764108 | 0.3471954 |  |  | 0.3717346 | 7.799905
10.5 | 0.21 | 0.009321595 | 8.764108 | 0.3471954 |  |  | 0.3711689 | 7.793016
11 | 0.22 | -0.0406784 | 8.814107 | 0.3508985 |  |  | 0.3707125 | 7.78746
11.5 | 0.23 | 0.009321595 | 8.764108 | 0.3471954 | 0.6 | 11.14263 | 0.3704918 | 7.784793
12 | 0.24 | 0.009321595 | 8.764108 | 0.3471954 | 0.6 | 0 | 0.3704702 | 7.784571
12.5 | 0.25 | 0.009321595 | 8.764108 | 0.3471954 |  |  | 0.3706844 | 7.787238
13 | 0.26 | -0.1406784 | 8.914107 | 0.3581803 |  |  | 0.3711176 | 7.792571
13.5 | 0.27 | -0.09067841 | 8.864107 | 0.35456 |  |  | 0.371803 | 7.801015
14 | 0.28 | 0.009321595 | 8.764108 | 0.3471954 |  |  | 0.372667 | 7.811682
14.5 | 0.29 | 0.1093216 | 8.664107 | 0.3396608 |  |  | 0.3736567 | 7.823905
15 | 0.3 | 0.009321595 | 8.764108 | 0.3471954 |  |  | 0.3746632 | 7.836349
15.5 | 0.31 | 0.1093216 | 8.664107 | 0.3396608 |  |  | 0.3755583 | 7.84746
16 | 0.32 | 0.009321595 | 8.764108 | 0.3471954 |  |  | 0.3762361 | 7.855905
16.5 | 0.33 | -0.09067841 | 8.864107 | 0.35456 |  |  | 0.3766634 | 7.861238
17 | 0.34 | 0.009321595 | 8.764108 | 0.3471954 |  |  | 0.376893 | 7.864127
17.5 | 0.35 | 0.05932159 | 8.714108 | 0.3434497 |  |  | 0.3769621 | 7.865016
18 | 0.36 | 0.009321595 | 8.764108 | 0.3471954 |  |  | 0.3769085 | 7.864348
18.5 | 0.37 | 0.009321595 | 8.764108 | 0.3471954 |  |  | 0.3767322 | 7.862127
19 | 0.38 | 0.1593216 | 8.614107 | 0.3358279 |  |  | 0.3765035 | 7.859238
19.5 | 0.39 | 0.009321595 | 8.764108 | 0.3471954 |  |  | 0.3761875 | 7.855238
20 | 0.4 | -0.09067841 | 8.864107 | 0.35456 |  |  | 0.3758546 | 7.851016
20.5 | 0.41 | 0.009321595 | 8.764108 | 0.3471954 |  |  | 0.3755747 | 7.84746
21 | 0.42 | 0.009321595 | 8.764108 | 0.3471954 |  |  | 0.3754183 | 7.84546
21.5 | 0.43 | -0.09067841 | 8.864107 | 0.35456 |  |  | 0.3753499 | 7.844571
22 | 0.44 | 0.009321595 | 8.764108 | 0.3471954 | 0.6 | 0.4477254 | 0.3754045 | 7.845238
22.5 | 0.45 | 0.009321595 | 8.764108 | 0.3471954 | 0.6 | 0 | 0.3754217 | 7.84546
23 | 0.46 | 0.1093216 | 8.664107 | 0.3396608 |  |  | 0.3753664 | 7.844793
23.5 | 0.47 | 0.009321595 | 8.764108 | 0.3471954 |  |  | 0.3751857 | 7.84257
24 | 0.48 | 0.009321595 | 8.764108 | 0.3471954 |  |  | 0.3748973 | 7.839015
24.5 | 0.49 | 0.009321595 | 8.764108 | 0.3471954 |  |  | 0.3744486 | 7.833459
25 | 0.5 | -0.0406784 | 8.814107 | 0.3508985 |  |  | 0.3740013 | 7.827905
25.5 | 0.51 | 0.009321595 | 8.764108 | 0.3471954 |  |  | 0.3735552 | 7.822349
26 | 0.52 | 0.009321595 | 8.764108 | 0.3471954 |  |  | 0.3731464 | 7.817238
26.5 | 0.53 | 0.1093216 | 8.664107 | 0.3396608 |  |  | 0.3727195 | 7.811904
27 | 0.54 | 0.05932159 | 8.714108 | 0.3434497 |  |  | 0.372434 | 7.808349
27.5 | 0.55 | 0.05932159 | 8.714108 | 0.3434497 |  |  | 0.3721627 | 7.805016
28 | 0.56 | 0.009321595 | 8.764108 | 0.3471954 |  |  | 0.3719411 | 7.802349
28.5 | 0.57 | 0.009321595 | 8.764108 | 0.3471954 |  |  | 0.3716404 | 7.798794
29 | 0.58 | -0.0406784 | 8.814107 | 0.3508985 |  |  | 0.3713712 | 7.795682
29.5 | 0.59 | -0.0406784 | 8.814107 | 0.3508985 |  |  | 0.3707694 | 7.788571
30 | 0.6 | -0.09067841 | 8.864107 | 0.35456 |  |  | 0.3699269 | 7.778571
30.5 | 0.61 | 0.009321595 | 8.764108 | 0.3471954 |  |  | 0.3685414 | 7.762127
31 | 0.62 | 0.2093216 | 8.564107 | 0.3319502 |  |  | 0.3667579 | 7.741015
31.5 | 0.63 | -0.0406784 | 8.814107 | 0.3508985 |  |  | 0.3641653 | 7.710571
32 | 0.64 | 0.1593216 | 8.614107 | 0.3358279 |  |  | 0.3609946 | 7.673682
32.5 | 0.65 | 0.1093216 | 8.664107 | 0.3396608 |  |  | 0.3568092 | 7.625682
33 | 0.66 | 0.4093216 | 8.364107 | 0.3159761 |  |  | 0.351833 | 7.56946
33.5 | 0.67 | 0.4093216 | 8.364107 | 0.3159761 |  |  | 0.3455728 | 7.499905
34 | 0.68 | 0.6593216 | 8.114107 | 0.2949009 |  |  | 0.3384776 | 7.422349
34.5 | 0.69 | 0.7593216 | 8.014108 | 0.2861027 |  |  | 0.3301619 | 7.333015
35 | 0.7 | 0.9093216 | 7.864107 | 0.2724858 |  |  | 0.3211932 | 7.238348
35.5 | 0.71 | 0.8593216 | 7.914107 | 0.2770821 |  |  | 0.3112944 | 7.135904
36 | 0.72 | 1.059322 | 7.714108 | 0.2583394 |  |  | 0.3011935 | 7.03346
36.5 | 0.73 | 1.109322 | 7.664107 | 0.2535008 |  |  | 0.290509 | 6.927461
37 | 0.74 | 1.309322 | 7.464108 | 0.2334985 |  |  | 0.2800082 | 6.825682
37.5 | 0.75 | 1.059322 | 7.714108 | 0.2583394 |  |  | 0.2694481 | 6.725683
38 | 0.76 | 1.359322 | 7.414107 | 0.2283293 |  |  | 0.2595809 | 6.634349
38.5 | 0.77 | 1.209322 | 7.564107 | 0.2436319 |  |  | 0.2499438 | 6.547237
39 | 0.78 | 1.609322 | 7.164107 | 0.2014009 |  |  | 0.2412587 | 6.470571
39.5 | 0.79 | 1.359322 | 7.414107 | 0.2283293 |  |  | 0.2329286 | 6.398793
40 | 0.8 | 1.559322 | 7.214108 | 0.2069359 |  |  | 0.2254058 | 6.335459
40.5 | 0.81 | 1.459322 | 7.314107 | 0.2177788 |  |  | 0.21807 | 6.275015
41 | 0.82 | 1.859322 | 6.914107 | 0.1725252 |  |  | 0.2115753 | 6.222571
41.5 | 0.83 | 1.609322 | 7.164107 | 0.2014009 |  |  | 0.2052385 | 6.172349
42 | 0.84 | 1.859322 | 6.914107 | 0.1725252 |  |  | 0.1996535 | 6.128793
42.5 | 0.85 | 1.709322 | 7.064107 | 0.1900959 |  |  | 0.1942145 | 6.087015
43 | 0.86 | 1.909322 | 6.864107 | 0.1664976 |  |  | 0.1894583 | 6.051016
43.5 | 0.87 | 1.759322 | 7.014107 | 0.1843225 |  |  | 0.1846137 | 6.014793
44 | 0.88 | 2.009322 | 6.764107 | 0.1541752 |  |  | 0.1803505 | 5.983237
44.5 | 0.89 | 1.759322 | 7.014107 | 0.1843225 |  |  | 0.176075 | 5.951904
45 | 0.9 | 2.059322 | 6.714108 | 0.1478764 |  |  | 0.1723395 | 5.924793
45.5 | 0.91 | 1.909322 | 6.864107 | 0.1664976 |  |  | 0.168439 | 5.896793
46 | 0.92 | 2.159322 | 6.614107 | 0.1349929 |  |  | 0.1650594 | 5.872793
46.5 | 0.93 | 2.109322 | 6.664107 | 0.141483 |  |  | 0.1614582 | 5.84746
47 | 0.94 | 2.209321 | 6.564107 | 0.128404 |  |  | 0.1581105 | 5.824126
47.5 | 0.95 | 2.059322 | 6.714108 | 0.1478764 |  |  | 0.1544455 | 5.798793
48 | 0.96 | 2.259322 | 6.514107 | 0.1217139 |  |  | 0.1511758 | 5.776349
48.5 | 0.97 | 2.109322 | 6.664107 | 0.141483 |  |  | 0.1475903 | 5.751904
49 | 0.98 | 2.309322 | 6.464108 | 0.1149204 |  |  | 0.1443035 | 5.729682
49.5 | 0.99 | 2.159322 | 6.614107 | 0.1349929 |  |  | 0.1407504 | 5.705905
50 | 1 | 2.359322 | 6.414107 | 0.1080209 |  |  | 0.1374979 | 5.684349
50.5 | 1.01 | 2.309322 | 6.464108 | 0.1149204 |  |  | 0.133877 | 5.660571
51 | 1.02 | 2.409322 | 6.364107 | 0.101013 |  |  | 0.1303859 | 5.637904
51.5 | 1.03 | 2.259322 | 6.514107 | 0.1217139 |  |  | 0.1263698 | 5.612127
52 | 1.04 | 2.509322 | 6.264107 | 0.0866616 |  |  | 0.1224539 | 5.587237
52.5 | 1.05 | 2.309322 | 6.464108 | 0.1149204 |  |  | 0.1179314 | 5.558793
53 | 1.06 | 2.609322 | 6.164107 | 0.07184457 |  |  | 0.1134276 | 5.530793
53.5 | 1.07 | 2.309322 | 6.464108 | 0.1149204 |  |  | 0.1085174 | 5.500571
54 | 1.08 | 2.459321 | 6.314107 | 0.09389415 |  |  | 0.1039653 | 5.472794
54.5 | 1.09 | 2.359322 | 6.414107 | 0.1080209 |  |  | 0.09911616 | 5.44346
55 | 1.1 | 2.559322 | 6.214108 | 0.07931273 |  |  | 0.09474574 | 5.417237
55.5 | 1.11 | 2.459321 | 6.314107 | 0.09389415 |  |  | 0.09030683 | 5.390793
56 | 1.12 | 2.659322 | 6.114107 | 0.06425426 |  |  | 0.08651028 | 5.368349
56.5 | 1.13 | 2.509322 | 6.264107 | 0.0866616 |  |  | 0.08265173 | 5.345682
57 | 1.14 | 2.659322 | 6.114107 | 0.06425426 |  |  | 0.07945649 | 5.327015
57.5 | 1.15 | 2.459321 | 6.314107 | 0.09389415 |  |  | 0.07619852 | 5.308126
58 | 1.16 | 2.759322 | 6.014107 | 0.0486951 |  |  | 0.07342684 | 5.292127
58.5 | 1.17 | 2.459321 | 6.314107 | 0.09389415 |  |  | 0.07025222 | 5.273904
59 | 1.18 | 2.709321 | 6.064107 | 0.05653886 |  |  | 0.06736511 | 5.25746
59.5 | 1.19 | 2.559322 | 6.214108 | 0.07931273 |  |  | 0.06397282 | 5.238348
60 | 1.2 | 2.809322 | 5.964108 | 0.04071989 |  |  | 0.06094619 | 5.22146
60.5 | 1.21 | 2.559322 | 6.214108 | 0.07931273 |  |  | 0.0576039 | 5.203015
61 | 1.22 | 2.809322 | 5.964108 | 0.04071989 |  |  | 0.05474932 | 5.18746
61.5 | 1.23 | 2.609322 | 6.164107 | 0.07184457 |  |  | 0.05152985 | 5.170127
62 | 1.24 | 2.909322 | 5.864107 | 0.02436133 |  |  | 0.04889075 | 5.156126
62.5 | 1.25 | 2.659322 | 6.114107 | 0.06425426 |  |  | 0.04586454 | 5.140127
63 | 1.26 | 2.859322 | 5.914107 | 0.03260976 |  |  | 0.04331469 | 5.126793
63.5 | 1.27 | 2.659322 | 6.114107 | 0.06425426 |  |  | 0.04062997 | 5.112793
64 | 1.28 | 2.759322 | 6.014107 | 0.0486951 |  |  | 0.03883446 | 5.10346
64.5 | 1.29 | 2.709321 | 6.064107 | 0.05653886 |  |  | 0.03675676 | 5.092571
65 | 1.3 | 2.809322 | 5.964108 | 0.04071989 |  |  | 0.03531114 | 5.085015
65.5 | 1.31 | 2.709321 | 6.064107 | 0.05653886 |  |  | 0.03339178 | 5.075016
66 | 1.32 | 2.909322 | 5.864107 | 0.02436133 |  |  | 0.0317597 | 5.066571
66.5 | 1.33 | 2.759322 | 6.014107 | 0.0486951 |  |  | 0.02929821 | 5.053904
67 | 1.34 | 2.959321 | 5.814107 | 0.01597111 |  |  | 0.02715813 | 5.043015
67.5 | 1.35 | 2.709321 | 6.064107 | 0.05653886 |  |  | 0.02436356 | 5.028793
68 | 1.36 | 2.859322 | 5.914107 | 0.03260976 |  |  | 0.02205201 | 5.017016
68.5 | 1.37 | 2.759322 | 6.014107 | 0.0486951 |  |  | 0.0191424 | 5.002126
69 | 1.38 | 2.959321 | 5.814107 | 0.01597111 |  |  | 0.01676469 | 4.989904
69.5 | 1.39 | 2.759322 | 6.014107 | 0.0486951 |  |  | 0.01395953 | 4.97546
70 | 1.4 | 3.009322 | 5.764107 | 0.007435243 |  |  | 0.0118607 | 4.964571
70.5 | 1.41 | 2.759322 | 6.014107 | 0.0486951 |  |  | 0.009501089 | 4.952348
71 | 1.42 | 2.959321 | 5.814107 | 0.01597111 |  |  | 0.00793357 | 4.944127
71.5 | 1.43 | 2.809322 | 5.964108 | 0.04071989 |  |  | 0.00622406 | 4.935237
72 | 1.44 | 3.009322 | 5.764107 | 0.007435243 |  |  | 0.005396735 | 4.930793
72.5 | 1.45 | 2.859322 | 5.914107 | 0.03260976 |  |  | 0.004197815 | 4.924571
73 | 1.46 | 3.009322 | 5.764107 | 0.007435243 |  |  | 0.0035993 | 4.92146
73.5 | 1.47 | 2.759322 | 6.014107 | 0.0486951 |  |  | 0.002758215 | 4.917238
74 | 1.48 | 3.009322 | 5.764107 | 0.007435243 |  |  | 0.002359803 | 4.915238
74.5 | 1.49 | 2.859322 | 5.914107 | 0.03260976 |  |  | 0.001370327 | 4.910349
75 | 1.5 | 2.959321 | 5.814107 | 0.01597111 |  |  | 0.000966048 | 4.908349
75.5 | 1.51 | 2.859322 | 5.914107 | 0.03260976 |  |  | 0.0002782706 | 4.9
76 | 1.52 | 3.009322 | 5.764107 | 0.007435243 |  |  | 0 | 4.9
76.5 | 1.53 | 2.759322 | 6.014107 | 0.0486951 |  |  | 0 | 4.9
77 | 1.54 | 3.059322 | 5.714108 | -0.00124992 |  |  | 0 | 4.9
77.5 | 1.55 | 2.859322 | 5.914107 | 0.03260976 |  |  | 0 | 4.9
78 | 1.56 | 3.009322 | 5.764107 | 0.007435243 |  |  | 0 | 4.9
78.5 | 1.57 | 2.909322 | 5.864107 | 0.02436133 |  |  | 0 | 4.9
79 | 1.58 | 3.159322 | 5.614107 | -0.01908452 |  |  | 0 | 4.9
79.5 | 1.59 | 2.909322 | 5.864107 | 0.02436133 |  |  | 0 | 4.9
80 | 1.6 | 3.059322 | 5.714108 | -0.00124992 |  |  | 0 | 4.9
80.5 | 1.61 | 2.909322 | 5.864107 | 0.02436133
81 | 1.62 | 3.109322 | 5.664107 | -0.0100885
81.5 | 1.63 | 2.909322 | 5.864107 | 0.02436133
82 | 1.64 | 3.059322 | 5.714108 | -0.00124992
82.5 | 1.65 | 2.909322 | 5.864107 | 0.02436133
83 | 1.66 | 3.059322 | 5.714108 | -0.00124992
83.5 | 1.67 | 2.909322 | 5.864107 | 0.02436133
84 | 1.68 | 3.109322 | 5.664107 | -0.0100885
84.5 | 1.69 | 2.909322 | 5.864107 | 0.02436133
85 | 1.7 | 3.109322 | 5.664107 | -0.0100885
85.5 | 1.71 | 2.909322 | 5.864107 | 0.02436133
86 | 1.72 | 3.109322 | 5.664107 | -0.0100885
86.5 | 1.73 | 2.909322 | 5.864107 | 0.02436133
87 | 1.74 | 3.109322 | 5.664107 | -0.0100885
87.5 | 1.75 | 2.909322 | 5.864107 | 0.02436133
88 | 1.76 | 3.109322 | 5.664107 | -0.0100885
88.5 | 1.77 | 2.959321 | 5.814107 | 0.01597111
89 | 1.78 | 3.209321 | 5.564107 | -0.02824214
89.5 | 1.79 | 2.959321 | 5.814107 | 0.01597111
90 | 1.8 | 3.109322 | 5.664107 | -0.0100885
90.5 | 1.81 | 2.959321 | 5.814107 | 0.01597111
91 | 1.82 | 3.059322 | 5.714108 | -0.00124992
91.5 | 1.83 | 2.959321 | 5.814107 | 0.01597111
92 | 1.84 | 3.209321 | 5.564107 | -0.02824214
92.5 | 1.85 | 2.959321 | 5.814107 | 0.01597111
93 | 1.86 | 3.059322 | 5.714108 | -0.00124992
93.5 | 1.87 | 2.959321 | 5.814107 | 0.01597111
94 | 1.88 | 3.059322 | 5.714108 | -0.00124992
94.5 | 1.89 | 2.909322 | 5.864107 | 0.02436133
95 | 1.9 | 3.159322 | 5.614107 | -0.01908452
95.5 | 1.91 | 3.009322 | 5.764107 | 0.007435243
96 | 1.92 | 3.109322 | 5.664107 | -0.0100885
96.5 | 1.93 | 2.959321 | 5.814107 | 0.01597111
97 | 1.94 | 3.159322 | 5.614107 | -0.01908452
97.5 | 1.95 | 2.859322 | 5.914107 | 0.03260976
98 | 1.96 | 3.059322 | 5.714108 | -0.00124992
98.5 | 1.97 | 2.959321 | 5.814107 | 0.01597111
99 | 1.98 | 3.109322 | 5.664107 | -0.0100885
99.5 | 1.99 | 2.959321 | 5.814107 | 0.01597111
100 | 2 | 3.159322 | 5.614107 | -0.01908452
100.5 | 2.01 | 2.909322 | 5.864107 | 0.02436133
101 | 2.02 | 3.059322 | 5.714108 | -0.00124992
101.5 | 2.03 | 2.959321 | 5.814107 | 0.01597111
102 | 2.04 | 3.159322 | 5.614107 | -0.01908452
102.5 | 2.05 | 2.959321 | 5.814107 | 0.01597111
103 | 2.06 | 3.209321 | 5.564107 | -0.02824214
103.5 | 2.07 | 3.009322 | 5.764107 | 0.007435243
104 | 2.08 | 3.159322 | 5.614107 | -0.01908452
104.5 | 2.09 | 3.009322 | 5.764107 | 0.007435243
105 | 2.1 | 3.109322 | 5.664107 | -0.0100885
105.5 | 2.11 | 3.009322 | 5.764107 | 0.007435243
106 | 2.12 | 3.159322 | 5.614107 | -0.01908452
106.5 | 2.13 | 3.009322 | 5.764107 | 0.007435243
107 | 2.14 | 3.159322 | 5.614107 | -0.01908452
107.5 | 2.15 | 2.959321 | 5.814107 | 0.01597111
108 | 2.16 | 3.109322 | 5.664107 | -0.0100885
108.5 | 2.17 | 2.909322 | 5.864107 | 0.02436133
109 | 2.18 | 3.159322 | 5.614107 | -0.01908452
109.5 | 2.19 | 2.909322 | 5.864107 | 0.02436133
110 | 2.2 | 3.159322 | 5.614107 | -0.01908452
110.5 | 2.21
111 | 2.22
111.5 | 2.23
112 | 2.24
112.5 | 2.25
113 | 2.26
113.5 | 2.27
114 | 2.28
114.5 | 2.29
115 | 2.3
115.5 | 2.31
116 | 2.32
116.5 | 2.33
117 | 2.34
117.5 | 2.35
118 | 2.36
118.5 | 2.37
119 | 2.38
119.5 | 2.39
120 | 2.4
120.5 | 2.41
121 | 2.42
121.5 | 2.43
122 | 2.44
122.5 | 2.45
123 | 2.46
123.5 | 2.47
124 | 2.48
124.5 | 2.49
125 | 2.5

## Fuerza
ciclos | seg | Fuerza | Presión
0.5 | 0.01 | 9.26064 | 83.264 | 0.6 | 11.72295
1 | 0.02 | 9.26064 | 83.264 | 0.6 | 0
1.5 | 0.03 | 9.29988 | 83.61681
2 | 0.04 | 9.29988 | 83.61681
2.5 | 0.05 | 9.33912 | 83.96963
3 | 0.06 | 9.26064 | 83.264
3.5 | 0.07 | 9.28026 | 83.44041
4 | 0.08 | 9.26064 | 83.264
4.5 | 0.09 | 9.29988 | 83.61681
5 | 0.1 | 9.29988 | 83.61681
5.5 | 0.11 | 9.3195 | 83.79322
6 | 0.12 | 9.29988 | 83.61681
6.5 | 0.13 | 9.29988 | 83.61681
7 | 0.14 | 9.29988 | 83.61681
7.5 | 0.15 | 9.29988 | 83.61681
8 | 0.16 | 9.29988 | 83.61681
8.5 | 0.17 | 9.29988 | 83.61681 | 0.6 | 105.4031
9 | 0.18 | 9.35874 | 84.14603 | 0.6 | 0
9.5 | 0.19 | 9.28026 | 83.44041
10 | 0.2 | 9.35874 | 84.14603
10.5 | 0.21 | 9.26064 | 83.264
11 | 0.22 | 9.3195 | 83.79322
11.5 | 0.23 | 9.26064 | 83.264
12 | 0.24 | 9.3195 | 83.79322
12.5 | 0.25 | 9.35874 | 84.14603
13 | 0.26 | 9.29988 | 83.61681
13.5 | 0.27 | 9.3195 | 83.79322
14 | 0.28 | 9.28026 | 83.44041
14.5 | 0.29 | 9.29988 | 83.61681
15 | 0.3 | 9.29988 | 83.61681
15.5 | 0.31 | 9.3195 | 83.79322
16 | 0.32 | 9.3195 | 83.79322
16.5 | 0.33 | 9.3195 | 83.79322
17 | 0.34 | 9.28026 | 83.44041
17.5 | 0.35 | 9.28026 | 83.44041
18 | 0.36 | 9.3195 | 83.79322
18.5 | 0.37 | 9.33912 | 83.96963
19 | 0.38 | 9.3195 | 83.79322
19.5 | 0.39 | 9.3195 | 83.79322
20 | 0.4 | 9.3195 | 83.79322
20.5 | 0.41 | 9.29988 | 83.61681
21 | 0.42 | 9.3195 | 83.79322
21.5 | 0.43 | 9.3195 | 83.79322
22 | 0.44 | 9.3195 | 83.79322
22.5 | 0.45 | 9.28026 | 83.44041
23 | 0.46 | 9.3195 | 83.79322
23.5 | 0.47 | 9.37836 | 84.32244
24 | 0.48 | 9.33912 | 83.96963
24.5 | 0.49 | 9.3195 | 83.79322
25 | 0.5 | 9.29988 | 83.61681
25.5 | 0.51 | 9.3195 | 83.79322
26 | 0.52 | 9.35874 | 84.14603
26.5 | 0.53 | 9.3195 | 83.79322
27 | 0.54 | 9.29988 | 83.61681
27.5 | 0.55 | 9.3195 | 83.79322
28 | 0.56 | 9.3195 | 83.79322
28.5 | 0.57 | 9.3195 | 83.79322
29 | 0.58 | 9.3195 | 83.79322
29.5 | 0.59 | 9.3195 | 83.79322
30 | 0.6 | 9.33912 | 83.96963
30.5 | 0.61 | 9.28026 | 83.44041
31 | 0.62 | 9.3195 | 83.79322
31.5 | 0.63 | 9.3195 | 83.79322
32 | 0.64 | 9.35874 | 84.14603
32.5 | 0.65 | 9.33912 | 83.96963
33 | 0.66 | 9.35874 | 84.14603
33.5 | 0.67 | 9.3195 | 83.79322
34 | 0.68 | 9.3195 | 83.79322
34.5 | 0.69 | 9.3195 | 83.79322
35 | 0.7 | 9.3195 | 83.79322
35.5 | 0.71 | 9.29988 | 83.61681
36 | 0.72 | 9.28026 | 83.44041
36.5 | 0.73 | 9.28026 | 83.44041
37 | 0.74 | 9.24102 | 83.08759
37.5 | 0.75 | 9.26064 | 83.264
38 | 0.76 | 9.26064 | 83.264
38.5 | 0.77 | 9.24102 | 83.08759
39 | 0.78 | 9.2214 | 82.91119
39.5 | 0.79 | 9.20178 | 82.73478
40 | 0.8 | 9.16254 | 82.38197
40.5 | 0.81 | 9.16254 | 82.38197
41 | 0.82 | 9.18216 | 82.55838
41.5 | 0.83 | 9.14292 | 82.20556
42 | 0.84 | 9.16254 | 82.38197
42.5 | 0.85 | 9.08406 | 81.67634
43 | 0.86 | 9.1233 | 82.02915
43.5 | 0.87 | 9.10368 | 81.85275
44 | 0.88 | 9.06444 | 81.49993
44.5 | 0.89 | 9.08406 | 81.67634
45 | 0.9 | 9.0252 | 81.14712
45.5 | 0.91 | 9.06444 | 81.49993
46 | 0.92 | 9.08406 | 81.67634
46.5 | 0.93 | 9.06444 | 81.49993
47 | 0.94 | 9.04482 | 81.32352
47.5 | 0.95 | 9.04482 | 81.32352
48 | 0.96 | 8.98596 | 80.7943
48.5 | 0.97 | 9.0252 | 81.14712
49 | 0.98 | 9.04482 | 81.32352
49.5 | 0.99 | 9.00558 | 80.97071
50 | 1 | 9.0252 | 81.14712
50.5 | 1.01 | 9.00558 | 80.97071
51 | 1.02 | 9.00558 | 80.97071
51.5 | 1.03 | 8.98596 | 80.7943
52 | 1.04 | 9.00558 | 80.97071
52.5 | 1.05 | 9.00558 | 80.97071
53 | 1.06 | 9.00558 | 80.97071
53.5 | 1.07 | 8.96634 | 80.6179
54 | 1.08 | 9.00558 | 80.97071
54.5 | 1.09 | 9.00558 | 80.97071
55 | 1.1 | 9.00558 | 80.97071
55.5 | 1.11 | 9.04482 | 81.32352
56 | 1.12 | 9.00558 | 80.97071
56.5 | 1.13 | 8.98596 | 80.7943
57 | 1.14 | 9.00558 | 80.97071
57.5 | 1.15 | 9.00558 | 80.97071
58 | 1.16 | 8.98596 | 80.7943
58.5 | 1.17 | 9.00558 | 80.97071
59 | 1.18 | 9.00558 | 80.97071
59.5 | 1.19 | 9.0252 | 81.14712
60 | 1.2 | 8.98596 | 80.7943
60.5 | 1.21 | 9.0252 | 81.14712
61 | 1.22 | 9.0252 | 81.14712
61.5 | 1.23 | 9.04482 | 81.32352
62 | 1.24 | 9.04482 | 81.32352
62.5 | 1.25 | 9.04482 | 81.32352
63 | 1.26 | 9.04482 | 81.32352
63.5 | 1.27 | 9.06444 | 81.49993
64 | 1.28 | 9.04482 | 81.32352
64.5 | 1.29 | 9.04482 | 81.32352
65 | 1.3 | 9.08406 | 81.67634
65.5 | 1.31 | 9.06444 | 81.49993
66 | 1.32 | 9.06444 | 81.49993
66.5 | 1.33 | 9.06444 | 81.49993
67 | 1.34 | 9.04482 | 81.32352
67.5 | 1.35 | 9.10368 | 81.85275
68 | 1.36 | 9.08406 | 81.67634
68.5 | 1.37 | 9.10368 | 81.85275
69 | 1.38 | 9.04482 | 81.32352
69.5 | 1.39 | 9.10368 | 81.85275
70 | 1.4 | 9.08406 | 81.67634
70.5 | 1.41 | 9.10368 | 81.85275
71 | 1.42 | 9.08406 | 81.67634
71.5 | 1.43 | 9.1233 | 82.02915
72 | 1.44 | 9.08406 | 81.67634
72.5 | 1.45 | 9.14292 | 82.20556
73 | 1.46 | 9.08406 | 81.67634
73.5 | 1.47 | 9.1233 | 82.02915
74 | 1.48 | 9.08406 | 81.67634
74.5 | 1.49 | 9.1233 | 82.02915
75 | 1.5 | 9.18216 | 82.55838
75.5 | 1.51 | 9.14292 | 82.20556
76 | 1.52 | 9.14292 | 82.20556
76.5 | 1.53 | 9.16254 | 82.38197
77 | 1.54 | 9.14292 | 82.20556
77.5 | 1.55 | 9.14292 | 82.20556
78 | 1.56 | 9.16254 | 82.38197
78.5 | 1.57 | 9.14292 | 82.20556
79 | 1.58 | 9.18216 | 82.55838
79.5 | 1.59 | 9.20178 | 82.73478
80 | 1.6 | 9.18216 | 82.55838
80.5 | 1.61 | 9.2214 | 82.91119
81 | 1.62 | 9.18216 | 82.55838
81.5 | 1.63 | 9.18216 | 82.55838
82 | 1.64 | 9.20178 | 82.73478
82.5 | 1.65 | 9.16254 | 82.38197
83 | 1.66 | 9.18216 | 82.55838
83.5 | 1.67 | 9.2214 | 82.91119
84 | 1.68 | 9.24102 | 83.08759
84.5 | 1.69 | 9.20178 | 82.73478
85 | 1.7 | 9.26064 | 83.264
85.5 | 1.71 | 9.20178 | 82.73478
86 | 1.72 | 9.18216 | 82.55838
86.5 | 1.73 | 9.24102 | 83.08759
87 | 1.74 | 9.20178 | 82.73478
87.5 | 1.75 | 9.2214 | 82.91119
88 | 1.76 | 9.20178 | 82.73478
88.5 | 1.77 | 9.2214 | 82.91119
89 | 1.78 | 9.2214 | 82.91119
89.5 | 1.79 | 9.24102 | 83.08759
90 | 1.8 | 9.26064 | 83.264
90.5 | 1.81 | 9.20178 | 82.73478
91 | 1.82 | 9.26064 | 83.264
91.5 | 1.83 | 9.26064 | 83.264
92 | 1.84 | 9.26064 | 83.264
92.5 | 1.85 | 9.2214 | 82.91119
93 | 1.86 | 9.26064 | 83.264
93.5 | 1.87 | 9.29988 | 83.61681
94 | 1.88 | 9.26064 | 83.264
94.5 | 1.89 | 9.26064 | 83.264
95 | 1.9 | 9.26064 | 83.264
95.5 | 1.91 | 9.28026 | 83.44041
96 | 1.92 | 9.28026 | 83.44041
96.5 | 1.93 | 9.28026 | 83.44041
97 | 1.94 | 9.24102 | 83.08759
97.5 | 1.95 | 9.28026 | 83.44041
98 | 1.96 | 9.28026 | 83.44041
98.5 | 1.97 | 9.3195 | 83.79322
99 | 1.98 | 9.3195 | 83.79322
99.5 | 1.99 | 9.28026 | 83.44041
100 | 2 | 9.29988 | 83.61681
100.5 | 2.01 | 9.28026 | 83.44041
101 | 2.02 | 9.29988 | 83.61681
101.5 | 2.03 | 9.29988 | 83.61681
102 | 2.04 | 9.28026 | 83.44041
102.5 | 2.05 | 9.28026 | 83.44041
103 | 2.06 | 9.28026 | 83.44041
103.5 | 2.07 | 9.3195 | 83.79322
104 | 2.08 | 9.3195 | 83.79322
104.5 | 2.09 | 9.29988 | 83.61681
105 | 2.1 | 9.29988 | 83.61681
105.5 | 2.11 | 9.29988 | 83.61681
106 | 2.12 | 9.33912 | 83.96963
106.5 | 2.13 | 9.3195 | 83.79322
107 | 2.14 | 9.28026 | 83.44041
107.5 | 2.15 | 9.3195 | 83.79322
108 | 2.16 | 9.35874 | 84.14603
108.5 | 2.17 | 9.3195 | 83.79322
109 | 2.18 | 9.33912 | 83.96963
109.5 | 2.19 | 9.3195 | 83.79322
110 | 2.2 | 9.28026 | 83.44041
110.5 | 2.21
111 | 2.22
111.5 | 2.23
112 | 2.24
112.5 | 2.25
113 | 2.26
113.5 | 2.27
114 | 2.28
114.5 | 2.29
115 | 2.3
115.5 | 2.31
116 | 2.32
116.5 | 2.33
117 | 2.34
117.5 | 2.35
118 | 2.36
118.5 | 2.37
119 | 2.38
119.5 | 2.39
120 | 2.4
120.5 | 2.41
121 | 2.42
121.5 | 2.43
122 | 2.44
122.5 | 2.45
123 | 2.46
123.5 | 2.47
124 | 2.48
124.5 | 2.49
125 | 2.5

## Resistencia
ciclos | seg | Intensidad | Tensión | Resistencia | Potencia | Energía
0.5 | 0.01 | 0 | 0.5525424 |  |  |  | 0.6 | 7.6775
1 | 0.02 | 0 | 0.01254238 |  |  |  | 0.6 | 0 | La línea vertical roja señala el fin del precalentamiento
1.5 | 0.03 | 0 | 0.03254238 |  |  |  | 0.7 | 7.6775
2 | 0.04 | 0 | -0.05745762 |  |  |  | 0.7 | 0
2.5 | 0.05 | 0 | -0.02745762
3 | 0.06 | 0 | -0.007457619
3.5 | 0.07 | 0 | 0.07254238
4 | 0.08 | 0 | -0.007457619
4.5 | 0.09 | 0 | 0.01254238
5 | 0.1 | 0 | 0.03254238
5.5 | 0.11 | 0 | 0.05254238
6 | 0.12 | 0 | -0.03745762
6.5 | 0.13 | 0 | -0.05745762
7 | 0.14 | 0 | -0.02745762
7.5 | 0.15 | 0 | 0.01254238
8 | 0.16 | 0 | 0.03254238
8.5 | 0.17 | 0 | 0.01254238
9 | 0.18 | 0 | -0.007457619 |  |  |  | 0.6 | 1.765553
9.5 | 0.19 | 0 | 0.03254238 |  |  |  | 0.6 | 0
10 | 0.2 | 0 | -0.03745762
10.5 | 0.21 | 0 | 0.01254238
11 | 0.22 | 0 | 0.01254238
11.5 | 0.23 | 0 | -0.007457619
12 | 0.24 | 0 | 0.03254238
12.5 | 0.25 | 0 | -0.03745762
13 | 0.26 | 0 | 0.01254238
13.5 | 0.27 | 0 | -0.007457619
14 | 0.28 | 0 | -0.03745762
14.5 | 0.29 | 0 | 0.03254238
15 | 0.3 | 0 | -0.007457619
15.5 | 0.31 | 0 | 0.03254238
16 | 0.32 | 0 | -0.03745762
16.5 | 0.33 | 0 | 0.09254238 |  |  |  | 0.6 | 0.4355314
17 | 0.34 | 0 | -0.07745762 |  |  |  | 0.6 | 0
17.5 | 0.35 | 0 | 0.01254238
18 | 0.36 | 0 | -0.007457619
18.5 | 0.37 | 0 | -0.03745762
19 | 0.38 | 0 | -0.007457619
19.5 | 0.39 | 0 | 0.01254238
20 | 0.4 | 0 | 0.05254238
20.5 | 0.41 | 0 | 0.01254238
21 | 0.42 | 0 | 0.05254238
21.5 | 0.43 | 0 | -0.02745762
22 | 0.44 | 0 | -0.02745762
22.5 | 0.45 | 0 | 0.01254238
23 | 0.46 | 0 | -0.007457619
23.5 | 0.47 | 0 | 0.01254238
24 | 0.48 | 0 | -0.02745762
24.5 | 0.49 | 0 | 0.09254238 |  |  |  | 0.6 | 8.61717
25 | 0.5 | 0 | -0.007457619 |  |  |  | 0.6 | 0
25.5 | 0.51 | 0 | -0.03745762
26 | 0.52 | 0 | 0.01254238
26.5 | 0.53 | 0 | -0.007457619
27 | 0.54 | 0 | -0.03745762
27.5 | 0.55 | 0 | -0.02745762
28 | 0.56 | 0 | 0.03254238
28.5 | 0.57 | 0 | -0.03745762
29 | 0.58 | 0 | 0.03254238
29.5 | 0.59 | 0 | -0.03745762
30 | 0.6 | 0 | -0.03745762
30.5 | 0.61 | 0 | -0.007457619
31 | 0.62 | 4.095 | -0.007557438 | -0.001845528 | -0.03094771 | -0.0003094771
31.5 | 0.63 | 3.939 | 1.372446 | 0.3484251 | 5.406066 | 0.05375119
32 | 0.64 | 3.997 | 1.332445 | 0.3333613 | 5.325783 | 0.107009
32.5 | 0.65 | 4.095 | 1.412443 | 0.3449188 | 5.783952 | 0.1648485
33 | 0.66 | 4.485 | 1.232433 | 0.27479 | 5.527462 | 0.2201232
33.5 | 0.67 | 4.797 | 1.392425 | 0.2902701 | 6.679465 | 0.2869178
34 | 0.68 | 4.797 | 1.022425 | 0.2131385 | 4.904575 | 0.3359635
34.5 | 0.69 | 5.265 | 1.022414 | 0.1941907 | 5.383009 | 0.3897936
35 | 0.7 | 5.479 | 1.102409 | 0.2012062 | 6.040098 | 0.4501946
35.5 | 0.71 | 5.577 | 1.082407 | 0.194084 | 6.036582 | 0.5105605
36 | 0.72 | 5.577 | 0.9224064 | 0.1653947 | 5.144261 | 0.5620031
36.5 | 0.73 | 4.894 | 0.9224231 | 0.1884804 | 4.514339 | 0.6071464
37 | 0.74 | 4.894 | 0.9424231 | 0.192567 | 4.612219 | 0.6532686
37.5 | 0.75 | 4.953 | 0.9624216 | 0.1943108 | 4.766874 | 0.7009374
38 | 0.76 | 5.752 | 1.022402 | 0.1777472 | 5.880857 | 0.759746
38.5 | 0.77 | 6.045 | 1.022395 | 0.1691307 | 6.180378 | 0.8215497
39 | 0.78 | 6.084 | 1.122394 | 0.1844829 | 6.828646 | 0.8898362
39.5 | 0.79 | 6.084 | 1.122394 | 0.1844829 | 6.828646 | 0.9581227
40 | 0.8 | 6.142 | 1.122393 | 0.1827406 | 6.893736 | 1.02706
40.5 | 0.81 | 6.142 | 1.102393 | 0.1794843 | 6.770896 | 1.094769
41 | 0.82 | 6.123 | 1.102393 | 0.1800413 | 6.749953 | 1.162269
41.5 | 0.83 | 6.103 | 0.9223936 | 0.1511377 | 5.629368 | 1.218562
42 | 0.84 | 6.103 | 0.7523936 | 0.1232826 | 4.591858 | 1.264481
42.5 | 0.85 | 6.103 | 0.9423936 | 0.1544148 | 5.751428 | 1.321995
43 | 0.86 | 6.084 | 1.102394 | 0.1811956 | 6.706966 | 1.389065
43.5 | 0.87 | 6.064 | 0.8823946 | 0.1455136 | 5.350841 | 1.442573
44 | 0.88 | 5.986 | 1.002396 | 0.1674568 | 6.000345 | 1.502577
44.5 | 0.89 | 6.045 | 1.002395 | 0.1658222 | 6.059478 | 1.563171
45 | 0.9 | 6.045 | 0.9823951 | 0.1625137 | 5.938578 | 1.622557
45.5 | 0.91 | 6.045 | 0.8423951 | 0.139354 | 5.092278 | 1.67348
46 | 0.92 | 6.084 | 0.9623941 | 0.1581844 | 5.855206 | 1.732032
46.5 | 0.93 | 6.045 | 1.042395 | 0.1724392 | 6.301278 | 1.795045
47 | 0.94 | 6.064 | 0.8323945 | 0.1372682 | 5.047641 | 1.845521
47.5 | 0.95 | 6.045 | 0.882395 | 0.1459711 | 5.334078 | 1.898862
48 | 0.96 | 6.025 | 0.8323955 | 0.1381569 | 5.015183 | 1.949014
48.5 | 0.97 | 6.064 | 0.7323946 | 0.1207775 | 4.441241 | 1.993426
49 | 0.98 | 6.045 | 0.7923951 | 0.1310827 | 4.790028 | 2.041326
49.5 | 0.99 | 6.045 | 0.7923951 | 0.1310827 | 4.790028 | 2.089226
50 | 1 | 6.045 | 0.7323951 | 0.1211572 | 4.427328 | 2.1335
50.5 | 1.01 | 6.025 | 0.8823955 | 0.1464557 | 5.316433 | 2.186664
51 | 1.02 | 6.045 | 0.942395 | 0.1558966 | 5.696778 | 2.243632
51.5 | 1.03 | 6.025 | 0.8123955 | 0.1348374 | 4.894683 | 2.292579
52 | 1.04 | 6.045 | 0.832395 | 0.1376998 | 5.031828 | 2.342897
52.5 | 1.05 | 6.045 | 0.692395 | 0.1145401 | 4.185528 | 2.384752
53 | 1.06 | 6.045 | 0.752395 | 0.1244657 | 4.548228 | 2.430235
53.5 | 1.07 | 6.025 | 0.8423955 | 0.1398167 | 5.075433 | 2.480989
54 | 1.08 | 6.006 | 0.772396 | 0.1286041 | 4.63901 | 2.527379
54.5 | 1.09 | 6.025 | 0.8623955 | 0.1431362 | 5.195933 | 2.579338
55 | 1.1 | 6.025 | 0.7723955 | 0.1281984 | 4.653683 | 2.625875
55.5 | 1.11 | 6.045 | 0.7923951 | 0.1310827 | 4.790028 | 2.673775
56 | 1.12 | 6.045 | 0.862395 | 0.1426625 | 5.213178 | 2.725907
56.5 | 1.13 | 6.006 | 0.862396 | 0.1435891 | 5.179551 | 2.777703
57 | 1.14 | 6.006 | 0.942396 | 0.1569091 | 5.66003 | 2.834303
57.5 | 1.15 | 6.006 | 0.832396 | 0.1385941 | 4.99937 | 2.884297
58 | 1.16 | 6.006 | 0.712396 | 0.118614 | 4.27865 | 2.927083
58.5 | 1.17 | 6.025 | 0.8623955 | 0.1431362 | 5.195933 | 2.979043
59 | 1.18 | 6.025 | 0.8123955 | 0.1348374 | 4.894683 | 3.02799
59.5 | 1.19 | 6.025 | 0.8123955 | 0.1348374 | 4.894683 | 3.076936
60 | 1.2 | 6.025 | 0.7523955 | 0.1248789 | 4.533183 | 3.122268
60.5 | 1.21 | 6.025 | 0.8123955 | 0.1348374 | 4.894683 | 3.171215
61 | 1.22 | 6.025 | 0.7123955 | 0.1182399 | 4.292183 | 3.214137
61.5 | 1.23 | 6.006 | 0.862396 | 0.1435891 | 5.179551 | 3.265932
62 | 1.24 | 6.006 | 0.732396 | 0.1219441 | 4.39877 | 3.30992
62.5 | 1.25 | 6.025 | 0.9023955 | 0.1497752 | 5.436933 | 3.36429
63 | 1.26 | 6.045 | 0.712395 | 0.1178486 | 4.306428 | 3.407354
63.5 | 1.27 | 6.025 | 0.6723955 | 0.1116009 | 4.051183 | 3.447866
64 | 1.28 | 5.986 | 0.6923965 | 0.1156693 | 4.144685 | 3.489313
64.5 | 1.29 | 6.025 | 0.8323955 | 0.1381569 | 5.015183 | 3.539464
65 | 1.3 | 6.006 | 0.732396 | 0.1219441 | 4.39877 | 3.583452
65.5 | 1.31 | 6.025 | 0.9223955 | 0.1530947 | 5.557433 | 3.639027
66 | 1.32 | 6.006 | 0.812396 | 0.1352641 | 4.879251 | 3.687819
66.5 | 1.33 | 6.025 | 0.8323955 | 0.1381569 | 5.015183 | 3.737971
67 | 1.34 | 6.006 | 0.592396 | 0.09863403 | 3.55793 | 3.77355
67.5 | 1.35 | 6.006 | 0.732396 | 0.1219441 | 4.39877 | 3.817538
68 | 1.36 | 6.025 | 0.6323955 | 0.1049619 | 3.810183 | 3.85564
68.5 | 1.37 | 6.006 | 0.862396 | 0.1435891 | 5.179551 | 3.907435
69 | 1.38 | 6.006 | 0.692396 | 0.115284 | 4.15853 | 3.949021
69.5 | 1.39 | 6.006 | 0.752396 | 0.1252741 | 4.51889 | 3.99421
70 | 1.4 | 6.006 | 0.632396 | 0.105294 | 3.79817 | 4.032191
70.5 | 1.41 | 6.006 | 0.632396 | 0.105294 | 3.79817 | 4.070173
71 | 1.42 | 6.006 | 0.752396 | 0.1252741 | 4.51889 | 4.115362
71.5 | 1.43 | 6.006 | 0.692396 | 0.115284 | 4.15853 | 4.156947
72 | 1.44 | 6.025 | 0.6923955 | 0.1149204 | 4.171683 | 4.198664
72.5 | 1.45 | 6.025 | 0.7523955 | 0.1248789 | 4.533183 | 4.243996
73 | 1.46 | 6.006 | 0.652396 | 0.108624 | 3.91829 | 4.283179
73.5 | 1.47 | 5.928 | 0.8323979 | 0.140418 | 4.934454 | 4.332524
74 | 1.48 | 5.986 | 0.6923965 | 0.1156693 | 4.144685 | 4.373971
74.5 | 1.49 | 6.025 | 0.7523955 | 0.1248789 | 4.533183 | 4.419302
75 | 1.5 | 6.006 | 0.612396 | 0.101964 | 3.678051 | 4.456083
75.5 | 1.51 | 5.947 | 0.6123974 | 0.1029759 | 3.641927 | 4.492502
76 | 1.52 | 6.006 | 0.612396 | 0.101964 | 3.678051 | 4.529283
76.5 | 1.53 | 5.967 | 0.8323969 | 0.1395001 | 4.966912 | 4.578952
77 | 1.54 | 5.928 | 0.8323979 | 0.140418 | 4.934454 | 4.628296
77.5 | 1.55 | 5.967 | 0.9623969 | 0.1612866 | 5.742622 | 4.685723
78 | 1.56 | 6.025 | 0.6323955 | 0.1049619 | 3.810183 | 4.723825
78.5 | 1.57 | 5.967 | 0.792397 | 0.1327965 | 4.728233 | 4.771107
79 | 1.58 | 5.947 | 0.6123974 | 0.1029759 | 3.641927 | 4.807526
79.5 | 1.59 | 5.986 | 0.9823965 | 0.1641157 | 5.880625 | 4.866333
80 | 1.6 | 5.967 | 0.5723969 | 0.09592709 | 3.415493 | 4.900487
80.5 | 1.61 | 6.006 | 0.862396 | 0.1435891 | 5.179551 | 4.952283
81 | 1.62 | 5.967 | 0.672397 | 0.1126859 | 4.012193 | 4.992405
81.5 | 1.63 | 6.006 | 0.712396 | 0.118614 | 4.27865 | 5.035192
82 | 1.64 | 5.986 | 0.6923965 | 0.1156693 | 4.144685 | 5.076638
82.5 | 1.65 | 6.006 | 0.832396 | 0.1385941 | 4.99937 | 5.126632
83 | 1.66 | 5.967 | 0.7523969 | 0.126093 | 4.489552 | 5.171527
83.5 | 1.67 | 6.006 | 0.592396 | 0.09863403 | 3.55793 | 5.207107
84 | 1.68 | 5.986 | 0.7723964 | 0.1290338 | 4.623565 | 5.253342
84.5 | 1.69 | 6.025 | 0.7723955 | 0.1281984 | 4.653683 | 5.299879
85 | 1.7 | 5.986 | 0.7723964 | 0.1290338 | 4.623565 | 5.346115
85.5 | 1.71 | 5.986 | 0.5923965 | 0.09896366 | 3.546085 | 5.381576
86 | 1.72 | 5.986 | 0.5923965 | 0.09896366 | 3.546085 | 5.417037
86.5 | 1.73 | 5.986 | 0.6523964 | 0.108987 | 3.905245 | 5.456089
87 | 1.74 | 6.006 | 0.732396 | 0.1219441 | 4.39877 | 5.500077
87.5 | 1.75 | 5.986 | 0.6523964 | 0.108987 | 3.905245 | 5.539129
88 | 1.76 | 6.006 | 0.692396 | 0.115284 | 4.15853 | 5.580715
88.5 | 1.77 | 5.967 | 0.732397 | 0.1227412 | 4.370213 | 5.624417
89 | 1.78 | 6.006 | 0.712396 | 0.118614 | 4.27865 | 5.667203
89.5 | 1.79 | 5.986 | 0.7123964 | 0.1190104 | 4.264405 | 5.709847
90 | 1.8 | 6.006 | 0.692396 | 0.115284 | 4.15853 | 5.751433
90.5 | 1.81 | 5.967 | 0.552397 | 0.09257533 | 3.296153 | 5.784394
91 | 1.82 | 5.986 | 0.6723965 | 0.1123282 | 4.024965 | 5.824644
91.5 | 1.83 | 5.967 | 0.6323969 | 0.1059824 | 3.773513 | 5.862379
92 | 1.84 | 5.967 | 0.7123969 | 0.1193895 | 4.250873 | 5.904888
92.5 | 1.85 | 5.967 | 0.7723969 | 0.1294448 | 4.608892 | 5.950976
93 | 1.86 | 5.967 | 0.5723969 | 0.09592709 | 3.415493 | 5.985131
93.5 | 1.87 | 5.967 | 0.862397 | 0.1445277 | 5.145923 | 6.036591
94 | 1.88 | 5.986 | 0.8623965 | 0.1440689 | 5.162305 | 6.088213
94.5 | 1.89 | 5.986 | 0.7723964 | 0.1290338 | 4.623565 | 6.134449
95 | 1.9 | 5.986 | 0.6123965 | 0.1023048 | 3.665805 | 6.171107
95.5 | 1.91 | 5.967 | 0.8123969 | 0.1361483 | 4.847573 | 6.219583
96 | 1.92 | 5.967 | 0.6323969 | 0.1059824 | 3.773513 | 6.257318
96.5 | 1.93 | 5.967 | 0.6323969 | 0.1059824 | 3.773513 | 6.295053
97 | 1.94 | 5.967 | 0.612397 | 0.1026306 | 3.654173 | 6.331595
97.5 | 1.95 | 5.967 | 0.6923969 | 0.1160377 | 4.131533 | 6.37291
98 | 1.96 | 5.947 | 0.6523974 | 0.1097019 | 3.879807 | 6.411708
98.5 | 1.97 | 5.986 | 0.7723964 | 0.1290338 | 4.623565 | 6.457944
99 | 1.98 | 5.967 | 0.842397 | 0.141176 | 5.026583 | 6.50821
99.5 | 1.99 | 5.967 | 0.672397 | 0.1126859 | 4.012193 | 6.548332
100 | 2 | 5.967 | 0.6923969 | 0.1160377 | 4.131533 | 6.589647
100.5 | 2.01 | 5.947 | 0.7323974 | 0.1231541 | 4.355567 | 6.633203
101 | 2.02 | 5.967 | 0.792397 | 0.1327965 | 4.728233 | 6.680485
101.5 | 2.03 | 5.967 | 0.672397 | 0.1126859 | 4.012193 | 6.720607
102 | 2.04 | 5.947 | 0.6723974 | 0.113065 | 3.998748 | 6.760595
102.5 | 2.05 | 5.947 | 0.6523974 | 0.1097019 | 3.879807 | 6.799393
103 | 2.06 | 5.967 | 0.592397 | 0.09927886 | 3.534833 | 6.834741
103.5 | 2.07 | 5.967 | 0.6923969 | 0.1160377 | 4.131533 | 6.876057
104 | 2.08 | 5.967 | 0.5723969 | 0.09592709 | 3.415493 | 6.910212
104.5 | 2.09 | 5.947 | 0.6523974 | 0.1097019 | 3.879807 | 6.949009
105 | 2.1 | 5.928 | 0.5723979 | 0.09655835 | 3.393175 | 6.982941
105.5 | 2.11 | 5.947 | 0.6923974 | 0.116428 | 4.117687 | 7.024118
106 | 2.12 | 5.947 | 0.5923975 | 0.09961282 | 3.522988 | 7.059348
106.5 | 2.13 | 5.947 | 0.6923974 | 0.116428 | 4.117687 | 7.100524
107 | 2.14 | 5.967 | 0.672397 | 0.1126859 | 4.012193 | 7.140646
107.5 | 2.15 | 5.947 | 0.6123974 | 0.1029759 | 3.641927 | 7.177066
108 | 2.16 | 5.947 | 0.7523974 | 0.1265171 | 4.474507 | 7.221811
108.5 | 2.17 | 5.928 | 0.7523979 | 0.1269227 | 4.460215 | 7.266413
109 | 2.18 | 5.928 | 0.7123979 | 0.1201751 | 4.223094 | 7.308644
109.5 | 2.19 | 5.928 | 0.7123979 | 0.1201751 | 4.223094 | 7.350875
110 | 2.2 | 5.908 | 0.8123984 | 0.1375082 | 4.79965 | 7.398871
110.5 | 2.21
111 | 2.22
111.5 | 2.23
112 | 2.24
112.5 | 2.25
113 | 2.26
113.5 | 2.27
114 | 2.28
114.5 | 2.29
115 | 2.3
115.5 | 2.31
116 | 2.32
116.5 | 2.33
117 | 2.34
117.5 | 2.35
118 | 2.36
118.5 | 2.37
119 | 2.38
119.5 | 2.39
120 | 2.4
120.5 | 2.41
121 | 2.42
121.5 | 2.43
122 | 2.44
122.5 | 2.45
123 | 2.46
123.5 | 2.47
124 | 2.48
124.5 | 2.49
125 | 2.5

## Resultados
Inicio paso corriente
30 | 0
30 | 0.5 | Eje Izquierdo |  | Eje Derecho
Fin de Subida |  | Máx = | 0.5 | Máx = | 0.6
33.83001 | 0 | Mín = | 0 | Mín = | 0
33.83001 | 0.5
¿Suavizar?
Inicio paso corriente |  | Eje Izquierdo |  | Eje Derecho
30 | 0 | Máx = | 100 | Máx = | 9
30 | 100 | Mín = | 0 | Mín = | 0
Fin de Subida
33.83001 | 0
33.83001 | 100
¿Suavizar?
|  | Eje Izquierdo |  | Eje Derecho
Inicio paso corriente |  | Máx = | 10 | Máx = | 6
30 | 0 | Mín = | 0 | Mín = | 0
30 | 10
Fin de Subida
33.83001 | 0
33.83001 | 10
|  | Eje Izquierdo |  | Eje Derecho
Inicio paso corriente |  | Máx = | 14 | Máx = | 9
30 | 0 | Mín = | 0 | Mín = | 0
30 | 14
Fin de Subida
33.83001 | 0
33.83001 | 14