## Parámetros
Ensayo |  |  |  |  | Fecha:
Características polvo |  | Material | Referencia polvo | Densidad de golpeo g/cm3 | Densidad aparente g/cm3 | Densidad absoluta g/cm3
|  | Al-NH3 |  | 1.19 | 0.84 | 2.725 |  | Sí
No
Activación externa |  | PRECOMPRESIÓN | No | # MPa
|  | ACTIVACIÓN ELÉC. | No | # V | # A
Características de corriente | Duraciones
|  | Aproximación | Apriete | PreCalentamiento | Calentamiento | Enfriamiento
|  | 99 | 30 | 5 | 25 | 60 | ciclos
|  | 1.98 | 0.6 | 0.1 | 0.5 | 1.2 | segundos
Intensidades
|  | I máx | So1i (grados) | I So1i (kA) | ISo2i (kA) | Energía (kJ) | EDE (kJ/g)
|  | 7.702 | 15 | 1 | 7 | 3.930058 | 2.216865
Características de Presión |  | Presión Trabajo | Presión Sinterizado
|  | 923 |  | kgf
|  | 3.812474 | 0 | bares
Características Sinterizados |  | Diámetro (mm) | Altura (mm) | Masa (g) |  | Secc (cm2)
| 1 | 11.99 | 6.03 | 1.7728 |  | 1.131445
| 2 | 12.03 | 6.16 |  |  | Volumen (cm3)
| 3 | 12.01 | 6.17 |  |  | 0.6925855
| 4 | 12.05 | 6.2
| 5 | 12.01 | 6.07 |  |  | Densid (g/cm3)
| 6 | 12.06 | 6.1 |  |  | 2.559684
| 7 | 11.93 | 6.06 |  |  | Porosidad (%)
| 8 | 11.94 | 6.18 |  |  | 6.066643
|  | 12.0025 | 6.12125
Otros Datos |  | Tª Inicial (ºC) | Lubricante | Diám Punzón (mm) | h punzones (mm) | h obleas (mm) | tS (ciclos)
|  | 24 |  | 11.9 | 97.31 | 9.3 | 6.279716
Observaciones
[9 empty] | 4 | 5 | 8
[9 empty] | 3 | 9 | 2

## Adquisición
398 | 474 | 0 | 74
397 | 475 | 0 | 17 | IP:x,x,x,x:
397 | 473 | 0 | 19 | 172,16,1,14
397 | 474 | 0 | 21
397 | 475 | 0 | 19 | Abrir canal. (IP: 172,16,1,14)(Return:1)
398 | 474 | 0 | 21
396 | 477 | 0 | 17
398 | 475 | 0 | 23 | Recibidos de 1908 registros (Soldadura:1676)
398 | 473 | 0 | 19
398 | 475 | 0 | 17
398 | 474 | 0 | 19 | Representar gráficas
396 | 475 | 0 | 23
398 | 473 | 0 | 21
396 | 474 | 0 | 19
397 | 475 | 0 | 16
399 | 475 | 0 | 19
397 | 474 | 0 | 23
399 | 474 | 0 | 19
397 | 476 | 0 | 19
398 | 473 | 0 | 19
397 | 477 | 0 | 25
397 | 475 | 0 | 19
397 | 476 | 0 | 19
397 | 475 | 0 | 16
399 | 476 | 0 | 16
396 | 475 | 0 | 19
398 | 476 | 0 | 21
396 | 474 | 0 | 14
398 | 472 | 0 | 23
398 | 477 | 0 | 21
398 | 474 | 0 | 21
397 | 474 | 0 | 12
398 | 474 | 0 | 21
399 | 475 | 0 | 19
398 | 475 | 0 | 16
399 | 476 | 0 | 16
398 | 475 | 0 | 25
398 | 474 | 0 | 23
397 | 478 | 0 | 19
397 | 474 | 0 | 25
397 | 475 | 0 | 21
398 | 477 | 0 | 19
398 | 475 | 0 | 19
398 | 475 | 0 | 21
396 | 477 | 0 | 25
398 | 476 | 0 | 23
398 | 477 | 0 | 16
396 | 476 | 0 | 21
397 | 477 | 0 | 21
398 | 475 | 0 | 19
397 | 477 | 0 | 14
398 | 476 | 0 | 23
400 | 476 | 0 | 23
398 | 476 | 0 | 21
397 | 476 | 0 | 23
396 | 476 | 0 | 25
397 | 475 | 0 | 25
398 | 476 | 0 | 21
399 | 476 | 0 | 17
399 | 475 | 0 | 16
398 | 476 | 0 | 21
400 | 476 | 3003 | 21
397 | 477 | 2886 | 122
400 | 475 | 3003 | 159
399 | 476 | 3081 | 151
404 | 475 | 3373 | 147
405 | 475 | 3568 | 170
407 | 476 | 3861 | 157
408 | 474 | 4036 | 149
414 | 476 | 4231 | 141
411 | 472 | 4368 | 149
415 | 475 | 5479 | 139
414 | 472 | 5772 | 176
421 | 472 | 5772 | 174
418 | 471 | 7254 | 174
427 | 470 | 7254 | 163
425 | 470 | 7449 | 172
434 | 469 | 7702 | 157
434 | 469 | 7546 | 155
438 | 467 | 7429 | 135
436 | 466 | 7312 | 147
443 | 467 | 7215 | 137
442 | 466 | 7117 | 143
446 | 466 | 7059 | 120
441 | 466 | 7039 | 141
445 | 464 | 7078 | 128
442 | 463 | 7078 | 116
449 | 461 | 7059 | 122
447 | 462 | 7000 | 128
448 | 461 | 6961 | 120
448 | 460 | 6961 | 124
452 | 460 | 7000 | 120
447 | 460 | 7059 | 118
452 | 458 | 7020 | 114
448 | 459 | 6942 | 116
452 | 459 | 6981 | 120
449 | 459 | 6981 | 120
453 | 459 | 6981 | 112
451 | 459 | 7000 | 118
454 | 458 | 6961 | 118
450 | 459 | 6961 | 108
455 | 457 | 6961 | 112
452 | 459 | 6961 | 101
456 | 458 | 6942 | 116
450 | 459 | 6961 | 114
456 | 459 | 6961 | 99
453 | 460 | 6883 | 103
457 | 460 | 6903 | 118
453 | 461 | 6922 | 104
457 | 461 | 6903 | 104
451 | 461 | 6961 | 114
458 | 463 | 6942 | 99
455 | 462 | 6883 | 99
456 | 462 | 6883 | 99
454 | 461 | 6844 | 110
458 | 462 | 6864 | 99
455 | 463 | 6903 | 103
458 | 463 | 6864 | 101
454 | 465 | 6825 | 99
459 | 465 | 6844 | 99

## Desplazamiento
ciclos | seg | x(t) | h(t) | θ(t) |  |  | θ(t) | H(t)
0.5 | 0.01 | 0.02203369 | 9.035536 | 0.3225361 |  |  | 0.3750702 | 7.841402
1 | 0.02 | -0.02796631 | 9.085536 | 0.3262643 | 0.6 | 3.840042 | 0.3751417 | 7.842302
1.5 | 0.03 | -0.02796631 | 9.085536 | 0.3262643 | 0.6 | 0 | 0.3752058 | 7.843109
2 | 0.04 | -0.02796631 | 9.085536 | 0.3262643 |  |  | 0.3752927 | 7.844202
2.5 | 0.05 | -0.02796631 | 9.085536 | 0.3262643 |  |  | 0.375362 | 7.845078
3 | 0.06 | 0.02203369 | 9.035536 | 0.3225361 |  |  | 0.3754207 | 7.845825
3.5 | 0.07 | -0.07796631 | 9.135536 | 0.3299518 |  |  | 0.3755129 | 7.846983
4 | 0.08 | 0.02203369 | 9.035536 | 0.3225361 |  |  | 0.3754949 | 7.846785
4.5 | 0.09 | 0.02203369 | 9.035536 | 0.3225361 |  |  | 0.375441 | 7.846127
5 | 0.1 | 0.02203369 | 9.035536 | 0.3225361 |  |  | 0.3753342 | 7.844794
5.5 | 0.11 | 0.02203369 | 9.035536 | 0.3225361 |  |  | 0.3751218 | 7.842126
6 | 0.12 | -0.07796631 | 9.135536 | 0.3299518 |  |  | 0.3747863 | 7.837904
6.5 | 0.13 | 0.02203369 | 9.035536 | 0.3225361 |  |  | 0.3744717 | 7.833904
7 | 0.14 | -0.07796631 | 9.135536 | 0.3299518 |  |  | 0.3741395 | 7.829682
7.5 | 0.15 | -0.02796631 | 9.085536 | 0.3262643 |  |  | 0.3738248 | 7.825682
8 | 0.16 | 0.07203369 | 8.985536 | 0.3187663 |  |  | 0.3735437 | 7.822127
8.5 | 0.17 | -0.02796631 | 9.085536 | 0.3262643 |  |  | 0.3732584 | 7.818571
9 | 0.18 | 0.07203369 | 8.985536 | 0.3187663 |  |  | 0.372825 | 7.813238
9.5 | 0.19 | -0.02796631 | 9.085536 | 0.3262643 |  |  | 0.3723171 | 7.807015
10 | 0.2 | 0.02203369 | 9.035536 | 0.3225361 |  |  | 0.3717346 | 7.799905
10.5 | 0.21 | -0.02796631 | 9.085536 | 0.3262643 |  |  | 0.3711689 | 7.793016
11 | 0.22 | -0.02796631 | 9.085536 | 0.3262643 |  |  | 0.3707125 | 7.78746
11.5 | 0.23 | -0.02796631 | 9.085536 | 0.3262643 | 0.6 | 11.41942 | 0.3704918 | 7.784793
12 | 0.24 | -0.02796631 | 9.085536 | 0.3262643 | 0.6 | 0 | 0.3704702 | 7.784571
12.5 | 0.25 | 0.07203369 | 8.985536 | 0.3187663 |  |  | 0.3706844 | 7.787238
13 | 0.26 | -0.07796631 | 9.135536 | 0.3299518 |  |  | 0.3711176 | 7.792571
13.5 | 0.27 | 0.02203369 | 9.035536 | 0.3225361 |  |  | 0.371803 | 7.801015
14 | 0.28 | -0.07796631 | 9.135536 | 0.3299518 |  |  | 0.372667 | 7.811682
14.5 | 0.29 | 0.02203369 | 9.035536 | 0.3225361 |  |  | 0.3736567 | 7.823905
15 | 0.3 | 0.02203369 | 9.035536 | 0.3225361 |  |  | 0.3746632 | 7.836349
15.5 | 0.31 | 0.02203369 | 9.035536 | 0.3225361 |  |  | 0.3755583 | 7.84746
16 | 0.32 | -0.02796631 | 9.085536 | 0.3262643 |  |  | 0.3762361 | 7.855905
16.5 | 0.33 | 0.02203369 | 9.035536 | 0.3225361 |  |  | 0.3766634 | 7.861238
17 | 0.34 | 0.07203369 | 8.985536 | 0.3187663 |  |  | 0.376893 | 7.864127
17.5 | 0.35 | 0.02203369 | 9.035536 | 0.3225361 |  |  | 0.3769621 | 7.865016
18 | 0.36 | 0.07203369 | 8.985536 | 0.3187663 |  |  | 0.3769085 | 7.864348
18.5 | 0.37 | 0.02203369 | 9.035536 | 0.3225361 |  |  | 0.3767322 | 7.862127
19 | 0.38 | 0.02203369 | 9.035536 | 0.3225361 |  |  | 0.3765035 | 7.859238
19.5 | 0.39 | -0.02796631 | 9.085536 | 0.3262643 |  |  | 0.3761875 | 7.855238
20 | 0.4 | -0.02796631 | 9.085536 | 0.3262643 |  |  | 0.3758546 | 7.851016
20.5 | 0.41 | -0.02796631 | 9.085536 | 0.3262643 |  |  | 0.3755747 | 7.84746
21 | 0.42 | 0.02203369 | 9.035536 | 0.3225361 |  |  | 0.3754183 | 7.84546
21.5 | 0.43 | 0.02203369 | 9.035536 | 0.3225361 |  |  | 0.3753499 | 7.844571
22 | 0.44 | 0.02203369 | 9.035536 | 0.3225361 | 0.6 | 0.4124397 | 0.3754045 | 7.845238
22.5 | 0.45 | -0.07796631 | 9.135536 | 0.3299518 | 0.6 | 0 | 0.3754217 | 7.84546
23 | 0.46 | 0.02203369 | 9.035536 | 0.3225361 |  |  | 0.3753664 | 7.844793
23.5 | 0.47 | 0.02203369 | 9.035536 | 0.3225361 |  |  | 0.3751857 | 7.84257
24 | 0.48 | -0.07796631 | 9.135536 | 0.3299518 |  |  | 0.3748973 | 7.839015
24.5 | 0.49 | -0.02796631 | 9.085536 | 0.3262643 |  |  | 0.3744486 | 7.833459
25 | 0.5 | 0.02203369 | 9.035536 | 0.3225361 |  |  | 0.3740013 | 7.827905
25.5 | 0.51 | -0.02796631 | 9.085536 | 0.3262643 |  |  | 0.3735552 | 7.822349
26 | 0.52 | 0.02203369 | 9.035536 | 0.3225361 |  |  | 0.3731464 | 7.817238
26.5 | 0.53 | 0.1220337 | 8.935535 | 0.3149543 |  |  | 0.3727195 | 7.811904
27 | 0.54 | 0.02203369 | 9.035536 | 0.3225361 |  |  | 0.372434 | 7.808349
27.5 | 0.55 | -0.02796631 | 9.085536 | 0.3262643 |  |  | 0.3721627 | 7.805016
28 | 0.56 | -0.07796631 | 9.135536 | 0.3299518 |  |  | 0.3719411 | 7.802349
28.5 | 0.57 | -0.02796631 | 9.085536 | 0.3262643 |  |  | 0.3716404 | 7.798794
29 | 0.58 | 0.02203369 | 9.035536 | 0.3225361 |  |  | 0.3713712 | 7.795682
29.5 | 0.59 | 0.07203369 | 8.985536 | 0.3187663 |  |  | 0.3707694 | 7.788571
30 | 0.6 | 0.07203369 | 8.985536 | 0.3187663 |  |  | 0.3699269 | 7.778571
30.5 | 0.61 | 0.02203369 | 9.035536 | 0.3225361 |  |  | 0.3685414 | 7.762127
31 | 0.62 | 0.1220337 | 8.935535 | 0.3149543 |  |  | 0.3667579 | 7.741015
31.5 | 0.63 | -0.02796631 | 9.085536 | 0.3262643 |  |  | 0.3641653 | 7.710571
32 | 0.64 | 0.1220337 | 8.935535 | 0.3149543 |  |  | 0.3609946 | 7.673682
32.5 | 0.65 | 0.07203369 | 8.985536 | 0.3187663 |  |  | 0.3568092 | 7.625682
33 | 0.66 | 0.3220337 | 8.735536 | 0.2992702 |  |  | 0.351833 | 7.56946
33.5 | 0.67 | 0.3720337 | 8.685535 | 0.2952363 |  |  | 0.3455728 | 7.499905
34 | 0.68 | 0.4720337 | 8.585536 | 0.2870277 |  |  | 0.3384776 | 7.422349
34.5 | 0.69 | 0.5220337 | 8.535536 | 0.2828512 |  |  | 0.3301619 | 7.333015
35 | 0.7 | 0.8220337 | 8.235536 | 0.2567272 |  |  | 0.3211932 | 7.238348
35.5 | 0.71 | 0.6720337 | 8.385536 | 0.2700229 |  |  | 0.3112944 | 7.135904
36 | 0.72 | 0.8720337 | 8.185535 | 0.252187 |  |  | 0.3011935 | 7.03346
36.5 | 0.73 | 0.8220337 | 8.235536 | 0.2567272 |  |  | 0.290509 | 6.927461
37 | 0.74 | 1.172034 | 7.885536 | 0.223737 |  |  | 0.2800082 | 6.825682
37.5 | 0.75 | 1.022034 | 8.035536 | 0.2382276 |  |  | 0.2694481 | 6.725683
38 | 0.76 | 1.472034 | 7.585536 | 0.1930366 |  |  | 0.2595809 | 6.634349
38.5 | 0.77 | 1.372034 | 7.685536 | 0.2035364 |  |  | 0.2499438 | 6.547237
39 | 0.78 | 1.822034 | 7.235536 | 0.1540019 |  |  | 0.2412587 | 6.470571
39.5 | 0.79 | 1.822034 | 7.235536 | 0.1540019 |  |  | 0.2329286 | 6.398793
40 | 0.8 | 2.022034 | 7.035536 | 0.1299526 |  |  | 0.2254058 | 6.335459
40.5 | 0.81 | 1.922034 | 7.135536 | 0.1421458 |  |  | 0.21807 | 6.275015
41 | 0.82 | 2.272034 | 6.785536 | 0.09789738 |  |  | 0.2115753 | 6.222571
41.5 | 0.83 | 2.222034 | 6.835536 | 0.104496 |  |  | 0.2052385 | 6.172349
42 | 0.84 | 2.422034 | 6.635536 | 0.07750483 |  |  | 0.1996535 | 6.128793
42.5 | 0.85 | 2.172034 | 6.885536 | 0.1109988 |  |  | 0.1942145 | 6.087015
43 | 0.86 | 2.372034 | 6.685536 | 0.08440404 |  |  | 0.1894583 | 6.051016
43.5 | 0.87 | 2.222034 | 6.835536 | 0.104496 |  |  | 0.1846137 | 6.014793
44 | 0.88 | 2.572034 | 6.485536 | 0.05616899 |  |  | 0.1803505 | 5.983237
44.5 | 0.89 | 2.472034 | 6.585536 | 0.07050093 |  |  | 0.176075 | 5.951904
45 | 0.9 | 2.522034 | 6.535536 | 0.06338978 |  |  | 0.1723395 | 5.924793
45.5 | 0.91 | 2.522034 | 6.535536 | 0.06338978 |  |  | 0.168439 | 5.896793
46 | 0.92 | 2.722034 | 6.335536 | 0.03382293 |  |  | 0.1650594 | 5.872793
46.5 | 0.93 | 2.472034 | 6.585536 | 0.07050093 |  |  | 0.1614582 | 5.84746
47 | 0.94 | 2.722034 | 6.335536 | 0.03382293 |  |  | 0.1581105 | 5.824126
47.5 | 0.95 | 2.522034 | 6.535536 | 0.06338978 |  |  | 0.1544455 | 5.798793
48 | 0.96 | 2.722034 | 6.335536 | 0.03382293 |  |  | 0.1511758 | 5.776349
48.5 | 0.97 | 2.572034 | 6.485536 | 0.05616899 |  |  | 0.1475903 | 5.751904
49 | 0.98 | 2.772034 | 6.285536 | 0.02613718 |  |  | 0.1443035 | 5.729682
49.5 | 0.99 | 2.672034 | 6.385536 | 0.04138824 |  |  | 0.1407504 | 5.705905
50 | 1 | 2.822034 | 6.235536 | 0.01832817 |  |  | 0.1374979 | 5.684349
50.5 | 1.01 | 2.622034 | 6.435536 | 0.04883607 |  |  | 0.133877 | 5.660571
51 | 1.02 | 2.872034 | 6.185536 | 0.010393 |  |  | 0.1303859 | 5.637904
51.5 | 1.03 | 2.722034 | 6.335536 | 0.03382293 |  |  | 0.1263698 | 5.612127
52 | 1.04 | 2.922034 | 6.135536 | 0.002328416 |  |  | 0.1224539 | 5.587237
52.5 | 1.05 | 2.622034 | 6.435536 | 0.04883607 |  |  | 0.1179314 | 5.558793
53 | 1.06 | 2.922034 | 6.135536 | 0.002328416 |  |  | 0.1134276 | 5.530793
53.5 | 1.07 | 2.772034 | 6.285536 | 0.02613718 |  |  | 0.1085174 | 5.500571
54 | 1.08 | 2.972034 | 6.085536 | -0.00586861 |  |  | 0.1039653 | 5.472794
54.5 | 1.09 | 2.772034 | 6.285536 | 0.02613718 |  |  | 0.09911616 | 5.44346
55 | 1.1 | 2.972034 | 6.085536 | -0.00586861 |  |  | 0.09474574 | 5.417237
55.5 | 1.11 | 2.672034 | 6.385536 | 0.04138824 |  |  | 0.09030683 | 5.390793
56 | 1.12 | 3.022034 | 6.035536 | -0.01420153 |  |  | 0.08651028 | 5.368349
56.5 | 1.13 | 2.872034 | 6.185536 | 0.010393 |  |  | 0.08265173 | 5.345682
57 | 1.14 | 2.922034 | 6.135536 | 0.002328416 |  |  | 0.07945649 | 5.327015
57.5 | 1.15 | 2.822034 | 6.235536 | 0.01832817 |  |  | 0.07619852 | 5.308126
58 | 1.16 | 3.022034 | 6.035536 | -0.01420153 |  |  | 0.07342684 | 5.292127
58.5 | 1.17 | 2.872034 | 6.185536 | 0.010393 |  |  | 0.07025222 | 5.273904
59 | 1.18 | 3.022034 | 6.035536 | -0.01420153 |  |  | 0.06736511 | 5.25746
59.5 | 1.19 | 2.822034 | 6.235536 | 0.01832817 |  |  | 0.06397282 | 5.238348
60 | 1.2 | 3.072034 | 5.985536 | -0.02267366 |  |  | 0.06094619 | 5.22146
60.5 | 1.21 | [5 empty] | 0.0576039 | 5.203015
61 | 1.22 | [5 empty] | 0.05474932 | 5.18746
61.5 | 1.23 | [5 empty] | 0.05152985 | 5.170127
62 | 1.24 | [5 empty] | 0.04889075 | 5.156126
62.5 | 1.25 | [5 empty] | 0.04586454 | 5.140127
63 | 1.26 | [5 empty] | 0.04331469 | 5.126793
63.5 | 1.27 | [5 empty] | 0.04062997 | 5.112793
64 | 1.28 | [5 empty] | 0.03883446 | 5.10346
64.5 | 1.29 | [5 empty] | 0.03675676 | 5.092571
65 | 1.3 | [5 empty] | 0.03531114 | 5.085015
65.5 | 1.31 | [5 empty] | 0.03339178 | 5.075016
66 | 1.32 | [5 empty] | 0.0317597 | 5.066571
66.5 | 1.33 | [5 empty] | 0.02929821 | 5.053904
67 | 1.34 | [5 empty] | 0.02715813 | 5.043015
67.5 | 1.35 | [5 empty] | 0.02436356 | 5.028793
68 | 1.36 | [5 empty] | 0.02205201 | 5.017016
68.5 | 1.37 | [5 empty] | 0.0191424 | 5.002126
69 | 1.38 | [5 empty] | 0.01676469 | 4.989904
69.5 | 1.39 | [5 empty] | 0.01395953 | 4.97546
70 | 1.4 | [5 empty] | 0.0118607 | 4.964571
70.5 | 1.41 | [5 empty] | 0.009501089 | 4.952348
71 | 1.42 | [5 empty] | 0.00793357 | 4.944127
71.5 | 1.43 | [5 empty] | 0.00622406 | 4.935237
72 | 1.44 | [5 empty] | 0.005396735 | 4.930793
72.5 | 1.45 | [5 empty] | 0.004197815 | 4.924571
73 | 1.46 | [5 empty] | 0.0035993 | 4.92146
73.5 | 1.47 | [5 empty] | 0.002758215 | 4.917238
74 | 1.48 | [5 empty] | 0.002359803 | 4.915238
74.5 | 1.49 | [5 empty] | 0.001370327 | 4.910349
75 | 1.5 | [5 empty] | 0.000966048 | 4.908349
75.5 | 1.51 | [5 empty] | 0.0002782706 | 4.9
76 | 1.52 | [5 empty] | 0 | 4.9
76.5 | 1.53 | [5 empty] | 0 | 4.9
77 | 1.54 | [5 empty] | 0 | 4.9
77.5 | 1.55 | [5 empty] | 0 | 4.9
78 | 1.56 | [5 empty] | 0 | 4.9
78.5 | 1.57 | [5 empty] | 0 | 4.9
79 | 1.58 | [5 empty] | 0 | 4.9
79.5 | 1.59 | [5 empty] | 0 | 4.9
80 | 1.6 | [5 empty] | 0 | 4.9
80.5 | 1.61
81 | 1.62
81.5 | 1.63
82 | 1.64
82.5 | 1.65
83 | 1.66
83.5 | 1.67
84 | 1.68
84.5 | 1.69
85 | 1.7
85.5 | 1.71
86 | 1.72
86.5 | 1.73
87 | 1.74
87.5 | 1.75
88 | 1.76
88.5 | 1.77
89 | 1.78
89.5 | 1.79
90 | 1.8
90.5 | 1.81
91 | 1.82
91.5 | 1.83
92 | 1.84
92.5 | 1.85
93 | 1.86
93.5 | 1.87
94 | 1.88
94.5 | 1.89
95 | 1.9
95.5 | 1.91
96 | 1.92
96.5 | 1.93
97 | 1.94
97.5 | 1.95
98 | 1.96
98.5 | 1.97
99 | 1.98
99.5 | 1.99
100 | 2
100.5 | 2.01
101 | 2.02
101.5 | 2.03
102 | 2.04
102.5 | 2.05
103 | 2.06
103.5 | 2.07
104 | 2.08
104.5 | 2.09
105 | 2.1
105.5 | 2.11
106 | 2.12
106.5 | 2.13
107 | 2.14
107.5 | 2.15
108 | 2.16
108.5 | 2.17
109 | 2.18
109.5 | 2.19
110 | 2.2
110.5 | 2.21
111 | 2.22
111.5 | 2.23
112 | 2.24
112.5 | 2.25
113 | 2.26
113.5 | 2.27
114 | 2.28
114.5 | 2.29
115 | 2.3
115.5 | 2.31
116 | 2.32
116.5 | 2.33
117 | 2.34
117.5 | 2.35
118 | 2.36
118.5 | 2.37
119 | 2.38
119.5 | 2.39
120 | 2.4
120.5 | 2.41
121 | 2.42
121.5 | 2.43
122 | 2.44
122.5 | 2.45
123 | 2.46
123.5 | 2.47
124 | 2.48
124.5 | 2.49
125 | 2.5

## Fuerza
ciclos | seg | Fuerza | Presión
0.5 | 0.01 | 9.29988 | 83.61681 | 0.6 | 11.72295
1 | 0.02 | 9.3195 | 83.79322 | 0.6 | 0
1.5 | 0.03 | 9.28026 | 83.44041
2 | 0.04 | 9.29988 | 83.61681
2.5 | 0.05 | 9.3195 | 83.79322
3 | 0.06 | 9.29988 | 83.61681
3.5 | 0.07 | 9.35874 | 84.14603
4 | 0.08 | 9.3195 | 83.79322
4.5 | 0.09 | 9.28026 | 83.44041
5 | 0.1 | 9.3195 | 83.79322
5.5 | 0.11 | 9.29988 | 83.61681
6 | 0.12 | 9.3195 | 83.79322
6.5 | 0.13 | 9.28026 | 83.44041
7 | 0.14 | 9.29988 | 83.61681
7.5 | 0.15 | 9.3195 | 83.79322
8 | 0.16 | 9.3195 | 83.79322
8.5 | 0.17 | 9.29988 | 83.61681 | 0.6 | 105.4031
9 | 0.18 | 9.29988 | 83.61681 | 0.6 | 0
9.5 | 0.19 | 9.33912 | 83.96963
10 | 0.2 | 9.28026 | 83.44041
10.5 | 0.21 | 9.35874 | 84.14603
11 | 0.22 | 9.3195 | 83.79322
11.5 | 0.23 | 9.33912 | 83.96963
12 | 0.24 | 9.3195 | 83.79322
12.5 | 0.25 | 9.33912 | 83.96963
13 | 0.26 | 9.3195 | 83.79322
13.5 | 0.27 | 9.33912 | 83.96963
14 | 0.28 | 9.29988 | 83.61681
14.5 | 0.29 | 9.26064 | 83.264
15 | 0.3 | 9.35874 | 84.14603
15.5 | 0.31 | 9.29988 | 83.61681
16 | 0.32 | 9.29988 | 83.61681
16.5 | 0.33 | 9.29988 | 83.61681
17 | 0.34 | 9.3195 | 83.79322
17.5 | 0.35 | 9.3195 | 83.79322
18 | 0.36 | 9.33912 | 83.96963
18.5 | 0.37 | 9.3195 | 83.79322
19 | 0.38 | 9.29988 | 83.61681
19.5 | 0.39 | 9.37836 | 84.32244
20 | 0.4 | 9.29988 | 83.61681
20.5 | 0.41 | 9.3195 | 83.79322
21 | 0.42 | 9.35874 | 84.14603
21.5 | 0.43 | 9.3195 | 83.79322
22 | 0.44 | 9.3195 | 83.79322
22.5 | 0.45 | 9.35874 | 84.14603
23 | 0.46 | 9.33912 | 83.96963
23.5 | 0.47 | 9.35874 | 84.14603
24 | 0.48 | 9.33912 | 83.96963
24.5 | 0.49 | 9.35874 | 84.14603
25 | 0.5 | 9.3195 | 83.79322
25.5 | 0.51 | 9.35874 | 84.14603
26 | 0.52 | 9.33912 | 83.96963
26.5 | 0.53 | 9.33912 | 83.96963
27 | 0.54 | 9.33912 | 83.96963
27.5 | 0.55 | 9.33912 | 83.96963
28 | 0.56 | 9.33912 | 83.96963
28.5 | 0.57 | 9.3195 | 83.79322
29 | 0.58 | 9.33912 | 83.96963
29.5 | 0.59 | 9.33912 | 83.96963
30 | 0.6 | 9.3195 | 83.79322
30.5 | 0.61 | 9.33912 | 83.96963
31 | 0.62 | 9.33912 | 83.96963
31.5 | 0.63 | 9.35874 | 84.14603
32 | 0.64 | 9.3195 | 83.79322
32.5 | 0.65 | 9.33912 | 83.96963
33 | 0.66 | 9.3195 | 83.79322
33.5 | 0.67 | 9.3195 | 83.79322
34 | 0.68 | 9.33912 | 83.96963
34.5 | 0.69 | 9.29988 | 83.61681
35 | 0.7 | 9.33912 | 83.96963
35.5 | 0.71 | 9.26064 | 83.264
36 | 0.72 | 9.3195 | 83.79322
36.5 | 0.73 | 9.26064 | 83.264
37 | 0.74 | 9.26064 | 83.264
37.5 | 0.75 | 9.24102 | 83.08759
38 | 0.76 | 9.2214 | 82.91119
38.5 | 0.77 | 9.2214 | 82.91119
39 | 0.78 | 9.20178 | 82.73478
39.5 | 0.79 | 9.20178 | 82.73478
40 | 0.8 | 9.16254 | 82.38197
40.5 | 0.81 | 9.14292 | 82.20556
41 | 0.82 | 9.16254 | 82.38197
41.5 | 0.83 | 9.14292 | 82.20556
42 | 0.84 | 9.14292 | 82.20556
42.5 | 0.85 | 9.14292 | 82.20556
43 | 0.86 | 9.10368 | 81.85275
43.5 | 0.87 | 9.08406 | 81.67634
44 | 0.88 | 9.04482 | 81.32352
44.5 | 0.89 | 9.06444 | 81.49993
45 | 0.9 | 9.04482 | 81.32352
45.5 | 0.91 | 9.0252 | 81.14712
46 | 0.92 | 9.0252 | 81.14712
46.5 | 0.93 | 9.0252 | 81.14712
47 | 0.94 | 8.98596 | 80.7943
47.5 | 0.95 | 9.00558 | 80.97071
48 | 0.96 | 9.00558 | 80.97071
48.5 | 0.97 | 9.00558 | 80.97071
49 | 0.98 | 9.00558 | 80.97071
49.5 | 0.99 | 9.00558 | 80.97071
50 | 1 | 8.98596 | 80.7943
50.5 | 1.01 | 9.00558 | 80.97071
51 | 1.02 | 8.96634 | 80.6179
51.5 | 1.03 | 9.00558 | 80.97071
52 | 1.04 | 8.98596 | 80.7943
52.5 | 1.05 | 9.00558 | 80.97071
53 | 1.06 | 9.00558 | 80.97071
53.5 | 1.07 | 9.0252 | 81.14712
54 | 1.08 | 9.0252 | 81.14712
54.5 | 1.09 | 9.04482 | 81.32352
55 | 1.1 | 9.04482 | 81.32352
55.5 | 1.11 | 9.04482 | 81.32352
56 | 1.12 | 9.08406 | 81.67634
56.5 | 1.13 | 9.06444 | 81.49993
57 | 1.14 | 9.06444 | 81.49993
57.5 | 1.15 | 9.04482 | 81.32352
58 | 1.16 | 9.06444 | 81.49993
58.5 | 1.17 | 9.08406 | 81.67634
59 | 1.18 | 9.08406 | 81.67634
59.5 | 1.19 | 9.1233 | 82.02915
60 | 1.2 | 9.1233 | 82.02915
60.5 | 1.21
61 | 1.22
61.5 | 1.23
62 | 1.24
62.5 | 1.25
63 | 1.26
63.5 | 1.27
64 | 1.28
64.5 | 1.29
65 | 1.3
65.5 | 1.31
66 | 1.32
66.5 | 1.33
67 | 1.34
67.5 | 1.35
68 | 1.36
68.5 | 1.37
69 | 1.38
69.5 | 1.39
70 | 1.4
70.5 | 1.41
71 | 1.42
71.5 | 1.43
72 | 1.44
72.5 | 1.45
73 | 1.46
73.5 | 1.47
74 | 1.48
74.5 | 1.49
75 | 1.5
75.5 | 1.51
76 | 1.52
76.5 | 1.53
77 | 1.54
77.5 | 1.55
78 | 1.56
78.5 | 1.57
79 | 1.58
79.5 | 1.59
80 | 1.6
80.5 | 1.61
81 | 1.62
81.5 | 1.63
82 | 1.64
82.5 | 1.65
83 | 1.66
83.5 | 1.67
84 | 1.68
84.5 | 1.69
85 | 1.7
85.5 | 1.71
86 | 1.72
86.5 | 1.73
87 | 1.74
87.5 | 1.75
88 | 1.76
88.5 | 1.77
89 | 1.78
89.5 | 1.79
90 | 1.8
90.5 | 1.81
91 | 1.82
91.5 | 1.83
92 | 1.84
92.5 | 1.85
93 | 1.86
93.5 | 1.87
94 | 1.88
94.5 | 1.89
95 | 1.9
95.5 | 1.91
96 | 1.92
96.5 | 1.93
97 | 1.94
97.5 | 1.95
98 | 1.96
98.5 | 1.97
99 | 1.98
99.5 | 1.99
100 | 2
100.5 | 2.01
101 | 2.02
101.5 | 2.03
102 | 2.04
102.5 | 2.05
103 | 2.06
103.5 | 2.07
104 | 2.08
104.5 | 2.09
105 | 2.1
105.5 | 2.11
106 | 2.12
106.5 | 2.13
107 | 2.14
107.5 | 2.15
108 | 2.16
108.5 | 2.17
109 | 2.18
109.5 | 2.19
110 | 2.2
110.5 | 2.21
111 | 2.22
111.5 | 2.23
112 | 2.24
112.5 | 2.25
113 | 2.26
113.5 | 2.27
114 | 2.28
114.5 | 2.29
115 | 2.3
115.5 | 2.31
116 | 2.32
116.5 | 2.33
117 | 2.34
117.5 | 2.35
118 | 2.36
118.5 | 2.37
119 | 2.38
119.5 | 2.39
120 | 2.4
120.5 | 2.41
121 | 2.42
121.5 | 2.43
122 | 2.44
122.5 | 2.45
123 | 2.46
123.5 | 2.47
124 | 2.48
124.5 | 2.49
125 | 2.5

## Resistencia
ciclos | seg | Intensidad | Tensión | Resistencia | Potencia | Energía
0.5 | 0.01 | 0 | 0.5405085 |  |  |  | 0.6 | 9.6275
1 | 0.02 | 0 | -0.02949152 |  |  |  | 0.6 | 0 | La línea vertical roja señala el fin del precalentamiento
1.5 | 0.03 | 0 | -0.00949152 |  |  |  | 0.7 | 9.6275
2 | 0.04 | 0 | 0.01050848 |  |  |  | 0.7 | 0
2.5 | 0.05 | 0 | -0.00949152
3 | 0.06 | 0 | 0.01050848
3.5 | 0.07 | 0 | -0.02949152
4 | 0.08 | 0 | 0.03050848
4.5 | 0.09 | 0 | -0.00949152
5 | 0.1 | 0 | -0.02949152
5.5 | 0.11 | 0 | -0.00949152
6 | 0.12 | 0 | 0.03050848
6.5 | 0.13 | 0 | 0.01050848
7 | 0.14 | 0 | -0.00949152
7.5 | 0.15 | 0 | -0.03949152
8 | 0.16 | 0 | -0.00949152
8.5 | 0.17 | 0 | 0.03050848
9 | 0.18 | 0 | -0.00949152 |  |  |  | 0.6 | 1.95046
9.5 | 0.19 | 0 | -0.00949152 |  |  |  | 0.6 | 0
10 | 0.2 | 0 | -0.00949152
10.5 | 0.21 | 0 | 0.05050848
11 | 0.22 | 0 | -0.00949152
11.5 | 0.23 | 0 | -0.00949152
12 | 0.24 | 0 | -0.03949152
12.5 | 0.25 | 0 | -0.03949152
13 | 0.26 | 0 | -0.00949152
13.5 | 0.27 | 0 | 0.01050848
14 | 0.28 | 0 | -0.05949152
14.5 | 0.29 | 0 | 0.03050848
15 | 0.3 | 0 | 0.01050848
15.5 | 0.31 | 0 | 0.01050848
16 | 0.32 | 0 | -0.07949152
16.5 | 0.33 | 0 | 0.01050848 |  |  |  | 0.6 | 0.5787693
17 | 0.34 | 0 | -0.00949152 |  |  |  | 0.6 | 0
17.5 | 0.35 | 0 | -0.03949152
18 | 0.36 | 0 | -0.03949152
18.5 | 0.37 | 0 | 0.05050848
19 | 0.38 | 0 | 0.03050848
19.5 | 0.39 | 0 | -0.00949152
20 | 0.4 | 0 | 0.05050848
20.5 | 0.41 | 0 | 0.01050848
21 | 0.42 | 0 | -0.00949152
21.5 | 0.43 | 0 | -0.00949152
22 | 0.44 | 0 | 0.01050848
22.5 | 0.45 | 0 | 0.05050848
23 | 0.46 | 0 | 0.03050848
23.5 | 0.47 | 0 | -0.03949152
24 | 0.48 | 0 | 0.01050848
24.5 | 0.49 | 0 | 0.01050848 |  |  |  | 0.6 | 14.15614
25 | 0.5 | 0 | -0.00949152 |  |  |  | 0.6 | 0
25.5 | 0.51 | 0 | -0.05949152
26 | 0.52 | 0 | 0.03050848
26.5 | 0.53 | 0 | 0.03050848
27 | 0.54 | 0 | 0.01050848
27.5 | 0.55 | 0 | 0.03050848
28 | 0.56 | 0 | 0.05050848
28.5 | 0.57 | 0 | 0.05050848
29 | 0.58 | 0 | 0.01050848
29.5 | 0.59 | 0 | -0.02949152
30 | 0.6 | 0 | -0.03949152
30.5 | 0.61 | 0 | 0.01050848
31 | 0.62 | 3.003 | 0.01043528 | 0.003474951 | 0.03133715 | 0.0003133714
31.5 | 0.63 | 2.886 | 1.020438 | 0.3535822 | 2.944984 | 0.02976322
32 | 0.64 | 3.003 | 1.390435 | 0.4630154 | 4.175478 | 0.07151799
32.5 | 0.65 | 3.081 | 1.310433 | 0.4253273 | 4.037446 | 0.1118924
33 | 0.66 | 3.373 | 1.270426 | 0.3766458 | 4.285148 | 0.1547439
33.5 | 0.67 | 3.568 | 1.500421 | 0.4205217 | 5.353504 | 0.208279
34 | 0.68 | 3.861 | 1.370414 | 0.3549377 | 5.29117 | 0.2611907
34.5 | 0.69 | 4.036 | 1.29041 | 0.319725 | 5.208095 | 0.3132716
35 | 0.7 | 4.231 | 1.210405 | 0.2860802 | 5.121225 | 0.3644839
35.5 | 0.71 | 4.368 | 1.290402 | 0.2954217 | 5.636476 | 0.4208487
36 | 0.72 | 5.479 | 1.190375 | 0.2172614 | 6.522065 | 0.4860693
36.5 | 0.73 | 5.772 | 1.560368 | 0.270334 | 9.006443 | 0.5761337
37 | 0.74 | 5.772 | 1.540368 | 0.266869 | 8.891003 | 0.6650438
37.5 | 0.75 | 7.254 | 1.540332 | 0.2123424 | 11.17357 | 0.7767794
38 | 0.76 | 7.254 | 1.430332 | 0.1971783 | 10.37563 | 0.8805357
38.5 | 0.77 | 7.449 | 1.520327 | 0.2040981 | 11.32492 | 0.9937848
39 | 0.78 | 7.702 | 1.370321 | 0.1779175 | 10.55421 | 1.099327
39.5 | 0.79 | 7.546 | 1.350325 | 0.1789457 | 10.18955 | 1.201222
40 | 0.8 | 7.429 | 1.150327 | 0.1548428 | 8.545782 | 1.28668
40.5 | 0.81 | 7.312 | 1.27033 | 0.1737323 | 9.288655 | 1.379567
41 | 0.82 | 7.215 | 1.170333 | 0.1622083 | 8.443951 | 1.464006
41.5 | 0.83 | 7.117 | 1.230335 | 0.1728727 | 8.756294 | 1.551569
42 | 0.84 | 7.059 | 1.000336 | 0.1417108 | 7.061375 | 1.622183
42.5 | 0.85 | 7.039 | 1.210337 | 0.1719473 | 8.519562 | 1.707379
43 | 0.86 | 7.078 | 1.080336 | 0.1526329 | 7.646618 | 1.783845
43.5 | 0.87 | 7.078 | 0.9603359 | 0.135679 | 6.797257 | 1.851817
44 | 0.88 | 7.059 | 1.020337 | 0.1445441 | 7.202556 | 1.923843
44.5 | 0.89 | 7 | 1.080338 | 0.154334 | 7.562365 | 1.999467
45 | 0.9 | 6.961 | 1.000339 | 0.1437062 | 6.963358 | 2.0691
45.5 | 0.91 | 6.961 | 1.040339 | 0.1494525 | 7.241799 | 2.141518
46 | 0.92 | 7 | 1.000338 | 0.1429054 | 7.002365 | 2.211542
46.5 | 0.93 | 7.059 | 0.9803364 | 0.1388775 | 6.920195 | 2.280744
47 | 0.94 | 7.02 | 0.9403374 | 0.1339512 | 6.601168 | 2.346755
47.5 | 0.95 | 6.942 | 0.9603392 | 0.1383376 | 6.666675 | 2.413422
48 | 0.96 | 6.981 | 1.000338 | 0.1432944 | 6.983362 | 2.483256
48.5 | 0.97 | 6.981 | 1.000338 | 0.1432944 | 6.983362 | 2.553089
49 | 0.98 | 6.981 | 0.9203383 | 0.1318347 | 6.424882 | 2.617338
49.5 | 0.99 | 7 | 0.9803379 | 0.1400483 | 6.862365 | 2.685961
50 | 1 | 6.961 | 0.9803388 | 0.1408331 | 6.824139 | 2.754203
50.5 | 1.01 | 6.961 | 0.8803388 | 0.1264673 | 6.128038 | 2.815483
51 | 1.02 | 6.961 | 0.9203388 | 0.1322136 | 6.406478 | 2.879548
51.5 | 1.03 | 6.961 | 0.8103388 | 0.1164113 | 5.640769 | 2.935956
52 | 1.04 | 6.942 | 0.9603392 | 0.1383376 | 6.666675 | 3.002623
52.5 | 1.05 | 6.961 | 0.9403388 | 0.1350867 | 6.545698 | 3.068079
53 | 1.06 | 6.961 | 0.7903388 | 0.1135381 | 5.501548 | 3.123095
53.5 | 1.07 | 6.883 | 0.8303407 | 0.1206364 | 5.715235 | 3.180247
54 | 1.08 | 6.903 | 0.9803402 | 0.1420165 | 6.767289 | 3.24792
54.5 | 1.09 | 6.922 | 0.8403397 | 0.1214013 | 5.816832 | 3.306089
55 | 1.1 | 6.903 | 0.8403402 | 0.1217355 | 5.800869 | 3.364097
55.5 | 1.11 | 6.961 | 0.9403388 | 0.1350867 | 6.545698 | 3.429554
56 | 1.12 | 6.942 | 0.7903393 | 0.1138489 | 5.486535 | 3.48442
56.5 | 1.13 | 6.883 | 0.7903407 | 0.114825 | 5.439915 | 3.538819
57 | 1.14 | 6.883 | 0.7903407 | 0.114825 | 5.439915 | 3.593218
57.5 | 1.15 | 6.844 | 0.9003416 | 0.131552 | 6.161938 | 3.654837
58 | 1.16 | 6.864 | 0.7903412 | 0.1151429 | 5.424902 | 3.709086
58.5 | 1.17 | 6.903 | 0.8303402 | 0.1202869 | 5.731838 | 3.766405
59 | 1.18 | 6.864 | 0.8103412 | 0.1180567 | 5.562182 | 3.822027
59.5 | 1.19 | 6.825 | 0.7903422 | 0.1158011 | 5.394085 | 3.875968
60 | 1.2 | 6.844 | 0.7903417 | 0.1154795 | 5.409098 | 3.930058
60.5 | 1.21
61 | 1.22
61.5 | 1.23
62 | 1.24
62.5 | 1.25
63 | 1.26
63.5 | 1.27
64 | 1.28
64.5 | 1.29
65 | 1.3
65.5 | 1.31
66 | 1.32
66.5 | 1.33
67 | 1.34
67.5 | 1.35
68 | 1.36
68.5 | 1.37
69 | 1.38
69.5 | 1.39
70 | 1.4
70.5 | 1.41
71 | 1.42
71.5 | 1.43
72 | 1.44
72.5 | 1.45
73 | 1.46
73.5 | 1.47
74 | 1.48
74.5 | 1.49
75 | 1.5
75.5 | 1.51
76 | 1.52
76.5 | 1.53
77 | 1.54
77.5 | 1.55
78 | 1.56
78.5 | 1.57
79 | 1.58
79.5 | 1.59
80 | 1.6
80.5 | 1.61
81 | 1.62
81.5 | 1.63
82 | 1.64
82.5 | 1.65
83 | 1.66
83.5 | 1.67
84 | 1.68
84.5 | 1.69
85 | 1.7
85.5 | 1.71
86 | 1.72
86.5 | 1.73
87 | 1.74
87.5 | 1.75
88 | 1.76
88.5 | 1.77
89 | 1.78
89.5 | 1.79
90 | 1.8
90.5 | 1.81
91 | 1.82
91.5 | 1.83
92 | 1.84
92.5 | 1.85
93 | 1.86
93.5 | 1.87
94 | 1.88
94.5 | 1.89
95 | 1.9
95.5 | 1.91
96 | 1.92
96.5 | 1.93
97 | 1.94
97.5 | 1.95
98 | 1.96
98.5 | 1.97
99 | 1.98
99.5 | 1.99
100 | 2
100.5 | 2.01
101 | 2.02
101.5 | 2.03
102 | 2.04
102.5 | 2.05
103 | 2.06
103.5 | 2.07
104 | 2.08
104.5 | 2.09
105 | 2.1
105.5 | 2.11
106 | 2.12
106.5 | 2.13
107 | 2.14
107.5 | 2.15
108 | 2.16
108.5 | 2.17
109 | 2.18
109.5 | 2.19
110 | 2.2
110.5 | 2.21
111 | 2.22
111.5 | 2.23
112 | 2.24
112.5 | 2.25
113 | 2.26
113.5 | 2.27
114 | 2.28
114.5 | 2.29
115 | 2.3
115.5 | 2.31
116 | 2.32
116.5 | 2.33
117 | 2.34
117.5 | 2.35
118 | 2.36
118.5 | 2.37
119 | 2.38
119.5 | 2.39
120 | 2.4
120.5 | 2.41
121 | 2.42
121.5 | 2.43
122 | 2.44
122.5 | 2.45
123 | 2.46
123.5 | 2.47
124 | 2.48
124.5 | 2.49
125 | 2.5

## Resultados
Inicio paso corriente
30 | 0
30 | 0.5 | Eje Izquierdo |  | Eje Derecho
Fin de Subida |  | Máx = | 0.5 | Máx = | 0.6
36.27972 | 0 | Mín = | 0 | Mín = | 0
36.27972 | 0.5
¿Suavizar?
Inicio paso corriente |  | Eje Izquierdo |  | Eje Derecho
30 | 0 | Máx = | 100 | Máx = | 9
30 | 100 | Mín = | 0 | Mín = | 0
Fin de Subida
36.27972 | 0
36.27972 | 100
¿Suavizar?
|  | Eje Izquierdo |  | Eje Derecho
Inicio paso corriente |  | Máx = | 10 | Máx = | 6
30 | 0 | Mín = | 0 | Mín = | 0
30 | 10
Fin de Subida
36.27972 | 0
36.27972 | 10
|  | Eje Izquierdo |  | Eje Derecho
Inicio paso corriente |  | Máx = | 14 | Máx = | 9
30 | 0 | Mín = | 0 | Mín = | 0
30 | 14
Fin de Subida
36.27972 | 0
36.27972 | 14