## Parámetros
Ensayo |  |  |  |  | Fecha:
Características polvo |  | Material | Referencia polvo | Densidad de golpeo g/cm3 | Densidad aparente g/cm3 | Densidad absoluta g/cm3
|  | Al-NH3 |  | 1.19 | 0.84 | 2.725 |  | Sí
No
Activación externa |  | PRECOMPRESIÓN | No | # MPa
|  | ACTIVACIÓN ELÉC. | No | # V | # A
Características de corriente | Duraciones
|  | Aproximación | Apriete | PreCalentamiento | Calentamiento | Enfriamiento
|  | 99 | 30 | 5 | 25 | 60 | ciclos
|  | 1.98 | 0.6 | 0.1 | 0.5 | 1.2 | segundos
Intensidades
|  | I máx | So1i (grados) | I So1i (kA) | ISo2i (kA) | Energía (kJ) | EDE (kJ/g)
|  | 7.819 | 15 | 1 | 7 | 3.921066 | 2.237413
Características de Presión |  | Presión Trabajo | Presión Sinterizado
|  | 923 |  | kgf
|  | 3.812474 | 0 | bares
Características Sinterizados |  | Diámetro (mm) | Altura (mm) | Masa (g) |  | Secc (cm2)
| 1 | 12.02 | 6.13 | 1.7525 |  | 1.132152
| 2 | 12.04 | 6.08 |  |  | Volumen (cm3)
| 3 | 12.02 | 6.27 |  |  | 0.7032077
| 4 | 11.98 | 6.33
| 5 | 11.96 | 6.29 |  |  | Densid (g/cm3)
| 6 | 12.01 | 6.13 |  |  | 2.492151
| 7 | 11.97 | 6.36 |  |  | Porosidad (%)
| 8 | 12.05 | 6.1 |  |  | 8.544906
|  | 12.00625 | 6.21125
Otros Datos |  | Tª Inicial (ºC) | Lubricante | Diám Punzón (mm) | h punzones (mm) | h obleas (mm) | tS (ciclos)
|  | 22 |  | 11.9 | 97.31 | 9.3 | 7.424569
Observaciones
[9 empty] | 4 | 5 | 8
[9 empty] | 3 | 9 | 2

## Adquisición
391 | 471 | 0 | 72
391 | 473 | 0 | 21 | IP:x,x,x,x:
393 | 472 | 0 | 23 | 172,16,1,14
391 | 472 | 0 | 25
391 | 470 | 0 | 17 | Abrir canal. (IP: 172,16,1,14)(Return:1)
391 | 472 | 0 | 16
391 | 471 | 0 | 19
391 | 473 | 0 | 19 | Recibidos de 1903 registros (Soldadura:1677)
391 | 471 | 0 | 16
391 | 473 | 0 | 21
390 | 473 | 0 | 17 | Representar gráficas
390 | 472 | 0 | 19
391 | 473 | 0 | 21
391 | 473 | 0 | 16
391 | 472 | 0 | 19
391 | 473 | 0 | 23
393 | 473 | 0 | 21
391 | 472 | 0 | 17
390 | 474 | 0 | 25
391 | 475 | 0 | 19
391 | 474 | 0 | 23
391 | 474 | 0 | 21
391 | 475 | 0 | 19
391 | 474 | 0 | 17
390 | 473 | 0 | 23
391 | 474 | 0 | 23
391 | 473 | 0 | 21
391 | 472 | 0 | 19
390 | 472 | 0 | 17
390 | 474 | 0 | 21
391 | 471 | 0 | 17
391 | 473 | 0 | 14
393 | 473 | 0 | 17
392 | 473 | 0 | 27
391 | 475 | 0 | 23
391 | 472 | 0 | 14
391 | 474 | 0 | 21
391 | 472 | 0 | 21
391 | 473 | 0 | 23
392 | 471 | 0 | 19
393 | 473 | 0 | 27
391 | 472 | 0 | 14
392 | 474 | 0 | 17
394 | 473 | 0 | 21
393 | 474 | 0 | 19
390 | 473 | 0 | 21
391 | 472 | 0 | 21
390 | 473 | 0 | 23
394 | 475 | 0 | 23
392 | 472 | 0 | 17
391 | 474 | 0 | 19
391 | 472 | 0 | 25
391 | 474 | 0 | 23
389 | 473 | 0 | 23
391 | 474 | 0 | 21
391 | 472 | 0 | 21
391 | 474 | 0 | 16
391 | 473 | 0 | 16
391 | 473 | 0 | 17
392 | 474 | 0 | 17
389 | 473 | 0 | 14
393 | 473 | 3198 | 14
390 | 474 | 3100 | 157
393 | 471 | 3100 | 180
392 | 476 | 3100 | 180
396 | 473 | 3178 | 157
396 | 473 | 3451 | 159
400 | 473 | 3646 | 157
400 | 473 | 3880 | 165
402 | 472 | 4056 | 167
403 | 472 | 4270 | 167
406 | 470 | 4797 | 143
406 | 473 | 5011 | 151
411 | 471 | 5167 | 155
408 | 470 | 6786 | 135
418 | 469 | 7078 | 178
417 | 471 | 7819 | 186
426 | 469 | 7800 | 186
425 | 465 | 7800 | 147
429 | 467 | 7702 | 139
427 | 466 | 7351 | 137
434 | 466 | 7215 | 143
432 | 465 | 7215 | 126
437 | 464 | 7098 | 143
437 | 464 | 7020 | 124
440 | 463 | 7020 | 120
438 | 460 | 7098 | 135
441 | 461 | 7059 | 130
441 | 461 | 7059 | 128
444 | 460 | 7000 | 110
443 | 459 | 7039 | 118
446 | 459 | 7039 | 118
443 | 460 | 7039 | 114
450 | 457 | 7039 | 112
444 | 457 | 7039 | 128
449 | 457 | 6961 | 110
448 | 457 | 7000 | 122
450 | 457 | 7000 | 91
446 | 455 | 7020 | 128
450 | 455 | 7059 | 116
448 | 456 | 7059 | 106
451 | 454 | 6922 | 122
448 | 457 | 6903 | 124
451 | 458 | 6903 | 112
448 | 460 | 6942 | 118
452 | 455 | 6981 | 110
449 | 455 | 6961 | 110
453 | 457 | 6922 | 106
448 | 458 | 6981 | 112
454 | 456 | 6981 | 103
450 | 458 | 6922 | 108
453 | 459 | 6942 | 101
450 | 458 | 6942 | 128
455 | 458 | 6903 | 97
451 | 461 | 6903 | 95
454 | 460 | 6883 | 95
451 | 461 | 6903 | 110
456 | 459 | 6883 | 103
452 | 461 | 6883 | 104

## Desplazamiento
ciclos | seg | x(t) | h(t) | θ(t) |  |  | θ(t) | H(t)
0.5 | 0.01 | -0.009321595 | 9.296964 | 0.3319055 |  |  | 0.3750702 | 7.841402
1 | 0.02 | -0.009321595 | 9.296964 | 0.3319055 | 0.6 | 4.050848 | 0.3751417 | 7.842302
1.5 | 0.03 | 0.09067841 | 9.196964 | 0.3246413 | 0.6 | 0 | 0.3752058 | 7.843109
2 | 0.04 | -0.009321595 | 9.296964 | 0.3319055 |  |  | 0.3752927 | 7.844202
2.5 | 0.05 | -0.009321595 | 9.296964 | 0.3319055 |  |  | 0.375362 | 7.845078
3 | 0.06 | -0.009321595 | 9.296964 | 0.3319055 |  |  | 0.3754207 | 7.845825
3.5 | 0.07 | -0.009321595 | 9.296964 | 0.3319055 |  |  | 0.3755129 | 7.846983
4 | 0.08 | -0.009321595 | 9.296964 | 0.3319055 |  |  | 0.3754949 | 7.846785
4.5 | 0.09 | -0.009321595 | 9.296964 | 0.3319055 |  |  | 0.375441 | 7.846127
5 | 0.1 | -0.009321595 | 9.296964 | 0.3319055 |  |  | 0.3753342 | 7.844794
5.5 | 0.11 | -0.05932159 | 9.346964 | 0.3354794 |  |  | 0.3751218 | 7.842126
6 | 0.12 | -0.05932159 | 9.346964 | 0.3354794 |  |  | 0.3747863 | 7.837904
6.5 | 0.13 | -0.009321595 | 9.296964 | 0.3319055 |  |  | 0.3744717 | 7.833904
7 | 0.14 | -0.009321595 | 9.296964 | 0.3319055 |  |  | 0.3741395 | 7.829682
7.5 | 0.15 | -0.009321595 | 9.296964 | 0.3319055 |  |  | 0.3738248 | 7.825682
8 | 0.16 | -0.009321595 | 9.296964 | 0.3319055 |  |  | 0.3735437 | 7.822127
8.5 | 0.17 | 0.09067841 | 9.196964 | 0.3246413 |  |  | 0.3732584 | 7.818571
9 | 0.18 | -0.009321595 | 9.296964 | 0.3319055 |  |  | 0.372825 | 7.813238
9.5 | 0.19 | -0.05932159 | 9.346964 | 0.3354794 |  |  | 0.3723171 | 7.807015
10 | 0.2 | -0.009321595 | 9.296964 | 0.3319055 |  |  | 0.3717346 | 7.799905
10.5 | 0.21 | -0.009321595 | 9.296964 | 0.3319055 |  |  | 0.3711689 | 7.793016
11 | 0.22 | -0.009321595 | 9.296964 | 0.3319055 |  |  | 0.3707125 | 7.78746
11.5 | 0.23 | -0.009321595 | 9.296964 | 0.3319055 | 0.6 | 11.74621 | 0.3704918 | 7.784793
12 | 0.24 | -0.009321595 | 9.296964 | 0.3319055 | 0.6 | 0 | 0.3704702 | 7.784571
12.5 | 0.25 | -0.05932159 | 9.346964 | 0.3354794 |  |  | 0.3706844 | 7.787238
13 | 0.26 | -0.009321595 | 9.296964 | 0.3319055 |  |  | 0.3711176 | 7.792571
13.5 | 0.27 | -0.009321595 | 9.296964 | 0.3319055 |  |  | 0.371803 | 7.801015
14 | 0.28 | -0.009321595 | 9.296964 | 0.3319055 |  |  | 0.372667 | 7.811682
14.5 | 0.29 | -0.05932159 | 9.346964 | 0.3354794 |  |  | 0.3736567 | 7.823905
15 | 0.3 | -0.05932159 | 9.346964 | 0.3354794 |  |  | 0.3746632 | 7.836349
15.5 | 0.31 | -0.009321595 | 9.296964 | 0.3319055 |  |  | 0.3755583 | 7.84746
16 | 0.32 | -0.009321595 | 9.296964 | 0.3319055 |  |  | 0.3762361 | 7.855905
16.5 | 0.33 | 0.09067841 | 9.196964 | 0.3246413 |  |  | 0.3766634 | 7.861238
17 | 0.34 | 0.0406784 | 9.246964 | 0.3282931 |  |  | 0.376893 | 7.864127
17.5 | 0.35 | -0.009321595 | 9.296964 | 0.3319055 |  |  | 0.3769621 | 7.865016
18 | 0.36 | -0.009321595 | 9.296964 | 0.3319055 |  |  | 0.3769085 | 7.864348
18.5 | 0.37 | -0.009321595 | 9.296964 | 0.3319055 |  |  | 0.3767322 | 7.862127
19 | 0.38 | -0.009321595 | 9.296964 | 0.3319055 |  |  | 0.3765035 | 7.859238
19.5 | 0.39 | -0.009321595 | 9.296964 | 0.3319055 |  |  | 0.3761875 | 7.855238
20 | 0.4 | 0.0406784 | 9.246964 | 0.3282931 |  |  | 0.3758546 | 7.851016
20.5 | 0.41 | 0.09067841 | 9.196964 | 0.3246413 |  |  | 0.3755747 | 7.84746
21 | 0.42 | -0.009321595 | 9.296964 | 0.3319055 |  |  | 0.3754183 | 7.84546
21.5 | 0.43 | 0.0406784 | 9.246964 | 0.3282931 |  |  | 0.3753499 | 7.844571
22 | 0.44 | 0.1406784 | 9.146964 | 0.3209496 | 0.6 | 0.4237691 | 0.3754045 | 7.845238
22.5 | 0.45 | 0.09067841 | 9.196964 | 0.3246413 | 0.6 | 0 | 0.3754217 | 7.84546
23 | 0.46 | -0.05932159 | 9.346964 | 0.3354794 |  |  | 0.3753664 | 7.844793
23.5 | 0.47 | -0.009321595 | 9.296964 | 0.3319055 |  |  | 0.3751857 | 7.84257
24 | 0.48 | -0.05932159 | 9.346964 | 0.3354794 |  |  | 0.3748973 | 7.839015
24.5 | 0.49 | 0.1406784 | 9.146964 | 0.3209496 |  |  | 0.3744486 | 7.833459
25 | 0.5 | 0.0406784 | 9.246964 | 0.3282931 |  |  | 0.3740013 | 7.827905
25.5 | 0.51 | -0.009321595 | 9.296964 | 0.3319055 |  |  | 0.3735552 | 7.822349
26 | 0.52 | -0.009321595 | 9.296964 | 0.3319055 |  |  | 0.3731464 | 7.817238
26.5 | 0.53 | -0.009321595 | 9.296964 | 0.3319055 |  |  | 0.3727195 | 7.811904
27 | 0.54 | -0.1093216 | 9.396964 | 0.3390152 |  |  | 0.372434 | 7.808349
27.5 | 0.55 | -0.009321595 | 9.296964 | 0.3319055 |  |  | 0.3721627 | 7.805016
28 | 0.56 | -0.009321595 | 9.296964 | 0.3319055 |  |  | 0.3719411 | 7.802349
28.5 | 0.57 | -0.009321595 | 9.296964 | 0.3319055 |  |  | 0.3716404 | 7.798794
29 | 0.58 | -0.009321595 | 9.296964 | 0.3319055 |  |  | 0.3713712 | 7.795682
29.5 | 0.59 | -0.009321595 | 9.296964 | 0.3319055 |  |  | 0.3707694 | 7.788571
30 | 0.6 | 0.0406784 | 9.246964 | 0.3282931 |  |  | 0.3699269 | 7.778571
30.5 | 0.61 | -0.1093216 | 9.396964 | 0.3390152 |  |  | 0.3685414 | 7.762127
31 | 0.62 | 0.09067841 | 9.196964 | 0.3246413 |  |  | 0.3667579 | 7.741015
31.5 | 0.63 | -0.05932159 | 9.346964 | 0.3354794 |  |  | 0.3641653 | 7.710571
32 | 0.64 | 0.09067841 | 9.196964 | 0.3246413 |  |  | 0.3609946 | 7.673682
32.5 | 0.65 | 0.0406784 | 9.246964 | 0.3282931 |  |  | 0.3568092 | 7.625682
33 | 0.66 | 0.2406784 | 9.046964 | 0.3134437 |  |  | 0.351833 | 7.56946
33.5 | 0.67 | 0.2406784 | 9.046964 | 0.3134437 |  |  | 0.3455728 | 7.499905
34 | 0.68 | 0.4406784 | 8.846964 | 0.297923 |  |  | 0.3384776 | 7.422349
34.5 | 0.69 | 0.4406784 | 8.846964 | 0.297923 |  |  | 0.3301619 | 7.333015
35 | 0.7 | 0.5406784 | 8.746964 | 0.2898965 |  |  | 0.3211932 | 7.238348
35.5 | 0.71 | 0.5906784 | 8.696964 | 0.285814 |  |  | 0.3112944 | 7.135904
36 | 0.72 | 0.7406784 | 8.546964 | 0.2732799 |  |  | 0.3011935 | 7.03346
36.5 | 0.73 | 0.7406784 | 8.546964 | 0.2732799 |  |  | 0.290509 | 6.927461
37 | 0.74 | 0.9906784 | 8.296964 | 0.2513828 |  |  | 0.2800082 | 6.825682
37.5 | 0.75 | 0.8406784 | 8.446964 | 0.2646767 |  |  | 0.2694481 | 6.725683
38 | 0.76 | 1.340678 | 7.946964 | 0.2184122 |  |  | 0.2595809 | 6.634349
38.5 | 0.77 | 1.290678 | 7.996964 | 0.223299 |  |  | 0.2499438 | 6.547237
39 | 0.78 | 1.740678 | 7.546964 | 0.1769869 |  |  | 0.2412587 | 6.470571
39.5 | 0.79 | 1.690678 | 7.596964 | 0.1824036 |  |  | 0.2329286 | 6.398793
40 | 0.8 | 1.890678 | 7.396964 | 0.1602974 |  |  | 0.2254058 | 6.335459
40.5 | 0.81 | 1.790678 | 7.496964 | 0.171498 |  |  | 0.21807 | 6.275015
41 | 0.82 | 2.140678 | 7.146964 | 0.1309247 |  |  | 0.2115753 | 6.222571
41.5 | 0.83 | 2.040679 | 7.246964 | 0.1429169 |  |  | 0.2052385 | 6.172349
42 | 0.84 | 2.290679 | 6.996964 | 0.1122936 |  |  | 0.1996535 | 6.128793
42.5 | 0.85 | 2.290679 | 6.996964 | 0.1122936 |  |  | 0.1942145 | 6.087015
43 | 0.86 | 2.440678 | 6.846964 | 0.0928461 |  |  | 0.1894583 | 6.051016
43.5 | 0.87 | 2.340678 | 6.946964 | 0.1059044 |  |  | 0.1846137 | 6.014793
44 | 0.88 | 2.490678 | 6.796964 | 0.08617291 |  |  | 0.1803505 | 5.983237
44.5 | 0.89 | 2.490678 | 6.796964 | 0.08617291 |  |  | 0.176075 | 5.951904
45 | 0.9 | 2.640678 | 6.646964 | 0.06555083 |  |  | 0.1723395 | 5.924793
45.5 | 0.91 | 2.590678 | 6.696964 | 0.07252753 |  |  | 0.168439 | 5.896793
46 | 0.92 | 2.740678 | 6.546964 | 0.05127783 |  |  | 0.1650594 | 5.872793
46.5 | 0.93 | 2.590678 | 6.696964 | 0.07252753 |  |  | 0.1614582 | 5.84746
47 | 0.94 | 2.940678 | 6.346964 | 0.02138249 |  |  | 0.1581105 | 5.824126
47.5 | 0.95 | 2.640678 | 6.646964 | 0.06555083 |  |  | 0.1544455 | 5.798793
48 | 0.96 | 2.890678 | 6.396964 | 0.02903159 |  |  | 0.1511758 | 5.776349
48.5 | 0.97 | 2.840678 | 6.446964 | 0.03656205 |  |  | 0.1475903 | 5.751904
49 | 0.98 | 2.940678 | 6.346964 | 0.02138249 |  |  | 0.1443035 | 5.729682
49.5 | 0.99 | 2.740678 | 6.546964 | 0.05127783 |  |  | 0.1407504 | 5.705905
50 | 1 | 2.940678 | 6.346964 | 0.02138249 |  |  | 0.1374979 | 5.684349
50.5 | 1.01 | 2.840678 | 6.446964 | 0.03656205 |  |  | 0.133877 | 5.660571
51 | 1.02 | 2.990678 | 6.296964 | 0.01361198 |  |  | 0.1303859 | 5.637904
51.5 | 1.03 | 2.840678 | 6.446964 | 0.03656205 |  |  | 0.1263698 | 5.612127
52 | 1.04 | 2.990678 | 6.296964 | 0.01361198 |  |  | 0.1224539 | 5.587237
52.5 | 1.05 | 2.840678 | 6.446964 | 0.03656205 |  |  | 0.1179314 | 5.558793
53 | 1.06 | 3.040679 | 6.246964 | 0.005717011 |  |  | 0.1134276 | 5.530793
53.5 | 1.07 | 2.890678 | 6.396964 | 0.02903159 |  |  | 0.1085174 | 5.500571
54 | 1.08 | 3.090678 | 6.196964 | -0.002305282 |  |  | 0.1039653 | 5.472794
54.5 | 1.09 | 2.840678 | 6.446964 | 0.03656205 |  |  | 0.09911616 | 5.44346
55 | 1.1 | 3.140678 | 6.146964 | -0.01045816 |  |  | 0.09474574 | 5.417237
55.5 | 1.11 | 2.940678 | 6.346964 | 0.02138249 |  |  | 0.09030683 | 5.390793
56 | 1.12 | 3.090678 | 6.196964 | -0.002305282 |  |  | 0.08651028 | 5.368349
56.5 | 1.13 | 2.940678 | 6.346964 | 0.02138249 |  |  | 0.08265173 | 5.345682
57 | 1.14 | 3.190678 | 6.096964 | -0.01874476 |  |  | 0.07945649 | 5.327015
57.5 | 1.15 | 2.990678 | 6.296964 | 0.01361198 |  |  | 0.07619852 | 5.308126
58 | 1.16 | 3.140678 | 6.146964 | -0.01045816 |  |  | 0.07342684 | 5.292127
58.5 | 1.17 | 2.990678 | 6.296964 | 0.01361198 |  |  | 0.07025222 | 5.273904
59 | 1.18 | 3.240678 | 6.046964 | -0.02716832 |  |  | 0.06736511 | 5.25746
59.5 | 1.19 | 3.040679 | 6.246964 | 0.005717011 |  |  | 0.06397282 | 5.238348
60 | 1.2 | [5 empty] | 0.06094619 | 5.22146
60.5 | 1.21 | [5 empty] | 0.0576039 | 5.203015
61 | 1.22 | [5 empty] | 0.05474932 | 5.18746
61.5 | 1.23 | [5 empty] | 0.05152985 | 5.170127
62 | 1.24 | [5 empty] | 0.04889075 | 5.156126
62.5 | 1.25 | [5 empty] | 0.04586454 | 5.140127
63 | 1.26 | [5 empty] | 0.04331469 | 5.126793
63.5 | 1.27 | [5 empty] | 0.04062997 | 5.112793
64 | 1.28 | [5 empty] | 0.03883446 | 5.10346
64.5 | 1.29 | [5 empty] | 0.03675676 | 5.092571
65 | 1.3 | [5 empty] | 0.03531114 | 5.085015
65.5 | 1.31 | [5 empty] | 0.03339178 | 5.075016
66 | 1.32 | [5 empty] | 0.0317597 | 5.066571
66.5 | 1.33 | [5 empty] | 0.02929821 | 5.053904
67 | 1.34 | [5 empty] | 0.02715813 | 5.043015
67.5 | 1.35 | [5 empty] | 0.02436356 | 5.028793
68 | 1.36 | [5 empty] | 0.02205201 | 5.017016
68.5 | 1.37 | [5 empty] | 0.0191424 | 5.002126
69 | 1.38 | [5 empty] | 0.01676469 | 4.989904
69.5 | 1.39 | [5 empty] | 0.01395953 | 4.97546
70 | 1.4 | [5 empty] | 0.0118607 | 4.964571
70.5 | 1.41 | [5 empty] | 0.009501089 | 4.952348
71 | 1.42 | [5 empty] | 0.00793357 | 4.944127
71.5 | 1.43 | [5 empty] | 0.00622406 | 4.935237
72 | 1.44 | [5 empty] | 0.005396735 | 4.930793
72.5 | 1.45 | [5 empty] | 0.004197815 | 4.924571
73 | 1.46 | [5 empty] | 0.0035993 | 4.92146
73.5 | 1.47 | [5 empty] | 0.002758215 | 4.917238
74 | 1.48 | [5 empty] | 0.002359803 | 4.915238
74.5 | 1.49 | [5 empty] | 0.001370327 | 4.910349
75 | 1.5 | [5 empty] | 0.000966048 | 4.908349
75.5 | 1.51 | [5 empty] | 0.0002782706 | 4.9
76 | 1.52 | [5 empty] | 0 | 4.9
76.5 | 1.53 | [5 empty] | 0 | 4.9
77 | 1.54 | [5 empty] | 0 | 4.9
77.5 | 1.55 | [5 empty] | 0 | 4.9
78 | 1.56 | [5 empty] | 0 | 4.9
78.5 | 1.57 | [5 empty] | 0 | 4.9
79 | 1.58 | [5 empty] | 0 | 4.9
79.5 | 1.59 | [5 empty] | 0 | 4.9
80 | 1.6 | [5 empty] | 0 | 4.9
80.5 | 1.61
81 | 1.62
81.5 | 1.63
82 | 1.64
82.5 | 1.65
83 | 1.66
83.5 | 1.67
84 | 1.68
84.5 | 1.69
85 | 1.7
85.5 | 1.71
86 | 1.72
86.5 | 1.73
87 | 1.74
87.5 | 1.75
88 | 1.76
88.5 | 1.77
89 | 1.78
89.5 | 1.79
90 | 1.8
90.5 | 1.81
91 | 1.82
91.5 | 1.83
92 | 1.84
92.5 | 1.85
93 | 1.86
93.5 | 1.87
94 | 1.88
94.5 | 1.89
95 | 1.9
95.5 | 1.91
96 | 1.92
96.5 | 1.93
97 | 1.94
97.5 | 1.95
98 | 1.96
98.5 | 1.97
99 | 1.98
99.5 | 1.99
100 | 2
100.5 | 2.01
101 | 2.02
101.5 | 2.03
102 | 2.04
102.5 | 2.05
103 | 2.06
103.5 | 2.07
104 | 2.08
104.5 | 2.09
105 | 2.1
105.5 | 2.11
106 | 2.12
106.5 | 2.13
107 | 2.14
107.5 | 2.15
108 | 2.16
108.5 | 2.17
109 | 2.18
109.5 | 2.19
110 | 2.2
110.5 | 2.21
111 | 2.22
111.5 | 2.23
112 | 2.24
112.5 | 2.25
113 | 2.26
113.5 | 2.27
114 | 2.28
114.5 | 2.29
115 | 2.3
115.5 | 2.31
116 | 2.32
116.5 | 2.33
117 | 2.34
117.5 | 2.35
118 | 2.36
118.5 | 2.37
119 | 2.38
119.5 | 2.39
120 | 2.4
120.5 | 2.41
121 | 2.42
121.5 | 2.43
122 | 2.44
122.5 | 2.45
123 | 2.46
123.5 | 2.47
124 | 2.48
124.5 | 2.49
125 | 2.5

## Fuerza
ciclos | seg | Fuerza | Presión
0.5 | 0.01 | 9.24102 | 83.08759 | 0.6 | 11.6739
1 | 0.02 | 9.28026 | 83.44041 | 0.6 | 0
1.5 | 0.03 | 9.26064 | 83.264
2 | 0.04 | 9.26064 | 83.264
2.5 | 0.05 | 9.2214 | 82.91119
3 | 0.06 | 9.26064 | 83.264
3.5 | 0.07 | 9.24102 | 83.08759
4 | 0.08 | 9.28026 | 83.44041
4.5 | 0.09 | 9.24102 | 83.08759
5 | 0.1 | 9.28026 | 83.44041
5.5 | 0.11 | 9.28026 | 83.44041
6 | 0.12 | 9.26064 | 83.264
6.5 | 0.13 | 9.28026 | 83.44041
7 | 0.14 | 9.28026 | 83.44041
7.5 | 0.15 | 9.26064 | 83.264
8 | 0.16 | 9.28026 | 83.44041
8.5 | 0.17 | 9.28026 | 83.44041 | 0.6 | 104.962
9 | 0.18 | 9.26064 | 83.264 | 0.6 | 0
9.5 | 0.19 | 9.29988 | 83.61681
10 | 0.2 | 9.3195 | 83.79322
10.5 | 0.21 | 9.29988 | 83.61681
11 | 0.22 | 9.29988 | 83.61681
11.5 | 0.23 | 9.3195 | 83.79322
12 | 0.24 | 9.29988 | 83.61681
12.5 | 0.25 | 9.28026 | 83.44041
13 | 0.26 | 9.29988 | 83.61681
13.5 | 0.27 | 9.28026 | 83.44041
14 | 0.28 | 9.26064 | 83.264
14.5 | 0.29 | 9.26064 | 83.264
15 | 0.3 | 9.29988 | 83.61681
15.5 | 0.31 | 9.24102 | 83.08759
16 | 0.32 | 9.28026 | 83.44041
16.5 | 0.33 | 9.28026 | 83.44041
17 | 0.34 | 9.28026 | 83.44041
17.5 | 0.35 | 9.3195 | 83.79322
18 | 0.36 | 9.26064 | 83.264
18.5 | 0.37 | 9.29988 | 83.61681
19 | 0.38 | 9.26064 | 83.264
19.5 | 0.39 | 9.28026 | 83.44041
20 | 0.4 | 9.24102 | 83.08759
20.5 | 0.41 | 9.28026 | 83.44041
21 | 0.42 | 9.26064 | 83.264
21.5 | 0.43 | 9.29988 | 83.61681
22 | 0.44 | 9.28026 | 83.44041
22.5 | 0.45 | 9.29988 | 83.61681
23 | 0.46 | 9.28026 | 83.44041
23.5 | 0.47 | 9.26064 | 83.264
24 | 0.48 | 9.28026 | 83.44041
24.5 | 0.49 | 9.3195 | 83.79322
25 | 0.5 | 9.26064 | 83.264
25.5 | 0.51 | 9.29988 | 83.61681
26 | 0.52 | 9.26064 | 83.264
26.5 | 0.53 | 9.29988 | 83.61681
27 | 0.54 | 9.28026 | 83.44041
27.5 | 0.55 | 9.29988 | 83.61681
28 | 0.56 | 9.26064 | 83.264
28.5 | 0.57 | 9.29988 | 83.61681
29 | 0.58 | 9.28026 | 83.44041
29.5 | 0.59 | 9.28026 | 83.44041
30 | 0.6 | 9.29988 | 83.61681
30.5 | 0.61 | 9.28026 | 83.44041
31 | 0.62 | 9.28026 | 83.44041
31.5 | 0.63 | 9.29988 | 83.61681
32 | 0.64 | 9.24102 | 83.08759
32.5 | 0.65 | 9.33912 | 83.96963
33 | 0.66 | 9.28026 | 83.44041
33.5 | 0.67 | 9.28026 | 83.44041
34 | 0.68 | 9.28026 | 83.44041
34.5 | 0.69 | 9.28026 | 83.44041
35 | 0.7 | 9.26064 | 83.264
35.5 | 0.71 | 9.26064 | 83.264
36 | 0.72 | 9.2214 | 82.91119
36.5 | 0.73 | 9.28026 | 83.44041
37 | 0.74 | 9.24102 | 83.08759
37.5 | 0.75 | 9.2214 | 82.91119
38 | 0.76 | 9.20178 | 82.73478
38.5 | 0.77 | 9.24102 | 83.08759
39 | 0.78 | 9.20178 | 82.73478
39.5 | 0.79 | 9.1233 | 82.02915
40 | 0.8 | 9.16254 | 82.38197
40.5 | 0.81 | 9.14292 | 82.20556
41 | 0.82 | 9.14292 | 82.20556
41.5 | 0.83 | 9.1233 | 82.02915
42 | 0.84 | 9.10368 | 81.85275
42.5 | 0.85 | 9.10368 | 81.85275
43 | 0.86 | 9.08406 | 81.67634
43.5 | 0.87 | 9.0252 | 81.14712
44 | 0.88 | 9.04482 | 81.32352
44.5 | 0.89 | 9.04482 | 81.32352
45 | 0.9 | 9.0252 | 81.14712
45.5 | 0.91 | 9.00558 | 80.97071
46 | 0.92 | 9.00558 | 80.97071
46.5 | 0.93 | 9.0252 | 81.14712
47 | 0.94 | 8.96634 | 80.6179
47.5 | 0.95 | 8.96634 | 80.6179
48 | 0.96 | 8.96634 | 80.6179
48.5 | 0.97 | 8.96634 | 80.6179
49 | 0.98 | 8.96634 | 80.6179
49.5 | 0.99 | 8.9271 | 80.26508
50 | 1 | 8.9271 | 80.26508
50.5 | 1.01 | 8.94672 | 80.44149
51 | 1.02 | 8.90748 | 80.08868
51.5 | 1.03 | 8.96634 | 80.6179
52 | 1.04 | 8.98596 | 80.7943
52.5 | 1.05 | 9.0252 | 81.14712
53 | 1.06 | 8.9271 | 80.26508
53.5 | 1.07 | 8.9271 | 80.26508
54 | 1.08 | 8.96634 | 80.6179
54.5 | 1.09 | 8.98596 | 80.7943
55 | 1.1 | 8.94672 | 80.44149
55.5 | 1.11 | 8.98596 | 80.7943
56 | 1.12 | 9.00558 | 80.97071
56.5 | 1.13 | 8.98596 | 80.7943
57 | 1.14 | 8.98596 | 80.7943
57.5 | 1.15 | 9.04482 | 81.32352
58 | 1.16 | 9.0252 | 81.14712
58.5 | 1.17 | 9.04482 | 81.32352
59 | 1.18 | 9.00558 | 80.97071
59.5 | 1.19 | 9.04482 | 81.32352
60 | 1.2
60.5 | 1.21
61 | 1.22
61.5 | 1.23
62 | 1.24
62.5 | 1.25
63 | 1.26
63.5 | 1.27
64 | 1.28
64.5 | 1.29
65 | 1.3
65.5 | 1.31
66 | 1.32
66.5 | 1.33
67 | 1.34
67.5 | 1.35
68 | 1.36
68.5 | 1.37
69 | 1.38
69.5 | 1.39
70 | 1.4
70.5 | 1.41
71 | 1.42
71.5 | 1.43
72 | 1.44
72.5 | 1.45
73 | 1.46
73.5 | 1.47
74 | 1.48
74.5 | 1.49
75 | 1.5
75.5 | 1.51
76 | 1.52
76.5 | 1.53
77 | 1.54
77.5 | 1.55
78 | 1.56
78.5 | 1.57
79 | 1.58
79.5 | 1.59
80 | 1.6
80.5 | 1.61
81 | 1.62
81.5 | 1.63
82 | 1.64
82.5 | 1.65
83 | 1.66
83.5 | 1.67
84 | 1.68
84.5 | 1.69
85 | 1.7
85.5 | 1.71
86 | 1.72
86.5 | 1.73
87 | 1.74
87.5 | 1.75
88 | 1.76
88.5 | 1.77
89 | 1.78
89.5 | 1.79
90 | 1.8
90.5 | 1.81
91 | 1.82
91.5 | 1.83
92 | 1.84
92.5 | 1.85
93 | 1.86
93.5 | 1.87
94 | 1.88
94.5 | 1.89
95 | 1.9
95.5 | 1.91
96 | 1.92
96.5 | 1.93
97 | 1.94
97.5 | 1.95
98 | 1.96
98.5 | 1.97
99 | 1.98
99.5 | 1.99
100 | 2
100.5 | 2.01
101 | 2.02
101.5 | 2.03
102 | 2.04
102.5 | 2.05
103 | 2.06
103.5 | 2.07
104 | 2.08
104.5 | 2.09
105 | 2.1
105.5 | 2.11
106 | 2.12
106.5 | 2.13
107 | 2.14
107.5 | 2.15
108 | 2.16
108.5 | 2.17
109 | 2.18
109.5 | 2.19
110 | 2.2
110.5 | 2.21
111 | 2.22
111.5 | 2.23
112 | 2.24
112.5 | 2.25
113 | 2.26
113.5 | 2.27
114 | 2.28
114.5 | 2.29
115 | 2.3
115.5 | 2.31
116 | 2.32
116.5 | 2.33
117 | 2.34
117.5 | 2.35
118 | 2.36
118.5 | 2.37
119 | 2.38
119.5 | 2.39
120 | 2.4
120.5 | 2.41
121 | 2.42
121.5 | 2.43
122 | 2.44
122.5 | 2.45
123 | 2.46
123.5 | 2.47
124 | 2.48
124.5 | 2.49
125 | 2.5

## Resistencia
ciclos | seg | Intensidad | Tensión | Resistencia | Potencia | Energía
0.5 | 0.01 | 0 | 0.5220339 |  |  |  | 0.6 | 9.77375
1 | 0.02 | 0 | 0.0120339 |  |  |  | 0.6 | 0 | La línea vertical roja señala el fin del precalentamiento
1.5 | 0.03 | 0 | 0.0320339 |  |  |  | 0.7 | 9.77375
2 | 0.04 | 0 | 0.0520339 |  |  |  | 0.7 | 0
2.5 | 0.05 | 0 | -0.0279661
3 | 0.06 | 0 | -0.0379661
3.5 | 0.07 | 0 | -0.007966098
4 | 0.08 | 0 | -0.007966098
4.5 | 0.09 | 0 | -0.0379661
5 | 0.1 | 0 | 0.0120339
5.5 | 0.11 | 0 | -0.0279661
6 | 0.12 | 0 | -0.007966098
6.5 | 0.13 | 0 | 0.0120339
7 | 0.14 | 0 | -0.0379661
7.5 | 0.15 | 0 | -0.007966098
8 | 0.16 | 0 | 0.0320339
8.5 | 0.17 | 0 | 0.0120339
9 | 0.18 | 0 | -0.0279661 |  |  |  | 0.6 | 2.077305
9.5 | 0.19 | 0 | 0.0520339 |  |  |  | 0.6 | 0
10 | 0.2 | 0 | -0.007966098
10.5 | 0.21 | 0 | 0.0320339
11 | 0.22 | 0 | 0.0120339
11.5 | 0.23 | 0 | -0.007966098
12 | 0.24 | 0 | -0.0279661
12.5 | 0.25 | 0 | 0.0320339
13 | 0.26 | 0 | 0.0320339
13.5 | 0.27 | 0 | 0.0120339
14 | 0.28 | 0 | -0.007966098
14.5 | 0.29 | 0 | -0.0279661
15 | 0.3 | 0 | 0.0120339
15.5 | 0.31 | 0 | -0.0279661
16 | 0.32 | 0 | -0.0579661
16.5 | 0.33 | 0 | -0.0279661 |  |  |  | 0.6 | 0.645951
17 | 0.34 | 0 | 0.0720339 |  |  |  | 0.6 | 0
17.5 | 0.35 | 0 | 0.0320339
18 | 0.36 | 0 | -0.0579661
18.5 | 0.37 | 0 | 0.0120339
19 | 0.38 | 0 | 0.0120339
19.5 | 0.39 | 0 | 0.0320339
20 | 0.4 | 0 | -0.007966098
20.5 | 0.41 | 0 | 0.0720339
21 | 0.42 | 0 | -0.0579661
21.5 | 0.43 | 0 | -0.0279661
22 | 0.44 | 0 | 0.0120339
22.5 | 0.45 | 0 | -0.007966098
23 | 0.46 | 0 | 0.0120339
23.5 | 0.47 | 0 | 0.0120339
24 | 0.48 | 0 | 0.0320339
24.5 | 0.49 | 0 | 0.0320339 |  |  |  | 0.6 | 16.24244
25 | 0.5 | 0 | -0.0279661 |  |  |  | 0.6 | 0
25.5 | 0.51 | 0 | -0.007966098
26 | 0.52 | 0 | 0.0520339
26.5 | 0.53 | 0 | 0.0320339
27 | 0.54 | 0 | 0.0320339
27.5 | 0.55 | 0 | 0.0120339
28 | 0.56 | 0 | 0.0120339
28.5 | 0.57 | 0 | -0.0379661
29 | 0.58 | 0 | -0.0379661
29.5 | 0.59 | 0 | -0.0279661
30 | 0.6 | 0 | -0.0279661
30.5 | 0.61 | 0 | -0.0579661
31 | 0.62 | 3.198 | -0.05804405 | -0.01815011 | -0.1856249 | -0.001856249
31.5 | 0.63 | 3.1 | 1.371958 | 0.4425672 | 4.253071 | 0.04067446
32 | 0.64 | 3.1 | 1.601958 | 0.5167608 | 4.966071 | 0.09033517
32.5 | 0.65 | 3.1 | 1.601958 | 0.5167608 | 4.966071 | 0.1399959
33 | 0.66 | 3.178 | 1.371956 | 0.4317044 | 4.360077 | 0.1835966
33.5 | 0.67 | 3.451 | 1.39195 | 0.4033468 | 4.803618 | 0.2316328
34 | 0.68 | 3.646 | 1.371945 | 0.3762877 | 5.002111 | 0.2816539
34.5 | 0.69 | 3.88 | 1.451939 | 0.3742112 | 5.633525 | 0.3379892
35 | 0.7 | 4.056 | 1.471935 | 0.3629031 | 5.970169 | 0.3976909
35.5 | 0.71 | 4.27 | 1.47193 | 0.3447142 | 6.28514 | 0.4605423
36 | 0.72 | 4.797 | 1.231917 | 0.2568099 | 5.909505 | 0.5196373
36.5 | 0.73 | 5.011 | 1.311912 | 0.2618064 | 6.57399 | 0.5853772
37 | 0.74 | 5.167 | 1.351908 | 0.2616427 | 6.985308 | 0.6552302
37.5 | 0.75 | 6.786 | 1.151868 | 0.1697419 | 7.816579 | 0.733396
38 | 0.76 | 7.078 | 1.581861 | 0.2234899 | 11.19641 | 0.8453602
38.5 | 0.77 | 7.819 | 1.661843 | 0.2125391 | 12.99395 | 0.9752997
39 | 0.78 | 7.8 | 1.661844 | 0.2130569 | 12.96238 | 1.104923
39.5 | 0.79 | 7.8 | 1.271844 | 0.1630569 | 9.920382 | 1.204127
40 | 0.8 | 7.702 | 1.191846 | 0.154745 | 9.179599 | 1.295923
40.5 | 0.81 | 7.351 | 1.171855 | 0.1594143 | 8.614304 | 1.382066
41 | 0.82 | 7.215 | 1.231858 | 0.1707357 | 8.887856 | 1.470945
41.5 | 0.83 | 7.215 | 1.061858 | 0.1471737 | 7.661306 | 1.547558
42 | 0.84 | 7.098 | 1.231861 | 0.1735504 | 8.743749 | 1.634995
42.5 | 0.85 | 7.02 | 1.041863 | 0.1484135 | 7.313877 | 1.708134
43 | 0.86 | 7.02 | 1.001863 | 0.1427155 | 7.033077 | 1.778465
43.5 | 0.87 | 7.098 | 1.151861 | 0.1622797 | 8.175909 | 1.860224
44 | 0.88 | 7.059 | 1.101862 | 0.1560932 | 7.778043 | 1.938004
44.5 | 0.89 | 7.059 | 1.081862 | 0.1532599 | 7.636863 | 2.014373
45 | 0.9 | 7 | 0.9018633 | 0.1288376 | 6.313043 | 2.077503
45.5 | 0.91 | 7.039 | 0.9818623 | 0.1394889 | 6.911329 | 2.146617
46 | 0.92 | 7.039 | 0.9818623 | 0.1394889 | 6.911329 | 2.21573
46.5 | 0.93 | 7.039 | 0.9418623 | 0.1338063 | 6.629769 | 2.282028
47 | 0.94 | 7.039 | 0.9218623 | 0.1309649 | 6.488989 | 2.346918
47.5 | 0.95 | 7.039 | 1.081862 | 0.1536955 | 7.615229 | 2.42307
48 | 0.96 | 6.961 | 0.9018642 | 0.1295596 | 6.277877 | 2.485849
48.5 | 0.97 | 7 | 1.021863 | 0.1459805 | 7.153043 | 2.557379
49 | 0.98 | 7 | 0.7118633 | 0.1016948 | 4.983043 | 2.607209
49.5 | 0.99 | 7.02 | 1.081863 | 0.1541115 | 7.594677 | 2.683156
50 | 1 | 7.059 | 0.9618618 | 0.1362604 | 6.789783 | 2.751054
50.5 | 1.01 | 7.059 | 0.8618618 | 0.122094 | 6.083883 | 2.811893
51 | 1.02 | 6.922 | 1.021865 | 0.1476257 | 7.073351 | 2.882627
51.5 | 1.03 | 6.903 | 1.041866 | 0.1509294 | 7.191998 | 2.954546
52 | 1.04 | 6.903 | 0.9218656 | 0.1335457 | 6.363638 | 3.018183
52.5 | 1.05 | 6.942 | 0.9818647 | 0.1414383 | 6.816104 | 3.086344
53 | 1.06 | 6.981 | 0.9018638 | 0.1291883 | 6.295911 | 3.149303
53.5 | 1.07 | 6.961 | 0.9018642 | 0.1295596 | 6.277877 | 3.212082
54 | 1.08 | 6.922 | 0.8618652 | 0.124511 | 5.965831 | 3.27174
54.5 | 1.09 | 6.981 | 0.9218637 | 0.1320533 | 6.435531 | 3.336095
55 | 1.1 | 6.981 | 0.8318637 | 0.1191611 | 5.80724 | 3.394168
55.5 | 1.11 | 6.922 | 0.8818651 | 0.1274003 | 6.10427 | 3.45521
56 | 1.12 | 6.942 | 0.8118647 | 0.1169497 | 5.635964 | 3.51157
56.5 | 1.13 | 6.942 | 1.081865 | 0.1558434 | 7.510305 | 3.586673
57 | 1.14 | 6.903 | 0.7718657 | 0.111816 | 5.328188 | 3.639955
57.5 | 1.15 | 6.903 | 0.7518656 | 0.1089187 | 5.190128 | 3.691856
58 | 1.16 | 6.883 | 0.7518661 | 0.1092352 | 5.175094 | 3.743607
58.5 | 1.17 | 6.903 | 0.9018657 | 0.1306484 | 6.225579 | 3.805863
59 | 1.18 | 6.883 | 0.8318661 | 0.1208581 | 5.725734 | 3.86312
59.5 | 1.19 | 6.883 | 0.8418661 | 0.1223109 | 5.794565 | 3.921066
60 | 1.2
60.5 | 1.21
61 | 1.22
61.5 | 1.23
62 | 1.24
62.5 | 1.25
63 | 1.26
63.5 | 1.27
64 | 1.28
64.5 | 1.29
65 | 1.3
65.5 | 1.31
66 | 1.32
66.5 | 1.33
67 | 1.34
67.5 | 1.35
68 | 1.36
68.5 | 1.37
69 | 1.38
69.5 | 1.39
70 | 1.4
70.5 | 1.41
71 | 1.42
71.5 | 1.43
72 | 1.44
72.5 | 1.45
73 | 1.46
73.5 | 1.47
74 | 1.48
74.5 | 1.49
75 | 1.5
75.5 | 1.51
76 | 1.52
76.5 | 1.53
77 | 1.54
77.5 | 1.55
78 | 1.56
78.5 | 1.57
79 | 1.58
79.5 | 1.59
80 | 1.6
80.5 | 1.61
81 | 1.62
81.5 | 1.63
82 | 1.64
82.5 | 1.65
83 | 1.66
83.5 | 1.67
84 | 1.68
84.5 | 1.69
85 | 1.7
85.5 | 1.71
86 | 1.72
86.5 | 1.73
87 | 1.74
87.5 | 1.75
88 | 1.76
88.5 | 1.77
89 | 1.78
89.5 | 1.79
90 | 1.8
90.5 | 1.81
91 | 1.82
91.5 | 1.83
92 | 1.84
92.5 | 1.85
93 | 1.86
93.5 | 1.87
94 | 1.88
94.5 | 1.89
95 | 1.9
95.5 | 1.91
96 | 1.92
96.5 | 1.93
97 | 1.94
97.5 | 1.95
98 | 1.96
98.5 | 1.97
99 | 1.98
99.5 | 1.99
100 | 2
100.5 | 2.01
101 | 2.02
101.5 | 2.03
102 | 2.04
102.5 | 2.05
103 | 2.06
103.5 | 2.07
104 | 2.08
104.5 | 2.09
105 | 2.1
105.5 | 2.11
106 | 2.12
106.5 | 2.13
107 | 2.14
107.5 | 2.15
108 | 2.16
108.5 | 2.17
109 | 2.18
109.5 | 2.19
110 | 2.2
110.5 | 2.21
111 | 2.22
111.5 | 2.23
112 | 2.24
112.5 | 2.25
113 | 2.26
113.5 | 2.27
114 | 2.28
114.5 | 2.29
115 | 2.3
115.5 | 2.31
116 | 2.32
116.5 | 2.33
117 | 2.34
117.5 | 2.35
118 | 2.36
118.5 | 2.37
119 | 2.38
119.5 | 2.39
120 | 2.4
120.5 | 2.41
121 | 2.42
121.5 | 2.43
122 | 2.44
122.5 | 2.45
123 | 2.46
123.5 | 2.47
124 | 2.48
124.5 | 2.49
125 | 2.5

## Resultados
Inicio paso corriente
30 | 0
30 | 0.5 | Eje Izquierdo |  | Eje Derecho
Fin de Subida |  | Máx = | 0.5 | Máx = | 0.6
37.42457 | 0 | Mín = | 0 | Mín = | 0
37.42457 | 0.5
¿Suavizar?
Inicio paso corriente |  | Eje Izquierdo |  | Eje Derecho
30 | 0 | Máx = | 100 | Máx = | 9
30 | 100 | Mín = | 0 | Mín = | 0
Fin de Subida
37.42457 | 0
37.42457 | 100
¿Suavizar?
|  | Eje Izquierdo |  | Eje Derecho
Inicio paso corriente |  | Máx = | 10 | Máx = | 6
30 | 0 | Mín = | 0 | Mín = | 0
30 | 10
Fin de Subida
37.42457 | 0
37.42457 | 10
|  | Eje Izquierdo |  | Eje Derecho
Inicio paso corriente |  | Máx = | 14 | Máx = | 9
30 | 0 | Mín = | 0 | Mín = | 0
30 | 14
Fin de Subida
37.42457 | 0
37.42457 | 14