## Parámetros
Ensayo |  |  |  |  | Fecha:
Características polvo |  | Material | Referencia polvo | Densidad de golpeo g/cm3 | Densidad aparente g/cm3 | Densidad absoluta g/cm3
|  | Al-NH3 |  | 1.19 | 0.84 | 2.725 |  | Sí
No
Activación externa |  | PRECOMPRESIÓN | No | # MPa
|  | ACTIVACIÓN ELÉC. | No | # V | # A
Características de corriente | Duraciones
|  | Aproximación | Apriete | PreCalentamiento | Calentamiento | Enfriamiento
|  | 99 | 30 | 5 | 35 | 60 | ciclos
|  | 1.98 | 0.6 | 0.1 | 0.7 | 1.2 | segundos
Intensidades
|  | I máx | So1i (grados) | I So1i (kA) | ISo2i (kA) | Energía (kJ) | EDE (kJ/g)
|  | 8.092 | 15 | 1 | 7 | 5.131489 | 2.814859
Características de Presión |  | Presión Trabajo | Presión Sinterizado
|  | 923 |  | kgf
|  | 3.812474 | 0 | bares
Características Sinterizados |  | Diámetro (mm) | Altura (mm) | Masa (g) |  | Secc (cm2)
| 1 | 12.01 | 6.03 | 1.823 |  | 1.136635
| 2 | 12.03 | 6.15 |  |  | Volumen (cm3)
| 3 | 12.01 | 6.18 |  |  | 0.6927792
| 4 | 12.08 | 6.04
| 5 | 12.02 | 6.01 |  |  | Densid (g/cm3)
| 6 | 12.08 | 6 |  |  | 2.63143
| 7 | 12.07 | 6.23 |  |  | Porosidad (%)
| 8 | 11.94 | 6.12 |  |  | 3.433753
|  | 12.03 | 6.095
Otros Datos |  | Tª Inicial (ºC) | Lubricante | Diám Punzón (mm) | h punzones (mm) | h obleas (mm) | tS (ciclos)
|  | 21.5 |  | 11.9 | 97.31 | 9.3 | 8.443159
Observaciones
[9 empty] | 4 | 5 | 8
[9 empty] | 3 | 9 | 2

## Adquisición
376 | 470 | 0 | 74
376 | 469 | 0 | 19 | IP:x,x,x,x:
376 | 471 | 0 | 16 | 172,16,1,14
378 | 471 | 0 | 17
376 | 470 | 0 | 23 | Abrir canal. (IP: 172,16,1,14)(Return:1)
375 | 470 | 0 | 17
376 | 474 | 0 | 17
376 | 471 | 0 | 19 | Recibidos de 2225 registros (Soldadura:1682)
376 | 468 | 0 | 19
376 | 471 | 0 | 25
376 | 470 | 0 | 19 | Representar gráficas
375 | 471 | 0 | 19
374 | 473 | 0 | 17
376 | 472 | 0 | 23
378 | 470 | 0 | 21
377 | 471 | 0 | 17
376 | 470 | 0 | 23
375 | 471 | 0 | 25
376 | 470 | 0 | 25
376 | 475 | 0 | 17
376 | 470 | 0 | 17
376 | 474 | 0 | 27
379 | 471 | 0 | 19
376 | 471 | 0 | 17
376 | 472 | 0 | 17
377 | 470 | 0 | 19
377 | 473 | 0 | 16
377 | 469 | 0 | 17
376 | 472 | 0 | 17
374 | 472 | 0 | 17
376 | 472 | 0 | 19
375 | 473 | 0 | 21
376 | 470 | 0 | 21
376 | 470 | 0 | 16
377 | 471 | 0 | 14
378 | 472 | 0 | 21
374 | 471 | 0 | 19
376 | 474 | 0 | 17
375 | 473 | 0 | 17
376 | 472 | 0 | 31
376 | 472 | 0 | 27
376 | 471 | 0 | 19
377 | 472 | 0 | 19
377 | 470 | 0 | 19
377 | 472 | 0 | 17
376 | 473 | 0 | 16
377 | 473 | 0 | 27
377 | 470 | 0 | 21
376 | 472 | 0 | 21
376 | 473 | 0 | 19
375 | 474 | 0 | 21
375 | 474 | 0 | 25
376 | 471 | 0 | 23
378 | 473 | 0 | 16
378 | 472 | 0 | 21
376 | 470 | 0 | 21
376 | 472 | 0 | 17
375 | 472 | 0 | 17
376 | 472 | 0 | 25
375 | 474 | 0 | 17
378 | 472 | 0 | 21
377 | 470 | 2476 | 21
376 | 472 | 2398 | 134
381 | 471 | 2554 | 159
382 | 471 | 2769 | 151
383 | 471 | 3003 | 153
382 | 471 | 3120 | 176
386 | 471 | 3432 | 176
389 | 471 | 3588 | 163
387 | 470 | 3822 | 149
389 | 470 | 3900 | 132
394 | 470 | 4075 | 153
392 | 467 | 4134 | 153
397 | 469 | 4290 | 157
396 | 468 | 5655 | 155
404 | 468 | 6123 | 186
403 | 468 | 6123 | 199
413 | 466 | 7702 | 197
413 | 466 | 8092 | 186
423 | 465 | 7878 | 186
420 | 465 | 7878 | 168
426 | 462 | 7507 | 159
424 | 463 | 7449 | 145
430 | 460 | 7449 | 132
427 | 459 | 7273 | 143
430 | 460 | 7195 | 118
429 | 459 | 7176 | 118
434 | 456 | 7098 | 116
430 | 456 | 7117 | 108
435 | 459 | 7117 | 122
432 | 455 | 7078 | 128
436 | 455 | 7078 | 128
434 | 455 | 7078 | 126
437 | 455 | 7020 | 114
433 | 455 | 7039 | 126
437 | 455 | 7039 | 116
434 | 454 | 7020 | 104
438 | 456 | 7078 | 104
434 | 454 | 7078 | 114
439 | 453 | 7020 | 116
435 | 455 | 7020 | 101
439 | 454 | 6981 | 104
435 | 455 | 6981 | 108
440 | 454 | 7020 | 104
437 | 455 | 7020 | 120
440 | 458 | 7039 | 104
436 | 457 | 7000 | 110
441 | 456 | 7000 | 93
434 | 458 | 7000 | 114
441 | 457 | 7000 | 104
437 | 455 | 7000 | 101
441 | 457 | 7000 | 104
438 | 456 | 7020 | 106
443 | 458 | 7020 | 108
437 | 458 | 6961 | 122
442 | 460 | 6981 | 101
438 | 458 | 6981 | 122
442 | 460 | 7000 | 120
439 | 460 | 7000 | 106
444 | 461 | 6961 | 106
439 | 461 | 7000 | 139
443 | 460 | 7020 | 99
438 | 461 | 7020 | 116
443 | 462 | 6942 | 116
440 | 464 | 7000 | 103
443 | 462 | 7000 | 97
439 | 463 | 6922 | 118
444 | 463 | 6961 | 95
440 | 463 | 6942 | 120
444 | 465 | 6942 | 99
443 | 463 | 6942 | 112
446 | 463 | 6942 | 101
441 | 464 | 6942 | 101
445 | 464 | 6942 | 103
440 | 464 | 6903 | 104
446 | 463 | 6903 | 104
442 | 464 | 6903 | 99
445 | 467 | 6883 | 87
442 | 468 | 6883 | 91

## Desplazamiento
ciclos | seg | x(t) | h(t) | θ(t) |  |  | θ(t) | H(t)
0.5 | 0.01 | -0.00677948 | 9.445 | 0.354685 |  |  | 0.3750702 | 7.841402
1 | 0.02 | -0.00677948 | 9.445 | 0.354685 | 0.6 | 4.366526 | 0.3751417 | 7.842302
1.5 | 0.03 | -0.00677948 | 9.445 | 0.354685 | 0.6 | 0 | 0.3752058 | 7.843109
2 | 0.04 | 0.09322052 | 9.344999 | 0.3477795 |  |  | 0.3752927 | 7.844202
2.5 | 0.05 | -0.00677948 | 9.445 | 0.354685 |  |  | 0.375362 | 7.845078
3 | 0.06 | -0.05677948 | 9.495 | 0.3580832 |  |  | 0.3754207 | 7.845825
3.5 | 0.07 | -0.00677948 | 9.445 | 0.354685 |  |  | 0.3755129 | 7.846983
4 | 0.08 | -0.00677948 | 9.445 | 0.354685 |  |  | 0.3754949 | 7.846785
4.5 | 0.09 | -0.00677948 | 9.445 | 0.354685 |  |  | 0.375441 | 7.846127
5 | 0.1 | -0.00677948 | 9.445 | 0.354685 |  |  | 0.3753342 | 7.844794
5.5 | 0.11 | -0.00677948 | 9.445 | 0.354685 |  |  | 0.3751218 | 7.842126
6 | 0.12 | -0.05677948 | 9.495 | 0.3580832 |  |  | 0.3747863 | 7.837904
6.5 | 0.13 | -0.1067795 | 9.544999 | 0.3614457 |  |  | 0.3744717 | 7.833904
7 | 0.14 | -0.00677948 | 9.445 | 0.354685 |  |  | 0.3741395 | 7.829682
7.5 | 0.15 | 0.09322052 | 9.344999 | 0.3477795 |  |  | 0.3738248 | 7.825682
8 | 0.16 | 0.04322052 | 9.395 | 0.3512506 |  |  | 0.3735437 | 7.822127
8.5 | 0.17 | -0.00677948 | 9.445 | 0.354685 |  |  | 0.3732584 | 7.818571
9 | 0.18 | -0.05677948 | 9.495 | 0.3580832 |  |  | 0.372825 | 7.813238
9.5 | 0.19 | -0.00677948 | 9.445 | 0.354685 |  |  | 0.3723171 | 7.807015
10 | 0.2 | -0.00677948 | 9.445 | 0.354685 |  |  | 0.3717346 | 7.799905
10.5 | 0.21 | -0.00677948 | 9.445 | 0.354685 |  |  | 0.3711689 | 7.793016
11 | 0.22 | -0.00677948 | 9.445 | 0.354685 |  |  | 0.3707125 | 7.78746
11.5 | 0.23 | 0.1432205 | 9.294999 | 0.344271 | 0.6 | 11.93125 | 0.3704918 | 7.784793
12 | 0.24 | -0.00677948 | 9.445 | 0.354685 | 0.6 | 0 | 0.3704702 | 7.784571
12.5 | 0.25 | -0.00677948 | 9.445 | 0.354685 |  |  | 0.3706844 | 7.787238
13 | 0.26 | 0.04322052 | 9.395 | 0.3512506 |  |  | 0.3711176 | 7.792571
13.5 | 0.27 | 0.04322052 | 9.395 | 0.3512506 |  |  | 0.371803 | 7.801015
14 | 0.28 | 0.04322052 | 9.395 | 0.3512506 |  |  | 0.372667 | 7.811682
14.5 | 0.29 | -0.00677948 | 9.445 | 0.354685 |  |  | 0.3736567 | 7.823905
15 | 0.3 | -0.1067795 | 9.544999 | 0.3614457 |  |  | 0.3746632 | 7.836349
15.5 | 0.31 | -0.00677948 | 9.445 | 0.354685 |  |  | 0.3755583 | 7.84746
16 | 0.32 | -0.05677948 | 9.495 | 0.3580832 |  |  | 0.3762361 | 7.855905
16.5 | 0.33 | -0.00677948 | 9.445 | 0.354685 |  |  | 0.3766634 | 7.861238
17 | 0.34 | -0.00677948 | 9.445 | 0.354685 |  |  | 0.376893 | 7.864127
17.5 | 0.35 | 0.04322052 | 9.395 | 0.3512506 |  |  | 0.3769621 | 7.865016
18 | 0.36 | 0.09322052 | 9.344999 | 0.3477795 |  |  | 0.3769085 | 7.864348
18.5 | 0.37 | -0.1067795 | 9.544999 | 0.3614457 |  |  | 0.3767322 | 7.862127
19 | 0.38 | -0.00677948 | 9.445 | 0.354685 |  |  | 0.3765035 | 7.859238
19.5 | 0.39 | -0.05677948 | 9.495 | 0.3580832 |  |  | 0.3761875 | 7.855238
20 | 0.4 | -0.00677948 | 9.445 | 0.354685 |  |  | 0.3758546 | 7.851016
20.5 | 0.41 | -0.00677948 | 9.445 | 0.354685 |  |  | 0.3755747 | 7.84746
21 | 0.42 | -0.00677948 | 9.445 | 0.354685 |  |  | 0.3754183 | 7.84546
21.5 | 0.43 | 0.04322052 | 9.395 | 0.3512506 |  |  | 0.3753499 | 7.844571
22 | 0.44 | 0.04322052 | 9.395 | 0.3512506 | 0.6 | 0.4518072 | 0.3754045 | 7.845238
22.5 | 0.45 | 0.04322052 | 9.395 | 0.3512506 | 0.6 | 0 | 0.3754217 | 7.84546
23 | 0.46 | -0.00677948 | 9.445 | 0.354685 |  |  | 0.3753664 | 7.844793
23.5 | 0.47 | 0.04322052 | 9.395 | 0.3512506 |  |  | 0.3751857 | 7.84257
24 | 0.48 | 0.04322052 | 9.395 | 0.3512506 |  |  | 0.3748973 | 7.839015
24.5 | 0.49 | -0.00677948 | 9.445 | 0.354685 |  |  | 0.3744486 | 7.833459
25 | 0.5 | -0.00677948 | 9.445 | 0.354685 |  |  | 0.3740013 | 7.827905
25.5 | 0.51 | -0.05677948 | 9.495 | 0.3580832 |  |  | 0.3735552 | 7.822349
26 | 0.52 | -0.05677948 | 9.495 | 0.3580832 |  |  | 0.3731464 | 7.817238
26.5 | 0.53 | -0.00677948 | 9.445 | 0.354685 |  |  | 0.3727195 | 7.811904
27 | 0.54 | 0.09322052 | 9.344999 | 0.3477795 |  |  | 0.372434 | 7.808349
27.5 | 0.55 | 0.09322052 | 9.344999 | 0.3477795 |  |  | 0.3721627 | 7.805016
28 | 0.56 | -0.00677948 | 9.445 | 0.354685 |  |  | 0.3719411 | 7.802349
28.5 | 0.57 | -0.00677948 | 9.445 | 0.354685 |  |  | 0.3716404 | 7.798794
29 | 0.58 | -0.05677948 | 9.495 | 0.3580832 |  |  | 0.3713712 | 7.795682
29.5 | 0.59 | -0.00677948 | 9.445 | 0.354685 |  |  | 0.3707694 | 7.788571
30 | 0.6 | -0.05677948 | 9.495 | 0.3580832 |  |  | 0.3699269 | 7.778571
30.5 | 0.61 | 0.09322052 | 9.344999 | 0.3477795 |  |  | 0.3685414 | 7.762127
31 | 0.62 | 0.04322052 | 9.395 | 0.3512506 |  |  | 0.3667579 | 7.741015
31.5 | 0.63 | -0.00677948 | 9.445 | 0.354685 |  |  | 0.3641653 | 7.710571
32 | 0.64 | 0.2432205 | 9.195 | 0.3371397 |  |  | 0.3609946 | 7.673682
32.5 | 0.65 | 0.2932205 | 9.145 | 0.3335155 |  |  | 0.3568092 | 7.625682
33 | 0.66 | 0.3432205 | 9.094999 | 0.3298515 |  |  | 0.351833 | 7.56946
33.5 | 0.67 | 0.2932205 | 9.145 | 0.3335155 |  |  | 0.3455728 | 7.499905
34 | 0.68 | 0.4932205 | 8.945 | 0.3186137 |  |  | 0.3384776 | 7.422349
34.5 | 0.69 | 0.6432205 | 8.794999 | 0.3069925 |  |  | 0.3301619 | 7.333015
35 | 0.7 | 0.5432205 | 8.895 | 0.3147835 |  |  | 0.3211932 | 7.238348
35.5 | 0.71 | 0.6432205 | 8.794999 | 0.3069925 |  |  | 0.3112944 | 7.135904
36 | 0.72 | 0.8932205 | 8.544999 | 0.2867173 |  |  | 0.3011935 | 7.03346
36.5 | 0.73 | 0.7932205 | 8.645 | 0.2949681 |  |  | 0.290509 | 6.927461
37 | 0.74 | 1.043221 | 8.395 | 0.2739725 |  |  | 0.2800082 | 6.825682
37.5 | 0.75 | 0.9932205 | 8.445 | 0.2782711 |  |  | 0.2694481 | 6.725683
38 | 0.76 | 1.393221 | 8.044999 | 0.2423865 |  |  | 0.2595809 | 6.634349
38.5 | 0.77 | 1.34322 | 8.094999 | 0.247066 |  |  | 0.2499438 | 6.547237
39 | 0.78 | 1.84322 | 7.594999 | 0.1974983 |  |  | 0.2412587 | 6.470571
39.5 | 0.79 | 1.84322 | 7.594999 | 0.1974983 |  |  | 0.2329286 | 6.398793
40 | 0.8 | 2.34322 | 7.094999 | 0.1409442 |  |  | 0.2254058 | 6.335459
40.5 | 0.81 | 2.193221 | 7.244999 | 0.1587301 |  |  | 0.21807 | 6.275015
41 | 0.82 | 2.493221 | 6.945 | 0.1223902 |  |  | 0.2115753 | 6.222571
41.5 | 0.83 | 2.39322 | 7.045 | 0.1348473 |  |  | 0.2052385 | 6.172349
42 | 0.84 | 2.693221 | 6.744999 | 0.09636759 |  |  | 0.1996535 | 6.128793
42.5 | 0.85 | 2.543221 | 6.895 | 0.116026 |  |  | 0.1942145 | 6.087015
43 | 0.86 | 2.693221 | 6.744999 | 0.09636759 |  |  | 0.1894583 | 6.051016
43.5 | 0.87 | 2.64322 | 6.795 | 0.1030169 |  |  | 0.1846137 | 6.014793
44 | 0.88 | 2.89322 | 6.545 | 0.0687547 |  |  | 0.1803505 | 5.983237
44.5 | 0.89 | 2.693221 | 6.744999 | 0.09636759 |  |  | 0.176075 | 5.951904
45 | 0.9 | 2.943221 | 6.494999 | 0.06158574 |  |  | 0.1723395 | 5.924793
45.5 | 0.91 | 2.793221 | 6.645 | 0.08276892 |  |  | 0.168439 | 5.896793
46 | 0.92 | 2.993221 | 6.445 | 0.05430561 |  |  | 0.1650594 | 5.872793
46.5 | 0.93 | 2.89322 | 6.545 | 0.0687547 |  |  | 0.1614582 | 5.84746
47 | 0.94 | 3.043221 | 6.395 | 0.04691156 |  |  | 0.1581105 | 5.824126
47.5 | 0.95 | 2.84322 | 6.594999 | 0.0758149 |  |  | 0.1544455 | 5.798793
48 | 0.96 | 3.043221 | 6.395 | 0.04691156 |  |  | 0.1511758 | 5.776349
48.5 | 0.97 | 2.89322 | 6.545 | 0.0687547 |  |  | 0.1475903 | 5.751904
49 | 0.98 | 3.09322 | 6.344999 | 0.03940099 |  |  | 0.1443035 | 5.729682
49.5 | 0.99 | 2.89322 | 6.545 | 0.0687547 |  |  | 0.1407504 | 5.705905
50 | 1 | 3.14322 | 6.295 | 0.03177117 |  |  | 0.1374979 | 5.684349
50.5 | 1.01 | 2.943221 | 6.494999 | 0.06158574 |  |  | 0.133877 | 5.660571
51 | 1.02 | 3.14322 | 6.295 | 0.03177117 |  |  | 0.1303859 | 5.637904
51.5 | 1.03 | 2.943221 | 6.494999 | 0.06158574 |  |  | 0.1263698 | 5.612127
52 | 1.04 | 3.193221 | 6.244999 | 0.02401911 |  |  | 0.1224539 | 5.587237
52.5 | 1.05 | 3.043221 | 6.395 | 0.04691156 |  |  | 0.1179314 | 5.558793
53 | 1.06 | 3.193221 | 6.244999 | 0.02401911 |  |  | 0.1134276 | 5.530793
53.5 | 1.07 | 2.993221 | 6.445 | 0.05430561 |  |  | 0.1085174 | 5.500571
54 | 1.08 | 3.243221 | 6.195 | 0.01614199 |  |  | 0.1039653 | 5.472794
54.5 | 1.09 | 2.89322 | 6.545 | 0.0687547 |  |  | 0.09911616 | 5.44346
55 | 1.1 | 3.243221 | 6.195 | 0.01614199 |  |  | 0.09474574 | 5.417237
55.5 | 1.11 | 3.043221 | 6.395 | 0.04691156 |  |  | 0.09030683 | 5.390793
56 | 1.12 | 3.243221 | 6.195 | 0.01614199 |  |  | 0.08651028 | 5.368349
56.5 | 1.13 | 3.09322 | 6.344999 | 0.03940099 |  |  | 0.08265173 | 5.345682
57 | 1.14 | 3.34322 | 6.094999 | -1.268548e-07 |  |  | 0.07945649 | 5.327015
57.5 | 1.15 | 3.043221 | 6.395 | 0.04691156 |  |  | 0.07619852 | 5.308126
58 | 1.16 | 3.293221 | 6.145 | 0.008136602 |  |  | 0.07342684 | 5.292127
58.5 | 1.17 | 3.09322 | 6.344999 | 0.03940099 |  |  | 0.07025222 | 5.273904
59 | 1.18 | 3.293221 | 6.145 | 0.008136602 |  |  | 0.06736511 | 5.25746
59.5 | 1.19 | 3.14322 | 6.295 | 0.03177117 |  |  | 0.06397282 | 5.238348
60 | 1.2 | 3.39322 | 6.045 | -0.008271379 |  |  | 0.06094619 | 5.22146
60.5 | 1.21 | 3.14322 | 6.295 | 0.03177117 |  |  | 0.0576039 | 5.203015
61 | 1.22 | 3.34322 | 6.094999 | -1.268548e-07 |  |  | 0.05474932 | 5.18746
61.5 | 1.23 | 3.09322 | 6.344999 | 0.03940099 |  |  | 0.05152985 | 5.170127
62 | 1.24 | 3.34322 | 6.094999 | -1.268548e-07 |  |  | 0.04889075 | 5.156126
62.5 | 1.25 | 3.193221 | 6.244999 | 0.02401911 |  |  | 0.04586454 | 5.140127
63 | 1.26 | 3.34322 | 6.094999 | -1.268548e-07 |  |  | 0.04331469 | 5.126793
63.5 | 1.27 | 3.14322 | 6.295 | 0.03177117 |  |  | 0.04062997 | 5.112793
64 | 1.28 | 3.39322 | 6.045 | -0.008271379 |  |  | 0.03883446 | 5.10346
64.5 | 1.29 | 3.193221 | 6.244999 | 0.02401911 |  |  | 0.03675676 | 5.092571
65 | 1.3 | 3.39322 | 6.045 | -0.008271379 |  |  | 0.03531114 | 5.085015
65.5 | 1.31 | 3.34322 | 6.094999 | -1.268548e-07 |  |  | 0.03339178 | 5.075016
66 | 1.32 | 3.493221 | 5.945 | -0.02523135 |  |  | 0.0317597 | 5.066571
66.5 | 1.33 | 3.243221 | 6.195 | 0.01614199 |  |  | 0.02929821 | 5.053904
67 | 1.34 | 3.443221 | 5.994999 | -0.01668068 |  |  | 0.02715813 | 5.043015
67.5 | 1.35 | 3.193221 | 6.244999 | 0.02401911 |  |  | 0.02436356 | 5.028793
68 | 1.36 | 3.493221 | 5.945 | -0.02523135 |  |  | 0.02205201 | 5.017016
68.5 | 1.37 | 3.293221 | 6.145 | 0.008136602 |  |  | 0.0191424 | 5.002126
69 | 1.38 | 3.443221 | 5.994999 | -0.01668068 |  |  | 0.01676469 | 4.989904
69.5 | 1.39 | 3.293221 | 6.145 | 0.008136602 |  |  | 0.01395953 | 4.97546
70 | 1.4 | [5 empty] | 0.0118607 | 4.964571
70.5 | 1.41 | [5 empty] | 0.009501089 | 4.952348
71 | 1.42 | [5 empty] | 0.00793357 | 4.944127
71.5 | 1.43 | [5 empty] | 0.00622406 | 4.935237
72 | 1.44 | [5 empty] | 0.005396735 | 4.930793
72.5 | 1.45 | [5 empty] | 0.004197815 | 4.924571
73 | 1.46 | [5 empty] | 0.0035993 | 4.92146
73.5 | 1.47 | [5 empty] | 0.002758215 | 4.917238
74 | 1.48 | [5 empty] | 0.002359803 | 4.915238
74.5 | 1.49 | [5 empty] | 0.001370327 | 4.910349
75 | 1.5 | [5 empty] | 0.000966048 | 4.908349
75.5 | 1.51 | [5 empty] | 0.0002782706 | 4.9
76 | 1.52 | [5 empty] | 0 | 4.9
76.5 | 1.53 | [5 empty] | 0 | 4.9
77 | 1.54 | [5 empty] | 0 | 4.9
77.5 | 1.55 | [5 empty] | 0 | 4.9
78 | 1.56 | [5 empty] | 0 | 4.9
78.5 | 1.57 | [5 empty] | 0 | 4.9
79 | 1.58 | [5 empty] | 0 | 4.9
79.5 | 1.59 | [5 empty] | 0 | 4.9
80 | 1.6 | [5 empty] | 0 | 4.9
80.5 | 1.61
81 | 1.62
81.5 | 1.63
82 | 1.64
82.5 | 1.65
83 | 1.66
83.5 | 1.67
84 | 1.68
84.5 | 1.69
85 | 1.7
85.5 | 1.71
86 | 1.72
86.5 | 1.73
87 | 1.74
87.5 | 1.75
88 | 1.76
88.5 | 1.77
89 | 1.78
89.5 | 1.79
90 | 1.8
90.5 | 1.81
91 | 1.82
91.5 | 1.83
92 | 1.84
92.5 | 1.85
93 | 1.86
93.5 | 1.87
94 | 1.88
94.5 | 1.89
95 | 1.9
95.5 | 1.91
96 | 1.92
96.5 | 1.93
97 | 1.94
97.5 | 1.95
98 | 1.96
98.5 | 1.97
99 | 1.98
99.5 | 1.99
100 | 2
100.5 | 2.01
101 | 2.02
101.5 | 2.03
102 | 2.04
102.5 | 2.05
103 | 2.06
103.5 | 2.07
104 | 2.08
104.5 | 2.09
105 | 2.1
105.5 | 2.11
106 | 2.12
106.5 | 2.13
107 | 2.14
107.5 | 2.15
108 | 2.16
108.5 | 2.17
109 | 2.18
109.5 | 2.19
110 | 2.2
110.5 | 2.21
111 | 2.22
111.5 | 2.23
112 | 2.24
112.5 | 2.25
113 | 2.26
113.5 | 2.27
114 | 2.28
114.5 | 2.29
115 | 2.3
115.5 | 2.31
116 | 2.32
116.5 | 2.33
117 | 2.34
117.5 | 2.35
118 | 2.36
118.5 | 2.37
119 | 2.38
119.5 | 2.39
120 | 2.4
120.5 | 2.41
121 | 2.42
121.5 | 2.43
122 | 2.44
122.5 | 2.45
123 | 2.46
123.5 | 2.47
124 | 2.48
124.5 | 2.49
125 | 2.5

## Fuerza
ciclos | seg | Fuerza | Presión
0.5 | 0.01 | 9.2214 | 82.91119 | 0.6 | 11.64937
1 | 0.02 | 9.20178 | 82.73478 | 0.6 | 0
1.5 | 0.03 | 9.24102 | 83.08759
2 | 0.04 | 9.24102 | 83.08759
2.5 | 0.05 | 9.2214 | 82.91119
3 | 0.06 | 9.2214 | 82.91119
3.5 | 0.07 | 9.29988 | 83.61681
4 | 0.08 | 9.24102 | 83.08759
4.5 | 0.09 | 9.18216 | 82.55838
5 | 0.1 | 9.24102 | 83.08759
5.5 | 0.11 | 9.2214 | 82.91119
6 | 0.12 | 9.24102 | 83.08759
6.5 | 0.13 | 9.28026 | 83.44041
7 | 0.14 | 9.26064 | 83.264
7.5 | 0.15 | 9.2214 | 82.91119
8 | 0.16 | 9.24102 | 83.08759
8.5 | 0.17 | 9.2214 | 82.91119 | 0.6 | 104.7415
9 | 0.18 | 9.24102 | 83.08759 | 0.6 | 0
9.5 | 0.19 | 9.2214 | 82.91119
10 | 0.2 | 9.3195 | 83.79322
10.5 | 0.21 | 9.2214 | 82.91119
11 | 0.22 | 9.29988 | 83.61681
11.5 | 0.23 | 9.24102 | 83.08759
12 | 0.24 | 9.24102 | 83.08759
12.5 | 0.25 | 9.26064 | 83.264
13 | 0.26 | 9.2214 | 82.91119
13.5 | 0.27 | 9.28026 | 83.44041
14 | 0.28 | 9.20178 | 82.73478
14.5 | 0.29 | 9.26064 | 83.264
15 | 0.3 | 9.26064 | 83.264
15.5 | 0.31 | 9.26064 | 83.264
16 | 0.32 | 9.28026 | 83.44041
16.5 | 0.33 | 9.2214 | 82.91119
17 | 0.34 | 9.2214 | 82.91119
17.5 | 0.35 | 9.24102 | 83.08759
18 | 0.36 | 9.26064 | 83.264
18.5 | 0.37 | 9.24102 | 83.08759
19 | 0.38 | 9.29988 | 83.61681
19.5 | 0.39 | 9.28026 | 83.44041
20 | 0.4 | 9.26064 | 83.264
20.5 | 0.41 | 9.26064 | 83.264
21 | 0.42 | 9.24102 | 83.08759
21.5 | 0.43 | 9.26064 | 83.264
22 | 0.44 | 9.2214 | 82.91119
22.5 | 0.45 | 9.26064 | 83.264
23 | 0.46 | 9.28026 | 83.44041
23.5 | 0.47 | 9.28026 | 83.44041
24 | 0.48 | 9.2214 | 82.91119
24.5 | 0.49 | 9.26064 | 83.264
25 | 0.5 | 9.28026 | 83.44041
25.5 | 0.51 | 9.29988 | 83.61681
26 | 0.52 | 9.29988 | 83.61681
26.5 | 0.53 | 9.24102 | 83.08759
27 | 0.54 | 9.28026 | 83.44041
27.5 | 0.55 | 9.26064 | 83.264
28 | 0.56 | 9.2214 | 82.91119
28.5 | 0.57 | 9.26064 | 83.264
29 | 0.58 | 9.26064 | 83.264
29.5 | 0.59 | 9.26064 | 83.264
30 | 0.6 | 9.29988 | 83.61681
30.5 | 0.61 | 9.26064 | 83.264
31 | 0.62 | 9.2214 | 82.91119
31.5 | 0.63 | 9.26064 | 83.264
32 | 0.64 | 9.24102 | 83.08759
32.5 | 0.65 | 9.24102 | 83.08759
33 | 0.66 | 9.24102 | 83.08759
33.5 | 0.67 | 9.24102 | 83.08759
34 | 0.68 | 9.24102 | 83.08759
34.5 | 0.69 | 9.24102 | 83.08759
35 | 0.7 | 9.2214 | 82.91119
35.5 | 0.71 | 9.2214 | 82.91119
36 | 0.72 | 9.2214 | 82.91119
36.5 | 0.73 | 9.16254 | 82.38197
37 | 0.74 | 9.20178 | 82.73478
37.5 | 0.75 | 9.18216 | 82.55838
38 | 0.76 | 9.18216 | 82.55838
38.5 | 0.77 | 9.18216 | 82.55838
39 | 0.78 | 9.14292 | 82.20556
39.5 | 0.79 | 9.14292 | 82.20556
40 | 0.8 | 9.1233 | 82.02915
40.5 | 0.81 | 9.1233 | 82.02915
41 | 0.82 | 9.06444 | 81.49993
41.5 | 0.83 | 9.08406 | 81.67634
42 | 0.84 | 9.0252 | 81.14712
42.5 | 0.85 | 9.00558 | 80.97071
43 | 0.86 | 9.0252 | 81.14712
43.5 | 0.87 | 9.00558 | 80.97071
44 | 0.88 | 8.94672 | 80.44149
44.5 | 0.89 | 8.94672 | 80.44149
45 | 0.9 | 9.00558 | 80.97071
45.5 | 0.91 | 8.9271 | 80.26508
46 | 0.92 | 8.9271 | 80.26508
46.5 | 0.93 | 8.9271 | 80.26508
47 | 0.94 | 8.9271 | 80.26508
47.5 | 0.95 | 8.9271 | 80.26508
48 | 0.96 | 8.9271 | 80.26508
48.5 | 0.97 | 8.90748 | 80.08868
49 | 0.98 | 8.94672 | 80.44149
49.5 | 0.99 | 8.90748 | 80.08868
50 | 1 | 8.88786 | 79.91228
50.5 | 1.01 | 8.9271 | 80.26508
51 | 1.02 | 8.90748 | 80.08868
51.5 | 1.03 | 8.9271 | 80.26508
52 | 1.04 | 8.90748 | 80.08868
52.5 | 1.05 | 8.9271 | 80.26508
53 | 1.06 | 8.98596 | 80.7943
53.5 | 1.07 | 8.96634 | 80.6179
54 | 1.08 | 8.94672 | 80.44149
54.5 | 1.09 | 8.98596 | 80.7943
55 | 1.1 | 8.96634 | 80.6179
55.5 | 1.11 | 8.9271 | 80.26508
56 | 1.12 | 8.96634 | 80.6179
56.5 | 1.13 | 8.94672 | 80.44149
57 | 1.14 | 8.98596 | 80.7943
57.5 | 1.15 | 8.98596 | 80.7943
58 | 1.16 | 9.0252 | 81.14712
58.5 | 1.17 | 8.98596 | 80.7943
59 | 1.18 | 9.0252 | 81.14712
59.5 | 1.19 | 9.0252 | 81.14712
60 | 1.2 | 9.04482 | 81.32352
60.5 | 1.21 | 9.04482 | 81.32352
61 | 1.22 | 9.0252 | 81.14712
61.5 | 1.23 | 9.04482 | 81.32352
62 | 1.24 | 9.06444 | 81.49993
62.5 | 1.25 | 9.10368 | 81.85275
63 | 1.26 | 9.06444 | 81.49993
63.5 | 1.27 | 9.08406 | 81.67634
64 | 1.28 | 9.08406 | 81.67634
64.5 | 1.29 | 9.08406 | 81.67634
65 | 1.3 | 9.1233 | 82.02915
65.5 | 1.31 | 9.08406 | 81.67634
66 | 1.32 | 9.08406 | 81.67634
66.5 | 1.33 | 9.10368 | 81.85275
67 | 1.34 | 9.10368 | 81.85275
67.5 | 1.35 | 9.10368 | 81.85275
68 | 1.36 | 9.08406 | 81.67634
68.5 | 1.37 | 9.10368 | 81.85275
69 | 1.38 | 9.16254 | 82.38197
69.5 | 1.39 | 9.18216 | 82.55838
70 | 1.4
70.5 | 1.41
71 | 1.42
71.5 | 1.43
72 | 1.44
72.5 | 1.45
73 | 1.46
73.5 | 1.47
74 | 1.48
74.5 | 1.49
75 | 1.5
75.5 | 1.51
76 | 1.52
76.5 | 1.53
77 | 1.54
77.5 | 1.55
78 | 1.56
78.5 | 1.57
79 | 1.58
79.5 | 1.59
80 | 1.6
80.5 | 1.61
81 | 1.62
81.5 | 1.63
82 | 1.64
82.5 | 1.65
83 | 1.66
83.5 | 1.67
84 | 1.68
84.5 | 1.69
85 | 1.7
85.5 | 1.71
86 | 1.72
86.5 | 1.73
87 | 1.74
87.5 | 1.75
88 | 1.76
88.5 | 1.77
89 | 1.78
89.5 | 1.79
90 | 1.8
90.5 | 1.81
91 | 1.82
91.5 | 1.83
92 | 1.84
92.5 | 1.85
93 | 1.86
93.5 | 1.87
94 | 1.88
94.5 | 1.89
95 | 1.9
95.5 | 1.91
96 | 1.92
96.5 | 1.93
97 | 1.94
97.5 | 1.95
98 | 1.96
98.5 | 1.97
99 | 1.98
99.5 | 1.99
100 | 2
100.5 | 2.01
101 | 2.02
101.5 | 2.03
102 | 2.04
102.5 | 2.05
103 | 2.06
103.5 | 2.07
104 | 2.08
104.5 | 2.09
105 | 2.1
105.5 | 2.11
106 | 2.12
106.5 | 2.13
107 | 2.14
107.5 | 2.15
108 | 2.16
108.5 | 2.17
109 | 2.18
109.5 | 2.19
110 | 2.2
110.5 | 2.21
111 | 2.22
111.5 | 2.23
112 | 2.24
112.5 | 2.25
113 | 2.26
113.5 | 2.27
114 | 2.28
114.5 | 2.29
115 | 2.3
115.5 | 2.31
116 | 2.32
116.5 | 2.33
117 | 2.34
117.5 | 2.35
118 | 2.36
118.5 | 2.37
119 | 2.38
119.5 | 2.39
120 | 2.4
120.5 | 2.41
121 | 2.42
121.5 | 2.43
122 | 2.44
122.5 | 2.45
123 | 2.46
123.5 | 2.47
124 | 2.48
124.5 | 2.49
125 | 2.5

## Resistencia
ciclos | seg | Intensidad | Tensión | Resistencia | Potencia | Energía
0.5 | 0.01 | 0 | 0.5422034 |  |  |  | 0.6 | 10.115
1 | 0.02 | 0 | -0.007796612 |  |  |  | 0.6 | 0 | La línea vertical roja señala el fin del precalentamiento
1.5 | 0.03 | 0 | -0.03779661 |  |  |  | 0.7 | 10.115
2 | 0.04 | 0 | -0.02779661 |  |  |  | 0.7 | 0
2.5 | 0.05 | 0 | 0.03220339
3 | 0.06 | 0 | -0.02779661
3.5 | 0.07 | 0 | -0.02779661
4 | 0.08 | 0 | -0.007796612
4.5 | 0.09 | 0 | -0.007796612
5 | 0.1 | 0 | 0.05220339
5.5 | 0.11 | 0 | -0.007796612
6 | 0.12 | 0 | -0.007796612
6.5 | 0.13 | 0 | -0.02779661
7 | 0.14 | 0 | 0.03220339
7.5 | 0.15 | 0 | 0.01220339
8 | 0.16 | 0 | -0.02779661
8.5 | 0.17 | 0 | 0.03220339
9 | 0.18 | 0 | 0.05220339 |  |  |  | 0.6 | 2.240068
9.5 | 0.19 | 0 | 0.05220339 |  |  |  | 0.6 | 0
10 | 0.2 | 0 | -0.02779661
10.5 | 0.21 | 0 | -0.02779661
11 | 0.22 | 0 | 0.07220339
11.5 | 0.23 | 0 | -0.007796612
12 | 0.24 | 0 | -0.02779661
12.5 | 0.25 | 0 | -0.02779661
13 | 0.26 | 0 | -0.007796612
13.5 | 0.27 | 0 | -0.03779661
14 | 0.28 | 0 | -0.02779661
14.5 | 0.29 | 0 | -0.02779661
15 | 0.3 | 0 | -0.02779661
15.5 | 0.31 | 0 | -0.007796612
16 | 0.32 | 0 | 0.01220339
16.5 | 0.33 | 0 | 0.01220339 |  |  |  | 0.6 | 0.6813534
17 | 0.34 | 0 | -0.03779661 |  |  |  | 0.6 | 0
17.5 | 0.35 | 0 | -0.05779661
18 | 0.36 | 0 | 0.01220339
18.5 | 0.37 | 0 | -0.007796612
19 | 0.38 | 0 | -0.02779661
19.5 | 0.39 | 0 | -0.02779661
20 | 0.4 | 0 | 0.1122034
20.5 | 0.41 | 0 | 0.07220339
21 | 0.42 | 0 | -0.007796612
21.5 | 0.43 | 0 | -0.007796612
22 | 0.44 | 0 | -0.007796612
22.5 | 0.45 | 0 | -0.02779661
23 | 0.46 | 0 | -0.03779661
23.5 | 0.47 | 0 | 0.07220339
24 | 0.48 | 0 | 0.01220339
24.5 | 0.49 | 0 | 0.01220339 |  |  |  | 0.6 | 17.06008
25 | 0.5 | 0 | -0.007796612 |  |  |  | 0.6 | 0
25.5 | 0.51 | 0 | 0.01220339
26 | 0.52 | 0 | 0.05220339
26.5 | 0.53 | 0 | 0.03220339
27 | 0.54 | 0 | -0.03779661
27.5 | 0.55 | 0 | 0.01220339
28 | 0.56 | 0 | 0.01220339
28.5 | 0.57 | 0 | -0.02779661
29 | 0.58 | 0 | -0.02779661
29.5 | 0.59 | 0 | 0.05220339
30 | 0.6 | 0 | -0.02779661
30.5 | 0.61 | 0 | 0.01220339
31 | 0.62 | 2.476 | 0.01214303 | 0.004904294 | 0.03006615 | 0.0003006615
31.5 | 0.63 | 2.398 | 1.142145 | 0.4762906 | 2.738863 | 0.0276893
32 | 0.64 | 2.554 | 1.392141 | 0.5450827 | 3.555528 | 0.06324458
32.5 | 0.65 | 2.769 | 1.312136 | 0.4738663 | 3.633304 | 0.09957763
33 | 0.66 | 3.003 | 1.33213 | 0.4435998 | 4.000387 | 0.1395815
33.5 | 0.67 | 3.12 | 1.562127 | 0.5006819 | 4.873837 | 0.1883199
34 | 0.68 | 3.432 | 1.56212 | 0.4551631 | 5.361195 | 0.2419318
34.5 | 0.69 | 3.588 | 1.432116 | 0.3991404 | 5.138432 | 0.2933162
35 | 0.7 | 3.822 | 1.29211 | 0.3380717 | 4.938445 | 0.3427006
35.5 | 0.71 | 3.9 | 1.122108 | 0.2877201 | 4.376223 | 0.3864628
36 | 0.72 | 4.075 | 1.332104 | 0.3268967 | 5.428324 | 0.4407461
36.5 | 0.73 | 4.134 | 1.332103 | 0.3222309 | 5.506912 | 0.4958152
37 | 0.74 | 4.29 | 1.372099 | 0.3198366 | 5.886304 | 0.5546782
37.5 | 0.75 | 5.655 | 1.352066 | 0.2390921 | 7.645931 | 0.6311375
38 | 0.76 | 6.123 | 1.662054 | 0.2714444 | 10.17676 | 0.7329051
38.5 | 0.77 | 6.123 | 1.792054 | 0.2926758 | 10.97275 | 0.8426326
39 | 0.78 | 7.702 | 1.772016 | 0.2300721 | 13.64807 | 0.9791132
39.5 | 0.79 | 8.092 | 1.662006 | 0.2053888 | 13.44895 | 1.113603
40 | 0.8 | 7.878 | 1.662011 | 0.2109687 | 13.09333 | 1.244536
40.5 | 0.81 | 7.878 | 1.482011 | 0.1881203 | 11.67528 | 1.361289
41 | 0.82 | 7.507 | 1.39202 | 0.1854296 | 10.4499 | 1.465788
41.5 | 0.83 | 7.449 | 1.252022 | 0.1680792 | 9.32631 | 1.559051
42 | 0.84 | 7.449 | 1.122022 | 0.1506272 | 8.357941 | 1.64263
42.5 | 0.85 | 7.273 | 1.232026 | 0.1693972 | 8.960526 | 1.732236
43 | 0.86 | 7.195 | 0.982028 | 0.1364876 | 7.065691 | 1.802893
43.5 | 0.87 | 7.176 | 0.9820284 | 0.136849 | 7.047036 | 1.873363
44 | 0.88 | 7.098 | 0.9620304 | 0.1355354 | 6.828492 | 1.941648
44.5 | 0.89 | 7.117 | 0.8820299 | 0.1239328 | 6.277407 | 2.004422
45 | 0.9 | 7.117 | 1.02203 | 0.143604 | 7.273787 | 2.07716
45.5 | 0.91 | 7.078 | 1.082031 | 0.1528724 | 7.658615 | 2.153746
46 | 0.92 | 7.078 | 1.082031 | 0.1528724 | 7.658615 | 2.230332
46.5 | 0.93 | 7.078 | 1.062031 | 0.1500468 | 7.517055 | 2.305503
47 | 0.94 | 7.02 | 0.9420323 | 0.1341926 | 6.613067 | 2.371634
47.5 | 0.95 | 7.039 | 1.062032 | 0.1508782 | 7.475642 | 2.44639
48 | 0.96 | 7.039 | 0.9620318 | 0.1366716 | 6.771742 | 2.514107
48.5 | 0.97 | 7.02 | 0.8420323 | 0.1199476 | 5.911067 | 2.573218
49 | 0.98 | 7.078 | 0.8420308 | 0.1189645 | 5.959894 | 2.632817
49.5 | 0.99 | 7.078 | 0.9420308 | 0.1330928 | 6.667695 | 2.699494
50 | 1 | 7.02 | 0.9620323 | 0.1370416 | 6.753467 | 2.767028
50.5 | 1.01 | 7.02 | 0.8120323 | 0.1156741 | 5.700467 | 2.824033
51 | 1.02 | 6.981 | 0.8420332 | 0.1206179 | 5.878234 | 2.882815
51.5 | 1.03 | 6.981 | 0.8820332 | 0.1263477 | 6.157474 | 2.94439
52 | 1.04 | 7.02 | 0.8420323 | 0.1199476 | 5.911067 | 3.003501
52.5 | 1.05 | 7.02 | 1.002032 | 0.1427396 | 7.034266 | 3.073843
53 | 1.06 | 7.039 | 0.8420318 | 0.1196238 | 5.927062 | 3.133114
53.5 | 1.07 | 7 | 0.9020327 | 0.1288618 | 6.314229 | 3.196256
54 | 1.08 | 7 | 0.7320327 | 0.1045761 | 5.124229 | 3.247499
54.5 | 1.09 | 7 | 0.9420328 | 0.1345761 | 6.594229 | 3.313441
55 | 1.1 | 7 | 0.8420327 | 0.1202904 | 5.894229 | 3.372383
55.5 | 1.11 | 7 | 0.8120328 | 0.1160047 | 5.684229 | 3.429226
56 | 1.12 | 7 | 0.8420327 | 0.1202904 | 5.894229 | 3.488168
56.5 | 1.13 | 7.02 | 0.8620322 | 0.1227966 | 6.051466 | 3.548683
57 | 1.14 | 7.02 | 0.8820323 | 0.1256456 | 6.191866 | 3.610601
57.5 | 1.15 | 6.961 | 1.022034 | 0.1468228 | 7.114377 | 3.681745
58 | 1.16 | 6.981 | 0.8120332 | 0.1163205 | 5.668804 | 3.738433
58.5 | 1.17 | 6.981 | 1.022033 | 0.1464021 | 7.134815 | 3.809782
59 | 1.18 | 7 | 1.002033 | 0.1431475 | 7.014229 | 3.879924
59.5 | 1.19 | 7 | 0.8620327 | 0.1231475 | 6.034229 | 3.940266
60 | 1.2 | 6.961 | 0.8620337 | 0.1238376 | 6.000617 | 4.000272
60.5 | 1.21 | 7 | 1.192033 | 0.1702904 | 8.34423 | 4.083714
61 | 1.22 | 7.02 | 0.7920322 | 0.1128251 | 5.560066 | 4.139315
61.5 | 1.23 | 7.02 | 0.9620323 | 0.1370416 | 6.753467 | 4.20685
62 | 1.24 | 6.942 | 0.9620342 | 0.1385817 | 6.678441 | 4.273634
62.5 | 1.25 | 7 | 0.8320327 | 0.1188618 | 5.824229 | 4.331876
63 | 1.26 | 7 | 0.7720327 | 0.1102904 | 5.404229 | 4.385919
63.5 | 1.27 | 6.922 | 0.9820346 | 0.1418715 | 6.797644 | 4.453895
64 | 1.28 | 6.961 | 0.7520337 | 0.1080353 | 5.234907 | 4.506244
64.5 | 1.29 | 6.942 | 1.002034 | 0.1443437 | 6.956121 | 4.575805
65 | 1.3 | 6.942 | 0.7920341 | 0.1140931 | 5.498301 | 4.630788
65.5 | 1.31 | 6.942 | 0.9220341 | 0.1328197 | 6.400761 | 4.694796
66 | 1.32 | 6.942 | 0.8120342 | 0.1169741 | 5.637141 | 4.751167
66.5 | 1.33 | 6.942 | 0.8120342 | 0.1169741 | 5.637141 | 4.807539
67 | 1.34 | 6.942 | 0.8320342 | 0.1198551 | 5.775981 | 4.865298
67.5 | 1.35 | 6.903 | 0.8420351 | 0.121981 | 5.812568 | 4.923424
68 | 1.36 | 6.903 | 0.8420351 | 0.121981 | 5.812568 | 4.981549
68.5 | 1.37 | 6.903 | 0.7920351 | 0.1147378 | 5.467418 | 5.036223
69 | 1.38 | 6.883 | 0.6720356 | 0.09763702 | 4.625621 | 5.082479
69.5 | 1.39 | 6.883 | 0.7120356 | 0.1034484 | 4.900941 | 5.131489
70 | 1.4
70.5 | 1.41
71 | 1.42
71.5 | 1.43
72 | 1.44
72.5 | 1.45
73 | 1.46
73.5 | 1.47
74 | 1.48
74.5 | 1.49
75 | 1.5
75.5 | 1.51
76 | 1.52
76.5 | 1.53
77 | 1.54
77.5 | 1.55
78 | 1.56
78.5 | 1.57
79 | 1.58
79.5 | 1.59
80 | 1.6
80.5 | 1.61
81 | 1.62
81.5 | 1.63
82 | 1.64
82.5 | 1.65
83 | 1.66
83.5 | 1.67
84 | 1.68
84.5 | 1.69
85 | 1.7
85.5 | 1.71
86 | 1.72
86.5 | 1.73
87 | 1.74
87.5 | 1.75
88 | 1.76
88.5 | 1.77
89 | 1.78
89.5 | 1.79
90 | 1.8
90.5 | 1.81
91 | 1.82
91.5 | 1.83
92 | 1.84
92.5 | 1.85
93 | 1.86
93.5 | 1.87
94 | 1.88
94.5 | 1.89
95 | 1.9
95.5 | 1.91
96 | 1.92
96.5 | 1.93
97 | 1.94
97.5 | 1.95
98 | 1.96
98.5 | 1.97
99 | 1.98
99.5 | 1.99
100 | 2
100.5 | 2.01
101 | 2.02
101.5 | 2.03
102 | 2.04
102.5 | 2.05
103 | 2.06
103.5 | 2.07
104 | 2.08
104.5 | 2.09
105 | 2.1
105.5 | 2.11
106 | 2.12
106.5 | 2.13
107 | 2.14
107.5 | 2.15
108 | 2.16
108.5 | 2.17
109 | 2.18
109.5 | 2.19
110 | 2.2
110.5 | 2.21
111 | 2.22
111.5 | 2.23
112 | 2.24
112.5 | 2.25
113 | 2.26
113.5 | 2.27
114 | 2.28
114.5 | 2.29
115 | 2.3
115.5 | 2.31
116 | 2.32
116.5 | 2.33
117 | 2.34
117.5 | 2.35
118 | 2.36
118.5 | 2.37
119 | 2.38
119.5 | 2.39
120 | 2.4
120.5 | 2.41
121 | 2.42
121.5 | 2.43
122 | 2.44
122.5 | 2.45
123 | 2.46
123.5 | 2.47
124 | 2.48
124.5 | 2.49
125 | 2.5

## Resultados
Inicio paso corriente
30 | 0
30 | 0.5 | Eje Izquierdo |  | Eje Derecho
Fin de Subida |  | Máx = | 0.5 | Máx = | 0.6
38.44316 | 0 | Mín = | 0 | Mín = | 0
38.44316 | 0.5
¿Suavizar?
Inicio paso corriente |  | Eje Izquierdo |  | Eje Derecho
30 | 0 | Máx = | 100 | Máx = | 9
30 | 100 | Mín = | 0 | Mín = | 0
Fin de Subida
38.44316 | 0
38.44316 | 100
¿Suavizar?
|  | Eje Izquierdo |  | Eje Derecho
Inicio paso corriente |  | Máx = | 10 | Máx = | 6
30 | 0 | Mín = | 0 | Mín = | 0
30 | 10
Fin de Subida
38.44316 | 0
38.44316 | 10
|  | Eje Izquierdo |  | Eje Derecho
Inicio paso corriente |  | Máx = | 14 | Máx = | 9
30 | 0 | Mín = | 0 | Mín = | 0
30 | 14
Fin de Subida
38.44316 | 0
38.44316 | 14