## Parámetros
Ensayo |  |  |  |  | Fecha:
Características polvo |  | Material | Referencia polvo | Densidad de golpeo g/cm3 | Densidad aparente g/cm3 | Densidad absoluta g/cm3
|  | Al-NH3 |  | 1.19 | 0.84 | 2.725 |  | Sí
No
Activación externa |  | PRECOMPRESIÓN | No | # MPa
|  | ACTIVACIÓN ELÉC. | No | # V | # A
Características de corriente | Duraciones
|  | Aproximación | Apriete | PreCalentamiento | Calentamiento | Enfriamiento
|  | 99 | 30 | 5 | 35 | 60 | ciclos
|  | 1.98 | 0.6 | 0.1 | 0.7 | 1.2 | segundos
Intensidades
|  | I máx | So1i (grados) | I So1i (kA) | ISo2i (kA) | Energía (kJ) | EDE (kJ/g)
|  | 8.853 | 15 | 1 | 7 | 5.288885 | 3.015844
Características de Presión |  | Presión Trabajo | Presión Sinterizado
|  | 923 |  | kgf
|  | 3.812474 | 0 | bares
Características Sinterizados |  | Diámetro (mm) | Altura (mm) | Masa (g) |  | Secc (cm2)
| 1 | 12.09 | 6.48 | 1.7537 |  | 1.134746
| 2 | 11.97 | 6.27 |  |  | Volumen (cm3)
| 3 | 12.05 | 7.06 |  |  | 0.7499255
| 4 | 11.97 | 6.7
| 5 | 12.09 | 6.38 |  |  | Densid (g/cm3)
| 6 | 12.13 | 6.59 |  |  | 2.338499
| 7 | 11.86 | 6.74 |  |  | Porosidad (%)
| 8 | 12 | 6.65 |  |  | 14.18352
|  | 12.02 | 6.60875
12.02
Otros Datos |  | Tª Inicial (ºC) | Lubricante | Diám Punzón (mm) | h punzones (mm) | h obleas (mm) | tS (ciclos)
|  | 21.8 |  | 11.9 | 97.31 | 9.3 | 7.448155
Observaciones
[9 empty] | 4 | 5 | 8
[9 empty] | 3 | 9 | 2

## Adquisición
372 | 479 | 0 | 68
372 | 480 | 0 | 17 | IP:x,x,x,x:
373 | 480 | 0 | 21 | 172,16,1,14
372 | 480 | 0 | 23
372 | 479 | 0 | 23 | Abrir canal. (IP: 172,16,1,14)(Return:1)
373 | 480 | 0 | 21
372 | 480 | 0 | 19
373 | 481 | 0 | 17 | Recibidos de 2228 registros (Soldadura:1683)
373 | 480 | 0 | 16
375 | 481 | 0 | 21
373 | 480 | 0 | 14 | Representar gráficas
373 | 481 | 0 | 16
375 | 482 | 0 | 16
373 | 481 | 0 | 17
373 | 482 | 0 | 17
372 | 480 | 0 | 19
375 | 484 | 0 | 19
373 | 482 | 0 | 23
374 | 482 | 0 | 19
375 | 481 | 0 | 16
374 | 482 | 0 | 21
372 | 482 | 0 | 17
373 | 482 | 0 | 19
371 | 480 | 0 | 17
373 | 481 | 0 | 17
372 | 479 | 0 | 19
371 | 481 | 0 | 14
372 | 479 | 0 | 23
373 | 483 | 0 | 25
373 | 480 | 0 | 23
371 | 481 | 0 | 17
371 | 480 | 0 | 16
375 | 483 | 0 | 17
373 | 482 | 0 | 21
373 | 482 | 0 | 19
372 | 480 | 0 | 12
373 | 482 | 0 | 23
373 | 483 | 0 | 25
371 | 481 | 0 | 25
375 | 485 | 0 | 17
373 | 482 | 0 | 23
373 | 482 | 0 | 23
371 | 481 | 0 | 19
373 | 483 | 0 | 17
375 | 484 | 0 | 16
373 | 481 | 0 | 19
373 | 483 | 0 | 16
373 | 482 | 0 | 19
372 | 481 | 0 | 21
371 | 481 | 0 | 16
376 | 485 | 0 | 19
374 | 484 | 0 | 23
374 | 484 | 0 | 17
374 | 484 | 0 | 19
373 | 483 | 0 | 21
373 | 483 | 0 | 12
373 | 482 | 0 | 17
372 | 484 | 0 | 16
372 | 481 | 0 | 16
373 | 483 | 0 | 21
374 | 483 | 0 | 17
375 | 484 | 2613 | 17
371 | 486 | 2788 | 147
373 | 479 | 2808 | 174
375 | 483 | 2886 | 190
376 | 482 | 2983 | 188
377 | 483 | 3081 | 176
380 | 483 | 3295 | 145
382 | 483 | 3490 | 155
385 | 481 | 3666 | 155
384 | 481 | 3861 | 139
387 | 481 | 2769 | 161
385 | 481 | 2769 | 116
388 | 481 | 5011 | 83
389 | 480 | 7663 | 141
400 | 478 | 8794 | 224
403 | 479 | 8853 | 224
410 | 478 | 8443 | 199
410 | 478 | 8443 | 168
416 | 477 | 6903 | 128
412 | 474 | 6805 | 139
418 | 474 | 6981 | 130
416 | 474 | 6981 | 141
421 | 471 | 6981 | 135
416 | 472 | 6981 | 139
426 | 471 | 7020 | 139
422 | 470 | 7000 | 137
427 | 469 | 6981 | 120
424 | 468 | 6981 | 139
427 | 466 | 6961 | 124
426 | 467 | 7000 | 134
431 | 465 | 7000 | 120
427 | 464 | 7039 | 124
431 | 463 | 7020 | 116
430 | 463 | 7020 | 126
433 | 463 | 6981 | 112
430 | 462 | 7000 | 139
436 | 463 | 7000 | 137
433 | 463 | 6981 | 122
437 | 461 | 6981 | 116
432 | 461 | 6981 | 120
439 | 460 | 7000 | 104
434 | 461 | 7000 | 112
437 | 459 | 7000 | 135
436 | 462 | 6942 | 110
439 | 461 | 6942 | 103
436 | 461 | 6981 | 118
440 | 461 | 6981 | 101
434 | 462 | 6981 | 122
439 | 458 | 6981 | 99
437 | 461 | 6942 | 104
440 | 463 | 6922 | 106
438 | 461 | 6922 | 120
442 | 462 | 6942 | 99
439 | 461 | 7020 | 108
442 | 462 | 7020 | 101
439 | 463 | 6961 | 108
443 | 463 | 7000 | 110
439 | 463 | 6942 | 106
443 | 463 | 6942 | 101
439 | 464 | 6942 | 116
446 | 466 | 6942 | 126
440 | 465 | 6942 | 112
442 | 463 | 6922 | 93
440 | 465 | 6942 | 112
444 | 466 | 6942 | 118
440 | 466 | 6883 | 104
444 | 464 | 6903 | 93
442 | 467 | 6903 | 103
444 | 467 | 6903 | 103
441 | 468 | 6903 | 87
444 | 470 | 6883 | 103
440 | 466 | 6864 | 114
444 | 469 | 6883 | 106
440 | 469 | 6883 | 93
445 | 469 | 6864 | 99
441 | 470 | 6786 | 101
445 | 470 | 6786 | 89
440 | 472 | 6786 | 89
445 | 471 | 6786 | 104

## Desplazamiento
ciclos | seg | x(t) | h(t) | θ(t) |  |  | θ(t) | H(t)
0.5 | 0.01 | -0.0466095 | 10.15161 | 0.3489947 |  |  | 0.3750702 | 7.841402
1 | 0.02 | -0.0466095 | 10.15161 | 0.3489947 | 0.6 | 4.566738 | 0.3751417 | 7.842302
1.5 | 0.03 | 0.003390503 | 10.10161 | 0.3457724 | 0.6 | 0 | 0.3752058 | 7.843109
2 | 0.04 | -0.0466095 | 10.15161 | 0.3489947 |  |  | 0.3752927 | 7.844202
2.5 | 0.05 | -0.0466095 | 10.15161 | 0.3489947 |  |  | 0.375362 | 7.845078
3 | 0.06 | 0.003390503 | 10.10161 | 0.3457724 |  |  | 0.3754207 | 7.845825
3.5 | 0.07 | -0.0466095 | 10.15161 | 0.3489947 |  |  | 0.3755129 | 7.846983
4 | 0.08 | 0.003390503 | 10.10161 | 0.3457724 |  |  | 0.3754949 | 7.846785
4.5 | 0.09 | 0.003390503 | 10.10161 | 0.3457724 |  |  | 0.375441 | 7.846127
5 | 0.1 | 0.1033905 | 10.00161 | 0.3392312 |  |  | 0.3753342 | 7.844794
5.5 | 0.11 | 0.003390503 | 10.10161 | 0.3457724 |  |  | 0.3751218 | 7.842126
6 | 0.12 | 0.003390503 | 10.10161 | 0.3457724 |  |  | 0.3747863 | 7.837904
6.5 | 0.13 | 0.1033905 | 10.00161 | 0.3392312 |  |  | 0.3744717 | 7.833904
7 | 0.14 | 0.003390503 | 10.10161 | 0.3457724 |  |  | 0.3741395 | 7.829682
7.5 | 0.15 | 0.003390503 | 10.10161 | 0.3457724 |  |  | 0.3738248 | 7.825682
8 | 0.16 | -0.0466095 | 10.15161 | 0.3489947 |  |  | 0.3735437 | 7.822127
8.5 | 0.17 | 0.1033905 | 10.00161 | 0.3392312 |  |  | 0.3732584 | 7.818571
9 | 0.18 | 0.003390503 | 10.10161 | 0.3457724 |  |  | 0.372825 | 7.813238
9.5 | 0.19 | 0.0533905 | 10.05161 | 0.3425181 |  |  | 0.3723171 | 7.807015
10 | 0.2 | 0.1033905 | 10.00161 | 0.3392312 |  |  | 0.3717346 | 7.799905
10.5 | 0.21 | 0.0533905 | 10.05161 | 0.3425181 |  |  | 0.3711689 | 7.793016
11 | 0.22 | -0.0466095 | 10.15161 | 0.3489947 |  |  | 0.3707125 | 7.78746
11.5 | 0.23 | 0.003390503 | 10.10161 | 0.3457724 | 0.6 | 12.75201 | 0.3704918 | 7.784793
12 | 0.24 | -0.0966095 | 10.20161 | 0.3521854 | 0.6 | 0 | 0.3704702 | 7.784571
12.5 | 0.25 | 0.003390503 | 10.10161 | 0.3457724 |  |  | 0.3706844 | 7.787238
13 | 0.26 | -0.0466095 | 10.15161 | 0.3489947 |  |  | 0.3711176 | 7.792571
13.5 | 0.27 | -0.0966095 | 10.20161 | 0.3521854 |  |  | 0.371803 | 7.801015
14 | 0.28 | -0.0466095 | 10.15161 | 0.3489947 |  |  | 0.372667 | 7.811682
14.5 | 0.29 | 0.003390503 | 10.10161 | 0.3457724 |  |  | 0.3736567 | 7.823905
15 | 0.3 | 0.003390503 | 10.10161 | 0.3457724 |  |  | 0.3746632 | 7.836349
15.5 | 0.31 | -0.0966095 | 10.20161 | 0.3521854 |  |  | 0.3755583 | 7.84746
16 | 0.32 | -0.0966095 | 10.20161 | 0.3521854 |  |  | 0.3762361 | 7.855905
16.5 | 0.33 | 0.1033905 | 10.00161 | 0.3392312 |  |  | 0.3766634 | 7.861238
17 | 0.34 | 0.003390503 | 10.10161 | 0.3457724 |  |  | 0.376893 | 7.864127
17.5 | 0.35 | 0.003390503 | 10.10161 | 0.3457724 |  |  | 0.3769621 | 7.865016
18 | 0.36 | -0.0466095 | 10.15161 | 0.3489947 |  |  | 0.3769085 | 7.864348
18.5 | 0.37 | 0.003390503 | 10.10161 | 0.3457724 |  |  | 0.3767322 | 7.862127
19 | 0.38 | 0.003390503 | 10.10161 | 0.3457724 |  |  | 0.3765035 | 7.859238
19.5 | 0.39 | -0.0966095 | 10.20161 | 0.3521854 |  |  | 0.3761875 | 7.855238
20 | 0.4 | 0.1033905 | 10.00161 | 0.3392312 |  |  | 0.3758546 | 7.851016
20.5 | 0.41 | 0.003390503 | 10.10161 | 0.3457724 |  |  | 0.3755747 | 7.84746
21 | 0.42 | 0.003390503 | 10.10161 | 0.3457724 |  |  | 0.3754183 | 7.84546
21.5 | 0.43 | -0.0966095 | 10.20161 | 0.3521854 |  |  | 0.3753499 | 7.844571
22 | 0.44 | 0.003390503 | 10.10161 | 0.3457724 | 0.6 | 0.4402317 | 0.3754045 | 7.845238
22.5 | 0.45 | 0.1033905 | 10.00161 | 0.3392312 | 0.6 | 0 | 0.3754217 | 7.84546
23 | 0.46 | 0.003390503 | 10.10161 | 0.3457724 |  |  | 0.3753664 | 7.844793
23.5 | 0.47 | 0.003390503 | 10.10161 | 0.3457724 |  |  | 0.3751857 | 7.84257
24 | 0.48 | 0.003390503 | 10.10161 | 0.3457724 |  |  | 0.3748973 | 7.839015
24.5 | 0.49 | -0.0466095 | 10.15161 | 0.3489947 |  |  | 0.3744486 | 7.833459
25 | 0.5 | -0.0966095 | 10.20161 | 0.3521854 |  |  | 0.3740013 | 7.827905
25.5 | 0.51 | 0.1533905 | 9.951607 | 0.3359112 |  |  | 0.3735552 | 7.822349
26 | 0.52 | 0.0533905 | 10.05161 | 0.3425181 |  |  | 0.3731464 | 7.817238
26.5 | 0.53 | 0.0533905 | 10.05161 | 0.3425181 |  |  | 0.3727195 | 7.811904
27 | 0.54 | 0.0533905 | 10.05161 | 0.3425181 |  |  | 0.372434 | 7.808349
27.5 | 0.55 | 0.003390503 | 10.10161 | 0.3457724 |  |  | 0.3721627 | 7.805016
28 | 0.56 | 0.003390503 | 10.10161 | 0.3457724 |  |  | 0.3719411 | 7.802349
28.5 | 0.57 | 0.003390503 | 10.10161 | 0.3457724 |  |  | 0.3716404 | 7.798794
29 | 0.58 | -0.0466095 | 10.15161 | 0.3489947 |  |  | 0.3713712 | 7.795682
29.5 | 0.59 | -0.0466095 | 10.15161 | 0.3489947 |  |  | 0.3707694 | 7.788571
30 | 0.6 | 0.003390503 | 10.10161 | 0.3457724 |  |  | 0.3699269 | 7.778571
30.5 | 0.61 | 0.0533905 | 10.05161 | 0.3425181 |  |  | 0.3685414 | 7.762127
31 | 0.62 | 0.1033905 | 10.00161 | 0.3392312 |  |  | 0.3667579 | 7.741015
31.5 | 0.63 | -0.0966095 | 10.20161 | 0.3521854 |  |  | 0.3641653 | 7.710571
32 | 0.64 | 0.003390503 | 10.10161 | 0.3457724 |  |  | 0.3609946 | 7.673682
32.5 | 0.65 | 0.1033905 | 10.00161 | 0.3392312 |  |  | 0.3568092 | 7.625682
33 | 0.66 | 0.1533905 | 9.951607 | 0.3359112 |  |  | 0.351833 | 7.56946
33.5 | 0.67 | 0.2033905 | 9.901608 | 0.3325579 |  |  | 0.3455728 | 7.499905
34 | 0.68 | 0.3533905 | 9.751607 | 0.3222912 |  |  | 0.3384776 | 7.422349
34.5 | 0.69 | 0.4533905 | 9.651608 | 0.3152695 |  |  | 0.3301619 | 7.333015
35 | 0.7 | 0.6033905 | 9.501607 | 0.3044598 |  |  | 0.3211932 | 7.238348
35.5 | 0.71 | 0.5533905 | 9.551607 | 0.3081007 |  |  | 0.3112944 | 7.135904
36 | 0.72 | 0.7033905 | 9.401608 | 0.2970617 |  |  | 0.3011935 | 7.03346
36.5 | 0.73 | 0.6033905 | 9.501607 | 0.3044598 |  |  | 0.290509 | 6.927461
37 | 0.74 | 0.7533905 | 9.351607 | 0.2933033 |  |  | 0.2800082 | 6.825682
37.5 | 0.75 | 0.8033905 | 9.301607 | 0.2895045 |  |  | 0.2694481 | 6.725683
38 | 0.76 | 1.35339 | 8.751607 | 0.244853 |  |  | 0.2595809 | 6.634349
38.5 | 0.77 | 1.503391 | 8.601607 | 0.2316843 |  |  | 0.2499438 | 6.547237
39 | 0.78 | 1.85339 | 8.251607 | 0.1990954 |  |  | 0.2412587 | 6.470571
39.5 | 0.79 | 1.85339 | 8.251607 | 0.1990954 |  |  | 0.2329286 | 6.398793
40 | 0.8 | 2.15339 | 7.951607 | 0.1688787 |  |  | 0.2254058 | 6.335459
40.5 | 0.81 | 1.95339 | 8.151608 | 0.1892703 |  |  | 0.21807 | 6.275015
41 | 0.82 | 2.253391 | 7.851607 | 0.1582934 |  |  | 0.2115753 | 6.222571
41.5 | 0.83 | 2.15339 | 7.951607 | 0.1688787 |  |  | 0.2052385 | 6.172349
42 | 0.84 | 2.40339 | 7.701607 | 0.1418999 |  |  | 0.1996535 | 6.128793
42.5 | 0.85 | 2.15339 | 7.951607 | 0.1688787 |  |  | 0.1942145 | 6.087015
43 | 0.86 | 2.65339 | 7.451607 | 0.1131108 |  |  | 0.1894583 | 6.051016
43.5 | 0.87 | 2.453391 | 7.651607 | 0.1362925 |  |  | 0.1846137 | 6.014793
44 | 0.88 | 2.703391 | 7.401607 | 0.1071196 |  |  | 0.1803505 | 5.983237
44.5 | 0.89 | 2.553391 | 7.551607 | 0.1248552 |  |  | 0.176075 | 5.951904
45 | 0.9 | 2.703391 | 7.401607 | 0.1071196 |  |  | 0.1723395 | 5.924793
45.5 | 0.91 | 2.65339 | 7.451607 | 0.1131108 |  |  | 0.168439 | 5.896793
46 | 0.92 | 2.90339 | 7.201607 | 0.0823229 |  |  | 0.1650594 | 5.872793
46.5 | 0.93 | 2.703391 | 7.401607 | 0.1071196 |  |  | 0.1614582 | 5.84746
47 | 0.94 | 2.90339 | 7.201607 | 0.0823229 |  |  | 0.1581105 | 5.824126
47.5 | 0.95 | 2.85339 | 7.251607 | 0.08865027 |  |  | 0.1544455 | 5.798793
48 | 0.96 | 3.003391 | 7.101607 | 0.06940081 |  |  | 0.1511758 | 5.776349
48.5 | 0.97 | 2.85339 | 7.251607 | 0.08865027 |  |  | 0.1475903 | 5.751904
49 | 0.98 | 3.15339 | 6.951607 | 0.04932057 |  |  | 0.1443035 | 5.729682
49.5 | 0.99 | 3.003391 | 7.101607 | 0.06940081 |  |  | 0.1407504 | 5.705905
50 | 1 | 3.203391 | 6.901607 | 0.04243316 |  |  | 0.1374979 | 5.684349
50.5 | 1.01 | 2.953391 | 7.151607 | 0.075907 |  |  | 0.133877 | 5.660571
51 | 1.02 | 3.303391 | 6.801607 | 0.02835464 |  |  | 0.1303859 | 5.637904
51.5 | 1.03 | 3.053391 | 7.051607 | 0.06280229 |  |  | 0.1263698 | 5.612127
52 | 1.04 | 3.203391 | 6.901607 | 0.04243316 |  |  | 0.1224539 | 5.587237
52.5 | 1.05 | 3.15339 | 6.951607 | 0.04932057 |  |  | 0.1179314 | 5.558793
53 | 1.06 | 3.303391 | 6.801607 | 0.02835464 |  |  | 0.1134276 | 5.530793
53.5 | 1.07 | 3.15339 | 6.951607 | 0.04932057 |  |  | 0.1085174 | 5.500571
54 | 1.08 | 3.35339 | 6.751607 | 0.02115895 |  |  | 0.1039653 | 5.472794
54.5 | 1.09 | 3.053391 | 7.051607 | 0.06280229 |  |  | 0.09911616 | 5.44346
55 | 1.1 | 3.303391 | 6.801607 | 0.02835464 |  |  | 0.09474574 | 5.417237
55.5 | 1.11 | 3.203391 | 6.901607 | 0.04243316 |  |  | 0.09030683 | 5.390793
56 | 1.12 | 3.35339 | 6.751607 | 0.02115895 |  |  | 0.08651028 | 5.368349
56.5 | 1.13 | 3.253391 | 6.851607 | 0.0354453 |  |  | 0.08265173 | 5.345682
57 | 1.14 | 3.453391 | 6.651607 | 0.006443107 |  |  | 0.07945649 | 5.327015
57.5 | 1.15 | 3.303391 | 6.801607 | 0.02835464 |  |  | 0.07619852 | 5.308126
58 | 1.16 | 3.453391 | 6.651607 | 0.006443107 |  |  | 0.07342684 | 5.292127
58.5 | 1.17 | 3.303391 | 6.801607 | 0.02835464 |  |  | 0.07025222 | 5.273904
59 | 1.18 | 3.503391 | 6.601607 | -0.001081963 |  |  | 0.06736511 | 5.25746
59.5 | 1.19 | 3.303391 | 6.801607 | 0.02835464 |  |  | 0.06397282 | 5.238348
60 | 1.2 | 3.503391 | 6.601607 | -0.001081963 |  |  | 0.06094619 | 5.22146
60.5 | 1.21 | 3.303391 | 6.801607 | 0.02835464 |  |  | 0.0576039 | 5.203015
61 | 1.22 | 3.65339 | 6.451607 | -0.02435715 |  |  | 0.05474932 | 5.18746
61.5 | 1.23 | 3.35339 | 6.751607 | 0.02115895 |  |  | 0.05152985 | 5.170127
62 | 1.24 | 3.453391 | 6.651607 | 0.006443107 |  |  | 0.04889075 | 5.156126
62.5 | 1.25 | 3.35339 | 6.751607 | 0.02115895 |  |  | 0.04586454 | 5.140127
63 | 1.26 | 3.553391 | 6.551607 | -0.008721964 |  |  | 0.04331469 | 5.126793
63.5 | 1.27 | 3.35339 | 6.751607 | 0.02115895 |  |  | 0.04062997 | 5.112793
64 | 1.28 | 3.553391 | 6.551607 | -0.008721964 |  |  | 0.03883446 | 5.10346
64.5 | 1.29 | 3.453391 | 6.651607 | 0.006443107 |  |  | 0.03675676 | 5.092571
65 | 1.3 | 3.553391 | 6.551607 | -0.008721964 |  |  | 0.03531114 | 5.085015
65.5 | 1.31 | 3.40339 | 6.701607 | 0.01385596 |  |  | 0.03339178 | 5.075016
66 | 1.32 | 3.553391 | 6.551607 | -0.008721964 |  |  | 0.0317597 | 5.066571
66.5 | 1.33 | 3.35339 | 6.751607 | 0.02115895 |  |  | 0.02929821 | 5.053904
67 | 1.34 | 3.553391 | 6.551607 | -0.008721964 |  |  | 0.02715813 | 5.043015
67.5 | 1.35 | 3.35339 | 6.751607 | 0.02115895 |  |  | 0.02436356 | 5.028793
68 | 1.36 | 3.60339 | 6.501607 | -0.01647948 |  |  | 0.02205201 | 5.017016
68.5 | 1.37 | 3.40339 | 6.701607 | 0.01385596 |  |  | 0.0191424 | 5.002126
69 | 1.38 | 3.60339 | 6.501607 | -0.01647948 |  |  | 0.01676469 | 4.989904
69.5 | 1.39 | 3.35339 | 6.751607 | 0.02115895 |  |  | 0.01395953 | 4.97546
70 | 1.4 | 3.60339 | 6.501607 | -0.01647948 |  |  | 0.0118607 | 4.964571
70.5 | 1.41 | [5 empty] | 0.009501089 | 4.952348
71 | 1.42 | [5 empty] | 0.00793357 | 4.944127
71.5 | 1.43 | [5 empty] | 0.00622406 | 4.935237
72 | 1.44 | [5 empty] | 0.005396735 | 4.930793
72.5 | 1.45 | [5 empty] | 0.004197815 | 4.924571
73 | 1.46 | [5 empty] | 0.0035993 | 4.92146
73.5 | 1.47 | [5 empty] | 0.002758215 | 4.917238
74 | 1.48 | [5 empty] | 0.002359803 | 4.915238
74.5 | 1.49 | [5 empty] | 0.001370327 | 4.910349
75 | 1.5 | [5 empty] | 0.000966048 | 4.908349
75.5 | 1.51 | [5 empty] | 0.0002782706 | 4.9
76 | 1.52 | [5 empty] | 0 | 4.9
76.5 | 1.53 | [5 empty] | 0 | 4.9
77 | 1.54 | [5 empty] | 0 | 4.9
77.5 | 1.55 | [5 empty] | 0 | 4.9
78 | 1.56 | [5 empty] | 0 | 4.9
78.5 | 1.57 | [5 empty] | 0 | 4.9
79 | 1.58 | [5 empty] | 0 | 4.9
79.5 | 1.59 | [5 empty] | 0 | 4.9
80 | 1.6 | [5 empty] | 0 | 4.9
80.5 | 1.61
81 | 1.62
81.5 | 1.63
82 | 1.64
82.5 | 1.65
83 | 1.66
83.5 | 1.67
84 | 1.68
84.5 | 1.69
85 | 1.7
85.5 | 1.71
86 | 1.72
86.5 | 1.73
87 | 1.74
87.5 | 1.75
88 | 1.76
88.5 | 1.77
89 | 1.78
89.5 | 1.79
90 | 1.8
90.5 | 1.81
91 | 1.82
91.5 | 1.83
92 | 1.84
92.5 | 1.85
93 | 1.86
93.5 | 1.87
94 | 1.88
94.5 | 1.89
95 | 1.9
95.5 | 1.91
96 | 1.92
96.5 | 1.93
97 | 1.94
97.5 | 1.95
98 | 1.96
98.5 | 1.97
99 | 1.98
99.5 | 1.99
100 | 2
100.5 | 2.01
101 | 2.02
101.5 | 2.03
102 | 2.04
102.5 | 2.05
103 | 2.06
103.5 | 2.07
104 | 2.08
104.5 | 2.09
105 | 2.1
105.5 | 2.11
106 | 2.12
106.5 | 2.13
107 | 2.14
107.5 | 2.15
108 | 2.16
108.5 | 2.17
109 | 2.18
109.5 | 2.19
110 | 2.2
110.5 | 2.21
111 | 2.22
111.5 | 2.23
112 | 2.24
112.5 | 2.25
113 | 2.26
113.5 | 2.27
114 | 2.28
114.5 | 2.29
115 | 2.3
115.5 | 2.31
116 | 2.32
116.5 | 2.33
117 | 2.34
117.5 | 2.35
118 | 2.36
118.5 | 2.37
119 | 2.38
119.5 | 2.39
120 | 2.4
120.5 | 2.41
121 | 2.42
121.5 | 2.43
122 | 2.44
122.5 | 2.45
123 | 2.46
123.5 | 2.47
124 | 2.48
124.5 | 2.49
125 | 2.5

## Fuerza
ciclos | seg | Fuerza | Presión
0.5 | 0.01 | 9.39798 | 84.49885 | 0.6 | 11.91915
1 | 0.02 | 9.4176 | 84.67525 | 0.6 | 0
1.5 | 0.03 | 9.4176 | 84.67525
2 | 0.04 | 9.4176 | 84.67525
2.5 | 0.05 | 9.39798 | 84.49885
3 | 0.06 | 9.4176 | 84.67525
3.5 | 0.07 | 9.4176 | 84.67525
4 | 0.08 | 9.43722 | 84.85166
4.5 | 0.09 | 9.4176 | 84.67525
5 | 0.1 | 9.43722 | 84.85166
5.5 | 0.11 | 9.4176 | 84.67525
6 | 0.12 | 9.43722 | 84.85166
6.5 | 0.13 | 9.45684 | 85.02806
7 | 0.14 | 9.43722 | 84.85166
7.5 | 0.15 | 9.45684 | 85.02806
8 | 0.16 | 9.4176 | 84.67525
8.5 | 0.17 | 9.49608 | 85.38088 | 0.6 | 107.1671
9 | 0.18 | 9.45684 | 85.02806 | 0.6 | 0
9.5 | 0.19 | 9.45684 | 85.02806
10 | 0.2 | 9.43722 | 84.85166
10.5 | 0.21 | 9.45684 | 85.02806
11 | 0.22 | 9.45684 | 85.02806
11.5 | 0.23 | 9.45684 | 85.02806
12 | 0.24 | 9.4176 | 84.67525
12.5 | 0.25 | 9.43722 | 84.85166
13 | 0.26 | 9.39798 | 84.49885
13.5 | 0.27 | 9.43722 | 84.85166
14 | 0.28 | 9.39798 | 84.49885
14.5 | 0.29 | 9.47646 | 85.20448
15 | 0.3 | 9.4176 | 84.67525
15.5 | 0.31 | 9.43722 | 84.85166
16 | 0.32 | 9.4176 | 84.67525
16.5 | 0.33 | 9.47646 | 85.20448
17 | 0.34 | 9.45684 | 85.02806
17.5 | 0.35 | 9.45684 | 85.02806
18 | 0.36 | 9.4176 | 84.67525
18.5 | 0.37 | 9.45684 | 85.02806
19 | 0.38 | 9.47646 | 85.20448
19.5 | 0.39 | 9.43722 | 84.85166
20 | 0.4 | 9.5157 | 85.55729
20.5 | 0.41 | 9.45684 | 85.02806
21 | 0.42 | 9.45684 | 85.02806
21.5 | 0.43 | 9.43722 | 84.85166
22 | 0.44 | 9.47646 | 85.20448
22.5 | 0.45 | 9.49608 | 85.38088
23 | 0.46 | 9.43722 | 84.85166
23.5 | 0.47 | 9.47646 | 85.20448
24 | 0.48 | 9.45684 | 85.02806
24.5 | 0.49 | 9.43722 | 84.85166
25 | 0.5 | 9.43722 | 84.85166
25.5 | 0.51 | 9.5157 | 85.55729
26 | 0.52 | 9.49608 | 85.38088
26.5 | 0.53 | 9.49608 | 85.38088
27 | 0.54 | 9.49608 | 85.38088
27.5 | 0.55 | 9.47646 | 85.20448
28 | 0.56 | 9.47646 | 85.20448
28.5 | 0.57 | 9.45684 | 85.02806
29 | 0.58 | 9.49608 | 85.38088
29.5 | 0.59 | 9.43722 | 84.85166
30 | 0.6 | 9.47646 | 85.20448
30.5 | 0.61 | 9.47646 | 85.20448
31 | 0.62 | 9.49608 | 85.38088
31.5 | 0.63 | 9.53532 | 85.7337
32 | 0.64 | 9.39798 | 84.49885
32.5 | 0.65 | 9.47646 | 85.20448
33 | 0.66 | 9.45684 | 85.02806
33.5 | 0.67 | 9.47646 | 85.20448
34 | 0.68 | 9.47646 | 85.20448
34.5 | 0.69 | 9.47646 | 85.20448
35 | 0.7 | 9.43722 | 84.85166
35.5 | 0.71 | 9.43722 | 84.85166
36 | 0.72 | 9.43722 | 84.85166
36.5 | 0.73 | 9.43722 | 84.85166
37 | 0.74 | 9.43722 | 84.85166
37.5 | 0.75 | 9.4176 | 84.67525
38 | 0.76 | 9.37836 | 84.32244
38.5 | 0.77 | 9.39798 | 84.49885
39 | 0.78 | 9.37836 | 84.32244
39.5 | 0.79 | 9.37836 | 84.32244
40 | 0.8 | 9.35874 | 84.14603
40.5 | 0.81 | 9.29988 | 83.61681
41 | 0.82 | 9.29988 | 83.61681
41.5 | 0.83 | 9.29988 | 83.61681
42 | 0.84 | 9.24102 | 83.08759
42.5 | 0.85 | 9.26064 | 83.264
43 | 0.86 | 9.24102 | 83.08759
43.5 | 0.87 | 9.2214 | 82.91119
44 | 0.88 | 9.20178 | 82.73478
44.5 | 0.89 | 9.18216 | 82.55838
45 | 0.9 | 9.14292 | 82.20556
45.5 | 0.91 | 9.16254 | 82.38197
46 | 0.92 | 9.1233 | 82.02915
46.5 | 0.93 | 9.10368 | 81.85275
47 | 0.94 | 9.08406 | 81.67634
47.5 | 0.95 | 9.08406 | 81.67634
48 | 0.96 | 9.08406 | 81.67634
48.5 | 0.97 | 9.06444 | 81.49993
49 | 0.98 | 9.08406 | 81.67634
49.5 | 0.99 | 9.08406 | 81.67634
50 | 1 | 9.04482 | 81.32352
50.5 | 1.01 | 9.04482 | 81.32352
51 | 1.02 | 9.0252 | 81.14712
51.5 | 1.03 | 9.04482 | 81.32352
52 | 1.04 | 9.00558 | 80.97071
52.5 | 1.05 | 9.06444 | 81.49993
53 | 1.06 | 9.04482 | 81.32352
53.5 | 1.07 | 9.04482 | 81.32352
54 | 1.08 | 9.04482 | 81.32352
54.5 | 1.09 | 9.06444 | 81.49993
55 | 1.1 | 8.98596 | 80.7943
55.5 | 1.11 | 9.04482 | 81.32352
56 | 1.12 | 9.08406 | 81.67634
56.5 | 1.13 | 9.04482 | 81.32352
57 | 1.14 | 9.06444 | 81.49993
57.5 | 1.15 | 9.04482 | 81.32352
58 | 1.16 | 9.06444 | 81.49993
58.5 | 1.17 | 9.08406 | 81.67634
59 | 1.18 | 9.08406 | 81.67634
59.5 | 1.19 | 9.08406 | 81.67634
60 | 1.2 | 9.08406 | 81.67634
60.5 | 1.21 | 9.10368 | 81.85275
61 | 1.22 | 9.14292 | 82.20556
61.5 | 1.23 | 9.1233 | 82.02915
62 | 1.24 | 9.08406 | 81.67634
62.5 | 1.25 | 9.1233 | 82.02915
63 | 1.26 | 9.14292 | 82.20556
63.5 | 1.27 | 9.14292 | 82.20556
64 | 1.28 | 9.10368 | 81.85275
64.5 | 1.29 | 9.16254 | 82.38197
65 | 1.3 | 9.16254 | 82.38197
65.5 | 1.31 | 9.18216 | 82.55838
66 | 1.32 | 9.2214 | 82.91119
66.5 | 1.33 | 9.14292 | 82.20556
67 | 1.34 | 9.20178 | 82.73478
67.5 | 1.35 | 9.20178 | 82.73478
68 | 1.36 | 9.20178 | 82.73478
68.5 | 1.37 | 9.2214 | 82.91119
69 | 1.38 | 9.2214 | 82.91119
69.5 | 1.39 | 9.26064 | 83.264
70 | 1.4 | 9.24102 | 83.08759
70.5 | 1.41
71 | 1.42
71.5 | 1.43
72 | 1.44
72.5 | 1.45
73 | 1.46
73.5 | 1.47
74 | 1.48
74.5 | 1.49
75 | 1.5
75.5 | 1.51
76 | 1.52
76.5 | 1.53
77 | 1.54
77.5 | 1.55
78 | 1.56
78.5 | 1.57
79 | 1.58
79.5 | 1.59
80 | 1.6
80.5 | 1.61
81 | 1.62
81.5 | 1.63
82 | 1.64
82.5 | 1.65
83 | 1.66
83.5 | 1.67
84 | 1.68
84.5 | 1.69
85 | 1.7
85.5 | 1.71
86 | 1.72
86.5 | 1.73
87 | 1.74
87.5 | 1.75
88 | 1.76
88.5 | 1.77
89 | 1.78
89.5 | 1.79
90 | 1.8
90.5 | 1.81
91 | 1.82
91.5 | 1.83
92 | 1.84
92.5 | 1.85
93 | 1.86
93.5 | 1.87
94 | 1.88
94.5 | 1.89
95 | 1.9
95.5 | 1.91
96 | 1.92
96.5 | 1.93
97 | 1.94
97.5 | 1.95
98 | 1.96
98.5 | 1.97
99 | 1.98
99.5 | 1.99
100 | 2
100.5 | 2.01
101 | 2.02
101.5 | 2.03
102 | 2.04
102.5 | 2.05
103 | 2.06
103.5 | 2.07
104 | 2.08
104.5 | 2.09
105 | 2.1
105.5 | 2.11
106 | 2.12
106.5 | 2.13
107 | 2.14
107.5 | 2.15
108 | 2.16
108.5 | 2.17
109 | 2.18
109.5 | 2.19
110 | 2.2
110.5 | 2.21
111 | 2.22
111.5 | 2.23
112 | 2.24
112.5 | 2.25
113 | 2.26
113.5 | 2.27
114 | 2.28
114.5 | 2.29
115 | 2.3
115.5 | 2.31
116 | 2.32
116.5 | 2.33
117 | 2.34
117.5 | 2.35
118 | 2.36
118.5 | 2.37
119 | 2.38
119.5 | 2.39
120 | 2.4
120.5 | 2.41
121 | 2.42
121.5 | 2.43
122 | 2.44
122.5 | 2.45
123 | 2.46
123.5 | 2.47
124 | 2.48
124.5 | 2.49
125 | 2.5

## Resistencia
ciclos | seg | Intensidad | Tensión | Resistencia | Potencia | Energía
0.5 | 0.01 | 0 | 0.4916949 |  |  |  | 0.6 | 11.06625
1 | 0.02 | 0 | -0.01830509 |  |  |  | 0.6 | 0 | La línea vertical roja señala el fin del precalentamiento
1.5 | 0.03 | 0 | 0.02169491 |  |  |  | 0.7 | 11.06625
2 | 0.04 | 0 | 0.04169491 |  |  |  | 0.7 | 0
2.5 | 0.05 | 0 | 0.04169491
3 | 0.06 | 0 | 0.02169491
3.5 | 0.07 | 0 | 0.001694908
4 | 0.08 | 0 | -0.01830509
4.5 | 0.09 | 0 | -0.02830509
5 | 0.1 | 0 | 0.02169491
5.5 | 0.11 | 0 | -0.04830509
6 | 0.12 | 0 | -0.02830509
6.5 | 0.13 | 0 | -0.02830509
7 | 0.14 | 0 | -0.01830509
7.5 | 0.15 | 0 | -0.01830509
8 | 0.16 | 0 | 0.001694908
8.5 | 0.17 | 0 | 0.001694908
9 | 0.18 | 0 | 0.04169491 |  |  |  | 0.6 | 2.564351
9.5 | 0.19 | 0 | 0.001694908 |  |  |  | 0.6 | 0
10 | 0.2 | 0 | -0.02830509
10.5 | 0.21 | 0 | 0.02169491
11 | 0.22 | 0 | -0.01830509
11.5 | 0.23 | 0 | 0.001694908
12 | 0.24 | 0 | -0.01830509
12.5 | 0.25 | 0 | -0.01830509
13 | 0.26 | 0 | 0.001694908
13.5 | 0.27 | 0 | -0.04830509
14 | 0.28 | 0 | 0.04169491
14.5 | 0.29 | 0 | 0.06169491
15 | 0.3 | 0 | 0.04169491
15.5 | 0.31 | 0 | -0.01830509
16 | 0.32 | 0 | -0.02830509
16.5 | 0.33 | 0 | -0.01830509 |  |  |  | 0.6 | 0.7413482
17 | 0.34 | 0 | 0.02169491 |  |  |  | 0.6 | 0
17.5 | 0.35 | 0 | 0.001694908
18 | 0.36 | 0 | -0.06830509
18.5 | 0.37 | 0 | 0.04169491
19 | 0.38 | 0 | 0.06169491
19.5 | 0.39 | 0 | 0.06169491
20 | 0.4 | 0 | -0.01830509
20.5 | 0.41 | 0 | 0.04169491
21 | 0.42 | 0 | 0.04169491
21.5 | 0.43 | 0 | 0.001694908
22 | 0.44 | 0 | -0.01830509
22.5 | 0.45 | 0 | -0.02830509
23 | 0.46 | 0 | 0.001694908
23.5 | 0.47 | 0 | -0.02830509
24 | 0.48 | 0 | 0.001694908
24.5 | 0.49 | 0 | 0.02169491 |  |  |  | 0.6 | 22.70218
25 | 0.5 | 0 | -0.02830509 |  |  |  | 0.6 | 0
25.5 | 0.51 | 0 | 0.001694908
26 | 0.52 | 0 | 0.04169491
26.5 | 0.53 | 0 | -0.01830509
27 | 0.54 | 0 | 0.001694908
27.5 | 0.55 | 0 | 0.02169491
28 | 0.56 | 0 | -0.06830509
28.5 | 0.57 | 0 | -0.01830509
29 | 0.58 | 0 | -0.02830509
29.5 | 0.59 | 0 | -0.02830509
30 | 0.6 | 0 | 0.02169491
30.5 | 0.61 | 0 | -0.01830509
31 | 0.62 | 2.613 | -0.01836879 | -0.007029769 | -0.04799764 | -0.0004799764
31.5 | 0.63 | 2.788 | 1.281627 | 0.459694 | 3.573176 | 0.03525179
32 | 0.64 | 2.808 | 1.551626 | 0.5525735 | 4.356967 | 0.07882146
32.5 | 0.65 | 2.886 | 1.711625 | 0.5930786 | 4.939748 | 0.1282189
33 | 0.66 | 2.983 | 1.691622 | 0.5670875 | 5.046109 | 0.17868
33.5 | 0.67 | 3.081 | 1.57162 | 0.5101005 | 4.842161 | 0.2271016
34 | 0.68 | 3.295 | 1.261615 | 0.3828876 | 4.15702 | 0.2686718
34.5 | 0.69 | 3.49 | 1.36161 | 0.3901461 | 4.752018 | 0.316192
35 | 0.7 | 3.666 | 1.361606 | 0.3714145 | 4.991646 | 0.3661084
35.5 | 0.71 | 3.861 | 1.201601 | 0.311215 | 4.639381 | 0.4125023
36 | 0.72 | 2.769 | 1.421627 | 0.5134082 | 3.936486 | 0.4518671
36.5 | 0.73 | 2.769 | 0.9716274 | 0.3508947 | 2.690436 | 0.4787715
37 | 0.74 | 5.011 | 0.6415728 | 0.1280329 | 3.214921 | 0.5109207
37.5 | 0.75 | 7.663 | 1.221508 | 0.1594034 | 9.360417 | 0.6045249
38 | 0.76 | 8.794 | 2.051481 | 0.2332819 | 18.04072 | 0.7849321
38.5 | 0.77 | 8.853 | 2.051479 | 0.231727 | 18.16174 | 0.9665495
39 | 0.78 | 8.443 | 1.801489 | 0.2133707 | 15.20997 | 1.118649
39.5 | 0.79 | 8.443 | 1.491489 | 0.1766539 | 12.59264 | 1.244576
40 | 0.8 | 6.903 | 1.091527 | 0.1581235 | 7.534808 | 1.319924
40.5 | 0.81 | 6.805 | 1.201529 | 0.1765656 | 8.176406 | 1.401688
41 | 0.82 | 6.981 | 1.111525 | 0.1592214 | 7.759555 | 1.479283
41.5 | 0.83 | 6.981 | 1.221525 | 0.1749785 | 8.527465 | 1.564558
42 | 0.84 | 6.981 | 1.161525 | 0.1663837 | 8.108604 | 1.645644
42.5 | 0.85 | 6.981 | 1.201525 | 0.1721136 | 8.387845 | 1.729523
43 | 0.86 | 7.02 | 1.201524 | 0.1711573 | 8.434698 | 1.81387
43.5 | 0.87 | 7 | 1.181524 | 0.1687892 | 8.27067 | 1.896576
44 | 0.88 | 6.981 | 1.011525 | 0.1448968 | 7.061455 | 1.967191
44.5 | 0.89 | 6.981 | 1.201525 | 0.1721136 | 8.387845 | 2.051069
45 | 0.9 | 6.961 | 1.051525 | 0.1510595 | 7.319667 | 2.124266
45.5 | 0.91 | 7 | 1.151524 | 0.1645035 | 8.06067 | 2.204873
46 | 0.92 | 7 | 1.011524 | 0.1445035 | 7.08067 | 2.275679
46.5 | 0.93 | 7.039 | 1.051523 | 0.1493853 | 7.401673 | 2.349696
47 | 0.94 | 7.02 | 0.9715238 | 0.1383937 | 6.820097 | 2.417897
47.5 | 0.95 | 7.02 | 1.071524 | 0.1526387 | 7.522097 | 2.493118
48 | 0.96 | 6.981 | 0.9315248 | 0.1334372 | 6.502974 | 2.558148
48.5 | 0.97 | 7 | 1.201524 | 0.1716463 | 8.41067 | 2.642255
49 | 0.98 | 7 | 1.181524 | 0.1687892 | 8.27067 | 2.724962
49.5 | 0.99 | 6.981 | 1.031525 | 0.1477617 | 7.201075 | 2.796972
50 | 1 | 6.981 | 0.9715247 | 0.139167 | 6.782214 | 2.864794
50.5 | 1.01 | 6.981 | 1.011525 | 0.1448968 | 7.061455 | 2.935409
51 | 1.02 | 7 | 0.8515242 | 0.1216463 | 5.96067 | 2.995016
51.5 | 1.03 | 7 | 0.9315243 | 0.1330749 | 6.52067 | 3.060223
52 | 1.04 | 7 | 1.161524 | 0.165932 | 8.130671 | 3.141529
52.5 | 1.05 | 6.942 | 0.9115257 | 0.1313059 | 6.327811 | 3.204808
53 | 1.06 | 6.942 | 0.8415257 | 0.1212224 | 5.841871 | 3.263226
53.5 | 1.07 | 6.981 | 0.9915248 | 0.1420319 | 6.921834 | 3.332445
54 | 1.08 | 6.981 | 0.8215247 | 0.1176801 | 5.735064 | 3.389795
54.5 | 1.09 | 6.981 | 1.031525 | 0.1477617 | 7.201075 | 3.461806
55 | 1.1 | 6.981 | 0.8015248 | 0.1148152 | 5.595444 | 3.517761
55.5 | 1.11 | 6.942 | 0.8515257 | 0.1226629 | 5.911291 | 3.576874
56 | 1.12 | 6.922 | 0.8715262 | 0.1259067 | 6.032704 | 3.637201
56.5 | 1.13 | 6.922 | 1.011526 | 0.1461321 | 7.001784 | 3.707218
57 | 1.14 | 6.942 | 0.8015257 | 0.1154603 | 5.564191 | 3.76286
57.5 | 1.15 | 7.02 | 0.8915238 | 0.1269977 | 6.258497 | 3.825445
58 | 1.16 | 7.02 | 0.8215238 | 0.1170262 | 5.767097 | 3.883116
58.5 | 1.17 | 6.961 | 0.8915252 | 0.1280743 | 6.205907 | 3.945175
59 | 1.18 | 7 | 0.9115242 | 0.1302177 | 6.38067 | 4.008982
59.5 | 1.19 | 6.942 | 0.8715257 | 0.1255439 | 6.050131 | 4.069483
60 | 1.2 | 6.942 | 0.8215257 | 0.1183414 | 5.703031 | 4.126513
60.5 | 1.21 | 6.942 | 0.9715257 | 0.139949 | 6.744331 | 4.193957
61 | 1.22 | 6.942 | 1.071526 | 0.154354 | 7.438531 | 4.268342
61.5 | 1.23 | 6.942 | 0.9315257 | 0.1341869 | 6.466651 | 4.333009
62 | 1.24 | 6.922 | 0.7415262 | 0.107126 | 5.132844 | 4.384337
62.5 | 1.25 | 6.942 | 0.9315257 | 0.1341869 | 6.466651 | 4.449004
63 | 1.26 | 6.942 | 0.9915257 | 0.14283 | 6.883172 | 4.517836
63.5 | 1.27 | 6.883 | 0.8515271 | 0.1237145 | 5.861061 | 4.576447
64 | 1.28 | 6.903 | 0.7415267 | 0.1074209 | 5.118759 | 4.627634
64.5 | 1.29 | 6.903 | 0.8415266 | 0.1219074 | 5.809058 | 4.685725
65 | 1.3 | 6.903 | 0.8415266 | 0.1219074 | 5.809058 | 4.743815
65.5 | 1.31 | 6.903 | 0.6815267 | 0.09872906 | 4.704578 | 4.790861
66 | 1.32 | 6.883 | 0.8415271 | 0.1222617 | 5.792231 | 4.848783
66.5 | 1.33 | 6.864 | 0.9515276 | 0.1386258 | 6.531285 | 4.914096
67 | 1.34 | 6.883 | 0.8715271 | 0.1266202 | 5.998721 | 4.974083
67.5 | 1.35 | 6.883 | 0.7415271 | 0.1077331 | 5.103931 | 5.025123
68 | 1.36 | 6.864 | 0.8015276 | 0.1167727 | 5.501686 | 5.08014
68.5 | 1.37 | 6.786 | 0.8215295 | 0.1210624 | 5.574899 | 5.135889
69 | 1.38 | 6.786 | 0.7015295 | 0.1033789 | 4.760579 | 5.183495
69.5 | 1.39 | 6.786 | 0.7015295 | 0.1033789 | 4.760579 | 5.231101
70 | 1.4 | 6.786 | 0.8515295 | 0.1254833 | 5.778479 | 5.288885
70.5 | 1.41
71 | 1.42
71.5 | 1.43
72 | 1.44
72.5 | 1.45
73 | 1.46
73.5 | 1.47
74 | 1.48
74.5 | 1.49
75 | 1.5
75.5 | 1.51
76 | 1.52
76.5 | 1.53
77 | 1.54
77.5 | 1.55
78 | 1.56
78.5 | 1.57
79 | 1.58
79.5 | 1.59
80 | 1.6
80.5 | 1.61
81 | 1.62
81.5 | 1.63
82 | 1.64
82.5 | 1.65
83 | 1.66
83.5 | 1.67
84 | 1.68
84.5 | 1.69
85 | 1.7
85.5 | 1.71
86 | 1.72
86.5 | 1.73
87 | 1.74
87.5 | 1.75
88 | 1.76
88.5 | 1.77
89 | 1.78
89.5 | 1.79
90 | 1.8
90.5 | 1.81
91 | 1.82
91.5 | 1.83
92 | 1.84
92.5 | 1.85
93 | 1.86
93.5 | 1.87
94 | 1.88
94.5 | 1.89
95 | 1.9
95.5 | 1.91
96 | 1.92
96.5 | 1.93
97 | 1.94
97.5 | 1.95
98 | 1.96
98.5 | 1.97
99 | 1.98
99.5 | 1.99
100 | 2
100.5 | 2.01
101 | 2.02
101.5 | 2.03
102 | 2.04
102.5 | 2.05
103 | 2.06
103.5 | 2.07
104 | 2.08
104.5 | 2.09
105 | 2.1
105.5 | 2.11
106 | 2.12
106.5 | 2.13
107 | 2.14
107.5 | 2.15
108 | 2.16
108.5 | 2.17
109 | 2.18
109.5 | 2.19
110 | 2.2
110.5 | 2.21
111 | 2.22
111.5 | 2.23
112 | 2.24
112.5 | 2.25
113 | 2.26
113.5 | 2.27
114 | 2.28
114.5 | 2.29
115 | 2.3
115.5 | 2.31
116 | 2.32
116.5 | 2.33
117 | 2.34
117.5 | 2.35
118 | 2.36
118.5 | 2.37
119 | 2.38
119.5 | 2.39
120 | 2.4
120.5 | 2.41
121 | 2.42
121.5 | 2.43
122 | 2.44
122.5 | 2.45
123 | 2.46
123.5 | 2.47
124 | 2.48
124.5 | 2.49
125 | 2.5

## Resultados
Inicio paso corriente
30 | 0
30 | 0.5 | Eje Izquierdo |  | Eje Derecho
Fin de Subida |  | Máx = | 0.5 | Máx = | 0.6
37.44815 | 0 | Mín = | 0 | Mín = | 0
37.44815 | 0.5
¿Suavizar?
Inicio paso corriente |  | Eje Izquierdo |  | Eje Derecho
30 | 0 | Máx = | 100 | Máx = | 9
30 | 100 | Mín = | 0 | Mín = | 0
Fin de Subida
37.44815 | 0
37.44815 | 100
¿Suavizar?
|  | Eje Izquierdo |  | Eje Derecho
Inicio paso corriente |  | Máx = | 10 | Máx = | 6
30 | 0 | Mín = | 0 | Mín = | 0
30 | 10
Fin de Subida
37.44815 | 0
37.44815 | 10
|  | Eje Izquierdo |  | Eje Derecho
Inicio paso corriente |  | Máx = | 14 | Máx = | 9
30 | 0 | Mín = | 0 | Mín = | 0
30 | 14
Fin de Subida
37.44815 | 0
37.44815 | 14