## Parámetros
Ensayo |  |  |  |  | Fecha:
Características polvo |  | Material | Referencia polvo | Densidad de golpeo g/cm3 | Densidad aparente g/cm3 | Densidad absoluta g/cm3
|  | Al-NH3 |  | 1.19 | 0.84 | 2.725 |  | Sí
No
Activación externa |  | PRECOMPRESIÓN | No | # MPa
|  | ACTIVACIÓN ELÉC. | No | # V | # A
Características de corriente | Duraciones
|  | Aproximación | Apriete | PreCalentamiento | Calentamiento | Enfriamiento
|  | 99 | 30 | 5 | 45 | 60 | ciclos
|  | 1.98 | 0.6 | 0.1 | 0.9 | 1.2 | segundos
Intensidades
|  | I máx | So1i (grados) | I So1i (kA) | ISo2i (kA) | Energía (kJ) | EDE (kJ/g)
|  | 7.878 | 15 | 1 | 7 | 6.043123 | 3.338373
Características de Presión |  | Presión Trabajo | Presión Sinterizado
|  | 923 |  | kgf
|  | 3.812474 | 0 | bares
Características Sinterizados |  | Diámetro (mm) | Altura (mm) | Masa (g) |  | Secc (cm2)
| 1 | 12.1 | 6.47 | 1.8102 |  | 1.139945
| 2 | 12.06 | 6.46 |  |  | Volumen (cm3)
| 3 | 11.99 | 6.5 |  |  | 0.7362617
| 4 | 12.04 | 6.43
| 5 | 12 | 6.44 |  |  | Densid (g/cm3)
| 6 | 12.03 | 6.44 |  |  | 2.458637
| 7 | 12.1 | 6.48 |  |  | Porosidad (%)
| 8 | 12.06 | 6.45 |  |  | 9.774798
|  | 12.0475 | 6.45875
Otros Datos |  | Tª Inicial (ºC) | Lubricante | Diám Punzón (mm) | h punzones (mm) | h obleas (mm) | tS (ciclos)
|  | 20.4 |  | 11.9 | 97.31 | 9.3 | 6.930001
1.8
Observaciones
[9 empty] | 4 | 5 | 8
[9 empty] | 3 | 9 | 2

## Adquisición
381 | 472 | 0 | 70
380 | 470 | 0 | 19 | IP:x,x,x,x:
380 | 473 | 0 | 17 | 172,16,1,14
380 | 472 | 0 | 19
380 | 475 | 0 | 17 | Abrir canal. (IP: 172,16,1,14)(Return:1)
380 | 473 | 0 | 25
380 | 470 | 0 | 17
380 | 473 | 0 | 17 | Recibidos de 2549 registros (Soldadura:1690)
381 | 473 | 0 | 23
380 | 471 | 0 | 16
382 | 473 | 0 | 21 | Representar gráficas
381 | 470 | 0 | 23
381 | 471 | 0 | 12
380 | 472 | 0 | 19
380 | 475 | 0 | 16
381 | 471 | 0 | 29
382 | 472 | 0 | 21
379 | 475 | 0 | 25
381 | 472 | 0 | 17
380 | 473 | 0 | 17
382 | 473 | 0 | 25
379 | 476 | 0 | 16
379 | 475 | 0 | 31
380 | 474 | 0 | 23
380 | 473 | 0 | 19
381 | 473 | 0 | 19
380 | 471 | 0 | 21
380 | 474 | 0 | 21
378 | 471 | 0 | 19
380 | 472 | 0 | 21
380 | 473 | 0 | 16
381 | 470 | 0 | 19
381 | 471 | 0 | 19
381 | 471 | 0 | 23
381 | 473 | 0 | 16
379 | 473 | 0 | 23
380 | 474 | 0 | 23
380 | 473 | 0 | 14
380 | 473 | 0 | 17
378 | 473 | 0 | 25
380 | 472 | 0 | 25
380 | 473 | 0 | 12
378 | 473 | 0 | 12
381 | 473 | 0 | 16
381 | 470 | 0 | 16
380 | 474 | 0 | 19
380 | 473 | 0 | 23
380 | 473 | 0 | 25
380 | 470 | 0 | 16
380 | 473 | 0 | 21
382 | 473 | 0 | 17
382 | 473 | 0 | 16
381 | 471 | 0 | 16
381 | 473 | 0 | 23
381 | 473 | 0 | 23
380 | 473 | 0 | 17
382 | 473 | 0 | 17
381 | 473 | 0 | 23
380 | 474 | 0 | 17
379 | 472 | 0 | 17
380 | 473 | 0 | 19
382 | 473 | 2769 | 19
382 | 473 | 2652 | 104
383 | 473 | 2808 | 165
381 | 475 | 2983 | 145
385 | 475 | 3178 | 145
387 | 472 | 3451 | 167
390 | 473 | 3763 | 153
391 | 472 | 3958 | 155
398 | 471 | 4212 | 147
395 | 471 | 4348 | 137
400 | 468 | 4329 | 145
398 | 469 | 4368 | 132
402 | 469 | 4446 | 134
400 | 467 | 5850 | 130
407 | 468 | 6025 | 163
405 | 466 | 6942 | 170
415 | 465 | 6942 | 190
415 | 464 | 7371 | 190
423 | 465 | 7878 | 190
422 | 465 | 7858 | 161
428 | 464 | 7858 | 163
426 | 463 | 7663 | 135
433 | 462 | 7546 | 161
430 | 462 | 7410 | 137
433 | 460 | 7351 | 126
431 | 461 | 7215 | 137
435 | 460 | 7195 | 124
434 | 459 | 7098 | 112
438 | 459 | 7059 | 112
433 | 458 | 7059 | 134
437 | 458 | 7039 | 116
433 | 456 | 7059 | 114
438 | 457 | 7059 | 120
435 | 457 | 7039 | 118
437 | 457 | 7020 | 114
434 | 457 | 7039 | 110
438 | 459 | 7039 | 106
435 | 456 | 7098 | 112
440 | 458 | 7078 | 95
435 | 457 | 7039 | 108
442 | 457 | 7020 | 110
436 | 455 | 7039 | 110
440 | 457 | 7020 | 106
437 | 457 | 7020 | 114
443 | 457 | 7039 | 110
439 | 457 | 6961 | 106
442 | 458 | 7039 | 110
438 | 457 | 7020 | 112
443 | 458 | 7000 | 114
438 | 459 | 7039 | 103
442 | 457 | 7020 | 110
440 | 459 | 7078 | 116
443 | 460 | 7059 | 95
438 | 461 | 7020 | 104
443 | 460 | 7020 | 120
439 | 461 | 7020 | 99
444 | 459 | 7020 | 99
440 | 459 | 7039 | 93
443 | 462 | 7039 | 93
440 | 462 | 7000 | 99
444 | 464 | 6981 | 108
441 | 460 | 7000 | 101
443 | 463 | 6981 | 103
440 | 462 | 7000 | 97
446 | 463 | 7000 | 106
443 | 462 | 6981 | 103
444 | 466 | 6981 | 99
442 | 463 | 7000 | 95
446 | 464 | 7000 | 108
444 | 464 | 6981 | 97
447 | 465 | 6981 | 95
443 | 465 | 6981 | 97
449 | 465 | 6961 | 95
443 | 465 | 6961 | 99
447 | 464 | 6961 | 97
442 | 466 | 6981 | 89
450 | 465 | 6981 | 83
443 | 469 | 6961 | 89
447 | 466 | 6942 | 83
442 | 467 | 6961 | 89
451 | 466 | 6961 | 108
445 | 468 | 6961 | 99
448 | 468 | 6961 | 104
443 | 467 | 6942 | 106
449 | 468 | 6942 | 87
445 | 467 | 6942 | 93
449 | 466 | 6942 | 91
446 | 468 | 6922 | 85
449 | 465 | 6942 | 83
443 | 468 | 6922 | 81
449 | 469 | 6922 | 91
446 | 466 | 6922 | 95
451 | 468 | 6903 | 91
446 | 468 | 6825 | 106
449 | 468 | 6903 | 87
445 | 470 | 6844 | 93
448 | 469 | 6805 | 85
447 | 467 | 6844 | 79
450 | 469 | 6903 | 93

## Desplazamiento
ciclos | seg | x(t) | h(t) | θ(t) |  |  | θ(t) | H(t)
0.5 | 0.01 | 0.03559265 | 9.808749 | 0.3415318 |  |  | 0.3750702 | 7.841402
1 | 0.02 | -0.01440735 | 9.858749 | 0.3448713 | 0.6 | 4.419491 | 0.3751417 | 7.842302
1.5 | 0.03 | -0.01440735 | 9.858749 | 0.3448713 | 0.6 | 0 | 0.3752058 | 7.843109
2 | 0.04 | -0.01440735 | 9.858749 | 0.3448713 |  |  | 0.3752927 | 7.844202
2.5 | 0.05 | -0.01440735 | 9.858749 | 0.3448713 |  |  | 0.375362 | 7.845078
3 | 0.06 | -0.01440735 | 9.858749 | 0.3448713 |  |  | 0.3754207 | 7.845825
3.5 | 0.07 | -0.01440735 | 9.858749 | 0.3448713 |  |  | 0.3755129 | 7.846983
4 | 0.08 | -0.01440735 | 9.858749 | 0.3448713 |  |  | 0.3754949 | 7.846785
4.5 | 0.09 | 0.03559265 | 9.808749 | 0.3415318 |  |  | 0.375441 | 7.846127
5 | 0.1 | -0.01440735 | 9.858749 | 0.3448713 |  |  | 0.3753342 | 7.844794
5.5 | 0.11 | 0.08559265 | 9.75875 | 0.3381581 |  |  | 0.3751218 | 7.842126
6 | 0.12 | 0.03559265 | 9.808749 | 0.3415318 |  |  | 0.3747863 | 7.837904
6.5 | 0.13 | 0.03559265 | 9.808749 | 0.3415318 |  |  | 0.3744717 | 7.833904
7 | 0.14 | -0.01440735 | 9.858749 | 0.3448713 |  |  | 0.3741395 | 7.829682
7.5 | 0.15 | -0.01440735 | 9.858749 | 0.3448713 |  |  | 0.3738248 | 7.825682
8 | 0.16 | 0.03559265 | 9.808749 | 0.3415318 |  |  | 0.3735437 | 7.822127
8.5 | 0.17 | 0.08559265 | 9.75875 | 0.3381581 |  |  | 0.3732584 | 7.818571
9 | 0.18 | -0.06440735 | 9.90875 | 0.3481771 |  |  | 0.372825 | 7.813238
9.5 | 0.19 | 0.03559265 | 9.808749 | 0.3415318 |  |  | 0.3723171 | 7.807015
10 | 0.2 | -0.01440735 | 9.858749 | 0.3448713 |  |  | 0.3717346 | 7.799905
10.5 | 0.21 | 0.08559265 | 9.75875 | 0.3381581 |  |  | 0.3711689 | 7.793016
11 | 0.22 | -0.06440735 | 9.90875 | 0.3481771 |  |  | 0.3707125 | 7.78746
11.5 | 0.23 | -0.06440735 | 9.90875 | 0.3481771 | 0.6 | 12.44844 | 0.3704918 | 7.784793
12 | 0.24 | -0.01440735 | 9.858749 | 0.3448713 | 0.6 | 0 | 0.3704702 | 7.784571
12.5 | 0.25 | -0.01440735 | 9.858749 | 0.3448713 |  |  | 0.3706844 | 7.787238
13 | 0.26 | 0.03559265 | 9.808749 | 0.3415318 |  |  | 0.3711176 | 7.792571
13.5 | 0.27 | -0.01440735 | 9.858749 | 0.3448713 |  |  | 0.371803 | 7.801015
14 | 0.28 | -0.01440735 | 9.858749 | 0.3448713 |  |  | 0.372667 | 7.811682
14.5 | 0.29 | -0.1144073 | 9.95875 | 0.3514497 |  |  | 0.3736567 | 7.823905
15 | 0.3 | -0.01440735 | 9.858749 | 0.3448713 |  |  | 0.3746632 | 7.836349
15.5 | 0.31 | -0.01440735 | 9.858749 | 0.3448713 |  |  | 0.3755583 | 7.84746
16 | 0.32 | 0.03559265 | 9.808749 | 0.3415318 |  |  | 0.3762361 | 7.855905
16.5 | 0.33 | 0.03559265 | 9.808749 | 0.3415318 |  |  | 0.3766634 | 7.861238
17 | 0.34 | 0.03559265 | 9.808749 | 0.3415318 |  |  | 0.376893 | 7.864127
17.5 | 0.35 | 0.03559265 | 9.808749 | 0.3415318 |  |  | 0.3769621 | 7.865016
18 | 0.36 | -0.06440735 | 9.90875 | 0.3481771 |  |  | 0.3769085 | 7.864348
18.5 | 0.37 | -0.01440735 | 9.858749 | 0.3448713 |  |  | 0.3767322 | 7.862127
19 | 0.38 | -0.01440735 | 9.858749 | 0.3448713 |  |  | 0.3765035 | 7.859238
19.5 | 0.39 | -0.01440735 | 9.858749 | 0.3448713 |  |  | 0.3761875 | 7.855238
20 | 0.4 | -0.1144073 | 9.95875 | 0.3514497 |  |  | 0.3758546 | 7.851016
20.5 | 0.41 | -0.01440735 | 9.858749 | 0.3448713 |  |  | 0.3755747 | 7.84746
21 | 0.42 | -0.01440735 | 9.858749 | 0.3448713 |  |  | 0.3754183 | 7.84546
21.5 | 0.43 | -0.1144073 | 9.95875 | 0.3514497 |  |  | 0.3753499 | 7.844571
22 | 0.44 | 0.03559265 | 9.808749 | 0.3415318 | 0.6 | 0.4393122 | 0.3754045 | 7.845238
22.5 | 0.45 | 0.03559265 | 9.808749 | 0.3415318 | 0.6 | 0 | 0.3754217 | 7.84546
23 | 0.46 | -0.01440735 | 9.858749 | 0.3448713 |  |  | 0.3753664 | 7.844793
23.5 | 0.47 | -0.01440735 | 9.858749 | 0.3448713 |  |  | 0.3751857 | 7.84257
24 | 0.48 | -0.01440735 | 9.858749 | 0.3448713 |  |  | 0.3748973 | 7.839015
24.5 | 0.49 | -0.01440735 | 9.858749 | 0.3448713 |  |  | 0.3744486 | 7.833459
25 | 0.5 | -0.01440735 | 9.858749 | 0.3448713 |  |  | 0.3740013 | 7.827905
25.5 | 0.51 | 0.08559265 | 9.75875 | 0.3381581 |  |  | 0.3735552 | 7.822349
26 | 0.52 | 0.08559265 | 9.75875 | 0.3381581 |  |  | 0.3731464 | 7.817238
26.5 | 0.53 | 0.03559265 | 9.808749 | 0.3415318 |  |  | 0.3727195 | 7.811904
27 | 0.54 | 0.03559265 | 9.808749 | 0.3415318 |  |  | 0.372434 | 7.808349
27.5 | 0.55 | 0.03559265 | 9.808749 | 0.3415318 |  |  | 0.3721627 | 7.805016
28 | 0.56 | -0.01440735 | 9.858749 | 0.3448713 |  |  | 0.3719411 | 7.802349
28.5 | 0.57 | 0.08559265 | 9.75875 | 0.3381581 |  |  | 0.3716404 | 7.798794
29 | 0.58 | 0.03559265 | 9.808749 | 0.3415318 |  |  | 0.3713712 | 7.795682
29.5 | 0.59 | -0.01440735 | 9.858749 | 0.3448713 |  |  | 0.3707694 | 7.788571
30 | 0.6 | -0.06440735 | 9.90875 | 0.3481771 |  |  | 0.3699269 | 7.778571
30.5 | 0.61 | -0.01440735 | 9.858749 | 0.3448713 |  |  | 0.3685414 | 7.762127
31 | 0.62 | 0.08559265 | 9.75875 | 0.3381581 |  |  | 0.3667579 | 7.741015
31.5 | 0.63 | 0.08559265 | 9.75875 | 0.3381581 |  |  | 0.3641653 | 7.710571
32 | 0.64 | 0.1355927 | 9.70875 | 0.3347496 |  |  | 0.3609946 | 7.673682
32.5 | 0.65 | 0.03559265 | 9.808749 | 0.3415318 |  |  | 0.3568092 | 7.625682
33 | 0.66 | 0.2355926 | 9.608749 | 0.3278262 |  |  | 0.351833 | 7.56946
33.5 | 0.67 | 0.3355927 | 9.50875 | 0.3207572 |  |  | 0.3455728 | 7.499905
34 | 0.68 | 0.4855927 | 9.358749 | 0.3098704 |  |  | 0.3384776 | 7.422349
34.5 | 0.69 | 0.5355927 | 9.308749 | 0.3061635 |  |  | 0.3301619 | 7.333015
35 | 0.7 | 0.8855926 | 8.95875 | 0.2790568 |  |  | 0.3211932 | 7.238348
35.5 | 0.71 | 0.7355927 | 9.108749 | 0.290929 |  |  | 0.3112944 | 7.135904
36 | 0.72 | 0.9855927 | 8.858749 | 0.2709186 |  |  | 0.3011935 | 7.03346
36.5 | 0.73 | 0.8855926 | 8.95875 | 0.2790568 |  |  | 0.290509 | 6.927461
37 | 0.74 | 1.085593 | 8.75875 | 0.2625946 |  |  | 0.2800082 | 6.825682
37.5 | 0.75 | 0.9855927 | 8.858749 | 0.2709186 |  |  | 0.2694481 | 6.725683
38 | 0.76 | 1.335593 | 8.50875 | 0.2409285 |  |  | 0.2595809 | 6.634349
38.5 | 0.77 | 1.235593 | 8.608749 | 0.2497459 |  |  | 0.2499438 | 6.547237
39 | 0.78 | 1.735593 | 8.108749 | 0.2034839 |  |  | 0.2412587 | 6.470571
39.5 | 0.79 | 1.735593 | 8.108749 | 0.2034839 |  |  | 0.2329286 | 6.398793
40 | 0.8 | 2.135593 | 7.70875 | 0.1621534 |  |  | 0.2254058 | 6.335459
40.5 | 0.81 | 2.085593 | 7.758749 | 0.1675527 |  |  | 0.21807 | 6.275015
41 | 0.82 | 2.385593 | 7.45875 | 0.1340707 |  |  | 0.2115753 | 6.222571
41.5 | 0.83 | 2.285593 | 7.55875 | 0.1455267 |  |  | 0.2052385 | 6.172349
42 | 0.84 | 2.635593 | 7.20875 | 0.1040402 |  |  | 0.1996535 | 6.128793
42.5 | 0.85 | 2.485593 | 7.358749 | 0.1223033 |  |  | 0.1942145 | 6.087015
43 | 0.86 | 2.635593 | 7.20875 | 0.1040402 |  |  | 0.1894583 | 6.051016
43.5 | 0.87 | 2.535593 | 7.30875 | 0.116299 |  |  | 0.1846137 | 6.014793
44 | 0.88 | 2.735593 | 7.108749 | 0.09143657 |  |  | 0.1803505 | 5.983237
44.5 | 0.89 | 2.685593 | 7.15875 | 0.09778242 |  |  | 0.176075 | 5.951904
45 | 0.9 | 2.885593 | 6.95875 | 0.07185199 |  |  | 0.1723395 | 5.924793
45.5 | 0.91 | 2.635593 | 7.20875 | 0.1040402 |  |  | 0.168439 | 5.896793
46 | 0.92 | 2.835593 | 7.008749 | 0.07847331 |  |  | 0.1650594 | 5.872793
46.5 | 0.93 | 2.635593 | 7.20875 | 0.1040402 |  |  | 0.1614582 | 5.84746
47 | 0.94 | 2.885593 | 6.95875 | 0.07185199 |  |  | 0.1581105 | 5.824126
47.5 | 0.95 | 2.735593 | 7.108749 | 0.09143657 |  |  | 0.1544455 | 5.798793
48 | 0.96 | 2.835593 | 7.008749 | 0.07847331 |  |  | 0.1511758 | 5.776349
48.5 | 0.97 | 2.685593 | 7.15875 | 0.09778242 |  |  | 0.1475903 | 5.751904
49 | 0.98 | 2.885593 | 6.95875 | 0.07185199 |  |  | 0.1443035 | 5.729682
49.5 | 0.99 | 2.735593 | 7.108749 | 0.09143657 |  |  | 0.1407504 | 5.705905
50 | 1 | 2.985593 | 6.858749 | 0.05831962 |  |  | 0.1374979 | 5.684349
50.5 | 1.01 | 2.735593 | 7.108749 | 0.09143657 |  |  | 0.133877 | 5.660571
51 | 1.02 | 3.085593 | 6.758749 | 0.04438687 |  |  | 0.1303859 | 5.637904
51.5 | 1.03 | 2.785593 | 7.05875 | 0.08500088 |  |  | 0.1263698 | 5.612127
52 | 1.04 | 2.985593 | 6.858749 | 0.05831962 |  |  | 0.1224539 | 5.587237
52.5 | 1.05 | 2.835593 | 7.008749 | 0.07847331 |  |  | 0.1179314 | 5.558793
53 | 1.06 | 3.135593 | 6.70875 | 0.03726478 |  |  | 0.1134276 | 5.530793
53.5 | 1.07 | 2.935593 | 6.90875 | 0.06513478 |  |  | 0.1085174 | 5.500571
54 | 1.08 | 3.085593 | 6.758749 | 0.04438687 |  |  | 0.1039653 | 5.472794
54.5 | 1.09 | 2.885593 | 6.95875 | 0.07185199 |  |  | 0.09911616 | 5.44346
55 | 1.1 | 3.135593 | 6.70875 | 0.03726478 |  |  | 0.09474574 | 5.417237
55.5 | 1.11 | 2.885593 | 6.95875 | 0.07185199 |  |  | 0.09030683 | 5.390793
56 | 1.12 | 3.085593 | 6.758749 | 0.04438687 |  |  | 0.08651028 | 5.368349
56.5 | 1.13 | 2.985593 | 6.858749 | 0.05831962 |  |  | 0.08265173 | 5.345682
57 | 1.14 | 3.135593 | 6.70875 | 0.03726478 |  |  | 0.07945649 | 5.327015
57.5 | 1.15 | 2.885593 | 6.95875 | 0.07185199 |  |  | 0.07619852 | 5.308126
58 | 1.16 | 3.135593 | 6.70875 | 0.03726478 |  |  | 0.07342684 | 5.292127
58.5 | 1.17 | 2.935593 | 6.90875 | 0.06513478 |  |  | 0.07025222 | 5.273904
59 | 1.18 | 3.185593 | 6.65875 | 0.03003565 |  |  | 0.06736511 | 5.25746
59.5 | 1.19 | 2.985593 | 6.858749 | 0.05831962 |  |  | 0.06397282 | 5.238348
60 | 1.2 | 3.135593 | 6.70875 | 0.03726478 |  |  | 0.06094619 | 5.22146
60.5 | 1.21 | 2.985593 | 6.858749 | 0.05831962 |  |  | 0.0576039 | 5.203015
61 | 1.22 | 3.185593 | 6.65875 | 0.03003565 |  |  | 0.05474932 | 5.18746
61.5 | 1.23 | 3.035593 | 6.80875 | 0.05140444 |  |  | 0.05152985 | 5.170127
62 | 1.24 | 3.135593 | 6.70875 | 0.03726478 |  |  | 0.04889075 | 5.156126
62.5 | 1.25 | 2.985593 | 6.858749 | 0.05831962 |  |  | 0.04586454 | 5.140127
63 | 1.26 | 3.285593 | 6.55875 | 0.0152468 |  |  | 0.04331469 | 5.126793
63.5 | 1.27 | 3.135593 | 6.70875 | 0.03726478 |  |  | 0.04062997 | 5.112793
64 | 1.28 | 3.185593 | 6.65875 | 0.03003565 |  |  | 0.03883446 | 5.10346
64.5 | 1.29 | 3.085593 | 6.758749 | 0.04438687 |  |  | 0.03675676 | 5.092571
65 | 1.3 | 3.285593 | 6.55875 | 0.0152468 |  |  | 0.03531114 | 5.085015
65.5 | 1.31 | 3.185593 | 6.65875 | 0.03003565 |  |  | 0.03339178 | 5.075016
66 | 1.32 | 3.335593 | 6.508749 | 0.00768193 |  |  | 0.0317597 | 5.066571
66.5 | 1.33 | 3.135593 | 6.70875 | 0.03726478 |  |  | 0.02929821 | 5.053904
67 | 1.34 | 3.435593 | 6.40875 | -0.007801857 |  |  | 0.02715813 | 5.043015
67.5 | 1.35 | 3.135593 | 6.70875 | 0.03726478 |  |  | 0.02436356 | 5.028793
68 | 1.36 | 3.335593 | 6.508749 | 0.00768193 |  |  | 0.02205201 | 5.017016
68.5 | 1.37 | 3.085593 | 6.758749 | 0.04438687 |  |  | 0.0191424 | 5.002126
69 | 1.38 | 3.485593 | 6.358749 | -0.01572642 |  |  | 0.01676469 | 4.989904
69.5 | 1.39 | 3.135593 | 6.70875 | 0.03726478 |  |  | 0.01395953 | 4.97546
70 | 1.4 | 3.335593 | 6.508749 | 0.00768193 |  |  | 0.0118607 | 4.964571
70.5 | 1.41 | 3.085593 | 6.758749 | 0.04438687 |  |  | 0.009501089 | 4.952348
71 | 1.42 | 3.535593 | 6.30875 | -0.02377651 |  |  | 0.00793357 | 4.944127
71.5 | 1.43 | 3.235593 | 6.608749 | 0.02269713 |  |  | 0.00622406 | 4.935237
72 | 1.44 | 3.385593 | 6.45875 | 6.913693e-09 |  |  | 0.005396735 | 4.930793
72.5 | 1.45 | 3.135593 | 6.70875 | 0.03726478 |  |  | 0.004197815 | 4.924571
73 | 1.46 | 3.435593 | 6.40875 | -0.007801857 |  |  | 0.0035993 | 4.92146
73.5 | 1.47 | 3.235593 | 6.608749 | 0.02269713 |  |  | 0.002758215 | 4.917238
74 | 1.48 | 3.435593 | 6.40875 | -0.007801857 |  |  | 0.002359803 | 4.915238
74.5 | 1.49 | 3.285593 | 6.55875 | 0.0152468 |  |  | 0.001370327 | 4.910349
75 | 1.5 | 3.435593 | 6.40875 | -0.007801857 |  |  | 0.000966048 | 4.908349
75.5 | 1.51 | 3.135593 | 6.70875 | 0.03726478 |  |  | 0.0002782706 | 4.9
76 | 1.52 | 3.435593 | 6.40875 | -0.007801857 |  |  | 0 | 4.9
76.5 | 1.53 | 3.285593 | 6.55875 | 0.0152468 |  |  | 0 | 4.9
77 | 1.54 | 3.535593 | 6.30875 | -0.02377651 |  |  | 0 | 4.9
77.5 | 1.55 | 3.285593 | 6.55875 | 0.0152468 |  |  | 0 | 4.9
78 | 1.56 | 3.435593 | 6.40875 | -0.007801857 |  |  | 0 | 4.9
78.5 | 1.57 | 3.235593 | 6.608749 | 0.02269713 |  |  | 0 | 4.9
79 | 1.58 | 3.385593 | 6.45875 | 6.913693e-09 |  |  | 0 | 4.9
79.5 | 1.59 | 3.335593 | 6.508749 | 0.00768193 |  |  | 0 | 4.9
80 | 1.6 | 3.485593 | 6.358749 | -0.01572642 |  |  | 0 | 4.9
80.5 | 1.61
81 | 1.62
81.5 | 1.63
82 | 1.64
82.5 | 1.65
83 | 1.66
83.5 | 1.67
84 | 1.68
84.5 | 1.69
85 | 1.7
85.5 | 1.71
86 | 1.72
86.5 | 1.73
87 | 1.74
87.5 | 1.75
88 | 1.76
88.5 | 1.77
89 | 1.78
89.5 | 1.79
90 | 1.8
90.5 | 1.81
91 | 1.82
91.5 | 1.83
92 | 1.84
92.5 | 1.85
93 | 1.86
93.5 | 1.87
94 | 1.88
94.5 | 1.89
95 | 1.9
95.5 | 1.91
96 | 1.92
96.5 | 1.93
97 | 1.94
97.5 | 1.95
98 | 1.96
98.5 | 1.97
99 | 1.98
99.5 | 1.99
100 | 2
100.5 | 2.01
101 | 2.02
101.5 | 2.03
102 | 2.04
102.5 | 2.05
103 | 2.06
103.5 | 2.07
104 | 2.08
104.5 | 2.09
105 | 2.1
105.5 | 2.11
106 | 2.12
106.5 | 2.13
107 | 2.14
107.5 | 2.15
108 | 2.16
108.5 | 2.17
109 | 2.18
109.5 | 2.19
110 | 2.2
110.5 | 2.21
111 | 2.22
111.5 | 2.23
112 | 2.24
112.5 | 2.25
113 | 2.26
113.5 | 2.27
114 | 2.28
114.5 | 2.29
115 | 2.3
115.5 | 2.31
116 | 2.32
116.5 | 2.33
117 | 2.34
117.5 | 2.35
118 | 2.36
118.5 | 2.37
119 | 2.38
119.5 | 2.39
120 | 2.4
120.5 | 2.41
121 | 2.42
121.5 | 2.43
122 | 2.44
122.5 | 2.45
123 | 2.46
123.5 | 2.47
124 | 2.48
124.5 | 2.49
125 | 2.5

## Fuerza
ciclos | seg | Fuerza | Presión
0.5 | 0.01 | 9.26064 | 83.264 | 0.6 | 11.6739
1 | 0.02 | 9.2214 | 82.91119 | 0.6 | 0
1.5 | 0.03 | 9.28026 | 83.44041
2 | 0.04 | 9.26064 | 83.264
2.5 | 0.05 | 9.3195 | 83.79322
3 | 0.06 | 9.28026 | 83.44041
3.5 | 0.07 | 9.2214 | 82.91119
4 | 0.08 | 9.28026 | 83.44041
4.5 | 0.09 | 9.28026 | 83.44041
5 | 0.1 | 9.24102 | 83.08759
5.5 | 0.11 | 9.28026 | 83.44041
6 | 0.12 | 9.2214 | 82.91119
6.5 | 0.13 | 9.24102 | 83.08759
7 | 0.14 | 9.26064 | 83.264
7.5 | 0.15 | 9.3195 | 83.79322
8 | 0.16 | 9.24102 | 83.08759
8.5 | 0.17 | 9.26064 | 83.264 | 0.6 | 104.962
9 | 0.18 | 9.3195 | 83.79322 | 0.6 | 0
9.5 | 0.19 | 9.26064 | 83.264
10 | 0.2 | 9.28026 | 83.44041
10.5 | 0.21 | 9.28026 | 83.44041
11 | 0.22 | 9.33912 | 83.96963
11.5 | 0.23 | 9.3195 | 83.79322
12 | 0.24 | 9.29988 | 83.61681
12.5 | 0.25 | 9.28026 | 83.44041
13 | 0.26 | 9.28026 | 83.44041
13.5 | 0.27 | 9.24102 | 83.08759
14 | 0.28 | 9.29988 | 83.61681
14.5 | 0.29 | 9.24102 | 83.08759
15 | 0.3 | 9.26064 | 83.264
15.5 | 0.31 | 9.28026 | 83.44041
16 | 0.32 | 9.2214 | 82.91119
16.5 | 0.33 | 9.24102 | 83.08759
17 | 0.34 | 9.24102 | 83.08759
17.5 | 0.35 | 9.28026 | 83.44041
18 | 0.36 | 9.28026 | 83.44041
18.5 | 0.37 | 9.29988 | 83.61681
19 | 0.38 | 9.28026 | 83.44041
19.5 | 0.39 | 9.28026 | 83.44041
20 | 0.4 | 9.28026 | 83.44041
20.5 | 0.41 | 9.26064 | 83.264
21 | 0.42 | 9.28026 | 83.44041
21.5 | 0.43 | 9.28026 | 83.44041
22 | 0.44 | 9.28026 | 83.44041
22.5 | 0.45 | 9.2214 | 82.91119
23 | 0.46 | 9.29988 | 83.61681
23.5 | 0.47 | 9.28026 | 83.44041
24 | 0.48 | 9.28026 | 83.44041
24.5 | 0.49 | 9.2214 | 82.91119
25 | 0.5 | 9.28026 | 83.44041
25.5 | 0.51 | 9.28026 | 83.44041
26 | 0.52 | 9.28026 | 83.44041
26.5 | 0.53 | 9.24102 | 83.08759
27 | 0.54 | 9.28026 | 83.44041
27.5 | 0.55 | 9.28026 | 83.44041
28 | 0.56 | 9.28026 | 83.44041
28.5 | 0.57 | 9.28026 | 83.44041
29 | 0.58 | 9.28026 | 83.44041
29.5 | 0.59 | 9.29988 | 83.61681
30 | 0.6 | 9.26064 | 83.264
30.5 | 0.61 | 9.28026 | 83.44041
31 | 0.62 | 9.28026 | 83.44041
31.5 | 0.63 | 9.28026 | 83.44041
32 | 0.64 | 9.28026 | 83.44041
32.5 | 0.65 | 9.3195 | 83.79322
33 | 0.66 | 9.3195 | 83.79322
33.5 | 0.67 | 9.26064 | 83.264
34 | 0.68 | 9.28026 | 83.44041
34.5 | 0.69 | 9.26064 | 83.264
35 | 0.7 | 9.24102 | 83.08759
35.5 | 0.71 | 9.24102 | 83.08759
36 | 0.72 | 9.18216 | 82.55838
36.5 | 0.73 | 9.20178 | 82.73478
37 | 0.74 | 9.20178 | 82.73478
37.5 | 0.75 | 9.16254 | 82.38197
38 | 0.76 | 9.18216 | 82.55838
38.5 | 0.77 | 9.14292 | 82.20556
39 | 0.78 | 9.1233 | 82.02915
39.5 | 0.79 | 9.10368 | 81.85275
40 | 0.8 | 9.1233 | 82.02915
40.5 | 0.81 | 9.1233 | 82.02915
41 | 0.82 | 9.10368 | 81.85275
41.5 | 0.83 | 9.08406 | 81.67634
42 | 0.84 | 9.06444 | 81.49993
42.5 | 0.85 | 9.06444 | 81.49993
43 | 0.86 | 9.0252 | 81.14712
43.5 | 0.87 | 9.04482 | 81.32352
44 | 0.88 | 9.0252 | 81.14712
44.5 | 0.89 | 9.00558 | 80.97071
45 | 0.9 | 9.00558 | 80.97071
45.5 | 0.91 | 8.98596 | 80.7943
46 | 0.92 | 8.98596 | 80.7943
46.5 | 0.93 | 8.94672 | 80.44149
47 | 0.94 | 8.96634 | 80.6179
47.5 | 0.95 | 8.96634 | 80.6179
48 | 0.96 | 8.96634 | 80.6179
48.5 | 0.97 | 8.96634 | 80.6179
49 | 0.98 | 9.00558 | 80.97071
49.5 | 0.99 | 8.94672 | 80.44149
50 | 1 | 8.98596 | 80.7943
50.5 | 1.01 | 8.96634 | 80.6179
51 | 1.02 | 8.96634 | 80.6179
51.5 | 1.03 | 8.9271 | 80.26508
52 | 1.04 | 8.96634 | 80.6179
52.5 | 1.05 | 8.96634 | 80.6179
53 | 1.06 | 8.96634 | 80.6179
53.5 | 1.07 | 8.96634 | 80.6179
54 | 1.08 | 8.98596 | 80.7943
54.5 | 1.09 | 8.96634 | 80.6179
55 | 1.1 | 8.98596 | 80.7943
55.5 | 1.11 | 9.00558 | 80.97071
56 | 1.12 | 8.96634 | 80.6179
56.5 | 1.13 | 9.00558 | 80.97071
57 | 1.14 | 9.0252 | 81.14712
57.5 | 1.15 | 9.04482 | 81.32352
58 | 1.16 | 9.0252 | 81.14712
58.5 | 1.17 | 9.04482 | 81.32352
59 | 1.18 | 9.00558 | 80.97071
59.5 | 1.19 | 9.00558 | 80.97071
60 | 1.2 | 9.06444 | 81.49993
60.5 | 1.21 | 9.06444 | 81.49993
61 | 1.22 | 9.10368 | 81.85275
61.5 | 1.23 | 9.0252 | 81.14712
62 | 1.24 | 9.08406 | 81.67634
62.5 | 1.25 | 9.06444 | 81.49993
63 | 1.26 | 9.08406 | 81.67634
63.5 | 1.27 | 9.06444 | 81.49993
64 | 1.28 | 9.14292 | 82.20556
64.5 | 1.29 | 9.08406 | 81.67634
65 | 1.3 | 9.10368 | 81.85275
65.5 | 1.31 | 9.10368 | 81.85275
66 | 1.32 | 9.1233 | 82.02915
66.5 | 1.33 | 9.1233 | 82.02915
67 | 1.34 | 9.1233 | 82.02915
67.5 | 1.35 | 9.1233 | 82.02915
68 | 1.36 | 9.10368 | 81.85275
68.5 | 1.37 | 9.14292 | 82.20556
69 | 1.38 | 9.1233 | 82.02915
69.5 | 1.39 | 9.20178 | 82.73478
70 | 1.4 | 9.14292 | 82.20556
70.5 | 1.41 | 9.16254 | 82.38197
71 | 1.42 | 9.14292 | 82.20556
71.5 | 1.43 | 9.18216 | 82.55838
72 | 1.44 | 9.18216 | 82.55838
72.5 | 1.45 | 9.16254 | 82.38197
73 | 1.46 | 9.18216 | 82.55838
73.5 | 1.47 | 9.16254 | 82.38197
74 | 1.48 | 9.14292 | 82.20556
74.5 | 1.49 | 9.18216 | 82.55838
75 | 1.5 | 9.1233 | 82.02915
75.5 | 1.51 | 9.18216 | 82.55838
76 | 1.52 | 9.20178 | 82.73478
76.5 | 1.53 | 9.14292 | 82.20556
77 | 1.54 | 9.18216 | 82.55838
77.5 | 1.55 | 9.18216 | 82.55838
78 | 1.56 | 9.18216 | 82.55838
78.5 | 1.57 | 9.2214 | 82.91119
79 | 1.58 | 9.20178 | 82.73478
79.5 | 1.59 | 9.16254 | 82.38197
80 | 1.6 | 9.20178 | 82.73478
80.5 | 1.61
81 | 1.62
81.5 | 1.63
82 | 1.64
82.5 | 1.65
83 | 1.66
83.5 | 1.67
84 | 1.68
84.5 | 1.69
85 | 1.7
85.5 | 1.71
86 | 1.72
86.5 | 1.73
87 | 1.74
87.5 | 1.75
88 | 1.76
88.5 | 1.77
89 | 1.78
89.5 | 1.79
90 | 1.8
90.5 | 1.81
91 | 1.82
91.5 | 1.83
92 | 1.84
92.5 | 1.85
93 | 1.86
93.5 | 1.87
94 | 1.88
94.5 | 1.89
95 | 1.9
95.5 | 1.91
96 | 1.92
96.5 | 1.93
97 | 1.94
97.5 | 1.95
98 | 1.96
98.5 | 1.97
99 | 1.98
99.5 | 1.99
100 | 2
100.5 | 2.01
101 | 2.02
101.5 | 2.03
102 | 2.04
102.5 | 2.05
103 | 2.06
103.5 | 2.07
104 | 2.08
104.5 | 2.09
105 | 2.1
105.5 | 2.11
106 | 2.12
106.5 | 2.13
107 | 2.14
107.5 | 2.15
108 | 2.16
108.5 | 2.17
109 | 2.18
109.5 | 2.19
110 | 2.2
110.5 | 2.21
111 | 2.22
111.5 | 2.23
112 | 2.24
112.5 | 2.25
113 | 2.26
113.5 | 2.27
114 | 2.28
114.5 | 2.29
115 | 2.3
115.5 | 2.31
116 | 2.32
116.5 | 2.33
117 | 2.34
117.5 | 2.35
118 | 2.36
118.5 | 2.37
119 | 2.38
119.5 | 2.39
120 | 2.4
120.5 | 2.41
121 | 2.42
121.5 | 2.43
122 | 2.44
122.5 | 2.45
123 | 2.46
123.5 | 2.47
124 | 2.48
124.5 | 2.49
125 | 2.5

## Resistencia
ciclos | seg | Intensidad | Tensión | Resistencia | Potencia | Energía
0.5 | 0.01 | 0 | 0.5049152 |  |  |  | 0.6 | 9.8475
1 | 0.02 | 0 | -0.005084744 |  |  |  | 0.6 | 0 | La línea vertical roja señala el fin del precalentamiento
1.5 | 0.03 | 0 | -0.02508474 |  |  |  | 0.7 | 9.8475
2 | 0.04 | 0 | -0.005084744 |  |  |  | 0.7 | 0
2.5 | 0.05 | 0 | -0.02508474
3 | 0.06 | 0 | 0.05491526
3.5 | 0.07 | 0 | -0.02508474
4 | 0.08 | 0 | -0.02508474
4.5 | 0.09 | 0 | 0.03491526
5 | 0.1 | 0 | -0.03508474
5.5 | 0.11 | 0 | 0.01491526
6 | 0.12 | 0 | 0.03491526
6.5 | 0.13 | 0 | -0.07508475
7 | 0.14 | 0 | -0.005084744
7.5 | 0.15 | 0 | -0.03508474
8 | 0.16 | 0 | 0.09491526
8.5 | 0.17 | 0 | 0.01491526
9 | 0.18 | 0 | 0.05491526 |  |  |  | 0.6 | 2.130933
9.5 | 0.19 | 0 | -0.02508474 |  |  |  | 0.6 | 0
10 | 0.2 | 0 | -0.02508474
10.5 | 0.21 | 0 | 0.05491526
11 | 0.22 | 0 | -0.03508474
11.5 | 0.23 | 0 | 0.1149153
12 | 0.24 | 0 | 0.03491526
12.5 | 0.25 | 0 | -0.005084744
13 | 0.26 | 0 | -0.005084744
13.5 | 0.27 | 0 | 0.01491526
14 | 0.28 | 0 | 0.01491526
14.5 | 0.29 | 0 | -0.005084744
15 | 0.3 | 0 | 0.01491526
15.5 | 0.31 | 0 | -0.03508474
16 | 0.32 | 0 | -0.005084744
16.5 | 0.33 | 0 | -0.005084744 |  |  |  | 0.6 | 0.6476348
17 | 0.34 | 0 | 0.03491526 |  |  |  | 0.6 | 0
17.5 | 0.35 | 0 | -0.03508474
18 | 0.36 | 0 | 0.03491526
18.5 | 0.37 | 0 | 0.03491526
19 | 0.38 | 0 | -0.05508474
19.5 | 0.39 | 0 | -0.02508474
20 | 0.4 | 0 | 0.05491526
20.5 | 0.41 | 0 | 0.05491526
21 | 0.42 | 0 | -0.07508475
21.5 | 0.43 | 0 | -0.07508475
22 | 0.44 | 0 | -0.03508474
22.5 | 0.45 | 0 | -0.03508474
23 | 0.46 | 0 | -0.005084744
23.5 | 0.47 | 0 | 0.03491526
24 | 0.48 | 0 | 0.05491526
24.5 | 0.49 | 0 | -0.03508474 |  |  |  | 0.6 | 16.78726
25 | 0.5 | 0 | 0.01491526 |  |  |  | 0.6 | 0
25.5 | 0.51 | 0 | -0.02508474
26 | 0.52 | 0 | -0.03508474
26.5 | 0.53 | 0 | -0.03508474
27 | 0.54 | 0 | 0.03491526
27.5 | 0.55 | 0 | 0.03491526
28 | 0.56 | 0 | -0.02508474
28.5 | 0.57 | 0 | -0.02508474
29 | 0.58 | 0 | 0.03491526
29.5 | 0.59 | 0 | -0.02508474
30 | 0.6 | 0 | -0.02508474
30.5 | 0.61 | 0 | -0.005084744
31 | 0.62 | 2.769 | -0.00515224 | -0.001860686 | -0.01426655 | -0.0001426655
31.5 | 0.63 | 2.652 | 0.8448506 | 0.3185711 | 2.240544 | 0.02226277
32 | 0.64 | 2.808 | 1.454847 | 0.5181078 | 4.08521 | 0.06311487
32.5 | 0.65 | 2.983 | 1.254843 | 0.4206646 | 3.743195 | 0.1005468
33 | 0.66 | 3.178 | 1.254838 | 0.3948514 | 3.987874 | 0.1404256
33.5 | 0.67 | 3.451 | 1.474831 | 0.4273634 | 5.089642 | 0.191322
34 | 0.68 | 3.763 | 1.334824 | 0.3547232 | 5.022941 | 0.2415514
34.5 | 0.69 | 3.958 | 1.354819 | 0.3422988 | 5.362373 | 0.2951751
35 | 0.7 | 4.212 | 1.274813 | 0.3026621 | 5.369511 | 0.3488702
35.5 | 0.71 | 4.348 | 1.174809 | 0.2701953 | 5.108071 | 0.399951
36 | 0.72 | 4.329 | 1.25481 | 0.2898614 | 5.432071 | 0.4542717
36.5 | 0.73 | 4.368 | 1.124809 | 0.2575112 | 4.913165 | 0.5034033
37 | 0.74 | 4.446 | 1.144807 | 0.2574914 | 5.089811 | 0.5543014
37.5 | 0.75 | 5.85 | 1.104773 | 0.18885 | 6.46292 | 0.6189306
38 | 0.76 | 6.025 | 1.434768 | 0.2381358 | 8.64448 | 0.7053754
38.5 | 0.77 | 6.942 | 1.504746 | 0.2167597 | 10.44595 | 0.8098349
39 | 0.78 | 6.942 | 1.704746 | 0.2455699 | 11.83435 | 0.9281784
39.5 | 0.79 | 7.371 | 1.704736 | 0.231276 | 12.56561 | 1.053834
40 | 0.8 | 7.878 | 1.704723 | 0.2163904 | 13.42981 | 1.188133
40.5 | 0.81 | 7.858 | 1.414724 | 0.1800361 | 11.1169 | 1.299302
41 | 0.82 | 7.858 | 1.434724 | 0.1825813 | 11.27406 | 1.412042
41.5 | 0.83 | 7.663 | 1.154728 | 0.1506888 | 8.848684 | 1.500529
42 | 0.84 | 7.546 | 1.414731 | 0.187481 | 10.67556 | 1.607285
42.5 | 0.85 | 7.41 | 1.174735 | 0.1585337 | 8.704784 | 1.694332
43 | 0.86 | 7.351 | 1.064736 | 0.1448424 | 7.826875 | 1.772601
43.5 | 0.87 | 7.215 | 1.174739 | 0.1628191 | 8.475745 | 1.857359
44 | 0.88 | 7.195 | 1.04474 | 0.1452036 | 7.516903 | 1.932528
44.5 | 0.89 | 7.098 | 0.9247422 | 0.1302821 | 6.56382 | 1.998166
45 | 0.9 | 7.059 | 0.9247432 | 0.131002 | 6.527762 | 2.063443
45.5 | 0.91 | 7.059 | 1.144743 | 0.1621679 | 8.080742 | 2.144251
46 | 0.92 | 7.039 | 0.9647437 | 0.1370569 | 6.790831 | 2.212159
46.5 | 0.93 | 7.059 | 0.9447432 | 0.1338353 | 6.668942 | 2.278849
47 | 0.94 | 7.059 | 1.004743 | 0.1423351 | 7.092483 | 2.349773
47.5 | 0.95 | 7.039 | 0.9847437 | 0.1398982 | 6.931611 | 2.41909
48 | 0.96 | 7.02 | 0.9447441 | 0.1345789 | 6.632103 | 2.485411
48.5 | 0.97 | 7.039 | 0.9047437 | 0.128533 | 6.368491 | 2.549096
49 | 0.98 | 7.039 | 0.8647436 | 0.1228504 | 6.086931 | 2.609965
49.5 | 0.99 | 7.098 | 0.9247422 | 0.1302821 | 6.56382 | 2.675603
50 | 1 | 7.078 | 0.7547427 | 0.1066322 | 5.342069 | 2.729024
50.5 | 1.01 | 7.039 | 0.8847436 | 0.1256917 | 6.22771 | 2.791301
51 | 1.02 | 7.02 | 0.9047441 | 0.1288809 | 6.351304 | 2.854814
51.5 | 1.03 | 7.039 | 0.9047437 | 0.128533 | 6.368491 | 2.918499
52 | 1.04 | 7.02 | 0.8647441 | 0.1231829 | 6.070504 | 2.979204
52.5 | 1.05 | 7.02 | 0.9447441 | 0.1345789 | 6.632103 | 3.045525
53 | 1.06 | 7.039 | 0.9047437 | 0.128533 | 6.368491 | 3.10921
53.5 | 1.07 | 6.961 | 0.8647456 | 0.1242272 | 6.019494 | 3.169405
54 | 1.08 | 7.039 | 0.9047437 | 0.128533 | 6.368491 | 3.23309
54.5 | 1.09 | 7.02 | 0.9247441 | 0.1317299 | 6.491704 | 3.298007
55 | 1.1 | 7 | 0.9447446 | 0.1349635 | 6.613212 | 3.364139
55.5 | 1.11 | 7.039 | 0.8347437 | 0.1185884 | 5.875761 | 3.422897
56 | 1.12 | 7.02 | 0.9047441 | 0.1288809 | 6.351304 | 3.48641
56.5 | 1.13 | 7.078 | 0.9647427 | 0.1363016 | 6.828449 | 3.554694
57 | 1.14 | 7.059 | 0.7547432 | 0.1069193 | 5.327732 | 3.607971
57.5 | 1.15 | 7.02 | 0.8447441 | 0.1203339 | 5.930104 | 3.667273
58 | 1.16 | 7.02 | 1.004744 | 0.143126 | 7.053304 | 3.737806
58.5 | 1.17 | 7.02 | 0.7947441 | 0.1132114 | 5.579104 | 3.793597
59 | 1.18 | 7.02 | 0.7947441 | 0.1132114 | 5.579104 | 3.849388
59.5 | 1.19 | 7.039 | 0.7347437 | 0.1043818 | 5.171861 | 3.901107
60 | 1.2 | 7.039 | 0.7347437 | 0.1043818 | 5.171861 | 3.952825
60.5 | 1.21 | 7 | 0.7947446 | 0.1135349 | 5.563212 | 4.008458
61 | 1.22 | 6.981 | 0.8847451 | 0.1267361 | 6.176405 | 4.070222
61.5 | 1.23 | 7 | 0.8147446 | 0.1163921 | 5.703212 | 4.127254
62 | 1.24 | 6.981 | 0.8347451 | 0.1195739 | 5.827355 | 4.185528
62.5 | 1.25 | 7 | 0.7747446 | 0.1106778 | 5.423213 | 4.23976
63 | 1.26 | 7 | 0.8647446 | 0.1235349 | 6.053212 | 4.300292
63.5 | 1.27 | 6.981 | 0.8347451 | 0.1195739 | 5.827355 | 4.358566
64 | 1.28 | 6.981 | 0.7947451 | 0.113844 | 5.548115 | 4.414047
64.5 | 1.29 | 7 | 0.7547446 | 0.1078207 | 5.283212 | 4.466879
65 | 1.3 | 7 | 0.8847446 | 0.1263921 | 6.193212 | 4.528811
65.5 | 1.31 | 6.981 | 0.7747451 | 0.1109791 | 5.408495 | 4.582896
66 | 1.32 | 6.981 | 0.7547451 | 0.1081142 | 5.268875 | 4.635584
66.5 | 1.33 | 6.981 | 0.7747451 | 0.1109791 | 5.408495 | 4.689669
67 | 1.34 | 6.961 | 0.7547455 | 0.1084249 | 5.253784 | 4.742207
67.5 | 1.35 | 6.961 | 0.7947456 | 0.1141712 | 5.532224 | 4.797529
68 | 1.36 | 6.961 | 0.7747456 | 0.111298 | 5.393004 | 4.851459
68.5 | 1.37 | 6.981 | 0.6947451 | 0.09951942 | 4.850015 | 4.899959
69 | 1.38 | 6.981 | 0.6347451 | 0.09092467 | 4.431155 | 4.944271
69.5 | 1.39 | 6.961 | 0.6947455 | 0.09980542 | 4.836123 | 4.992632
70 | 1.4 | 6.942 | 0.634746 | 0.09143561 | 4.406407 | 5.036696
70.5 | 1.41 | 6.961 | 0.6947455 | 0.09980542 | 4.836123 | 5.085057
71 | 1.42 | 6.961 | 0.8847455 | 0.1271003 | 6.158714 | 5.146645
71.5 | 1.43 | 6.961 | 0.7947456 | 0.1141712 | 5.532224 | 5.201967
72 | 1.44 | 6.961 | 0.8447456 | 0.1213541 | 5.880274 | 5.260769
72.5 | 1.45 | 6.942 | 0.864746 | 0.1245673 | 6.003067 | 5.3208
73 | 1.46 | 6.942 | 0.674746 | 0.09719764 | 4.684087 | 5.36764
73.5 | 1.47 | 6.942 | 0.734746 | 0.1058407 | 5.100607 | 5.418646
74 | 1.48 | 6.942 | 0.7147461 | 0.1029597 | 4.961767 | 5.468264
74.5 | 1.49 | 6.922 | 0.6547465 | 0.09458921 | 4.532156 | 5.513586
75 | 1.5 | 6.942 | 0.634746 | 0.09143561 | 4.406407 | 5.55765
75.5 | 1.51 | 6.922 | 0.6147465 | 0.08881053 | 4.255275 | 5.600203
76 | 1.52 | 6.922 | 0.7147465 | 0.1032572 | 4.947475 | 5.649677
76.5 | 1.53 | 6.922 | 0.7547465 | 0.1090359 | 5.224355 | 5.701921
77 | 1.54 | 6.903 | 0.714747 | 0.1035415 | 4.933898 | 5.75126
77.5 | 1.55 | 6.825 | 0.8647489 | 0.1267031 | 5.901911 | 5.810279
78 | 1.56 | 6.903 | 0.674747 | 0.09774692 | 4.657778 | 5.856857
78.5 | 1.57 | 6.844 | 0.7347484 | 0.1073566 | 5.028618 | 5.907143
79 | 1.58 | 6.805 | 0.6547494 | 0.09621593 | 4.45557 | 5.951699
79.5 | 1.59 | 6.844 | 0.5947484 | 0.08690071 | 4.070458 | 5.992404
80 | 1.6 | 6.903 | 0.734747 | 0.1064388 | 5.071959 | 6.043123
80.5 | 1.61
81 | 1.62
81.5 | 1.63
82 | 1.64
82.5 | 1.65
83 | 1.66
83.5 | 1.67
84 | 1.68
84.5 | 1.69
85 | 1.7
85.5 | 1.71
86 | 1.72
86.5 | 1.73
87 | 1.74
87.5 | 1.75
88 | 1.76
88.5 | 1.77
89 | 1.78
89.5 | 1.79
90 | 1.8
90.5 | 1.81
91 | 1.82
91.5 | 1.83
92 | 1.84
92.5 | 1.85
93 | 1.86
93.5 | 1.87
94 | 1.88
94.5 | 1.89
95 | 1.9
95.5 | 1.91
96 | 1.92
96.5 | 1.93
97 | 1.94
97.5 | 1.95
98 | 1.96
98.5 | 1.97
99 | 1.98
99.5 | 1.99
100 | 2
100.5 | 2.01
101 | 2.02
101.5 | 2.03
102 | 2.04
102.5 | 2.05
103 | 2.06
103.5 | 2.07
104 | 2.08
104.5 | 2.09
105 | 2.1
105.5 | 2.11
106 | 2.12
106.5 | 2.13
107 | 2.14
107.5 | 2.15
108 | 2.16
108.5 | 2.17
109 | 2.18
109.5 | 2.19
110 | 2.2
110.5 | 2.21
111 | 2.22
111.5 | 2.23
112 | 2.24
112.5 | 2.25
113 | 2.26
113.5 | 2.27
114 | 2.28
114.5 | 2.29
115 | 2.3
115.5 | 2.31
116 | 2.32
116.5 | 2.33
117 | 2.34
117.5 | 2.35
118 | 2.36
118.5 | 2.37
119 | 2.38
119.5 | 2.39
120 | 2.4
120.5 | 2.41
121 | 2.42
121.5 | 2.43
122 | 2.44
122.5 | 2.45
123 | 2.46
123.5 | 2.47
124 | 2.48
124.5 | 2.49
125 | 2.5

## Resultados
Inicio paso corriente
30 | 0
30 | 0.5 | Eje Izquierdo |  | Eje Derecho
Fin de Subida |  | Máx = | 0.5 | Máx = | 0.6
36.93 | 0 | Mín = | 0 | Mín = | 0
36.93 | 0.5
¿Suavizar?
Inicio paso corriente |  | Eje Izquierdo |  | Eje Derecho
30 | 0 | Máx = | 100 | Máx = | 9
30 | 100 | Mín = | 0 | Mín = | 0
Fin de Subida
36.93 | 0
36.93 | 100
¿Suavizar?
|  | Eje Izquierdo |  | Eje Derecho
Inicio paso corriente |  | Máx = | 10 | Máx = | 6
30 | 0 | Mín = | 0 | Mín = | 0
30 | 10
Fin de Subida
36.93 | 0
36.93 | 10
|  | Eje Izquierdo |  | Eje Derecho
Inicio paso corriente |  | Máx = | 14 | Máx = | 9
30 | 0 | Mín = | 0 | Mín = | 0
30 | 14
Fin de Subida
36.93 | 0
36.93 | 14