## Parámetros
Ensayo |  |  |  |  | Fecha:
Características polvo |  | Material | Referencia polvo | Densidad de golpeo g/cm3 | Densidad aparente g/cm3 | Densidad absoluta g/cm3
|  | Al-NH3 |  | 1.19 | 0.84 | 2.725 |  | Sí
No
Activación externa |  | PRECOMPRESIÓN | No | # MPa
|  | ACTIVACIÓN ELÉC. | No | # V | # A
Características de corriente | Duraciones
|  | Aproximación | Apriete | PreCalentamiento | Calentamiento | Enfriamiento
|  | 99 | 30 | 5 | 45 | 60 | ciclos
|  | 1.98 | 0.6 | 0.1 | 0.9 | 1.2 | segundos
Intensidades
|  | I máx | So1i (grados) | I So1i (kA) | ISo2i (kA) | Energía (kJ) | EDE (kJ/g)
|  | 7.624 | 15 | 1 | 7 | 6.051099 | 3.555705
Características de Presión |  | Presión Trabajo | Presión Sinterizado
|  | 923 |  | kgf
|  | 3.812474 | 0 | bares
Características Sinterizados |  | Diámetro (mm) | Altura (mm) | Masa (g) |  | Secc (cm2)
| 1 | 12.08 | 6.05 | 1.7018 |  | 1.133331
| 2 | 11.96 | 5.91 |  |  | Volumen (cm3)
| 3 | 12.04 | 6.01 |  |  | 0.6773068
| 4 | 12.01 | 5.93
| 5 | 12.04 | 5.92 |  |  | Densid (g/cm3)
| 6 | 12.02 | 6.04 |  |  | 2.512599
| 7 | 12.07 | 6.01 |  |  | Porosidad (%)
| 8 | 11.88 | 5.94 |  |  | 7.794546
|  | 12.0125 | 5.97625
Otros Datos |  | Tª Inicial (ºC) | Lubricante | Diám Punzón (mm) | h punzones (mm) | h obleas (mm) | tS (ciclos)
|  | 20.6 |  | 11.9 | 97.31 | 9.3 | 6.710153
Observaciones
[9 empty] | 4 | 5 | 8
[9 empty] | 3 | 9 | 2

## Adquisición
394 | 472 | 0 | 74
396 | 469 | 0 | 16 | IP:x,x,x,x:
397 | 471 | 0 | 17 | 172,16,1,14
396 | 471 | 0 | 23
398 | 472 | 0 | 19 | Abrir canal. (IP: 172,16,1,14)(Return:1)
396 | 471 | 0 | 10
396 | 471 | 0 | 21
394 | 471 | 0 | 19 | Recibidos de 2548 registros (Soldadura:1691)
396 | 471 | 0 | 29
397 | 472 | 0 | 27
395 | 472 | 0 | 19 | Representar gráficas
395 | 473 | 0 | 19
395 | 470 | 0 | 29
395 | 474 | 0 | 12
395 | 473 | 0 | 16
395 | 472 | 0 | 16
396 | 470 | 0 | 25
398 | 472 | 0 | 19
396 | 472 | 0 | 23
394 | 474 | 0 | 16
396 | 472 | 0 | 17
396 | 471 | 0 | 17
394 | 472 | 0 | 16
396 | 474 | 0 | 17
395 | 472 | 0 | 16
396 | 471 | 0 | 16
396 | 472 | 0 | 14
396 | 472 | 0 | 21
396 | 473 | 0 | 17
396 | 473 | 0 | 25
394 | 471 | 0 | 21
395 | 472 | 0 | 19
394 | 473 | 0 | 16
395 | 474 | 0 | 17
397 | 472 | 0 | 19
394 | 474 | 0 | 17
396 | 471 | 0 | 25
395 | 475 | 0 | 27
396 | 473 | 0 | 23
396 | 472 | 0 | 19
398 | 473 | 0 | 23
396 | 473 | 0 | 17
397 | 473 | 0 | 17
398 | 473 | 0 | 16
396 | 472 | 0 | 19
396 | 470 | 0 | 21
394 | 472 | 0 | 25
396 | 472 | 0 | 21
396 | 473 | 0 | 19
397 | 473 | 0 | 19
395 | 472 | 0 | 17
395 | 473 | 0 | 19
395 | 472 | 0 | 21
396 | 472 | 0 | 17
396 | 472 | 0 | 25
396 | 473 | 0 | 17
397 | 471 | 0 | 16
396 | 473 | 0 | 16
396 | 471 | 0 | 16
396 | 473 | 0 | 16
396 | 473 | 0 | 23
398 | 472 | 3042 | 23
393 | 475 | 2886 | 106
397 | 473 | 2944 | 147
396 | 474 | 2983 | 165
401 | 472 | 3198 | 157
401 | 472 | 3510 | 168
405 | 472 | 3841 | 155
404 | 472 | 4056 | 157
409 | 472 | 4329 | 165
407 | 473 | 4504 | 145
413 | 471 | 4992 | 134
412 | 470 | 5128 | 132
417 | 468 | 5128 | 134
416 | 469 | 5343 | 155
423 | 469 | 6610 | 165
421 | 468 | 7468 | 165
430 | 467 | 7468 | 149
431 | 467 | 7468 | 155
436 | 465 | 7624 | 139
434 | 465 | 7527 | 135
441 | 465 | 7488 | 147
439 | 463 | 7390 | 139
446 | 463 | 7332 | 141
439 | 462 | 7176 | 124
448 | 461 | 7156 | 106
442 | 460 | 7156 | 139
448 | 460 | 7098 | 122
443 | 460 | 7078 | 112
447 | 458 | 7078 | 108
445 | 458 | 7078 | 128
449 | 458 | 7059 | 128
446 | 457 | 7039 | 114
449 | 456 | 7020 | 97
446 | 457 | 7059 | 104
451 | 456 | 7039 | 112
447 | 457 | 7059 | 116
451 | 453 | 7098 | 110
447 | 454 | 6981 | 106
451 | 457 | 6961 | 112
448 | 454 | 7000 | 104
452 | 457 | 6981 | 120
446 | 457 | 7039 | 114
452 | 457 | 7020 | 112
449 | 458 | 7000 | 99
453 | 458 | 7039 | 99
449 | 457 | 7000 | 114
452 | 458 | 7000 | 93
450 | 456 | 7020 | 108
452 | 458 | 7000 | 106
448 | 459 | 7000 | 103
454 | 460 | 7020 | 103
448 | 460 | 7020 | 108
454 | 461 | 7020 | 103
449 | 461 | 7000 | 103
453 | 460 | 7000 | 97
451 | 460 | 7000 | 114
455 | 460 | 6981 | 112
450 | 464 | 7000 | 106
456 | 461 | 6981 | 97
451 | 463 | 6981 | 101
456 | 461 | 6981 | 93
450 | 463 | 6981 | 120
456 | 464 | 7000 | 106
452 | 463 | 6981 | 104
456 | 464 | 6981 | 97
451 | 466 | 6981 | 101
455 | 465 | 6981 | 97
452 | 466 | 6981 | 93
456 | 467 | 6961 | 101
453 | 466 | 6961 | 99
456 | 465 | 6961 | 83
453 | 465 | 6961 | 95
457 | 467 | 6961 | 110
453 | 466 | 6981 | 95
457 | 467 | 6961 | 83
454 | 465 | 6942 | 99
457 | 466 | 6942 | 97
453 | 467 | 6942 | 110
456 | 467 | 6961 | 97
454 | 466 | 6942 | 116
458 | 466 | 6942 | 106
456 | 468 | 6942 | 104
458 | 468 | 6922 | 93
456 | 468 | 6922 | 114
459 | 468 | 6922 | 101
455 | 467 | 6922 | 120
459 | 468 | 6922 | 103
454 | 468 | 6922 | 97
459 | 469 | 6922 | 83
456 | 469 | 6922 | 106
460 | 469 | 6903 | 93
455 | 469 | 6883 | 108
458 | 469 | 6903 | 104
455 | 469 | 6903 | 104
457 | 469 | 6883 | 83
454 | 471 | 6805 | 99
459 | 469 | 6864 | 87
453 | 469 | 6903 | 97
459 | 470 | 6883 | 81

## Desplazamiento
ciclos | seg | x(t) | h(t) | θ(t) |  |  | θ(t) | H(t)
0.5 | 0.01 | -0.08898316 | 9.097679 | 0.3431017 |  |  | 0.3750702 | 7.841402
1 | 0.02 | 0.01101685 | 8.997679 | 0.3358009 | 0.6 | 4.013771 | 0.3751417 | 7.842302
1.5 | 0.03 | 0.06101685 | 8.947679 | 0.3320893 | 0.6 | 0 | 0.3752058 | 7.843109
2 | 0.04 | 0.01101685 | 8.997679 | 0.3358009 |  |  | 0.3752927 | 7.844202
2.5 | 0.05 | 0.1110168 | 8.897678 | 0.328336 |  |  | 0.375362 | 7.845078
3 | 0.06 | 0.01101685 | 8.997679 | 0.3358009 |  |  | 0.3754207 | 7.845825
3.5 | 0.07 | 0.01101685 | 8.997679 | 0.3358009 |  |  | 0.3755129 | 7.846983
4 | 0.08 | -0.08898316 | 9.097679 | 0.3431017 |  |  | 0.3754949 | 7.846785
4.5 | 0.09 | 0.01101685 | 8.997679 | 0.3358009 |  |  | 0.375441 | 7.846127
5 | 0.1 | 0.06101685 | 8.947679 | 0.3320893 |  |  | 0.3753342 | 7.844794
5.5 | 0.11 | -0.03898316 | 9.047679 | 0.3394715 |  |  | 0.3751218 | 7.842126
6 | 0.12 | -0.03898316 | 9.047679 | 0.3394715 |  |  | 0.3747863 | 7.837904
6.5 | 0.13 | -0.03898316 | 9.047679 | 0.3394715 |  |  | 0.3744717 | 7.833904
7 | 0.14 | -0.03898316 | 9.047679 | 0.3394715 |  |  | 0.3741395 | 7.829682
7.5 | 0.15 | -0.03898316 | 9.047679 | 0.3394715 |  |  | 0.3738248 | 7.825682
8 | 0.16 | -0.03898316 | 9.047679 | 0.3394715 |  |  | 0.3735437 | 7.822127
8.5 | 0.17 | 0.01101685 | 8.997679 | 0.3358009 |  |  | 0.3732584 | 7.818571
9 | 0.18 | 0.1110168 | 8.897678 | 0.328336 |  |  | 0.372825 | 7.813238
9.5 | 0.19 | 0.01101685 | 8.997679 | 0.3358009 |  |  | 0.3723171 | 7.807015
10 | 0.2 | -0.08898316 | 9.097679 | 0.3431017 |  |  | 0.3717346 | 7.799905
10.5 | 0.21 | 0.01101685 | 8.997679 | 0.3358009 |  |  | 0.3711689 | 7.793016
11 | 0.22 | 0.01101685 | 8.997679 | 0.3358009 |  |  | 0.3707125 | 7.78746
11.5 | 0.23 | -0.08898316 | 9.097679 | 0.3431017 | 0.6 | 11.4346 | 0.3704918 | 7.784793
12 | 0.24 | 0.01101685 | 8.997679 | 0.3358009 | 0.6 | 0 | 0.3704702 | 7.784571
12.5 | 0.25 | -0.03898316 | 9.047679 | 0.3394715 |  |  | 0.3706844 | 7.787238
13 | 0.26 | 0.01101685 | 8.997679 | 0.3358009 |  |  | 0.3711176 | 7.792571
13.5 | 0.27 | 0.01101685 | 8.997679 | 0.3358009 |  |  | 0.371803 | 7.801015
14 | 0.28 | 0.01101685 | 8.997679 | 0.3358009 |  |  | 0.372667 | 7.811682
14.5 | 0.29 | 0.01101685 | 8.997679 | 0.3358009 |  |  | 0.3736567 | 7.823905
15 | 0.3 | 0.01101685 | 8.997679 | 0.3358009 |  |  | 0.3746632 | 7.836349
15.5 | 0.31 | -0.08898316 | 9.097679 | 0.3431017 |  |  | 0.3755583 | 7.84746
16 | 0.32 | -0.03898316 | 9.047679 | 0.3394715 |  |  | 0.3762361 | 7.855905
16.5 | 0.33 | -0.08898316 | 9.097679 | 0.3431017 |  |  | 0.3766634 | 7.861238
17 | 0.34 | -0.03898316 | 9.047679 | 0.3394715 |  |  | 0.376893 | 7.864127
17.5 | 0.35 | 0.06101685 | 8.947679 | 0.3320893 |  |  | 0.3769621 | 7.865016
18 | 0.36 | -0.08898316 | 9.097679 | 0.3431017 |  |  | 0.3769085 | 7.864348
18.5 | 0.37 | 0.01101685 | 8.997679 | 0.3358009 |  |  | 0.3767322 | 7.862127
19 | 0.38 | -0.03898316 | 9.047679 | 0.3394715 |  |  | 0.3765035 | 7.859238
19.5 | 0.39 | 0.01101685 | 8.997679 | 0.3358009 |  |  | 0.3761875 | 7.855238
20 | 0.4 | 0.01101685 | 8.997679 | 0.3358009 |  |  | 0.3758546 | 7.851016
20.5 | 0.41 | 0.1110168 | 8.897678 | 0.328336 |  |  | 0.3755747 | 7.84746
21 | 0.42 | 0.01101685 | 8.997679 | 0.3358009 |  |  | 0.3754183 | 7.84546
21.5 | 0.43 | 0.06101685 | 8.947679 | 0.3320893 |  |  | 0.3753499 | 7.844571
22 | 0.44 | 0.1110168 | 8.897678 | 0.328336 | 0.6 | 0.4333652 | 0.3754045 | 7.845238
22.5 | 0.45 | 0.01101685 | 8.997679 | 0.3358009 | 0.6 | 0 | 0.3754217 | 7.84546
23 | 0.46 | 0.01101685 | 8.997679 | 0.3358009 |  |  | 0.3753664 | 7.844793
23.5 | 0.47 | -0.08898316 | 9.097679 | 0.3431017 |  |  | 0.3751857 | 7.84257
24 | 0.48 | 0.01101685 | 8.997679 | 0.3358009 |  |  | 0.3748973 | 7.839015
24.5 | 0.49 | 0.01101685 | 8.997679 | 0.3358009 |  |  | 0.3744486 | 7.833459
25 | 0.5 | 0.06101685 | 8.947679 | 0.3320893 |  |  | 0.3740013 | 7.827905
25.5 | 0.51 | -0.03898316 | 9.047679 | 0.3394715 |  |  | 0.3735552 | 7.822349
26 | 0.52 | -0.03898316 | 9.047679 | 0.3394715 |  |  | 0.3731464 | 7.817238
26.5 | 0.53 | -0.03898316 | 9.047679 | 0.3394715 |  |  | 0.3727195 | 7.811904
27 | 0.54 | 0.01101685 | 8.997679 | 0.3358009 |  |  | 0.372434 | 7.808349
27.5 | 0.55 | 0.01101685 | 8.997679 | 0.3358009 |  |  | 0.3721627 | 7.805016
28 | 0.56 | 0.01101685 | 8.997679 | 0.3358009 |  |  | 0.3719411 | 7.802349
28.5 | 0.57 | 0.06101685 | 8.947679 | 0.3320893 |  |  | 0.3716404 | 7.798794
29 | 0.58 | 0.01101685 | 8.997679 | 0.3358009 |  |  | 0.3713712 | 7.795682
29.5 | 0.59 | 0.01101685 | 8.997679 | 0.3358009 |  |  | 0.3707694 | 7.788571
30 | 0.6 | 0.01101685 | 8.997679 | 0.3358009 |  |  | 0.3699269 | 7.778571
30.5 | 0.61 | 0.01101685 | 8.997679 | 0.3358009 |  |  | 0.3685414 | 7.762127
31 | 0.62 | 0.1110168 | 8.897678 | 0.328336 |  |  | 0.3667579 | 7.741015
31.5 | 0.63 | -0.1389832 | 9.147678 | 0.3466921 |  |  | 0.3641653 | 7.710571
32 | 0.64 | 0.06101685 | 8.947679 | 0.3320893 |  |  | 0.3609946 | 7.673682
32.5 | 0.65 | 0.01101685 | 8.997679 | 0.3358009 |  |  | 0.3568092 | 7.625682
33 | 0.66 | 0.2610168 | 8.747679 | 0.3168187 |  |  | 0.351833 | 7.56946
33.5 | 0.67 | 0.2610168 | 8.747679 | 0.3168187 |  |  | 0.3455728 | 7.499905
34 | 0.68 | 0.4610168 | 8.547679 | 0.3008336 |  |  | 0.3384776 | 7.422349
34.5 | 0.69 | 0.4110169 | 8.597679 | 0.3048996 |  |  | 0.3301619 | 7.333015
35 | 0.7 | 0.6610168 | 8.347679 | 0.2840824 |  |  | 0.3211932 | 7.238348
35.5 | 0.71 | 0.5610169 | 8.447679 | 0.2925571 |  |  | 0.3112944 | 7.135904
36 | 0.72 | 0.8610169 | 8.147678 | 0.2665088 |  |  | 0.3011935 | 7.03346
36.5 | 0.73 | 0.8110169 | 8.197679 | 0.2709826 |  |  | 0.290509 | 6.927461
37 | 0.74 | 1.061017 | 7.947679 | 0.2480509 |  |  | 0.2800082 | 6.825682
37.5 | 0.75 | 1.011017 | 7.997679 | 0.2527519 |  |  | 0.2694481 | 6.725683
38 | 0.76 | 1.361017 | 7.647679 | 0.2185537 |  |  | 0.2595809 | 6.634349
38.5 | 0.77 | 1.261017 | 7.747679 | 0.2286399 |  |  | 0.2499438 | 6.547237
39 | 0.78 | 1.711017 | 7.297679 | 0.1810752 |  |  | 0.2412587 | 6.470571
39.5 | 0.79 | 1.761017 | 7.247679 | 0.1754256 |  |  | 0.2329286 | 6.398793
40 | 0.8 | 2.011017 | 6.997679 | 0.1459668 |  |  | 0.2254058 | 6.335459
40.5 | 0.81 | 1.911017 | 7.097679 | 0.1579993 |  |  | 0.21807 | 6.275015
41 | 0.82 | 2.261017 | 6.747679 | 0.114325 |  |  | 0.2115753 | 6.222571
41.5 | 0.83 | 2.161017 | 6.847679 | 0.127259 |  |  | 0.2052385 | 6.172349
42 | 0.84 | 2.511017 | 6.497679 | 0.08024845 |  |  | 0.1996535 | 6.128793
42.5 | 0.85 | 2.161017 | 6.847679 | 0.127259 |  |  | 0.1942145 | 6.087015
43 | 0.86 | 2.611017 | 6.397679 | 0.06587213 |  |  | 0.1894583 | 6.051016
43.5 | 0.87 | 2.311017 | 6.697679 | 0.1077132 |  |  | 0.1846137 | 6.014793
44 | 0.88 | 2.611017 | 6.397679 | 0.06587213 |  |  | 0.1803505 | 5.983237
44.5 | 0.89 | 2.361017 | 6.647679 | 0.101002 |  |  | 0.176075 | 5.951904
45 | 0.9 | 2.561017 | 6.447679 | 0.073116 |  |  | 0.1723395 | 5.924793
45.5 | 0.91 | 2.461017 | 6.547679 | 0.08727197 |  |  | 0.168439 | 5.896793
46 | 0.92 | 2.661017 | 6.347679 | 0.05851408 |  |  | 0.1650594 | 5.872793
46.5 | 0.93 | 2.511017 | 6.497679 | 0.08024845 |  |  | 0.1614582 | 5.84746
47 | 0.94 | 2.661017 | 6.347679 | 0.05851408 |  |  | 0.1581105 | 5.824126
47.5 | 0.95 | 2.511017 | 6.497679 | 0.08024845 |  |  | 0.1544455 | 5.798793
48 | 0.96 | 2.761017 | 6.247679 | 0.04344472 |  |  | 0.1511758 | 5.776349
48.5 | 0.97 | 2.561017 | 6.447679 | 0.073116 |  |  | 0.1475903 | 5.751904
49 | 0.98 | 2.761017 | 6.247679 | 0.04344472 |  |  | 0.1443035 | 5.729682
49.5 | 0.99 | 2.561017 | 6.447679 | 0.073116 |  |  | 0.1407504 | 5.705905
50 | 1 | 2.761017 | 6.247679 | 0.04344472 |  |  | 0.1374979 | 5.684349
50.5 | 1.01 | 2.611017 | 6.397679 | 0.06587213 |  |  | 0.133877 | 5.660571
51 | 1.02 | 2.811017 | 6.197679 | 0.03572765 |  |  | 0.1303859 | 5.637904
51.5 | 1.03 | 2.511017 | 6.497679 | 0.08024845 |  |  | 0.1263698 | 5.612127
52 | 1.04 | 2.811017 | 6.197679 | 0.03572765 |  |  | 0.1224539 | 5.587237
52.5 | 1.05 | 2.661017 | 6.347679 | 0.05851408 |  |  | 0.1179314 | 5.558793
53 | 1.06 | 2.861017 | 6.147679 | 0.02788512 |  |  | 0.1134276 | 5.530793
53.5 | 1.07 | 2.661017 | 6.347679 | 0.05851408 |  |  | 0.1085174 | 5.500571
54 | 1.08 | 2.811017 | 6.197679 | 0.03572765 |  |  | 0.1039653 | 5.472794
54.5 | 1.09 | 2.711017 | 6.297679 | 0.05103926 |  |  | 0.09911616 | 5.44346
55 | 1.1 | 2.811017 | 6.197679 | 0.03572765 |  |  | 0.09474574 | 5.417237
55.5 | 1.11 | 2.611017 | 6.397679 | 0.06587213 |  |  | 0.09030683 | 5.390793
56 | 1.12 | 2.911017 | 6.097679 | 0.0199139 |  |  | 0.08651028 | 5.368349
56.5 | 1.13 | 2.611017 | 6.397679 | 0.06587213 |  |  | 0.08265173 | 5.345682
57 | 1.14 | 2.911017 | 6.097679 | 0.0199139 |  |  | 0.07945649 | 5.327015
57.5 | 1.15 | 2.661017 | 6.347679 | 0.05851408 |  |  | 0.07619852 | 5.308126
58 | 1.16 | 2.861017 | 6.147679 | 0.02788512 |  |  | 0.07342684 | 5.292127
58.5 | 1.17 | 2.761017 | 6.247679 | 0.04344472 |  |  | 0.07025222 | 5.273904
59 | 1.18 | 2.961017 | 6.047679 | 0.01181095 |  |  | 0.06736511 | 5.25746
59.5 | 1.19 | 2.711017 | 6.297679 | 0.05103926 |  |  | 0.06397282 | 5.238348
60 | 1.2 | 3.011017 | 5.997679 | 0.003572826 |  |  | 0.06094619 | 5.22146
60.5 | 1.21 | 2.761017 | 6.247679 | 0.04344472 |  |  | 0.0576039 | 5.203015
61 | 1.22 | 3.011017 | 5.997679 | 0.003572826 |  |  | 0.05474932 | 5.18746
61.5 | 1.23 | 2.711017 | 6.297679 | 0.05103926 |  |  | 0.05152985 | 5.170127
62 | 1.24 | 3.011017 | 5.997679 | 0.003572826 |  |  | 0.04889075 | 5.156126
62.5 | 1.25 | 2.811017 | 6.197679 | 0.03572765 |  |  | 0.04586454 | 5.140127
63 | 1.26 | 3.011017 | 5.997679 | 0.003572826 |  |  | 0.04331469 | 5.126793
63.5 | 1.27 | 2.761017 | 6.247679 | 0.04344472 |  |  | 0.04062997 | 5.112793
64 | 1.28 | 2.961017 | 6.047679 | 0.01181095 |  |  | 0.03883446 | 5.10346
64.5 | 1.29 | 2.811017 | 6.197679 | 0.03572765 |  |  | 0.03675676 | 5.092571
65 | 1.3 | 3.011017 | 5.997679 | 0.003572826 |  |  | 0.03531114 | 5.085015
65.5 | 1.31 | 2.861017 | 6.147679 | 0.02788512 |  |  | 0.03339178 | 5.075016
66 | 1.32 | 3.011017 | 5.997679 | 0.003572826 |  |  | 0.0317597 | 5.066571
66.5 | 1.33 | 2.861017 | 6.147679 | 0.02788512 |  |  | 0.02929821 | 5.053904
67 | 1.34 | 3.061017 | 5.947679 | -0.004803812 |  |  | 0.02715813 | 5.043015
67.5 | 1.35 | 2.861017 | 6.147679 | 0.02788512 |  |  | 0.02436356 | 5.028793
68 | 1.36 | 3.061017 | 5.947679 | -0.004803812 |  |  | 0.02205201 | 5.017016
68.5 | 1.37 | 2.911017 | 6.097679 | 0.0199139 |  |  | 0.0191424 | 5.002126
69 | 1.38 | 3.061017 | 5.947679 | -0.004803812 |  |  | 0.01676469 | 4.989904
69.5 | 1.39 | 2.861017 | 6.147679 | 0.02788512 |  |  | 0.01395953 | 4.97546
70 | 1.4 | 3.011017 | 5.997679 | 0.003572826 |  |  | 0.0118607 | 4.964571
70.5 | 1.41 | 2.911017 | 6.097679 | 0.0199139 |  |  | 0.009501089 | 4.952348
71 | 1.42 | 3.111017 | 5.897679 | -0.0133224 |  |  | 0.00793357 | 4.944127
71.5 | 1.43 | 3.011017 | 5.997679 | 0.003572826 |  |  | 0.00622406 | 4.935237
72 | 1.44 | 3.111017 | 5.897679 | -0.0133224 |  |  | 0.005396735 | 4.930793
72.5 | 1.45 | 3.011017 | 5.997679 | 0.003572826 |  |  | 0.004197815 | 4.924571
73 | 1.46 | 3.161017 | 5.847679 | -0.02198675 |  |  | 0.0035993 | 4.92146
73.5 | 1.47 | 2.961017 | 6.047679 | 0.01181095 |  |  | 0.002758215 | 4.917238
74 | 1.48 | 3.161017 | 5.847679 | -0.02198675 |  |  | 0.002359803 | 4.915238
74.5 | 1.49 | 2.911017 | 6.097679 | 0.0199139 |  |  | 0.001370327 | 4.910349
75 | 1.5 | 3.161017 | 5.847679 | -0.02198675 |  |  | 0.000966048 | 4.908349
75.5 | 1.51 | 3.011017 | 5.997679 | 0.003572826 |  |  | 0.0002782706 | 4.9
76 | 1.52 | 3.211017 | 5.797679 | -0.03080045 |  |  | 0 | 4.9
76.5 | 1.53 | 2.961017 | 6.047679 | 0.01181095 |  |  | 0 | 4.9
77 | 1.54 | 3.111017 | 5.897679 | -0.0133224 |  |  | 0 | 4.9
77.5 | 1.55 | 2.961017 | 6.047679 | 0.01181095 |  |  | 0 | 4.9
78 | 1.56 | 3.061017 | 5.947679 | -0.004803812 |  |  | 0 | 4.9
78.5 | 1.57 | 2.911017 | 6.097679 | 0.0199139 |  |  | 0 | 4.9
79 | 1.58 | 3.161017 | 5.847679 | -0.02198675 |  |  | 0 | 4.9
79.5 | 1.59 | 2.861017 | 6.147679 | 0.02788512 |  |  | 0 | 4.9
80 | 1.6 | 3.161017 | 5.847679 | -0.02198675 |  |  | 0 | 4.9
80.5 | 1.61
81 | 1.62
81.5 | 1.63
82 | 1.64
82.5 | 1.65
83 | 1.66
83.5 | 1.67
84 | 1.68
84.5 | 1.69
85 | 1.7
85.5 | 1.71
86 | 1.72
86.5 | 1.73
87 | 1.74
87.5 | 1.75
88 | 1.76
88.5 | 1.77
89 | 1.78
89.5 | 1.79
90 | 1.8
90.5 | 1.81
91 | 1.82
91.5 | 1.83
92 | 1.84
92.5 | 1.85
93 | 1.86
93.5 | 1.87
94 | 1.88
94.5 | 1.89
95 | 1.9
95.5 | 1.91
96 | 1.92
96.5 | 1.93
97 | 1.94
97.5 | 1.95
98 | 1.96
98.5 | 1.97
99 | 1.98
99.5 | 1.99
100 | 2
100.5 | 2.01
101 | 2.02
101.5 | 2.03
102 | 2.04
102.5 | 2.05
103 | 2.06
103.5 | 2.07
104 | 2.08
104.5 | 2.09
105 | 2.1
105.5 | 2.11
106 | 2.12
106.5 | 2.13
107 | 2.14
107.5 | 2.15
108 | 2.16
108.5 | 2.17
109 | 2.18
109.5 | 2.19
110 | 2.2
110.5 | 2.21
111 | 2.22
111.5 | 2.23
112 | 2.24
112.5 | 2.25
113 | 2.26
113.5 | 2.27
114 | 2.28
114.5 | 2.29
115 | 2.3
115.5 | 2.31
116 | 2.32
116.5 | 2.33
117 | 2.34
117.5 | 2.35
118 | 2.36
118.5 | 2.37
119 | 2.38
119.5 | 2.39
120 | 2.4
120.5 | 2.41
121 | 2.42
121.5 | 2.43
122 | 2.44
122.5 | 2.45
123 | 2.46
123.5 | 2.47
124 | 2.48
124.5 | 2.49
125 | 2.5

## Fuerza
ciclos | seg | Fuerza | Presión
0.5 | 0.01 | 9.26064 | 83.264 | 0.6 | 11.64937
1 | 0.02 | 9.20178 | 82.73478 | 0.6 | 0
1.5 | 0.03 | 9.24102 | 83.08759
2 | 0.04 | 9.24102 | 83.08759
2.5 | 0.05 | 9.26064 | 83.264
3 | 0.06 | 9.24102 | 83.08759
3.5 | 0.07 | 9.24102 | 83.08759
4 | 0.08 | 9.24102 | 83.08759
4.5 | 0.09 | 9.24102 | 83.08759
5 | 0.1 | 9.26064 | 83.264
5.5 | 0.11 | 9.26064 | 83.264
6 | 0.12 | 9.28026 | 83.44041
6.5 | 0.13 | 9.2214 | 82.91119
7 | 0.14 | 9.29988 | 83.61681
7.5 | 0.15 | 9.28026 | 83.44041
8 | 0.16 | 9.26064 | 83.264
8.5 | 0.17 | 9.2214 | 82.91119 | 0.6 | 104.7415
9 | 0.18 | 9.26064 | 83.264 | 0.6 | 0
9.5 | 0.19 | 9.26064 | 83.264
10 | 0.2 | 9.29988 | 83.61681
10.5 | 0.21 | 9.26064 | 83.264
11 | 0.22 | 9.24102 | 83.08759
11.5 | 0.23 | 9.26064 | 83.264
12 | 0.24 | 9.29988 | 83.61681
12.5 | 0.25 | 9.26064 | 83.264
13 | 0.26 | 9.24102 | 83.08759
13.5 | 0.27 | 9.26064 | 83.264
14 | 0.28 | 9.26064 | 83.264
14.5 | 0.29 | 9.28026 | 83.44041
15 | 0.3 | 9.28026 | 83.44041
15.5 | 0.31 | 9.24102 | 83.08759
16 | 0.32 | 9.26064 | 83.264
16.5 | 0.33 | 9.28026 | 83.44041
17 | 0.34 | 9.29988 | 83.61681
17.5 | 0.35 | 9.26064 | 83.264
18 | 0.36 | 9.29988 | 83.61681
18.5 | 0.37 | 9.24102 | 83.08759
19 | 0.38 | 9.3195 | 83.79322
19.5 | 0.39 | 9.28026 | 83.44041
20 | 0.4 | 9.26064 | 83.264
20.5 | 0.41 | 9.28026 | 83.44041
21 | 0.42 | 9.28026 | 83.44041
21.5 | 0.43 | 9.28026 | 83.44041
22 | 0.44 | 9.28026 | 83.44041
22.5 | 0.45 | 9.26064 | 83.264
23 | 0.46 | 9.2214 | 82.91119
23.5 | 0.47 | 9.26064 | 83.264
24 | 0.48 | 9.26064 | 83.264
24.5 | 0.49 | 9.28026 | 83.44041
25 | 0.5 | 9.28026 | 83.44041
25.5 | 0.51 | 9.26064 | 83.264
26 | 0.52 | 9.28026 | 83.44041
26.5 | 0.53 | 9.26064 | 83.264
27 | 0.54 | 9.26064 | 83.264
27.5 | 0.55 | 9.26064 | 83.264
28 | 0.56 | 9.28026 | 83.44041
28.5 | 0.57 | 9.24102 | 83.08759
29 | 0.58 | 9.28026 | 83.44041
29.5 | 0.59 | 9.24102 | 83.08759
30 | 0.6 | 9.28026 | 83.44041
30.5 | 0.61 | 9.28026 | 83.44041
31 | 0.62 | 9.26064 | 83.264
31.5 | 0.63 | 9.3195 | 83.79322
32 | 0.64 | 9.28026 | 83.44041
32.5 | 0.65 | 9.29988 | 83.61681
33 | 0.66 | 9.26064 | 83.264
33.5 | 0.67 | 9.26064 | 83.264
34 | 0.68 | 9.26064 | 83.264
34.5 | 0.69 | 9.26064 | 83.264
35 | 0.7 | 9.26064 | 83.264
35.5 | 0.71 | 9.28026 | 83.44041
36 | 0.72 | 9.24102 | 83.08759
36.5 | 0.73 | 9.2214 | 82.91119
37 | 0.74 | 9.18216 | 82.55838
37.5 | 0.75 | 9.20178 | 82.73478
38 | 0.76 | 9.20178 | 82.73478
38.5 | 0.77 | 9.18216 | 82.55838
39 | 0.78 | 9.16254 | 82.38197
39.5 | 0.79 | 9.16254 | 82.38197
40 | 0.8 | 9.1233 | 82.02915
40.5 | 0.81 | 9.1233 | 82.02915
41 | 0.82 | 9.1233 | 82.02915
41.5 | 0.83 | 9.08406 | 81.67634
42 | 0.84 | 9.08406 | 81.67634
42.5 | 0.85 | 9.06444 | 81.49993
43 | 0.86 | 9.04482 | 81.32352
43.5 | 0.87 | 9.0252 | 81.14712
44 | 0.88 | 9.0252 | 81.14712
44.5 | 0.89 | 9.0252 | 81.14712
45 | 0.9 | 8.98596 | 80.7943
45.5 | 0.91 | 8.98596 | 80.7943
46 | 0.92 | 8.98596 | 80.7943
46.5 | 0.93 | 8.96634 | 80.6179
47 | 0.94 | 8.94672 | 80.44149
47.5 | 0.95 | 8.96634 | 80.6179
48 | 0.96 | 8.94672 | 80.44149
48.5 | 0.97 | 8.96634 | 80.6179
49 | 0.98 | 8.88786 | 79.91228
49.5 | 0.99 | 8.90748 | 80.08868
50 | 1 | 8.96634 | 80.6179
50.5 | 1.01 | 8.90748 | 80.08868
51 | 1.02 | 8.96634 | 80.6179
51.5 | 1.03 | 8.96634 | 80.6179
52 | 1.04 | 8.96634 | 80.6179
52.5 | 1.05 | 8.98596 | 80.7943
53 | 1.06 | 8.98596 | 80.7943
53.5 | 1.07 | 8.96634 | 80.6179
54 | 1.08 | 8.98596 | 80.7943
54.5 | 1.09 | 8.94672 | 80.44149
55 | 1.1 | 8.98596 | 80.7943
55.5 | 1.11 | 9.00558 | 80.97071
56 | 1.12 | 9.0252 | 81.14712
56.5 | 1.13 | 9.0252 | 81.14712
57 | 1.14 | 9.04482 | 81.32352
57.5 | 1.15 | 9.04482 | 81.32352
58 | 1.16 | 9.0252 | 81.14712
58.5 | 1.17 | 9.0252 | 81.14712
59 | 1.18 | 9.0252 | 81.14712
59.5 | 1.19 | 9.10368 | 81.85275
60 | 1.2 | 9.04482 | 81.32352
60.5 | 1.21 | 9.08406 | 81.67634
61 | 1.22 | 9.04482 | 81.32352
61.5 | 1.23 | 9.08406 | 81.67634
62 | 1.24 | 9.10368 | 81.85275
62.5 | 1.25 | 9.08406 | 81.67634
63 | 1.26 | 9.10368 | 81.85275
63.5 | 1.27 | 9.14292 | 82.20556
64 | 1.28 | 9.1233 | 82.02915
64.5 | 1.29 | 9.14292 | 82.20556
65 | 1.3 | 9.16254 | 82.38197
65.5 | 1.31 | 9.14292 | 82.20556
66 | 1.32 | 9.1233 | 82.02915
66.5 | 1.33 | 9.1233 | 82.02915
67 | 1.34 | 9.16254 | 82.38197
67.5 | 1.35 | 9.14292 | 82.20556
68 | 1.36 | 9.16254 | 82.38197
68.5 | 1.37 | 9.1233 | 82.02915
69 | 1.38 | 9.14292 | 82.20556
69.5 | 1.39 | 9.16254 | 82.38197
70 | 1.4 | 9.16254 | 82.38197
70.5 | 1.41 | 9.14292 | 82.20556
71 | 1.42 | 9.14292 | 82.20556
71.5 | 1.43 | 9.18216 | 82.55838
72 | 1.44 | 9.18216 | 82.55838
72.5 | 1.45 | 9.18216 | 82.55838
73 | 1.46 | 9.18216 | 82.55838
73.5 | 1.47 | 9.16254 | 82.38197
74 | 1.48 | 9.18216 | 82.55838
74.5 | 1.49 | 9.18216 | 82.55838
75 | 1.5 | 9.20178 | 82.73478
75.5 | 1.51 | 9.20178 | 82.73478
76 | 1.52 | 9.20178 | 82.73478
76.5 | 1.53 | 9.20178 | 82.73478
77 | 1.54 | 9.20178 | 82.73478
77.5 | 1.55 | 9.20178 | 82.73478
78 | 1.56 | 9.20178 | 82.73478
78.5 | 1.57 | 9.24102 | 83.08759
79 | 1.58 | 9.20178 | 82.73478
79.5 | 1.59 | 9.20178 | 82.73478
80 | 1.6 | 9.2214 | 82.91119
80.5 | 1.61
81 | 1.62
81.5 | 1.63
82 | 1.64
82.5 | 1.65
83 | 1.66
83.5 | 1.67
84 | 1.68
84.5 | 1.69
85 | 1.7
85.5 | 1.71
86 | 1.72
86.5 | 1.73
87 | 1.74
87.5 | 1.75
88 | 1.76
88.5 | 1.77
89 | 1.78
89.5 | 1.79
90 | 1.8
90.5 | 1.81
91 | 1.82
91.5 | 1.83
92 | 1.84
92.5 | 1.85
93 | 1.86
93.5 | 1.87
94 | 1.88
94.5 | 1.89
95 | 1.9
95.5 | 1.91
96 | 1.92
96.5 | 1.93
97 | 1.94
97.5 | 1.95
98 | 1.96
98.5 | 1.97
99 | 1.98
99.5 | 1.99
100 | 2
100.5 | 2.01
101 | 2.02
101.5 | 2.03
102 | 2.04
102.5 | 2.05
103 | 2.06
103.5 | 2.07
104 | 2.08
104.5 | 2.09
105 | 2.1
105.5 | 2.11
106 | 2.12
106.5 | 2.13
107 | 2.14
107.5 | 2.15
108 | 2.16
108.5 | 2.17
109 | 2.18
109.5 | 2.19
110 | 2.2
110.5 | 2.21
111 | 2.22
111.5 | 2.23
112 | 2.24
112.5 | 2.25
113 | 2.26
113.5 | 2.27
114 | 2.28
114.5 | 2.29
115 | 2.3
115.5 | 2.31
116 | 2.32
116.5 | 2.33
117 | 2.34
117.5 | 2.35
118 | 2.36
118.5 | 2.37
119 | 2.38
119.5 | 2.39
120 | 2.4
120.5 | 2.41
121 | 2.42
121.5 | 2.43
122 | 2.44
122.5 | 2.45
123 | 2.46
123.5 | 2.47
124 | 2.48
124.5 | 2.49
125 | 2.5

## Resistencia
ciclos | seg | Intensidad | Tensión | Resistencia | Potencia | Energía
0.5 | 0.01 | 0 | 0.5471187 |  |  |  | 0.6 | 9.53
1 | 0.02 | 0 | -0.03288136 |  |  |  | 0.6 | 0 | La línea vertical roja señala el fin del precalentamiento
1.5 | 0.03 | 0 | -0.02288136 |  |  |  | 0.7 | 9.53
2 | 0.04 | 0 | 0.03711864 |  |  |  | 0.7 | 0
2.5 | 0.05 | 0 | -0.002881355
3 | 0.06 | 0 | -0.09288135
3.5 | 0.07 | 0 | 0.01711864
4 | 0.08 | 0 | -0.002881355
4.5 | 0.09 | 0 | 0.09711865
5 | 0.1 | 0 | 0.07711864
5.5 | 0.11 | 0 | -0.002881355
6 | 0.12 | 0 | -0.002881355
6.5 | 0.13 | 0 | 0.09711865
7 | 0.14 | 0 | -0.07288136
7.5 | 0.15 | 0 | -0.03288136
8 | 0.16 | 0 | -0.03288136
8.5 | 0.17 | 0 | 0.05711864
9 | 0.18 | 0 | -0.002881355 |  |  |  | 0.6 | 1.858791
9.5 | 0.19 | 0 | 0.03711864 |  |  |  | 0.6 | 0
10 | 0.2 | 0 | -0.03288136
10.5 | 0.21 | 0 | -0.02288136
11 | 0.22 | 0 | -0.02288136
11.5 | 0.23 | 0 | -0.03288136
12 | 0.24 | 0 | -0.02288136
12.5 | 0.25 | 0 | -0.03288136
13 | 0.26 | 0 | -0.03288136
13.5 | 0.27 | 0 | -0.05288136
14 | 0.28 | 0 | 0.01711864
14.5 | 0.29 | 0 | -0.02288136
15 | 0.3 | 0 | 0.05711864
15.5 | 0.31 | 0 | 0.01711864
16 | 0.32 | 0 | -0.002881355
16.5 | 0.33 | 0 | -0.03288136 |  |  |  | 0.6 | 0.6105623
17 | 0.34 | 0 | -0.02288136 |  |  |  | 0.6 | 0
17.5 | 0.35 | 0 | -0.002881355
18 | 0.36 | 0 | -0.02288136
18.5 | 0.37 | 0 | 0.05711864
19 | 0.38 | 0 | 0.07711864
19.5 | 0.39 | 0 | 0.03711864
20 | 0.4 | 0 | -0.002881355
20.5 | 0.41 | 0 | 0.03711864
21 | 0.42 | 0 | -0.02288136
21.5 | 0.43 | 0 | -0.02288136
22 | 0.44 | 0 | -0.03288136
22.5 | 0.45 | 0 | -0.002881355
23 | 0.46 | 0 | 0.01711864
23.5 | 0.47 | 0 | 0.05711864
24 | 0.48 | 0 | 0.01711864
24.5 | 0.49 | 0 | -0.002881355 |  |  |  | 0.6 | 13.6005
25 | 0.5 | 0 | -0.002881355 |  |  |  | 0.6 | 0
25.5 | 0.51 | 0 | -0.02288136
26 | 0.52 | 0 | -0.002881355
26.5 | 0.53 | 0 | 0.01711864
27 | 0.54 | 0 | -0.02288136
27.5 | 0.55 | 0 | 0.05711864
28 | 0.56 | 0 | -0.02288136
28.5 | 0.57 | 0 | -0.03288136
29 | 0.58 | 0 | -0.03288136
29.5 | 0.59 | 0 | -0.03288136
30 | 0.6 | 0 | -0.03288136
30.5 | 0.61 | 0 | 0.03711864
31 | 0.62 | 3.042 | 0.03704449 | 0.01217768 | 0.1126893 | 0.001126893
31.5 | 0.63 | 2.886 | 0.8670483 | 0.3004326 | 2.502301 | 0.02614991
32 | 0.64 | 2.944 | 1.277047 | 0.4337795 | 3.759626 | 0.06374617
32.5 | 0.65 | 2.983 | 1.457046 | 0.4884498 | 4.346368 | 0.1072098
33 | 0.66 | 3.198 | 1.377041 | 0.4305943 | 4.403776 | 0.1512476
33.5 | 0.67 | 3.51 | 1.487033 | 0.4236561 | 5.219486 | 0.2034425
34 | 0.68 | 3.841 | 1.357025 | 0.3532999 | 5.212333 | 0.2555658
34.5 | 0.69 | 4.056 | 1.37702 | 0.3395019 | 5.585193 | 0.3114177
35 | 0.7 | 4.329 | 1.457013 | 0.3365704 | 6.30741 | 0.3744918
35.5 | 0.71 | 4.504 | 1.257009 | 0.2790872 | 5.661568 | 0.4311075
36 | 0.72 | 4.992 | 1.146997 | 0.229767 | 5.725809 | 0.4883656
36.5 | 0.73 | 5.128 | 1.126994 | 0.2197725 | 5.779222 | 0.5461578
37 | 0.74 | 5.128 | 1.146994 | 0.2236727 | 5.881783 | 0.6049756
37.5 | 0.75 | 5.343 | 1.356988 | 0.253975 | 7.250389 | 0.6774795
38 | 0.76 | 6.61 | 1.456957 | 0.2204172 | 9.630489 | 0.7737844
38.5 | 0.77 | 7.468 | 1.456937 | 0.1950906 | 10.8804 | 0.8825884
39 | 0.78 | 7.468 | 1.296937 | 0.1736659 | 9.685523 | 0.9794437
39.5 | 0.79 | 7.468 | 1.356937 | 0.1817001 | 10.1336 | 1.08078
40 | 0.8 | 7.624 | 1.196933 | 0.1569954 | 9.125416 | 1.172034
40.5 | 0.81 | 7.527 | 1.156935 | 0.1537047 | 8.708251 | 1.259116
41 | 0.82 | 7.488 | 1.276936 | 0.170531 | 9.561698 | 1.354733
41.5 | 0.83 | 7.39 | 1.196939 | 0.1619673 | 8.845375 | 1.443187
42 | 0.84 | 7.332 | 1.21694 | 0.1659765 | 8.922604 | 1.532413
42.5 | 0.85 | 7.176 | 1.046944 | 0.1458952 | 7.512869 | 1.607542
43 | 0.86 | 7.156 | 0.8669442 | 0.1211493 | 6.203853 | 1.66958
43.5 | 0.87 | 7.156 | 1.196944 | 0.1672644 | 8.565333 | 1.755234
44 | 0.88 | 7.098 | 1.026946 | 0.144681 | 7.289261 | 1.828126
44.5 | 0.89 | 7.078 | 0.9269461 | 0.1309616 | 6.560925 | 1.893735
45 | 0.9 | 7.078 | 0.8869461 | 0.1253103 | 6.277804 | 1.956513
45.5 | 0.91 | 7.078 | 1.086946 | 0.1535668 | 7.693405 | 2.033448
46 | 0.92 | 7.059 | 1.086947 | 0.1539803 | 7.672756 | 2.110175
46.5 | 0.93 | 7.039 | 0.946947 | 0.1345286 | 6.66556 | 2.176831
47 | 0.94 | 7.02 | 0.7769475 | 0.1106763 | 5.454172 | 2.231373
47.5 | 0.95 | 7.059 | 0.8469465 | 0.1199811 | 5.978596 | 2.291158
48 | 0.96 | 7.039 | 0.9269471 | 0.1316873 | 6.52478 | 2.356406
48.5 | 0.97 | 7.059 | 0.9669465 | 0.1369807 | 6.825675 | 2.424663
49 | 0.98 | 7.098 | 0.9069456 | 0.1277748 | 6.4375 | 2.489038
49.5 | 0.99 | 6.981 | 0.8669485 | 0.1241869 | 6.052167 | 2.54956
50 | 1 | 6.961 | 0.926949 | 0.1331632 | 6.452492 | 2.614084
50.5 | 1.01 | 7 | 0.846948 | 0.1209926 | 5.928636 | 2.673371
51 | 1.02 | 6.981 | 1.006949 | 0.1442413 | 7.029508 | 2.743666
51.5 | 1.03 | 7.039 | 0.946947 | 0.1345286 | 6.66556 | 2.810322
52 | 1.04 | 7.02 | 0.9269475 | 0.1320438 | 6.507172 | 2.875393
52.5 | 1.05 | 7 | 0.796948 | 0.1138497 | 5.578636 | 2.93118
53 | 1.06 | 7.039 | 0.7969471 | 0.1132188 | 5.60971 | 2.987277
53.5 | 1.07 | 7 | 0.946948 | 0.1352783 | 6.628636 | 3.053563
54 | 1.08 | 7 | 0.736948 | 0.1052783 | 5.158636 | 3.10515
54.5 | 1.09 | 7.02 | 0.8869475 | 0.1263458 | 6.226371 | 3.167413
55 | 1.1 | 7 | 0.866948 | 0.1238497 | 6.068636 | 3.2281
55.5 | 1.11 | 7 | 0.836948 | 0.119564 | 5.858636 | 3.286686
56 | 1.12 | 7.02 | 0.8369475 | 0.1192233 | 5.875371 | 3.34544
56.5 | 1.13 | 7.02 | 0.8869475 | 0.1263458 | 6.226371 | 3.407703
57 | 1.14 | 7.02 | 0.8369475 | 0.1192233 | 5.875371 | 3.466457
57.5 | 1.15 | 7 | 0.836948 | 0.119564 | 5.858636 | 3.525043
58 | 1.16 | 7 | 0.776948 | 0.1109926 | 5.438636 | 3.57943
58.5 | 1.17 | 7 | 0.946948 | 0.1352783 | 6.628636 | 3.645716
59 | 1.18 | 6.981 | 0.9269485 | 0.1327816 | 6.471027 | 3.710427
59.5 | 1.19 | 7 | 0.866948 | 0.1238497 | 6.068636 | 3.771113
60 | 1.2 | 6.981 | 0.7769485 | 0.1112947 | 5.423877 | 3.825352
60.5 | 1.21 | 6.981 | 0.8169485 | 0.1170246 | 5.703117 | 3.882383
61 | 1.22 | 6.981 | 0.7369485 | 0.1055649 | 5.144638 | 3.933829
61.5 | 1.23 | 6.981 | 1.006949 | 0.1442413 | 7.029508 | 4.004124
62 | 1.24 | 7 | 0.866948 | 0.1238497 | 6.068636 | 4.064811
62.5 | 1.25 | 6.981 | 0.8469484 | 0.1213219 | 5.912547 | 4.123936
63 | 1.26 | 6.981 | 0.7769485 | 0.1112947 | 5.423877 | 4.178175
63.5 | 1.27 | 6.981 | 0.8169485 | 0.1170246 | 5.703117 | 4.235206
64 | 1.28 | 6.981 | 0.7769485 | 0.1112947 | 5.423877 | 4.289445
64.5 | 1.29 | 6.981 | 0.7369485 | 0.1055649 | 5.144638 | 4.340891
65 | 1.3 | 6.961 | 0.816949 | 0.1173609 | 5.686781 | 4.397759
65.5 | 1.31 | 6.961 | 0.796949 | 0.1144877 | 5.547562 | 4.453235
66 | 1.32 | 6.961 | 0.6369489 | 0.09150251 | 4.433802 | 4.497573
66.5 | 1.33 | 6.961 | 0.7569489 | 0.1087414 | 5.269122 | 4.550264
67 | 1.34 | 6.961 | 0.9069489 | 0.13029 | 6.313272 | 4.613397
67.5 | 1.35 | 6.981 | 0.7569485 | 0.1084298 | 5.284257 | 4.666239
68 | 1.36 | 6.961 | 0.6369489 | 0.09150251 | 4.433802 | 4.710577
68.5 | 1.37 | 6.942 | 0.7969494 | 0.1148011 | 5.532423 | 4.765902
69 | 1.38 | 6.942 | 0.7769494 | 0.1119201 | 5.393583 | 4.819838
69.5 | 1.39 | 6.942 | 0.9069494 | 0.1306467 | 6.296042 | 4.882798
70 | 1.4 | 6.961 | 0.7769489 | 0.1116146 | 5.408341 | 4.936882
70.5 | 1.41 | 6.942 | 0.9669494 | 0.1392898 | 6.712563 | 5.004007
71 | 1.42 | 6.942 | 0.8669494 | 0.1248847 | 6.018363 | 5.064191
71.5 | 1.43 | 6.942 | 0.8469494 | 0.1220037 | 5.879523 | 5.122986
72 | 1.44 | 6.922 | 0.7369499 | 0.1064649 | 5.101167 | 5.173998
72.5 | 1.45 | 6.922 | 0.9469499 | 0.1368029 | 6.554787 | 5.239546
73 | 1.46 | 6.922 | 0.8169499 | 0.1180222 | 5.654927 | 5.296095
73.5 | 1.47 | 6.922 | 1.00695 | 0.145471 | 6.970108 | 5.365796
74 | 1.48 | 6.922 | 0.8369499 | 0.1209116 | 5.793367 | 5.42373
74.5 | 1.49 | 6.922 | 0.7769499 | 0.1122436 | 5.378047 | 5.47751
75 | 1.5 | 6.922 | 0.6369499 | 0.09201819 | 4.408967 | 5.5216
75.5 | 1.51 | 6.922 | 0.8669499 | 0.1252456 | 6.001027 | 5.581611
76 | 1.52 | 6.903 | 0.7369504 | 0.106758 | 5.087169 | 5.632483
76.5 | 1.53 | 6.883 | 0.8869509 | 0.1288611 | 6.104883 | 5.693532
77 | 1.54 | 6.903 | 0.8469504 | 0.1226931 | 5.846498 | 5.751997
77.5 | 1.55 | 6.903 | 0.8469504 | 0.1226931 | 5.846498 | 5.810462
78 | 1.56 | 6.883 | 0.6369509 | 0.09253971 | 4.384133 | 5.854303
78.5 | 1.57 | 6.805 | 0.7969528 | 0.1171128 | 5.423264 | 5.908535
79 | 1.58 | 6.864 | 0.6769513 | 0.09862345 | 4.646594 | 5.955001
79.5 | 1.59 | 6.903 | 0.7769504 | 0.1125526 | 5.363288 | 6.008634
80 | 1.6 | 6.883 | 0.6169509 | 0.08963401 | 4.246473 | 6.051099
80.5 | 1.61
81 | 1.62
81.5 | 1.63
82 | 1.64
82.5 | 1.65
83 | 1.66
83.5 | 1.67
84 | 1.68
84.5 | 1.69
85 | 1.7
85.5 | 1.71
86 | 1.72
86.5 | 1.73
87 | 1.74
87.5 | 1.75
88 | 1.76
88.5 | 1.77
89 | 1.78
89.5 | 1.79
90 | 1.8
90.5 | 1.81
91 | 1.82
91.5 | 1.83
92 | 1.84
92.5 | 1.85
93 | 1.86
93.5 | 1.87
94 | 1.88
94.5 | 1.89
95 | 1.9
95.5 | 1.91
96 | 1.92
96.5 | 1.93
97 | 1.94
97.5 | 1.95
98 | 1.96
98.5 | 1.97
99 | 1.98
99.5 | 1.99
100 | 2
100.5 | 2.01
101 | 2.02
101.5 | 2.03
102 | 2.04
102.5 | 2.05
103 | 2.06
103.5 | 2.07
104 | 2.08
104.5 | 2.09
105 | 2.1
105.5 | 2.11
106 | 2.12
106.5 | 2.13
107 | 2.14
107.5 | 2.15
108 | 2.16
108.5 | 2.17
109 | 2.18
109.5 | 2.19
110 | 2.2
110.5 | 2.21
111 | 2.22
111.5 | 2.23
112 | 2.24
112.5 | 2.25
113 | 2.26
113.5 | 2.27
114 | 2.28
114.5 | 2.29
115 | 2.3
115.5 | 2.31
116 | 2.32
116.5 | 2.33
117 | 2.34
117.5 | 2.35
118 | 2.36
118.5 | 2.37
119 | 2.38
119.5 | 2.39
120 | 2.4
120.5 | 2.41
121 | 2.42
121.5 | 2.43
122 | 2.44
122.5 | 2.45
123 | 2.46
123.5 | 2.47
124 | 2.48
124.5 | 2.49
125 | 2.5

## Resultados
Inicio paso corriente
30 | 0
30 | 0.5 | Eje Izquierdo |  | Eje Derecho
Fin de Subida |  | Máx = | 0.5 | Máx = | 0.6
36.71015 | 0 | Mín = | 0 | Mín = | 0
36.71015 | 0.5
¿Suavizar?
Inicio paso corriente |  | Eje Izquierdo |  | Eje Derecho
30 | 0 | Máx = | 100 | Máx = | 9
30 | 100 | Mín = | 0 | Mín = | 0
Fin de Subida
36.71015 | 0
36.71015 | 100
¿Suavizar?
|  | Eje Izquierdo |  | Eje Derecho
Inicio paso corriente |  | Máx = | 10 | Máx = | 6
30 | 0 | Mín = | 0 | Mín = | 0
30 | 10
Fin de Subida
36.71015 | 0
36.71015 | 10
|  | Eje Izquierdo |  | Eje Derecho
Inicio paso corriente |  | Máx = | 14 | Máx = | 9
30 | 0 | Mín = | 0 | Mín = | 0
30 | 14
Fin de Subida
36.71015 | 0
36.71015 | 14