## Parámetros
Ensayo |  |  |  |  | Fecha:
Características polvo |  | Material | Referencia polvo | Densidad de golpeo g/cm3 | Densidad aparente g/cm3 | Densidad absoluta g/cm3
|  | Al-NH3 |  | 1.19 | 0.84 | 2.725 |  | Sí
No
Activación externa |  | PRECOMPRESIÓN | No | # MPa
|  | ACTIVACIÓN ELÉC. | No | # V | # A
Características de corriente | Duraciones
|  | Aproximación | Apriete | PreCalentamiento | Calentamiento | Enfriamiento
|  | 99 | 30 | 5 | 55 | 60 | ciclos
|  | 1.98 | 0.6 | 0.1 | 1.1 | 1.2 | segundos
Intensidades
|  | I máx | So1i (grados) | I So1i (kA) | ISo2i (kA) | Energía (kJ) | EDE (kJ/g)
|  | 7.468 | 15 | 1 | 7 | 7.404094 | 4.716584
Características de Presión |  | Presión Trabajo | Presión Sinterizado
|  | 923 |  | kgf
|  | 3.812474 | 0 | bares
Características Sinterizados |  | Diámetro (mm) | Altura (mm) | Masa (g) |  | Secc (cm2)
| 1 | 11.97 | 5.72 | 1.5698 |  | 1.129089
| 2 | 12.02 | 5.94 |  |  | Volumen (cm3)
| 3 | 11.9 | 5.9 |  |  | 0.6152124
| 4 | 12.02 | 5.51
| 5 | 12.01 | 5.23 |  |  | Densid (g/cm3)
| 6 | 11.98 | 5.04 |  |  | 2.551639
| 7 | 12.03 | 5.01 |  |  | Porosidad (%)
| 8 | 11.99 | 5.24 |  |  | 6.361872
|  | 11.99 | 5.44875
Otros Datos |  | Tª Inicial (ºC) | Lubricante | Diám Punzón (mm) | h punzones (mm) | h obleas (mm) | tS (ciclos)
|  | 21 |  | 11.9 | 97.31 | 9.3 | 7.235674
Observaciones
[9 empty] | 4 | 5 | 8
[9 empty] | 3 | 9 | 2

## Adquisición
395 | 474 | 0 | 75
396 | 477 | 0 | 16 | IP:x,x,x,x:
394 | 476 | 0 | 23 | 172,16,1,14
394 | 477 | 0 | 23
395 | 477 | 0 | 17 | Abrir canal. (IP: 172,16,1,14)(Return:1)
396 | 476 | 0 | 14
395 | 478 | 0 | 17
396 | 476 | 0 | 21 | Recibidos de 2866 registros (Soldadura:1702)
397 | 476 | 0 | 19
396 | 474 | 0 | 14
396 | 477 | 0 | 19 | Representar gráficas
395 | 479 | 0 | 14
397 | 477 | 0 | 23
395 | 477 | 0 | 19
395 | 477 | 0 | 17
396 | 475 | 0 | 14
396 | 477 | 0 | 16
396 | 476 | 0 | 17
394 | 477 | 0 | 21
395 | 477 | 0 | 19
396 | 475 | 0 | 21
395 | 477 | 0 | 21
395 | 478 | 0 | 21
394 | 480 | 0 | 19
396 | 477 | 0 | 19
395 | 476 | 0 | 19
397 | 477 | 0 | 19
396 | 475 | 0 | 19
395 | 479 | 0 | 16
396 | 478 | 0 | 16
396 | 478 | 0 | 17
395 | 478 | 0 | 23
396 | 478 | 0 | 23
398 | 477 | 0 | 21
395 | 480 | 0 | 23
396 | 478 | 0 | 23
395 | 478 | 0 | 17
396 | 478 | 0 | 25
396 | 477 | 0 | 23
395 | 478 | 0 | 23
396 | 478 | 0 | 23
396 | 479 | 0 | 23
394 | 477 | 0 | 17
395 | 477 | 0 | 17
398 | 478 | 0 | 21
396 | 478 | 0 | 16
398 | 477 | 0 | 17
394 | 480 | 0 | 21
396 | 477 | 0 | 17
396 | 477 | 0 | 16
394 | 479 | 0 | 16
396 | 477 | 0 | 19
396 | 478 | 0 | 16
396 | 476 | 0 | 19
396 | 478 | 0 | 21
397 | 477 | 0 | 16
394 | 478 | 0 | 14
396 | 478 | 0 | 25
394 | 480 | 0 | 25
396 | 478 | 0 | 25
396 | 479 | 0 | 19
395 | 478 | 3412 | 19
396 | 478 | 3393 | 139
399 | 479 | 3529 | 153
397 | 478 | 3588 | 143
401 | 477 | 3822 | 147
400 | 478 | 3978 | 159
405 | 477 | 4212 | 149
403 | 476 | 4309 | 159
410 | 476 | 4485 | 157
408 | 476 | 4563 | 134
412 | 475 | 4524 | 135
409 | 474 | 4582 | 135
414 | 473 | 4699 | 134
412 | 474 | 6084 | 128
417 | 475 | 6357 | 134
417 | 473 | 6357 | 170
424 | 473 | 7176 | 147
423 | 471 | 7293 | 180
429 | 474 | 7449 | 180
428 | 470 | 7449 | 153
433 | 470 | 7468 | 147
431 | 469 | 7332 | 153
436 | 467 | 7293 | 137
433 | 468 | 7215 | 126
437 | 469 | 7195 | 153
434 | 466 | 7117 | 153
439 | 467 | 7117 | 135
438 | 465 | 7117 | 116
441 | 465 | 7117 | 122
440 | 463 | 7078 | 135
445 | 463 | 7078 | 112
444 | 463 | 7078 | 118
446 | 463 | 7098 | 126
442 | 461 | 7078 | 132
448 | 461 | 7059 | 120
444 | 460 | 7059 | 104
448 | 461 | 7078 | 122
445 | 461 | 7078 | 134
449 | 461 | 7059 | 110
445 | 459 | 7059 | 128
450 | 460 | 7078 | 132
445 | 462 | 7059 | 114
450 | 460 | 7039 | 108
447 | 460 | 7117 | 114
450 | 460 | 7059 | 110
448 | 460 | 7039 | 110
451 | 458 | 7098 | 101
447 | 461 | 7039 | 120
451 | 461 | 7020 | 120
449 | 460 | 7039 | 103
451 | 464 | 7020 | 112
449 | 461 | 6961 | 108
451 | 462 | 7039 | 122
449 | 462 | 7000 | 106
453 | 460 | 6961 | 112
449 | 463 | 7020 | 112
453 | 463 | 6981 | 128
448 | 466 | 7039 | 110
452 | 464 | 7000 | 112
450 | 465 | 7059 | 103
454 | 465 | 7039 | 120
450 | 465 | 7020 | 110
452 | 468 | 7039 | 110
449 | 465 | 7039 | 103
454 | 466 | 7020 | 99
451 | 466 | 7020 | 114
452 | 469 | 7020 | 108
451 | 467 | 7000 | 99
453 | 467 | 7020 | 108
451 | 467 | 7020 | 99
455 | 467 | 7020 | 101
449 | 468 | 7000 | 101
455 | 468 | 7000 | 95
453 | 468 | 7000 | 99
457 | 468 | 7000 | 101
452 | 468 | 7000 | 108
455 | 470 | 7000 | 103
451 | 469 | 7000 | 103
456 | 470 | 7000 | 101
453 | 469 | 6981 | 104
455 | 470 | 7000 | 104
453 | 470 | 6981 | 104
459 | 470 | 6981 | 95
453 | 470 | 7000 | 95
456 | 470 | 7000 | 95
453 | 470 | 7000 | 108
459 | 470 | 6981 | 114
453 | 469 | 6981 | 108
457 | 470 | 6981 | 93
453 | 469 | 6981 | 93
459 | 471 | 7000 | 85
454 | 471 | 6981 | 97
460 | 471 | 6981 | 97
454 | 470 | 6981 | 91
457 | 472 | 6961 | 112
455 | 472 | 6961 | 85
458 | 470 | 6961 | 114
453 | 474 | 6961 | 89
460 | 472 | 6961 | 89
454 | 473 | 6961 | 95
458 | 475 | 6961 | 93
454 | 474 | 6942 | 99
457 | 472 | 6942 | 101
454 | 475 | 6961 | 101
459 | 474 | 6961 | 93
455 | 471 | 6942 | 93
458 | 472 | 6942 | 87
455 | 471 | 6942 | 91
459 | 474 | 6942 | 93
453 | 475 | 6942 | 97
459 | 474 | 6942 | 101
455 | 474 | 6942 | 85
459 | 473 | 6922 | 89
455 | 474 | 6922 | 87
459 | 473 | 6922 | 99
453 | 476 | 6903 | 99
459 | 473 | 6903 | 97
455 | 474 | 6883 | 95

## Desplazamiento
ciclos | seg | x(t) | h(t) | θ(t) |  |  | θ(t) | H(t)
0.5 | 0.01 | -0.03050842 | 8.520178 | 0.3604887 |  |  | 0.3750702 | 7.841402
1 | 0.02 | 0.01949158 | 8.470179 | 0.3567137 | 0.6 | 4.024364 | 0.3751417 | 7.842302
1.5 | 0.03 | -0.08050843 | 8.570178 | 0.3642198 | 0.6 | 0 | 0.3752058 | 7.843109
2 | 0.04 | -0.08050843 | 8.570178 | 0.3642198 |  |  | 0.3752927 | 7.844202
2.5 | 0.05 | -0.03050842 | 8.520178 | 0.3604887 |  |  | 0.375362 | 7.845078
3 | 0.06 | 0.01949158 | 8.470179 | 0.3567137 |  |  | 0.3754207 | 7.845825
3.5 | 0.07 | -0.03050842 | 8.520178 | 0.3604887 |  |  | 0.3755129 | 7.846983
4 | 0.08 | 0.01949158 | 8.470179 | 0.3567137 |  |  | 0.3754949 | 7.846785
4.5 | 0.09 | 0.06949158 | 8.420178 | 0.3528938 |  |  | 0.375441 | 7.846127
5 | 0.1 | 0.01949158 | 8.470179 | 0.3567137 |  |  | 0.3753342 | 7.844794
5.5 | 0.11 | 0.01949158 | 8.470179 | 0.3567137 |  |  | 0.3751218 | 7.842126
6 | 0.12 | -0.03050842 | 8.520178 | 0.3604887 |  |  | 0.3747863 | 7.837904
6.5 | 0.13 | 0.06949158 | 8.420178 | 0.3528938 |  |  | 0.3744717 | 7.833904
7 | 0.14 | -0.03050842 | 8.520178 | 0.3604887 |  |  | 0.3741395 | 7.829682
7.5 | 0.15 | -0.03050842 | 8.520178 | 0.3604887 |  |  | 0.3738248 | 7.825682
8 | 0.16 | 0.01949158 | 8.470179 | 0.3567137 |  |  | 0.3735437 | 7.822127
8.5 | 0.17 | 0.01949158 | 8.470179 | 0.3567137 |  |  | 0.3732584 | 7.818571
9 | 0.18 | 0.01949158 | 8.470179 | 0.3567137 |  |  | 0.372825 | 7.813238
9.5 | 0.19 | -0.08050843 | 8.570178 | 0.3642198 |  |  | 0.3723171 | 7.807015
10 | 0.2 | -0.03050842 | 8.520178 | 0.3604887 |  |  | 0.3717346 | 7.799905
10.5 | 0.21 | 0.01949158 | 8.470179 | 0.3567137 |  |  | 0.3711689 | 7.793016
11 | 0.22 | -0.03050842 | 8.520178 | 0.3604887 |  |  | 0.3707125 | 7.78746
11.5 | 0.23 | -0.03050842 | 8.520178 | 0.3604887 | 0.6 | 10.71272 | 0.3704918 | 7.784793
12 | 0.24 | -0.08050843 | 8.570178 | 0.3642198 | 0.6 | 0 | 0.3704702 | 7.784571
12.5 | 0.25 | 0.01949158 | 8.470179 | 0.3567137 |  |  | 0.3706844 | 7.787238
13 | 0.26 | -0.03050842 | 8.520178 | 0.3604887 |  |  | 0.3711176 | 7.792571
13.5 | 0.27 | 0.06949158 | 8.420178 | 0.3528938 |  |  | 0.371803 | 7.801015
14 | 0.28 | 0.01949158 | 8.470179 | 0.3567137 |  |  | 0.372667 | 7.811682
14.5 | 0.29 | -0.03050842 | 8.520178 | 0.3604887 |  |  | 0.3736567 | 7.823905
15 | 0.3 | 0.01949158 | 8.470179 | 0.3567137 |  |  | 0.3746632 | 7.836349
15.5 | 0.31 | 0.01949158 | 8.470179 | 0.3567137 |  |  | 0.3755583 | 7.84746
16 | 0.32 | -0.03050842 | 8.520178 | 0.3604887 |  |  | 0.3762361 | 7.855905
16.5 | 0.33 | 0.01949158 | 8.470179 | 0.3567137 |  |  | 0.3766634 | 7.861238
17 | 0.34 | 0.1194916 | 8.370178 | 0.3490282 |  |  | 0.376893 | 7.864127
17.5 | 0.35 | -0.03050842 | 8.520178 | 0.3604887 |  |  | 0.3769621 | 7.865016
18 | 0.36 | 0.01949158 | 8.470179 | 0.3567137 |  |  | 0.3769085 | 7.864348
18.5 | 0.37 | -0.03050842 | 8.520178 | 0.3604887 |  |  | 0.3767322 | 7.862127
19 | 0.38 | 0.01949158 | 8.470179 | 0.3567137 |  |  | 0.3765035 | 7.859238
19.5 | 0.39 | 0.01949158 | 8.470179 | 0.3567137 |  |  | 0.3761875 | 7.855238
20 | 0.4 | -0.03050842 | 8.520178 | 0.3604887 |  |  | 0.3758546 | 7.851016
20.5 | 0.41 | 0.01949158 | 8.470179 | 0.3567137 |  |  | 0.3755747 | 7.84746
21 | 0.42 | 0.01949158 | 8.470179 | 0.3567137 |  |  | 0.3754183 | 7.84546
21.5 | 0.43 | -0.08050843 | 8.570178 | 0.3642198 |  |  | 0.3753499 | 7.844571
22 | 0.44 | -0.03050842 | 8.520178 | 0.3604887 | 0.6 | 0.4552747 | 0.3754045 | 7.845238
22.5 | 0.45 | 0.1194916 | 8.370178 | 0.3490282 | 0.6 | 0 | 0.3754217 | 7.84546
23 | 0.46 | 0.01949158 | 8.470179 | 0.3567137 |  |  | 0.3753664 | 7.844793
23.5 | 0.47 | 0.1194916 | 8.370178 | 0.3490282 |  |  | 0.3751857 | 7.84257
24 | 0.48 | -0.08050843 | 8.570178 | 0.3642198 |  |  | 0.3748973 | 7.839015
24.5 | 0.49 | 0.01949158 | 8.470179 | 0.3567137 |  |  | 0.3744486 | 7.833459
25 | 0.5 | 0.01949158 | 8.470179 | 0.3567137 |  |  | 0.3740013 | 7.827905
25.5 | 0.51 | -0.08050843 | 8.570178 | 0.3642198 |  |  | 0.3735552 | 7.822349
26 | 0.52 | 0.01949158 | 8.470179 | 0.3567137 |  |  | 0.3731464 | 7.817238
26.5 | 0.53 | 0.01949158 | 8.470179 | 0.3567137 |  |  | 0.3727195 | 7.811904
27 | 0.54 | 0.01949158 | 8.470179 | 0.3567137 |  |  | 0.372434 | 7.808349
27.5 | 0.55 | 0.01949158 | 8.470179 | 0.3567137 |  |  | 0.3721627 | 7.805016
28 | 0.56 | 0.06949158 | 8.420178 | 0.3528938 |  |  | 0.3719411 | 7.802349
28.5 | 0.57 | -0.08050843 | 8.570178 | 0.3642198 |  |  | 0.3716404 | 7.798794
29 | 0.58 | 0.01949158 | 8.470179 | 0.3567137 |  |  | 0.3713712 | 7.795682
29.5 | 0.59 | -0.08050843 | 8.570178 | 0.3642198 |  |  | 0.3707694 | 7.788571
30 | 0.6 | 0.01949158 | 8.470179 | 0.3567137 |  |  | 0.3699269 | 7.778571
30.5 | 0.61 | 0.01949158 | 8.470179 | 0.3567137 |  |  | 0.3685414 | 7.762127
31 | 0.62 | -0.03050842 | 8.520178 | 0.3604887 |  |  | 0.3667579 | 7.741015
31.5 | 0.63 | 0.01949158 | 8.470179 | 0.3567137 |  |  | 0.3641653 | 7.710571
32 | 0.64 | 0.1694916 | 8.320178 | 0.3451162 |  |  | 0.3609946 | 7.673682
32.5 | 0.65 | 0.06949158 | 8.420178 | 0.3528938 |  |  | 0.3568092 | 7.625682
33 | 0.66 | 0.2694916 | 8.220179 | 0.3371495 |  |  | 0.351833 | 7.56946
33.5 | 0.67 | 0.2194916 | 8.270178 | 0.3411569 |  |  | 0.3455728 | 7.499905
34 | 0.68 | 0.4694916 | 8.020178 | 0.3206198 |  |  | 0.3384776 | 7.422349
34.5 | 0.69 | 0.3694916 | 8.120178 | 0.3289864 |  |  | 0.3301619 | 7.333015
35 | 0.7 | 0.7194916 | 7.770178 | 0.2987613 |  |  | 0.3211932 | 7.238348
35.5 | 0.71 | 0.6194916 | 7.870178 | 0.3076714 |  |  | 0.3112944 | 7.135904
36 | 0.72 | 0.8194916 | 7.670178 | 0.2896189 |  |  | 0.3011935 | 7.03346
36.5 | 0.73 | 0.6694916 | 7.820178 | 0.3032448 |  |  | 0.290509 | 6.927461
37 | 0.74 | 0.9194916 | 7.570178 | 0.2802349 |  |  | 0.2800082 | 6.825682
37.5 | 0.75 | 0.8194916 | 7.670178 | 0.2896189 |  |  | 0.2694481 | 6.725683
38 | 0.76 | 1.069492 | 7.420178 | 0.2656848 |  |  | 0.2595809 | 6.634349
38.5 | 0.77 | 1.069492 | 7.420178 | 0.2656848 |  |  | 0.2499438 | 6.547237
39 | 0.78 | 1.419492 | 7.070178 | 0.2293334 |  |  | 0.2412587 | 6.470571
39.5 | 0.79 | 1.369492 | 7.120178 | 0.2347453 |  |  | 0.2329286 | 6.398793
40 | 0.8 | 1.669492 | 6.820178 | 0.2010839 |  |  | 0.2254058 | 6.335459
40.5 | 0.81 | 1.619492 | 6.870178 | 0.2068983 |  |  | 0.21807 | 6.275015
41 | 0.82 | 1.869492 | 6.620178 | 0.1769482 |  |  | 0.2115753 | 6.222571
41.5 | 0.83 | 1.769492 | 6.720178 | 0.1891956 |  |  | 0.2052385 | 6.172349
42 | 0.84 | 2.019492 | 6.470178 | 0.1578671 |  |  | 0.1996535 | 6.128793
42.5 | 0.85 | 1.869492 | 6.620178 | 0.1769482 |  |  | 0.1942145 | 6.087015
43 | 0.86 | 2.069492 | 6.420178 | 0.1513087 |  |  | 0.1894583 | 6.051016
43.5 | 0.87 | 1.919492 | 6.570178 | 0.1706846 |  |  | 0.1846137 | 6.014793
44 | 0.88 | 2.169492 | 6.320178 | 0.1378803 |  |  | 0.1803505 | 5.983237
44.5 | 0.89 | 2.119492 | 6.370178 | 0.1446472 |  |  | 0.176075 | 5.951904
45 | 0.9 | 2.269492 | 6.220178 | 0.1240203 |  |  | 0.1723395 | 5.924793
45.5 | 0.91 | 2.219491 | 6.270178 | 0.1310056 |  |  | 0.168439 | 5.896793
46 | 0.92 | 2.469491 | 6.020178 | 0.09491888 |  |  | 0.1650594 | 5.872793
46.5 | 0.93 | 2.419492 | 6.070178 | 0.102374 |  |  | 0.1614582 | 5.84746
47 | 0.94 | 2.519492 | 5.970178 | 0.08733883 |  |  | 0.1581105 | 5.824126
47.5 | 0.95 | 2.319492 | 6.170178 | 0.1169218 |  |  | 0.1544455 | 5.798793
48 | 0.96 | 2.619492 | 5.870178 | 0.07179143 |  |  | 0.1511758 | 5.776349
48.5 | 0.97 | 2.419492 | 6.070178 | 0.102374 |  |  | 0.1475903 | 5.751904
49 | 0.98 | 2.619492 | 5.870178 | 0.07179143 |  |  | 0.1443035 | 5.729682
49.5 | 0.99 | 2.469491 | 6.020178 | 0.09491888 |  |  | 0.1407504 | 5.705905
50 | 1 | 2.669492 | 5.820178 | 0.06381734 |  |  | 0.1374979 | 5.684349
50.5 | 1.01 | 2.469491 | 6.020178 | 0.09491888 |  |  | 0.133877 | 5.660571
51 | 1.02 | 2.719491 | 5.770178 | 0.05570513 |  |  | 0.1303859 | 5.637904
51.5 | 1.03 | 2.469491 | 6.020178 | 0.09491888 |  |  | 0.1263698 | 5.612127
52 | 1.04 | 2.719491 | 5.770178 | 0.05570513 |  |  | 0.1224539 | 5.587237
52.5 | 1.05 | 2.569492 | 5.920178 | 0.07963081 |  |  | 0.1179314 | 5.558793
53 | 1.06 | 2.719491 | 5.770178 | 0.05570513 |  |  | 0.1134276 | 5.530793
53.5 | 1.07 | 2.619492 | 5.870178 | 0.07179143 |  |  | 0.1085174 | 5.500571
54 | 1.08 | 2.769492 | 5.720178 | 0.04745103 |  |  | 0.1039653 | 5.472794
54.5 | 1.09 | 2.569492 | 5.920178 | 0.07963081 |  |  | 0.09911616 | 5.44346
55 | 1.1 | 2.769492 | 5.720178 | 0.04745103 |  |  | 0.09474574 | 5.417237
55.5 | 1.11 | 2.669492 | 5.820178 | 0.06381734 |  |  | 0.09030683 | 5.390793
56 | 1.12 | 2.769492 | 5.720178 | 0.04745103 |  |  | 0.08651028 | 5.368349
56.5 | 1.13 | 2.669492 | 5.820178 | 0.06381734 |  |  | 0.08265173 | 5.345682
57 | 1.14 | 2.769492 | 5.720178 | 0.04745103 |  |  | 0.07945649 | 5.327015
57.5 | 1.15 | 2.669492 | 5.820178 | 0.06381734 |  |  | 0.07619852 | 5.308126
58 | 1.16 | 2.869492 | 5.620178 | 0.03050232 |  |  | 0.07342684 | 5.292127
58.5 | 1.17 | 2.669492 | 5.820178 | 0.06381734 |  |  | 0.07025222 | 5.273904
59 | 1.18 | 2.869492 | 5.620178 | 0.03050232 |  |  | 0.06736511 | 5.25746
59.5 | 1.19 | 2.619492 | 5.870178 | 0.07179143 |  |  | 0.06397282 | 5.238348
60 | 1.2 | 2.819492 | 5.670178 | 0.03905144 |  |  | 0.06094619 | 5.22146
60.5 | 1.21 | 2.719491 | 5.770178 | 0.05570513 |  |  | 0.0576039 | 5.203015
61 | 1.22 | 2.919492 | 5.570178 | 0.02179971 |  |  | 0.05474932 | 5.18746
61.5 | 1.23 | 2.719491 | 5.770178 | 0.05570513 |  |  | 0.05152985 | 5.170127
62 | 1.24 | 2.819492 | 5.670178 | 0.03905144 |  |  | 0.04889075 | 5.156126
62.5 | 1.25 | 2.669492 | 5.820178 | 0.06381734 |  |  | 0.04586454 | 5.140127
63 | 1.26 | 2.919492 | 5.570178 | 0.02179971 |  |  | 0.04331469 | 5.126793
63.5 | 1.27 | 2.769492 | 5.720178 | 0.04745103 |  |  | 0.04062997 | 5.112793
64 | 1.28 | 2.819492 | 5.670178 | 0.03905144 |  |  | 0.03883446 | 5.10346
64.5 | 1.29 | 2.769492 | 5.720178 | 0.04745103 |  |  | 0.03675676 | 5.092571
65 | 1.3 | 2.869492 | 5.620178 | 0.03050232 |  |  | 0.03531114 | 5.085015
65.5 | 1.31 | 2.769492 | 5.720178 | 0.04745103 |  |  | 0.03339178 | 5.075016
66 | 1.32 | 2.969491 | 5.520178 | 0.01293954 |  |  | 0.0317597 | 5.066571
66.5 | 1.33 | 2.669492 | 5.820178 | 0.06381734 |  |  | 0.02929821 | 5.053904
67 | 1.34 | 2.969491 | 5.520178 | 0.01293954 |  |  | 0.02715813 | 5.043015
67.5 | 1.35 | 2.869492 | 5.620178 | 0.03050232 |  |  | 0.02436356 | 5.028793
68 | 1.36 | 3.069492 | 5.420178 | -0.005271295 |  |  | 0.02205201 | 5.017016
68.5 | 1.37 | 2.819492 | 5.670178 | 0.03905144 |  |  | 0.0191424 | 5.002126
69 | 1.38 | 2.969491 | 5.520178 | 0.01293954 |  |  | 0.01676469 | 4.989904
69.5 | 1.39 | 2.769492 | 5.720178 | 0.04745103 |  |  | 0.01395953 | 4.97546
70 | 1.4 | 3.019492 | 5.470178 | 0.003917305 |  |  | 0.0118607 | 4.964571
70.5 | 1.41 | 2.869492 | 5.620178 | 0.03050232 |  |  | 0.009501089 | 4.952348
71 | 1.42 | 2.969491 | 5.520178 | 0.01293954 |  |  | 0.00793357 | 4.944127
71.5 | 1.43 | 2.869492 | 5.620178 | 0.03050232 |  |  | 0.00622406 | 4.935237
72 | 1.44 | 3.169492 | 5.320178 | -0.02416681 |  |  | 0.005396735 | 4.930793
72.5 | 1.45 | 2.869492 | 5.620178 | 0.03050232 |  |  | 0.004197815 | 4.924571
73 | 1.46 | 3.019492 | 5.470178 | 0.003917305 |  |  | 0.0035993 | 4.92146
73.5 | 1.47 | 2.869492 | 5.620178 | 0.03050232 |  |  | 0.002758215 | 4.917238
74 | 1.48 | 3.169492 | 5.320178 | -0.02416681 |  |  | 0.002359803 | 4.915238
74.5 | 1.49 | 2.869492 | 5.620178 | 0.03050232 |  |  | 0.001370327 | 4.910349
75 | 1.5 | 3.069492 | 5.420178 | -0.005271295 |  |  | 0.000966048 | 4.908349
75.5 | 1.51 | 2.869492 | 5.620178 | 0.03050232 |  |  | 0.0002782706 | 4.9
76 | 1.52 | 3.169492 | 5.320178 | -0.02416681 |  |  | 0 | 4.9
76.5 | 1.53 | 2.919492 | 5.570178 | 0.02179971 |  |  | 0 | 4.9
77 | 1.54 | 3.219491 | 5.270178 | -0.03388338 |  |  | 0 | 4.9
77.5 | 1.55 | 2.919492 | 5.570178 | 0.02179971 |  |  | 0 | 4.9
78 | 1.56 | 3.069492 | 5.420178 | -0.005271295 |  |  | 0 | 4.9
78.5 | 1.57 | 2.969491 | 5.520178 | 0.01293954 |  |  | 0 | 4.9
79 | 1.58 | 3.119492 | 5.370178 | -0.01463109 |  |  | 0 | 4.9
79.5 | 1.59 | 2.869492 | 5.620178 | 0.03050232 |  |  | 0 | 4.9
80 | 1.6 | 3.219491 | 5.270178 | -0.03388338 |  |  | 0 | 4.9
80.5 | 1.61 | 2.919492 | 5.570178 | 0.02179971
81 | 1.62 | 3.119492 | 5.370178 | -0.01463109
81.5 | 1.63 | 2.919492 | 5.570178 | 0.02179971
82 | 1.64 | 3.069492 | 5.420178 | -0.005271295
82.5 | 1.65 | 2.919492 | 5.570178 | 0.02179971
83 | 1.66 | 3.169492 | 5.320178 | -0.02416681
83.5 | 1.67 | 2.969491 | 5.520178 | 0.01293954
84 | 1.68 | 3.119492 | 5.370178 | -0.01463109
84.5 | 1.69 | 2.969491 | 5.520178 | 0.01293954
85 | 1.7 | 3.169492 | 5.320178 | -0.02416681
85.5 | 1.71 | 2.869492 | 5.620178 | 0.03050232
86 | 1.72 | 3.169492 | 5.320178 | -0.02416681
86.5 | 1.73 | 2.969491 | 5.520178 | 0.01293954
87 | 1.74 | 3.169492 | 5.320178 | -0.02416681
87.5 | 1.75 | 2.969491 | 5.520178 | 0.01293954
88 | 1.76 | 3.169492 | 5.320178 | -0.02416681
88.5 | 1.77 | 2.869492 | 5.620178 | 0.03050232
89 | 1.78 | 3.169492 | 5.320178 | -0.02416681
89.5 | 1.79 | 2.969491 | 5.520178 | 0.01293954
90 | 1.8
90.5 | 1.81
91 | 1.82
91.5 | 1.83
92 | 1.84
92.5 | 1.85
93 | 1.86
93.5 | 1.87
94 | 1.88
94.5 | 1.89
95 | 1.9
95.5 | 1.91
96 | 1.92
96.5 | 1.93
97 | 1.94
97.5 | 1.95
98 | 1.96
98.5 | 1.97
99 | 1.98
99.5 | 1.99
100 | 2
100.5 | 2.01
101 | 2.02
101.5 | 2.03
102 | 2.04
102.5 | 2.05
103 | 2.06
103.5 | 2.07
104 | 2.08
104.5 | 2.09
105 | 2.1
105.5 | 2.11
106 | 2.12
106.5 | 2.13
107 | 2.14
107.5 | 2.15
108 | 2.16
108.5 | 2.17
109 | 2.18
109.5 | 2.19
110 | 2.2
110.5 | 2.21
111 | 2.22
111.5 | 2.23
112 | 2.24
112.5 | 2.25
113 | 2.26
113.5 | 2.27
114 | 2.28
114.5 | 2.29
115 | 2.3
115.5 | 2.31
116 | 2.32
116.5 | 2.33
117 | 2.34
117.5 | 2.35
118 | 2.36
118.5 | 2.37
119 | 2.38
119.5 | 2.39
120 | 2.4
120.5 | 2.41
121 | 2.42
121.5 | 2.43
122 | 2.44
122.5 | 2.45
123 | 2.46
123.5 | 2.47
124 | 2.48
124.5 | 2.49
125 | 2.5

## Fuerza
ciclos | seg | Fuerza | Presión
0.5 | 0.01 | 9.29988 | 83.61681 | 0.6 | 11.772
1 | 0.02 | 9.35874 | 84.14603 | 0.6 | 0
1.5 | 0.03 | 9.33912 | 83.96963
2 | 0.04 | 9.35874 | 84.14603
2.5 | 0.05 | 9.35874 | 84.14603
3 | 0.06 | 9.33912 | 83.96963
3.5 | 0.07 | 9.37836 | 84.32244
4 | 0.08 | 9.33912 | 83.96963
4.5 | 0.09 | 9.33912 | 83.96963
5 | 0.1 | 9.29988 | 83.61681
5.5 | 0.11 | 9.35874 | 84.14603
6 | 0.12 | 9.39798 | 84.49885
6.5 | 0.13 | 9.35874 | 84.14603
7 | 0.14 | 9.35874 | 84.14603
7.5 | 0.15 | 9.35874 | 84.14603
8 | 0.16 | 9.3195 | 83.79322
8.5 | 0.17 | 9.35874 | 84.14603 | 0.6 | 105.8441
9 | 0.18 | 9.33912 | 83.96963 | 0.6 | 0
9.5 | 0.19 | 9.35874 | 84.14603
10 | 0.2 | 9.35874 | 84.14603
10.5 | 0.21 | 9.3195 | 83.79322
11 | 0.22 | 9.35874 | 84.14603
11.5 | 0.23 | 9.37836 | 84.32244
12 | 0.24 | 9.4176 | 84.67525
12.5 | 0.25 | 9.35874 | 84.14603
13 | 0.26 | 9.33912 | 83.96963
13.5 | 0.27 | 9.35874 | 84.14603
14 | 0.28 | 9.3195 | 83.79322
14.5 | 0.29 | 9.39798 | 84.49885
15 | 0.3 | 9.37836 | 84.32244
15.5 | 0.31 | 9.37836 | 84.32244
16 | 0.32 | 9.37836 | 84.32244
16.5 | 0.33 | 9.37836 | 84.32244
17 | 0.34 | 9.35874 | 84.14603
17.5 | 0.35 | 9.4176 | 84.67525
18 | 0.36 | 9.37836 | 84.32244
18.5 | 0.37 | 9.37836 | 84.32244
19 | 0.38 | 9.37836 | 84.32244
19.5 | 0.39 | 9.35874 | 84.14603
20 | 0.4 | 9.37836 | 84.32244
20.5 | 0.41 | 9.37836 | 84.32244
21 | 0.42 | 9.39798 | 84.49885
21.5 | 0.43 | 9.35874 | 84.14603
22 | 0.44 | 9.35874 | 84.14603
22.5 | 0.45 | 9.37836 | 84.32244
23 | 0.46 | 9.37836 | 84.32244
23.5 | 0.47 | 9.35874 | 84.14603
24 | 0.48 | 9.4176 | 84.67525
24.5 | 0.49 | 9.35874 | 84.14603
25 | 0.5 | 9.35874 | 84.14603
25.5 | 0.51 | 9.39798 | 84.49885
26 | 0.52 | 9.35874 | 84.14603
26.5 | 0.53 | 9.37836 | 84.32244
27 | 0.54 | 9.33912 | 83.96963
27.5 | 0.55 | 9.37836 | 84.32244
28 | 0.56 | 9.35874 | 84.14603
28.5 | 0.57 | 9.37836 | 84.32244
29 | 0.58 | 9.37836 | 84.32244
29.5 | 0.59 | 9.4176 | 84.67525
30 | 0.6 | 9.37836 | 84.32244
30.5 | 0.61 | 9.39798 | 84.49885
31 | 0.62 | 9.37836 | 84.32244
31.5 | 0.63 | 9.37836 | 84.32244
32 | 0.64 | 9.39798 | 84.49885
32.5 | 0.65 | 9.37836 | 84.32244
33 | 0.66 | 9.35874 | 84.14603
33.5 | 0.67 | 9.37836 | 84.32244
34 | 0.68 | 9.35874 | 84.14603
34.5 | 0.69 | 9.33912 | 83.96963
35 | 0.7 | 9.33912 | 83.96963
35.5 | 0.71 | 9.33912 | 83.96963
36 | 0.72 | 9.3195 | 83.79322
36.5 | 0.73 | 9.29988 | 83.61681
37 | 0.74 | 9.28026 | 83.44041
37.5 | 0.75 | 9.29988 | 83.61681
38 | 0.76 | 9.3195 | 83.79322
38.5 | 0.77 | 9.28026 | 83.44041
39 | 0.78 | 9.28026 | 83.44041
39.5 | 0.79 | 9.24102 | 83.08759
40 | 0.8 | 9.29988 | 83.61681
40.5 | 0.81 | 9.2214 | 82.91119
41 | 0.82 | 9.2214 | 82.91119
41.5 | 0.83 | 9.20178 | 82.73478
42 | 0.84 | 9.16254 | 82.38197
42.5 | 0.85 | 9.18216 | 82.55838
43 | 0.86 | 9.20178 | 82.73478
43.5 | 0.87 | 9.14292 | 82.20556
44 | 0.88 | 9.16254 | 82.38197
44.5 | 0.89 | 9.1233 | 82.02915
45 | 0.9 | 9.1233 | 82.02915
45.5 | 0.91 | 9.08406 | 81.67634
46 | 0.92 | 9.08406 | 81.67634
46.5 | 0.93 | 9.08406 | 81.67634
47 | 0.94 | 9.08406 | 81.67634
47.5 | 0.95 | 9.04482 | 81.32352
48 | 0.96 | 9.04482 | 81.32352
48.5 | 0.97 | 9.0252 | 81.14712
49 | 0.98 | 9.04482 | 81.32352
49.5 | 0.99 | 9.04482 | 81.32352
50 | 1 | 9.04482 | 81.32352
50.5 | 1.01 | 9.00558 | 80.97071
51 | 1.02 | 9.0252 | 81.14712
51.5 | 1.03 | 9.06444 | 81.49993
52 | 1.04 | 9.0252 | 81.14712
52.5 | 1.05 | 9.0252 | 81.14712
53 | 1.06 | 9.0252 | 81.14712
53.5 | 1.07 | 9.0252 | 81.14712
54 | 1.08 | 8.98596 | 80.7943
54.5 | 1.09 | 9.04482 | 81.32352
55 | 1.1 | 9.04482 | 81.32352
55.5 | 1.11 | 9.0252 | 81.14712
56 | 1.12 | 9.10368 | 81.85275
56.5 | 1.13 | 9.04482 | 81.32352
57 | 1.14 | 9.06444 | 81.49993
57.5 | 1.15 | 9.06444 | 81.49993
58 | 1.16 | 9.0252 | 81.14712
58.5 | 1.17 | 9.08406 | 81.67634
59 | 1.18 | 9.08406 | 81.67634
59.5 | 1.19 | 9.14292 | 82.20556
60 | 1.2 | 9.10368 | 81.85275
60.5 | 1.21 | 9.1233 | 82.02915
61 | 1.22 | 9.1233 | 82.02915
61.5 | 1.23 | 9.1233 | 82.02915
62 | 1.24 | 9.18216 | 82.55838
62.5 | 1.25 | 9.1233 | 82.02915
63 | 1.26 | 9.14292 | 82.20556
63.5 | 1.27 | 9.14292 | 82.20556
64 | 1.28 | 9.20178 | 82.73478
64.5 | 1.29 | 9.16254 | 82.38197
65 | 1.3 | 9.16254 | 82.38197
65.5 | 1.31 | 9.16254 | 82.38197
66 | 1.32 | 9.16254 | 82.38197
66.5 | 1.33 | 9.18216 | 82.55838
67 | 1.34 | 9.18216 | 82.55838
67.5 | 1.35 | 9.18216 | 82.55838
68 | 1.36 | 9.18216 | 82.55838
68.5 | 1.37 | 9.18216 | 82.55838
69 | 1.38 | 9.2214 | 82.91119
69.5 | 1.39 | 9.20178 | 82.73478
70 | 1.4 | 9.2214 | 82.91119
70.5 | 1.41 | 9.20178 | 82.73478
71 | 1.42 | 9.2214 | 82.91119
71.5 | 1.43 | 9.2214 | 82.91119
72 | 1.44 | 9.2214 | 82.91119
72.5 | 1.45 | 9.2214 | 82.91119
73 | 1.46 | 9.2214 | 82.91119
73.5 | 1.47 | 9.2214 | 82.91119
74 | 1.48 | 9.2214 | 82.91119
74.5 | 1.49 | 9.20178 | 82.73478
75 | 1.5 | 9.2214 | 82.91119
75.5 | 1.51 | 9.20178 | 82.73478
76 | 1.52 | 9.24102 | 83.08759
76.5 | 1.53 | 9.24102 | 83.08759
77 | 1.54 | 9.24102 | 83.08759
77.5 | 1.55 | 9.2214 | 82.91119
78 | 1.56 | 9.26064 | 83.264
78.5 | 1.57 | 9.26064 | 83.264
79 | 1.58 | 9.2214 | 82.91119
79.5 | 1.59 | 9.29988 | 83.61681
80 | 1.6 | 9.26064 | 83.264
80.5 | 1.61 | 9.28026 | 83.44041
81 | 1.62 | 9.3195 | 83.79322
81.5 | 1.63 | 9.29988 | 83.61681
82 | 1.64 | 9.26064 | 83.264
82.5 | 1.65 | 9.3195 | 83.79322
83 | 1.66 | 9.29988 | 83.61681
83.5 | 1.67 | 9.24102 | 83.08759
84 | 1.68 | 9.26064 | 83.264
84.5 | 1.69 | 9.24102 | 83.08759
85 | 1.7 | 9.29988 | 83.61681
85.5 | 1.71 | 9.3195 | 83.79322
86 | 1.72 | 9.29988 | 83.61681
86.5 | 1.73 | 9.29988 | 83.61681
87 | 1.74 | 9.28026 | 83.44041
87.5 | 1.75 | 9.29988 | 83.61681
88 | 1.76 | 9.28026 | 83.44041
88.5 | 1.77 | 9.33912 | 83.96963
89 | 1.78 | 9.28026 | 83.44041
89.5 | 1.79 | 9.29988 | 83.61681
90 | 1.8
90.5 | 1.81
91 | 1.82
91.5 | 1.83
92 | 1.84
92.5 | 1.85
93 | 1.86
93.5 | 1.87
94 | 1.88
94.5 | 1.89
95 | 1.9
95.5 | 1.91
96 | 1.92
96.5 | 1.93
97 | 1.94
97.5 | 1.95
98 | 1.96
98.5 | 1.97
99 | 1.98
99.5 | 1.99
100 | 2
100.5 | 2.01
101 | 2.02
101.5 | 2.03
102 | 2.04
102.5 | 2.05
103 | 2.06
103.5 | 2.07
104 | 2.08
104.5 | 2.09
105 | 2.1
105.5 | 2.11
106 | 2.12
106.5 | 2.13
107 | 2.14
107.5 | 2.15
108 | 2.16
108.5 | 2.17
109 | 2.18
109.5 | 2.19
110 | 2.2
110.5 | 2.21
111 | 2.22
111.5 | 2.23
112 | 2.24
112.5 | 2.25
113 | 2.26
113.5 | 2.27
114 | 2.28
114.5 | 2.29
115 | 2.3
115.5 | 2.31
116 | 2.32
116.5 | 2.33
117 | 2.34
117.5 | 2.35
118 | 2.36
118.5 | 2.37
119 | 2.38
119.5 | 2.39
120 | 2.4
120.5 | 2.41
121 | 2.42
121.5 | 2.43
122 | 2.44
122.5 | 2.45
123 | 2.46
123.5 | 2.47
124 | 2.48
124.5 | 2.49
125 | 2.5

## Resistencia
ciclos | seg | Intensidad | Tensión | Resistencia | Potencia | Energía
0.5 | 0.01 | 0 | 0.5571187 |  |  |  | 0.6 | 9.335
1 | 0.02 | 0 | -0.03288136 |  |  |  | 0.6 | 0 | La línea vertical roja señala el fin del precalentamiento
1.5 | 0.03 | 0 | 0.03711864 |  |  |  | 0.7 | 9.335
2 | 0.04 | 0 | 0.03711864 |  |  |  | 0.7 | 0
2.5 | 0.05 | 0 | -0.02288136
3 | 0.06 | 0 | -0.05288136
3.5 | 0.07 | 0 | -0.02288136
4 | 0.08 | 0 | 0.01711864
4.5 | 0.09 | 0 | -0.002881355
5 | 0.1 | 0 | -0.05288136
5.5 | 0.11 | 0 | -0.002881355
6 | 0.12 | 0 | -0.05288136
6.5 | 0.13 | 0 | 0.03711864
7 | 0.14 | 0 | -0.002881355
7.5 | 0.15 | 0 | -0.02288136
8 | 0.16 | 0 | -0.05288136
8.5 | 0.17 | 0 | -0.03288136
9 | 0.18 | 0 | -0.02288136 |  |  |  | 0.6 | 2.008676
9.5 | 0.19 | 0 | 0.01711864 |  |  |  | 0.6 | 0
10 | 0.2 | 0 | -0.002881355
10.5 | 0.21 | 0 | 0.01711864
11 | 0.22 | 0 | 0.01711864
11.5 | 0.23 | 0 | 0.01711864
12 | 0.24 | 0 | -0.002881355
12.5 | 0.25 | 0 | -0.002881355
13 | 0.26 | 0 | -0.002881355
13.5 | 0.27 | 0 | -0.002881355
14 | 0.28 | 0 | -0.002881355
14.5 | 0.29 | 0 | -0.03288136
15 | 0.3 | 0 | -0.03288136
15.5 | 0.31 | 0 | -0.02288136
16 | 0.32 | 0 | 0.03711864
16.5 | 0.33 | 0 | 0.03711864 |  |  |  | 0.6 | 0.4735876
17 | 0.34 | 0 | 0.01711864 |  |  |  | 0.6 | 0
17.5 | 0.35 | 0 | 0.03711864
18 | 0.36 | 0 | 0.03711864
18.5 | 0.37 | 0 | -0.02288136
19 | 0.38 | 0 | 0.05711864
19.5 | 0.39 | 0 | 0.03711864
20 | 0.4 | 0 | 0.03711864
20.5 | 0.41 | 0 | 0.03711864
21 | 0.42 | 0 | 0.03711864
21.5 | 0.43 | 0 | -0.02288136
22 | 0.44 | 0 | -0.02288136
22.5 | 0.45 | 0 | 0.01711864
23 | 0.46 | 0 | -0.03288136
23.5 | 0.47 | 0 | -0.02288136
24 | 0.48 | 0 | 0.01711864
24.5 | 0.49 | 0 | -0.02288136 |  |  |  | 0.6 | 14.96259
25 | 0.5 | 0 | -0.03288136 |  |  |  | 0.6 | 0
25.5 | 0.51 | 0 | -0.03288136
26 | 0.52 | 0 | -0.002881355
26.5 | 0.53 | 0 | -0.03288136
27 | 0.54 | 0 | -0.002881355
27.5 | 0.55 | 0 | 0.01711864
28 | 0.56 | 0 | -0.03288136
28.5 | 0.57 | 0 | -0.05288136
29 | 0.58 | 0 | 0.05711864
29.5 | 0.59 | 0 | 0.05711864
30 | 0.6 | 0 | 0.05711864
30.5 | 0.61 | 0 | -0.002881355
31 | 0.62 | 3.412 | -0.002964526 | -0.0008688529 | -0.01011496 | -0.0001011496
31.5 | 0.63 | 3.393 | 1.197036 | 0.3527957 | 4.061543 | 0.04051428
32 | 0.64 | 3.529 | 1.337033 | 0.3788701 | 4.718388 | 0.08769815
32.5 | 0.65 | 3.588 | 1.237031 | 0.344769 | 4.438468 | 0.1320828
33 | 0.66 | 3.822 | 1.277025 | 0.3341249 | 4.880791 | 0.1808908
33.5 | 0.67 | 3.978 | 1.397022 | 0.351187 | 5.557353 | 0.2364643
34 | 0.68 | 4.212 | 1.297016 | 0.3079335 | 5.463031 | 0.2910946
34.5 | 0.69 | 4.309 | 1.397014 | 0.3242083 | 6.019732 | 0.3512919
35 | 0.7 | 4.485 | 1.377009 | 0.3070255 | 6.175887 | 0.4130508
35.5 | 0.71 | 4.563 | 1.147007 | 0.2513713 | 5.233795 | 0.4653887
36 | 0.72 | 4.524 | 1.157008 | 0.255749 | 5.234306 | 0.5177318
36.5 | 0.73 | 4.582 | 1.157007 | 0.2525114 | 5.301406 | 0.5707458
37 | 0.74 | 4.699 | 1.147004 | 0.2440954 | 5.389772 | 0.6246436
37.5 | 0.75 | 6.084 | 1.08697 | 0.1786605 | 6.613128 | 0.6907749
38 | 0.76 | 6.357 | 1.146964 | 0.1804253 | 7.291248 | 0.7636873
38.5 | 0.77 | 6.357 | 1.506964 | 0.2370558 | 9.579768 | 0.859485
39 | 0.78 | 7.176 | 1.276944 | 0.1779465 | 9.163349 | 0.9511185
39.5 | 0.79 | 7.293 | 1.606941 | 0.2203402 | 11.71942 | 1.068313
40 | 0.8 | 7.449 | 1.606937 | 0.2157252 | 11.97007 | 1.188013
40.5 | 0.81 | 7.449 | 1.336937 | 0.1794787 | 9.958844 | 1.287602
41 | 0.82 | 7.468 | 1.276937 | 0.1709878 | 9.536162 | 1.382963
41.5 | 0.83 | 7.332 | 1.33694 | 0.1823432 | 9.802444 | 1.480988
42 | 0.84 | 7.293 | 1.176941 | 0.1613795 | 8.58343 | 1.566822
42.5 | 0.85 | 7.215 | 1.066943 | 0.1478784 | 7.697992 | 1.643802
43 | 0.86 | 7.195 | 1.336943 | 0.1858156 | 9.619308 | 1.739995
43.5 | 0.87 | 7.117 | 1.336945 | 0.1878524 | 9.515038 | 1.835145
44 | 0.88 | 7.117 | 1.156945 | 0.1625608 | 8.233979 | 1.917485
44.5 | 0.89 | 7.117 | 0.9669451 | 0.1358641 | 6.881749 | 1.986303
45 | 0.9 | 7.117 | 1.026945 | 0.1442947 | 7.308769 | 2.059391
45.5 | 0.91 | 7.078 | 1.156946 | 0.1634566 | 8.188865 | 2.141279
46 | 0.92 | 7.078 | 0.9269461 | 0.1309616 | 6.560925 | 2.206888
46.5 | 0.93 | 7.078 | 0.9869461 | 0.1394386 | 6.985605 | 2.276745
47 | 0.94 | 7.098 | 1.066946 | 0.1503164 | 7.57318 | 2.352476
47.5 | 0.95 | 7.078 | 1.126946 | 0.1592181 | 7.976524 | 2.432242
48 | 0.96 | 7.059 | 1.006947 | 0.1426472 | 7.108037 | 2.503322
48.5 | 0.97 | 7.059 | 0.8469465 | 0.1199811 | 5.978596 | 2.563108
49 | 0.98 | 7.078 | 1.026946 | 0.1450899 | 7.268725 | 2.635795
49.5 | 0.99 | 7.078 | 1.146946 | 0.1620438 | 8.118085 | 2.716976
50 | 1 | 7.059 | 0.9069465 | 0.1284809 | 6.402136 | 2.780997
50.5 | 1.01 | 7.059 | 1.086947 | 0.1539803 | 7.672756 | 2.857725
51 | 1.02 | 7.078 | 1.126946 | 0.1592181 | 7.976524 | 2.93749
51.5 | 1.03 | 7.059 | 0.9469466 | 0.1341474 | 6.684496 | 3.004335
52 | 1.04 | 7.039 | 0.886947 | 0.1260047 | 6.24322 | 3.066767
52.5 | 1.05 | 7.117 | 0.9469451 | 0.133054 | 6.739408 | 3.134161
53 | 1.06 | 7.059 | 0.9069465 | 0.1284809 | 6.402136 | 3.198183
53.5 | 1.07 | 7.039 | 0.906947 | 0.128846 | 6.384 | 3.262023
54 | 1.08 | 7.098 | 0.8169456 | 0.1150952 | 5.79868 | 3.320009
54.5 | 1.09 | 7.039 | 1.006947 | 0.1430526 | 7.087901 | 3.390888
55 | 1.1 | 7.02 | 1.006948 | 0.1434398 | 7.068772 | 3.461576
55.5 | 1.11 | 7.039 | 0.836947 | 0.1189014 | 5.89127 | 3.520489
56 | 1.12 | 7.02 | 0.9269475 | 0.1320438 | 6.507172 | 3.585561
56.5 | 1.13 | 6.961 | 0.8869489 | 0.1274169 | 6.174052 | 3.647301
57 | 1.14 | 7.039 | 1.026947 | 0.1458939 | 7.228681 | 3.719588
57.5 | 1.15 | 7 | 0.866948 | 0.1238497 | 6.068636 | 3.780275
58 | 1.16 | 6.961 | 0.926949 | 0.1331632 | 6.452492 | 3.8448
58.5 | 1.17 | 7.02 | 0.9269475 | 0.1320438 | 6.507172 | 3.909871
59 | 1.18 | 6.981 | 1.086949 | 0.155701 | 7.587987 | 3.985751
59.5 | 1.19 | 7.039 | 0.906947 | 0.128846 | 6.384 | 4.049591
60 | 1.2 | 7 | 0.926948 | 0.1324212 | 6.488636 | 4.114478
60.5 | 1.21 | 7.059 | 0.8369465 | 0.1185645 | 5.908006 | 4.173558
61 | 1.22 | 7.039 | 1.006947 | 0.1430526 | 7.087901 | 4.244437
61.5 | 1.23 | 7.02 | 0.9069475 | 0.1291948 | 6.366771 | 4.308105
62 | 1.24 | 7.039 | 0.906947 | 0.128846 | 6.384 | 4.371944
62.5 | 1.25 | 7.039 | 0.836947 | 0.1189014 | 5.89127 | 4.430857
63 | 1.26 | 7.02 | 0.7969475 | 0.1135253 | 5.594572 | 4.486803
63.5 | 1.27 | 7.02 | 0.9469475 | 0.1348928 | 6.647572 | 4.553279
64 | 1.28 | 7.02 | 0.8869475 | 0.1263458 | 6.226371 | 4.615542
64.5 | 1.29 | 7 | 0.796948 | 0.1138497 | 5.578636 | 4.671329
65 | 1.3 | 7.02 | 0.8869475 | 0.1263458 | 6.226371 | 4.733592
65.5 | 1.31 | 7.02 | 0.7969475 | 0.1135253 | 5.594572 | 4.789538
66 | 1.32 | 7.02 | 0.8169475 | 0.1163743 | 5.734972 | 4.846888
66.5 | 1.33 | 7 | 0.816948 | 0.1167069 | 5.718636 | 4.904074
67 | 1.34 | 7 | 0.756948 | 0.1081354 | 5.298636 | 4.95706
67.5 | 1.35 | 7 | 0.796948 | 0.1138497 | 5.578636 | 5.012846
68 | 1.36 | 7 | 0.816948 | 0.1167069 | 5.718636 | 5.070032
68.5 | 1.37 | 7 | 0.886948 | 0.1267069 | 6.208636 | 5.132119
69 | 1.38 | 7 | 0.836948 | 0.119564 | 5.858636 | 5.190705
69.5 | 1.39 | 7 | 0.836948 | 0.119564 | 5.858636 | 5.249292
70 | 1.4 | 7 | 0.816948 | 0.1167069 | 5.718636 | 5.306478
70.5 | 1.41 | 6.981 | 0.8469484 | 0.1213219 | 5.912547 | 5.365603
71 | 1.42 | 7 | 0.846948 | 0.1209926 | 5.928636 | 5.42489
71.5 | 1.43 | 6.981 | 0.8469484 | 0.1213219 | 5.912547 | 5.484015
72 | 1.44 | 6.981 | 0.7569485 | 0.1084298 | 5.284257 | 5.536858
72.5 | 1.45 | 7 | 0.756948 | 0.1081354 | 5.298636 | 5.589844
73 | 1.46 | 7 | 0.756948 | 0.1081354 | 5.298636 | 5.64283
73.5 | 1.47 | 7 | 0.886948 | 0.1267069 | 6.208636 | 5.704917
74 | 1.48 | 6.981 | 0.9469485 | 0.1356465 | 6.610647 | 5.771023
74.5 | 1.49 | 6.981 | 0.8869485 | 0.1270518 | 6.191787 | 5.832941
75 | 1.5 | 6.981 | 0.7369485 | 0.1055649 | 5.144638 | 5.884387
75.5 | 1.51 | 6.981 | 0.7369485 | 0.1055649 | 5.144638 | 5.935834
76 | 1.52 | 7 | 0.656948 | 0.09384971 | 4.598636 | 5.98182
76.5 | 1.53 | 6.981 | 0.7769485 | 0.1112947 | 5.423877 | 6.036059
77 | 1.54 | 6.981 | 0.7769485 | 0.1112947 | 5.423877 | 6.090298
77.5 | 1.55 | 6.981 | 0.7169484 | 0.1027 | 5.005017 | 6.140348
78 | 1.56 | 6.961 | 0.926949 | 0.1331632 | 6.452492 | 6.204873
78.5 | 1.57 | 6.961 | 0.6569489 | 0.09437566 | 4.573021 | 6.250603
79 | 1.58 | 6.961 | 0.9469489 | 0.1360363 | 6.591712 | 6.31652
79.5 | 1.59 | 6.961 | 0.6969489 | 0.100122 | 4.851461 | 6.365035
80 | 1.6 | 6.961 | 0.6969489 | 0.100122 | 4.851461 | 6.41355
80.5 | 1.61 | 6.961 | 0.7569489 | 0.1087414 | 5.269122 | 6.466241
81 | 1.62 | 6.961 | 0.736949 | 0.1058683 | 5.129902 | 6.51754
81.5 | 1.63 | 6.942 | 0.7969494 | 0.1148011 | 5.532423 | 6.572864
82 | 1.64 | 6.942 | 0.8169494 | 0.1176821 | 5.671263 | 6.629577
82.5 | 1.65 | 6.961 | 0.816949 | 0.1173609 | 5.686781 | 6.686444
83 | 1.66 | 6.961 | 0.736949 | 0.1058683 | 5.129902 | 6.737743
83.5 | 1.67 | 6.942 | 0.7369494 | 0.1061581 | 5.115903 | 6.788902
84 | 1.68 | 6.942 | 0.6769494 | 0.09751505 | 4.699383 | 6.835896
84.5 | 1.69 | 6.942 | 0.7169494 | 0.1032771 | 4.977063 | 6.885667
85 | 1.7 | 6.942 | 0.7369494 | 0.1061581 | 5.115903 | 6.936826
85.5 | 1.71 | 6.942 | 0.7769494 | 0.1119201 | 5.393583 | 6.990762
86 | 1.72 | 6.942 | 0.8169494 | 0.1176821 | 5.671263 | 7.047474
86.5 | 1.73 | 6.942 | 0.6569494 | 0.09463403 | 4.560543 | 7.09308
87 | 1.74 | 6.922 | 0.6969499 | 0.1006862 | 4.824287 | 7.141323
87.5 | 1.75 | 6.922 | 0.6769499 | 0.09779687 | 4.685847 | 7.188181
88 | 1.76 | 6.922 | 0.7969499 | 0.1151329 | 5.516487 | 7.243346
88.5 | 1.77 | 6.903 | 0.7969504 | 0.1154499 | 5.501348 | 7.29836
89 | 1.78 | 6.903 | 0.7769504 | 0.1125526 | 5.363288 | 7.351993
89.5 | 1.79 | 6.883 | 0.7569509 | 0.109974 | 5.210093 | 7.404094
90 | 1.8
90.5 | 1.81
91 | 1.82
91.5 | 1.83
92 | 1.84
92.5 | 1.85
93 | 1.86
93.5 | 1.87
94 | 1.88
94.5 | 1.89
95 | 1.9
95.5 | 1.91
96 | 1.92
96.5 | 1.93
97 | 1.94
97.5 | 1.95
98 | 1.96
98.5 | 1.97
99 | 1.98
99.5 | 1.99
100 | 2
100.5 | 2.01
101 | 2.02
101.5 | 2.03
102 | 2.04
102.5 | 2.05
103 | 2.06
103.5 | 2.07
104 | 2.08
104.5 | 2.09
105 | 2.1
105.5 | 2.11
106 | 2.12
106.5 | 2.13
107 | 2.14
107.5 | 2.15
108 | 2.16
108.5 | 2.17
109 | 2.18
109.5 | 2.19
110 | 2.2
110.5 | 2.21
111 | 2.22
111.5 | 2.23
112 | 2.24
112.5 | 2.25
113 | 2.26
113.5 | 2.27
114 | 2.28
114.5 | 2.29
115 | 2.3
115.5 | 2.31
116 | 2.32
116.5 | 2.33
117 | 2.34
117.5 | 2.35
118 | 2.36
118.5 | 2.37
119 | 2.38
119.5 | 2.39
120 | 2.4
120.5 | 2.41
121 | 2.42
121.5 | 2.43
122 | 2.44
122.5 | 2.45
123 | 2.46
123.5 | 2.47
124 | 2.48
124.5 | 2.49
125 | 2.5

## Resultados
Inicio paso corriente
30 | 0
30 | 0.5 | Eje Izquierdo |  | Eje Derecho
Fin de Subida |  | Máx = | 0.5 | Máx = | 0.6
37.23567 | 0 | Mín = | 0 | Mín = | 0
37.23567 | 0.5
¿Suavizar?
Inicio paso corriente |  | Eje Izquierdo |  | Eje Derecho
30 | 0 | Máx = | 100 | Máx = | 9
30 | 100 | Mín = | 0 | Mín = | 0
Fin de Subida
37.23567 | 0
37.23567 | 100
¿Suavizar?
|  | Eje Izquierdo |  | Eje Derecho
Inicio paso corriente |  | Máx = | 10 | Máx = | 6
30 | 0 | Mín = | 0 | Mín = | 0
30 | 10
Fin de Subida
37.23567 | 0
37.23567 | 10
|  | Eje Izquierdo |  | Eje Derecho
Inicio paso corriente |  | Máx = | 14 | Máx = | 9
30 | 0 | Mín = | 0 | Mín = | 0
30 | 14
Fin de Subida
37.23567 | 0
37.23567 | 14