## Parámetros
Ensayo |  |  |  |  | Fecha:
Características polvo |  | Material | Referencia polvo | Densidad de golpeo g/cm3 | Densidad aparente g/cm3 | Densidad absoluta g/cm3
|  | Al-NH3 |  | 1.19 | 0.84 | 2.725 |  | Sí
No
Activación externa |  | PRECOMPRESIÓN | No | # MPa
|  | ACTIVACIÓN ELÉC. | No | # V | # A
Características de corriente | Duraciones
|  | Aproximación | Apriete | PreCalentamiento | Calentamiento | Enfriamiento
|  | 99 | 30 | 5 | 55 | 60 | ciclos
|  | 1.98 | 0.6 | 0.1 | 1.1 | 1.2 | segundos
Intensidades
|  | I máx | So1i (grados) | I So1i (kA) | ISo2i (kA) | Energía (kJ) | EDE (kJ/g)
|  | 7.624 | 15 | 1 | 7 | 7.363525 | 3.977059
Características de Presión |  | Presión Trabajo | Presión Sinterizado
|  | 923 |  | kgf
|  | 3.812474 | 0 | bares
Características Sinterizados |  | Diámetro (mm) | Altura (mm) | Masa (g) |  | Secc (cm2)
| 1 | 11.98 | 6.55 | 1.8515 |  | 1.126031
| 2 | 11.96 | 6.7 |  |  | Volumen (cm3)
| 3 | 11.97 | 6.65 |  |  | 0.7296679
| 4 | 11.97 | 6.52
| 5 | 12.01 | 6.36 |  |  | Densid (g/cm3)
| 6 | 12 | 6.32 |  |  | 2.537456
| 7 | 11.92 | 6.3 |  |  | Porosidad (%)
| 8 | 11.98 | 6.44 |  |  | 6.882355
|  | 11.97375 | 6.48
Otros Datos |  | Tª Inicial (ºC) | Lubricante | Diám Punzón (mm) | h punzones (mm) | h obleas (mm) | tS (ciclos)
|  | 21.5 |  | 11.9 | 97.31 | 9.3 | 7.502973
Observaciones
[9 empty] | 4 | 5 | 8
[9 empty] | 3 | 9 | 2

## Adquisición
378 | 478 | 0 | 70
377 | 477 | 0 | 25 | IP:x,x,x,x:
376 | 478 | 0 | 14 | 172,16,1,14
378 | 477 | 0 | 21
376 | 476 | 0 | 19 | Abrir canal. (IP: 172,16,1,14)(Return:1)
378 | 478 | 0 | 23
378 | 478 | 0 | 12
380 | 478 | 0 | 16 | Recibidos de 2865 registros (Soldadura:1703)
378 | 478 | 0 | 21
379 | 478 | 0 | 17
377 | 477 | 0 | 16 | Representar gráficas
379 | 478 | 0 | 19
379 | 476 | 0 | 21
379 | 478 | 0 | 21
379 | 478 | 0 | 16
379 | 478 | 0 | 17
378 | 478 | 0 | 19
379 | 479 | 0 | 17
380 | 478 | 0 | 16
379 | 477 | 0 | 17
378 | 478 | 0 | 19
378 | 479 | 0 | 23
379 | 478 | 0 | 19
379 | 478 | 0 | 21
378 | 479 | 0 | 17
378 | 478 | 0 | 21
378 | 479 | 0 | 19
378 | 478 | 0 | 21
378 | 479 | 0 | 25
378 | 477 | 0 | 17
377 | 478 | 0 | 17
378 | 478 | 0 | 17
378 | 479 | 0 | 17
377 | 478 | 0 | 25
379 | 479 | 0 | 21
381 | 479 | 0 | 17
379 | 479 | 0 | 17
379 | 477 | 0 | 21
379 | 479 | 0 | 19
379 | 479 | 0 | 12
379 | 480 | 0 | 23
379 | 477 | 0 | 23
378 | 479 | 0 | 23
377 | 479 | 0 | 19
379 | 479 | 0 | 19
380 | 480 | 0 | 17
380 | 478 | 0 | 17
381 | 478 | 0 | 21
377 | 482 | 0 | 14
380 | 479 | 0 | 17
378 | 481 | 0 | 17
378 | 480 | 0 | 19
378 | 480 | 0 | 17
380 | 479 | 0 | 21
379 | 477 | 0 | 25
378 | 482 | 0 | 16
379 | 479 | 0 | 17
377 | 482 | 0 | 21
379 | 478 | 0 | 21
379 | 480 | 0 | 19
379 | 479 | 0 | 14
382 | 479 | 3022 | 14
378 | 480 | 2847 | 182
379 | 482 | 3022 | 178
382 | 479 | 3178 | 159
385 | 480 | 3529 | 155
385 | 479 | 3744 | 157
388 | 479 | 3978 | 178
388 | 479 | 4114 | 134
390 | 480 | 4309 | 143
390 | 478 | 4348 | 143
393 | 479 | 4836 | 139
396 | 477 | 4953 | 137
399 | 476 | 5109 | 153
401 | 476 | 6415 | 153
407 | 474 | 6903 | 159
409 | 475 | 7605 | 165
414 | 474 | 7410 | 167
414 | 473 | 7624 | 167
422 | 470 | 7546 | 155
421 | 472 | 7449 | 135
427 | 469 | 7371 | 135
425 | 470 | 7312 | 141
431 | 468 | 7195 | 141
426 | 469 | 7176 | 141
433 | 464 | 7156 | 114
431 | 466 | 7039 | 153
434 | 466 | 7039 | 122
431 | 465 | 7137 | 134
436 | 464 | 7039 | 124
432 | 463 | 7039 | 139
439 | 462 | 7098 | 132
433 | 460 | 7039 | 108
437 | 462 | 7039 | 120
436 | 461 | 7078 | 130
439 | 459 | 7059 | 118
435 | 460 | 7059 | 116
440 | 458 | 7078 | 104
436 | 457 | 7078 | 118
442 | 459 | 6981 | 110
438 | 459 | 6981 | 108
440 | 460 | 6981 | 114
437 | 457 | 6981 | 106
443 | 458 | 7039 | 114
437 | 459 | 7039 | 104
442 | 459 | 7039 | 95
437 | 462 | 7039 | 120
442 | 460 | 7000 | 104
439 | 461 | 7000 | 95
442 | 459 | 6981 | 106
438 | 459 | 6981 | 106
442 | 461 | 6981 | 118
439 | 461 | 7059 | 108
442 | 462 | 7000 | 112
441 | 462 | 7000 | 122
443 | 462 | 7000 | 95
439 | 463 | 7000 | 128
443 | 465 | 7000 | 106
440 | 463 | 7020 | 103
444 | 462 | 7000 | 118
440 | 464 | 7000 | 104
444 | 465 | 6981 | 104
441 | 464 | 7039 | 108
444 | 465 | 7039 | 97
441 | 467 | 6942 | 99
444 | 467 | 6942 | 97
444 | 466 | 6961 | 104
446 | 467 | 6961 | 99
442 | 467 | 6981 | 108
446 | 464 | 6981 | 99
442 | 467 | 7020 | 97
447 | 467 | 6942 | 108
442 | 466 | 6942 | 122
447 | 466 | 7020 | 110
443 | 469 | 7020 | 120
446 | 470 | 6942 | 89
443 | 469 | 7020 | 106
447 | 469 | 6961 | 91
443 | 470 | 6961 | 110
447 | 467 | 6942 | 97
444 | 469 | 6961 | 106
446 | 471 | 6961 | 103
444 | 470 | 6942 | 122
447 | 470 | 6942 | 89
444 | 468 | 6961 | 106
448 | 470 | 7000 | 85
444 | 470 | 6961 | 93
448 | 469 | 6961 | 110
446 | 471 | 6981 | 101
450 | 470 | 6981 | 104
445 | 470 | 6981 | 87
449 | 472 | 6942 | 89
445 | 472 | 6981 | 97
449 | 472 | 6981 | 106
445 | 471 | 6961 | 85
450 | 471 | 6942 | 104
446 | 473 | 6942 | 103
450 | 472 | 6961 | 106
445 | 470 | 6942 | 99
449 | 473 | 6961 | 103
445 | 473 | 6883 | 104
450 | 471 | 6981 | 79
446 | 473 | 6981 | 106
448 | 473 | 6903 | 85
446 | 473 | 6981 | 93
450 | 471 | 6942 | 108
446 | 472 | 6942 | 89
452 | 474 | 6903 | 85
445 | 475 | 6903 | 99
450 | 473 | 6922 | 89
447 | 473 | 6883 | 116
450 | 474 | 6961 | 91
447 | 472 | 6961 | 99
450 | 474 | 6903 | 91
447 | 475 | 6903 | 97
451 | 475 | 6903 | 83
447 | 474 | 6922 | 95
450 | 474 | 6922 | 85
445 | 476 | 6864 | 87

## Desplazamiento
ciclos | seg | x(t) | h(t) | θ(t) |  |  | θ(t) | H(t)
0.5 | 0.01 | -0.02457581 | 9.987144 | 0.3511658 |  |  | 0.3750702 | 7.841402
1 | 0.02 | -0.0745758 | 10.03714 | 0.3543979 | 0.6 | 4.59428 | 0.3751417 | 7.842302
1.5 | 0.03 | -0.1245758 | 10.08714 | 0.3575981 | 0.6 | 0 | 0.3752058 | 7.843109
2 | 0.04 | -0.02457581 | 9.987144 | 0.3511658 |  |  | 0.3752927 | 7.844202
2.5 | 0.05 | -0.1245758 | 10.08714 | 0.3575981 |  |  | 0.375362 | 7.845078
3 | 0.06 | -0.02457581 | 9.987144 | 0.3511658 |  |  | 0.3754207 | 7.845825
3.5 | 0.07 | -0.02457581 | 9.987144 | 0.3511658 |  |  | 0.3755129 | 7.846983
4 | 0.08 | 0.07542419 | 9.887143 | 0.3446034 |  |  | 0.3754949 | 7.846785
4.5 | 0.09 | -0.02457581 | 9.987144 | 0.3511658 |  |  | 0.375441 | 7.846127
5 | 0.1 | 0.02542419 | 9.937143 | 0.3479011 |  |  | 0.3753342 | 7.844794
5.5 | 0.11 | -0.0745758 | 10.03714 | 0.3543979 |  |  | 0.3751218 | 7.842126
6 | 0.12 | 0.02542419 | 9.937143 | 0.3479011 |  |  | 0.3747863 | 7.837904
6.5 | 0.13 | 0.02542419 | 9.937143 | 0.3479011 |  |  | 0.3744717 | 7.833904
7 | 0.14 | 0.02542419 | 9.937143 | 0.3479011 |  |  | 0.3741395 | 7.829682
7.5 | 0.15 | 0.02542419 | 9.937143 | 0.3479011 |  |  | 0.3738248 | 7.825682
8 | 0.16 | 0.02542419 | 9.937143 | 0.3479011 |  |  | 0.3735437 | 7.822127
8.5 | 0.17 | -0.02457581 | 9.987144 | 0.3511658 |  |  | 0.3732584 | 7.818571
9 | 0.18 | 0.02542419 | 9.937143 | 0.3479011 |  |  | 0.372825 | 7.813238
9.5 | 0.19 | 0.07542419 | 9.887143 | 0.3446034 |  |  | 0.3723171 | 7.807015
10 | 0.2 | 0.02542419 | 9.937143 | 0.3479011 |  |  | 0.3717346 | 7.799905
10.5 | 0.21 | -0.02457581 | 9.987144 | 0.3511658 |  |  | 0.3711689 | 7.793016
11 | 0.22 | -0.02457581 | 9.987144 | 0.3511658 |  |  | 0.3707125 | 7.78746
11.5 | 0.23 | 0.02542419 | 9.937143 | 0.3479011 | 0.6 | 12.60893 | 0.3704918 | 7.784793
12 | 0.24 | 0.02542419 | 9.937143 | 0.3479011 | 0.6 | 0 | 0.3704702 | 7.784571
12.5 | 0.25 | -0.02457581 | 9.987144 | 0.3511658 |  |  | 0.3706844 | 7.787238
13 | 0.26 | -0.02457581 | 9.987144 | 0.3511658 |  |  | 0.3711176 | 7.792571
13.5 | 0.27 | -0.02457581 | 9.987144 | 0.3511658 |  |  | 0.371803 | 7.801015
14 | 0.28 | -0.02457581 | 9.987144 | 0.3511658 |  |  | 0.372667 | 7.811682
14.5 | 0.29 | -0.02457581 | 9.987144 | 0.3511658 |  |  | 0.3736567 | 7.823905
15 | 0.3 | -0.02457581 | 9.987144 | 0.3511658 |  |  | 0.3746632 | 7.836349
15.5 | 0.31 | -0.0745758 | 10.03714 | 0.3543979 |  |  | 0.3755583 | 7.84746
16 | 0.32 | -0.02457581 | 9.987144 | 0.3511658 |  |  | 0.3762361 | 7.855905
16.5 | 0.33 | -0.02457581 | 9.987144 | 0.3511658 |  |  | 0.3766634 | 7.861238
17 | 0.34 | -0.0745758 | 10.03714 | 0.3543979 |  |  | 0.376893 | 7.864127
17.5 | 0.35 | 0.02542419 | 9.937143 | 0.3479011 |  |  | 0.3769621 | 7.865016
18 | 0.36 | 0.1254242 | 9.837143 | 0.3412721 |  |  | 0.3769085 | 7.864348
18.5 | 0.37 | 0.02542419 | 9.937143 | 0.3479011 |  |  | 0.3767322 | 7.862127
19 | 0.38 | 0.02542419 | 9.937143 | 0.3479011 |  |  | 0.3765035 | 7.859238
19.5 | 0.39 | 0.02542419 | 9.937143 | 0.3479011 |  |  | 0.3761875 | 7.855238
20 | 0.4 | 0.02542419 | 9.937143 | 0.3479011 |  |  | 0.3758546 | 7.851016
20.5 | 0.41 | 0.02542419 | 9.937143 | 0.3479011 |  |  | 0.3755747 | 7.84746
21 | 0.42 | 0.02542419 | 9.937143 | 0.3479011 |  |  | 0.3754183 | 7.84546
21.5 | 0.43 | -0.02457581 | 9.987144 | 0.3511658 |  |  | 0.3753499 | 7.844571
22 | 0.44 | -0.0745758 | 10.03714 | 0.3543979 | 0.6 | 0.4469976 | 0.3754045 | 7.845238
22.5 | 0.45 | 0.02542419 | 9.937143 | 0.3479011 | 0.6 | 0 | 0.3754217 | 7.84546
23 | 0.46 | 0.07542419 | 9.887143 | 0.3446034 |  |  | 0.3753664 | 7.844793
23.5 | 0.47 | 0.07542419 | 9.887143 | 0.3446034 |  |  | 0.3751857 | 7.84257
24 | 0.48 | 0.1254242 | 9.837143 | 0.3412721 |  |  | 0.3748973 | 7.839015
24.5 | 0.49 | -0.0745758 | 10.03714 | 0.3543979 |  |  | 0.3744486 | 7.833459
25 | 0.5 | 0.07542419 | 9.887143 | 0.3446034 |  |  | 0.3740013 | 7.827905
25.5 | 0.51 | -0.02457581 | 9.987144 | 0.3511658 |  |  | 0.3735552 | 7.822349
26 | 0.52 | -0.02457581 | 9.987144 | 0.3511658 |  |  | 0.3731464 | 7.817238
26.5 | 0.53 | -0.02457581 | 9.987144 | 0.3511658 |  |  | 0.3727195 | 7.811904
27 | 0.54 | 0.07542419 | 9.887143 | 0.3446034 |  |  | 0.372434 | 7.808349
27.5 | 0.55 | 0.02542419 | 9.937143 | 0.3479011 |  |  | 0.3721627 | 7.805016
28 | 0.56 | -0.02457581 | 9.987144 | 0.3511658 |  |  | 0.3719411 | 7.802349
28.5 | 0.57 | 0.02542419 | 9.937143 | 0.3479011 |  |  | 0.3716404 | 7.798794
29 | 0.58 | -0.0745758 | 10.03714 | 0.3543979 |  |  | 0.3713712 | 7.795682
29.5 | 0.59 | 0.02542419 | 9.937143 | 0.3479011 |  |  | 0.3707694 | 7.788571
30 | 0.6 | 0.02542419 | 9.937143 | 0.3479011 |  |  | 0.3699269 | 7.778571
30.5 | 0.61 | 0.02542419 | 9.937143 | 0.3479011 |  |  | 0.3685414 | 7.762127
31 | 0.62 | 0.1754242 | 9.787143 | 0.3379069 |  |  | 0.3667579 | 7.741015
31.5 | 0.63 | -0.02457581 | 9.987144 | 0.3511658 |  |  | 0.3641653 | 7.710571
32 | 0.64 | 0.02542419 | 9.937143 | 0.3479011 |  |  | 0.3609946 | 7.673682
32.5 | 0.65 | 0.1754242 | 9.787143 | 0.3379069 |  |  | 0.3568092 | 7.625682
33 | 0.66 | 0.3254242 | 9.637143 | 0.3276016 |  |  | 0.351833 | 7.56946
33.5 | 0.67 | 0.3254242 | 9.637143 | 0.3276016 |  |  | 0.3455728 | 7.499905
34 | 0.68 | 0.4754242 | 9.487144 | 0.3169704 |  |  | 0.3384776 | 7.422349
34.5 | 0.69 | 0.4754242 | 9.487144 | 0.3169704 |  |  | 0.3301619 | 7.333015
35 | 0.7 | 0.5754242 | 9.387143 | 0.3096941 |  |  | 0.3211932 | 7.238348
35.5 | 0.71 | 0.5754242 | 9.387143 | 0.3096941 |  |  | 0.3112944 | 7.135904
36 | 0.72 | 0.7254242 | 9.237144 | 0.2984844 |  |  | 0.3011935 | 7.03346
36.5 | 0.73 | 0.8754242 | 9.087143 | 0.2869046 |  |  | 0.290509 | 6.927461
37 | 0.74 | 1.025424 | 8.937143 | 0.2749361 |  |  | 0.2800082 | 6.825682
37.5 | 0.75 | 1.125424 | 8.837143 | 0.2667313 |  |  | 0.2694481 | 6.725683
38 | 0.76 | 1.425424 | 8.537143 | 0.2409638 |  |  | 0.2595809 | 6.634349
38.5 | 0.77 | 1.525424 | 8.437143 | 0.2319675 |  |  | 0.2499438 | 6.547237
39 | 0.78 | 1.775424 | 8.187143 | 0.2085151 |  |  | 0.2412587 | 6.470571
39.5 | 0.79 | 1.775424 | 8.187143 | 0.2085151 |  |  | 0.2329286 | 6.398793
40 | 0.8 | 2.175424 | 7.787143 | 0.1678591 |  |  | 0.2254058 | 6.335459
40.5 | 0.81 | 2.125424 | 7.837143 | 0.1731681 |  |  | 0.21807 | 6.275015
41 | 0.82 | 2.425424 | 7.537143 | 0.1402578 |  |  | 0.2115753 | 6.222571
41.5 | 0.83 | 2.325424 | 7.637143 | 0.1515152 |  |  | 0.2052385 | 6.172349
42 | 0.84 | 2.625424 | 7.337143 | 0.1168224 |  |  | 0.1996535 | 6.128793
42.5 | 0.85 | 2.375424 | 7.587143 | 0.1459236 |  |  | 0.1942145 | 6.087015
43 | 0.86 | 2.725424 | 7.237143 | 0.104619 |  |  | 0.1894583 | 6.051016
43.5 | 0.87 | 2.625424 | 7.337143 | 0.1168224 |  |  | 0.1846137 | 6.014793
44 | 0.88 | 2.775424 | 7.187143 | 0.09839002 |  |  | 0.1803505 | 5.983237
44.5 | 0.89 | 2.625424 | 7.337143 | 0.1168224 |  |  | 0.176075 | 5.951904
45 | 0.9 | 2.875424 | 7.087143 | 0.08566821 |  |  | 0.1723395 | 5.924793
45.5 | 0.91 | 2.675424 | 7.287143 | 0.1107626 |  |  | 0.168439 | 5.896793
46 | 0.92 | 3.025424 | 6.937143 | 0.0658979 |  |  | 0.1650594 | 5.872793
46.5 | 0.93 | 2.725424 | 7.237143 | 0.104619 |  |  | 0.1614582 | 5.84746
47 | 0.94 | 2.925424 | 7.037143 | 0.07917178 |  |  | 0.1581105 | 5.824126
47.5 | 0.95 | 2.875424 | 7.087143 | 0.08566821 |  |  | 0.1544455 | 5.798793
48 | 0.96 | 3.025424 | 6.937143 | 0.0658979 |  |  | 0.1511758 | 5.776349
48.5 | 0.97 | 2.825424 | 7.137143 | 0.09207368 |  |  | 0.1475903 | 5.751904
49 | 0.98 | 3.075424 | 6.887143 | 0.05911639 |  |  | 0.1443035 | 5.729682
49.5 | 0.99 | 2.875424 | 7.087143 | 0.08566821 |  |  | 0.1407504 | 5.705905
50 | 1 | 3.175424 | 6.787143 | 0.04525366 |  |  | 0.1374979 | 5.684349
50.5 | 1.01 | 2.975424 | 6.987143 | 0.0725823 |  |  | 0.133877 | 5.660571
51 | 1.02 | 3.075424 | 6.887143 | 0.05911639 |  |  | 0.1303859 | 5.637904
51.5 | 1.03 | 2.925424 | 7.037143 | 0.07917178 |  |  | 0.1263698 | 5.612127
52 | 1.04 | 3.225424 | 6.737143 | 0.03816795 |  |  | 0.1224539 | 5.587237
52.5 | 1.05 | 2.925424 | 7.037143 | 0.07917178 |  |  | 0.1179314 | 5.558793
53 | 1.06 | 3.175424 | 6.787143 | 0.04525366 |  |  | 0.1134276 | 5.530793
53.5 | 1.07 | 2.925424 | 7.037143 | 0.07917178 |  |  | 0.1085174 | 5.500571
54 | 1.08 | 3.175424 | 6.787143 | 0.04525366 |  |  | 0.1039653 | 5.472794
54.5 | 1.09 | 3.025424 | 6.937143 | 0.0658979 |  |  | 0.09911616 | 5.44346
55 | 1.1 | 3.175424 | 6.787143 | 0.04525366 |  |  | 0.09474574 | 5.417237
55.5 | 1.11 | 2.975424 | 6.987143 | 0.0725823 |  |  | 0.09030683 | 5.390793
56 | 1.12 | 3.175424 | 6.787143 | 0.04525366 |  |  | 0.08651028 | 5.368349
56.5 | 1.13 | 3.025424 | 6.937143 | 0.0658979 |  |  | 0.08265173 | 5.345682
57 | 1.14 | 3.175424 | 6.787143 | 0.04525366 |  |  | 0.07945649 | 5.327015
57.5 | 1.15 | 3.125424 | 6.837143 | 0.05223568 |  |  | 0.07619852 | 5.308126
58 | 1.16 | 3.225424 | 6.737143 | 0.03816795 |  |  | 0.07342684 | 5.292127
58.5 | 1.17 | 3.025424 | 6.937143 | 0.0658979 |  |  | 0.07025222 | 5.273904
59 | 1.18 | 3.225424 | 6.737143 | 0.03816795 |  |  | 0.06736511 | 5.25746
59.5 | 1.19 | 3.075424 | 6.887143 | 0.05911639 |  |  | 0.06397282 | 5.238348
60 | 1.2 | 3.275424 | 6.687143 | 0.03097634 |  |  | 0.06094619 | 5.22146
60.5 | 1.21 | 3.075424 | 6.887143 | 0.05911639 |  |  | 0.0576039 | 5.203015
61 | 1.22 | 3.275424 | 6.687143 | 0.03097634 |  |  | 0.05474932 | 5.18746
61.5 | 1.23 | 3.125424 | 6.837143 | 0.05223568 |  |  | 0.05152985 | 5.170127
62 | 1.24 | 3.275424 | 6.687143 | 0.03097634 |  |  | 0.04889075 | 5.156126
62.5 | 1.25 | 3.125424 | 6.837143 | 0.05223568 |  |  | 0.04586454 | 5.140127
63 | 1.26 | 3.275424 | 6.687143 | 0.03097634 |  |  | 0.04331469 | 5.126793
63.5 | 1.27 | 3.275424 | 6.687143 | 0.03097634 |  |  | 0.04062997 | 5.112793
64 | 1.28 | 3.375424 | 6.587143 | 0.01626545 |  |  | 0.03883446 | 5.10346
64.5 | 1.29 | 3.175424 | 6.787143 | 0.04525366 |  |  | 0.03675676 | 5.092571
65 | 1.3 | 3.375424 | 6.587143 | 0.01626545 |  |  | 0.03531114 | 5.085015
65.5 | 1.31 | 3.175424 | 6.787143 | 0.04525366 |  |  | 0.03339178 | 5.075016
66 | 1.32 | 3.425424 | 6.537143 | 0.008741297 |  |  | 0.0317597 | 5.066571
66.5 | 1.33 | 3.175424 | 6.787143 | 0.04525366 |  |  | 0.02929821 | 5.053904
67 | 1.34 | 3.425424 | 6.537143 | 0.008741297 |  |  | 0.02715813 | 5.043015
67.5 | 1.35 | 3.225424 | 6.737143 | 0.03816795 |  |  | 0.02436356 | 5.028793
68 | 1.36 | 3.375424 | 6.587143 | 0.01626545 |  |  | 0.02205201 | 5.017016
68.5 | 1.37 | 3.225424 | 6.737143 | 0.03816795 |  |  | 0.0191424 | 5.002126
69 | 1.38 | 3.425424 | 6.537143 | 0.008741297 |  |  | 0.01676469 | 4.989904
69.5 | 1.39 | 3.225424 | 6.737143 | 0.03816795 |  |  | 0.01395953 | 4.97546
70 | 1.4 | 3.425424 | 6.537143 | 0.008741297 |  |  | 0.0118607 | 4.964571
70.5 | 1.41 | 3.275424 | 6.687143 | 0.03097634 |  |  | 0.009501089 | 4.952348
71 | 1.42 | 3.375424 | 6.587143 | 0.01626545 |  |  | 0.00793357 | 4.944127
71.5 | 1.43 | 3.275424 | 6.687143 | 0.03097634 |  |  | 0.00622406 | 4.935237
72 | 1.44 | 3.425424 | 6.537143 | 0.008741297 |  |  | 0.005396735 | 4.930793
72.5 | 1.45 | 3.275424 | 6.687143 | 0.03097634 |  |  | 0.004197815 | 4.924571
73 | 1.46 | 3.475424 | 6.487143 | 0.001101088 |  |  | 0.0035993 | 4.92146
73.5 | 1.47 | 3.275424 | 6.687143 | 0.03097634 |  |  | 0.002758215 | 4.917238
74 | 1.48 | 3.475424 | 6.487143 | 0.001101088 |  |  | 0.002359803 | 4.915238
74.5 | 1.49 | 3.375424 | 6.587143 | 0.01626545 |  |  | 0.001370327 | 4.910349
75 | 1.5 | 3.575424 | 6.387143 | -0.01453811 |  |  | 0.000966048 | 4.908349
75.5 | 1.51 | 3.325424 | 6.637143 | 0.0236763 |  |  | 0.0002782706 | 4.9
76 | 1.52 | 3.525424 | 6.437143 | -0.006657735 |  |  | 0 | 4.9
76.5 | 1.53 | 3.325424 | 6.637143 | 0.0236763 |  |  | 0 | 4.9
77 | 1.54 | 3.525424 | 6.437143 | -0.006657735 |  |  | 0 | 4.9
77.5 | 1.55 | 3.325424 | 6.637143 | 0.0236763 |  |  | 0 | 4.9
78 | 1.56 | 3.575424 | 6.387143 | -0.01453811 |  |  | 0 | 4.9
78.5 | 1.57 | 3.375424 | 6.587143 | 0.01626545 |  |  | 0 | 4.9
79 | 1.58 | 3.575424 | 6.387143 | -0.01453811 |  |  | 0 | 4.9
79.5 | 1.59 | 3.325424 | 6.637143 | 0.0236763 |  |  | 0 | 4.9
80 | 1.6 | 3.525424 | 6.437143 | -0.006657735 |  |  | 0 | 4.9
80.5 | 1.61 | 3.325424 | 6.637143 | 0.0236763
81 | 1.62 | 3.575424 | 6.387143 | -0.01453811
81.5 | 1.63 | 3.375424 | 6.587143 | 0.01626545
82 | 1.64 | 3.475424 | 6.487143 | 0.001101088
82.5 | 1.65 | 3.375424 | 6.587143 | 0.01626545
83 | 1.66 | 3.575424 | 6.387143 | -0.01453811
83.5 | 1.67 | 3.375424 | 6.587143 | 0.01626545
84 | 1.68 | 3.675424 | 6.287143 | -0.0306748
84.5 | 1.69 | 3.325424 | 6.637143 | 0.0236763
85 | 1.7 | 3.575424 | 6.387143 | -0.01453811
85.5 | 1.71 | 3.425424 | 6.537143 | 0.008741297
86 | 1.72 | 3.575424 | 6.387143 | -0.01453811
86.5 | 1.73 | 3.425424 | 6.537143 | 0.008741297
87 | 1.74 | 3.575424 | 6.387143 | -0.01453811
87.5 | 1.75 | 3.425424 | 6.537143 | 0.008741297
88 | 1.76 | 3.625424 | 6.337143 | -0.02254284
88.5 | 1.77 | 3.425424 | 6.537143 | 0.008741297
89 | 1.78 | 3.575424 | 6.387143 | -0.01453811
89.5 | 1.79 | 3.325424 | 6.637143 | 0.0236763
90 | 1.8
90.5 | 1.81
91 | 1.82
91.5 | 1.83
92 | 1.84
92.5 | 1.85
93 | 1.86
93.5 | 1.87
94 | 1.88
94.5 | 1.89
95 | 1.9
95.5 | 1.91
96 | 1.92
96.5 | 1.93
97 | 1.94
97.5 | 1.95
98 | 1.96
98.5 | 1.97
99 | 1.98
99.5 | 1.99
100 | 2
100.5 | 2.01
101 | 2.02
101.5 | 2.03
102 | 2.04
102.5 | 2.05
103 | 2.06
103.5 | 2.07
104 | 2.08
104.5 | 2.09
105 | 2.1
105.5 | 2.11
106 | 2.12
106.5 | 2.13
107 | 2.14
107.5 | 2.15
108 | 2.16
108.5 | 2.17
109 | 2.18
109.5 | 2.19
110 | 2.2
110.5 | 2.21
111 | 2.22
111.5 | 2.23
112 | 2.24
112.5 | 2.25
113 | 2.26
113.5 | 2.27
114 | 2.28
114.5 | 2.29
115 | 2.3
115.5 | 2.31
116 | 2.32
116.5 | 2.33
117 | 2.34
117.5 | 2.35
118 | 2.36
118.5 | 2.37
119 | 2.38
119.5 | 2.39
120 | 2.4
120.5 | 2.41
121 | 2.42
121.5 | 2.43
122 | 2.44
122.5 | 2.45
123 | 2.46
123.5 | 2.47
124 | 2.48
124.5 | 2.49
125 | 2.5

## Fuerza
ciclos | seg | Fuerza | Presión
0.5 | 0.01 | 9.37836 | 84.32244 | 0.6 | 11.82105
1 | 0.02 | 9.35874 | 84.14603 | 0.6 | 0
1.5 | 0.03 | 9.37836 | 84.32244
2 | 0.04 | 9.35874 | 84.14603
2.5 | 0.05 | 9.33912 | 83.96963
3 | 0.06 | 9.37836 | 84.32244
3.5 | 0.07 | 9.37836 | 84.32244
4 | 0.08 | 9.37836 | 84.32244
4.5 | 0.09 | 9.37836 | 84.32244
5 | 0.1 | 9.37836 | 84.32244
5.5 | 0.11 | 9.35874 | 84.14603
6 | 0.12 | 9.37836 | 84.32244
6.5 | 0.13 | 9.33912 | 83.96963
7 | 0.14 | 9.37836 | 84.32244
7.5 | 0.15 | 9.37836 | 84.32244
8 | 0.16 | 9.37836 | 84.32244
8.5 | 0.17 | 9.37836 | 84.32244 | 0.6 | 106.2851
9 | 0.18 | 9.39798 | 84.49885 | 0.6 | 0
9.5 | 0.19 | 9.37836 | 84.32244
10 | 0.2 | 9.35874 | 84.14603
10.5 | 0.21 | 9.37836 | 84.32244
11 | 0.22 | 9.39798 | 84.49885
11.5 | 0.23 | 9.37836 | 84.32244
12 | 0.24 | 9.37836 | 84.32244
12.5 | 0.25 | 9.39798 | 84.49885
13 | 0.26 | 9.37836 | 84.32244
13.5 | 0.27 | 9.39798 | 84.49885
14 | 0.28 | 9.37836 | 84.32244
14.5 | 0.29 | 9.39798 | 84.49885
15 | 0.3 | 9.35874 | 84.14603
15.5 | 0.31 | 9.37836 | 84.32244
16 | 0.32 | 9.37836 | 84.32244
16.5 | 0.33 | 9.39798 | 84.49885
17 | 0.34 | 9.37836 | 84.32244
17.5 | 0.35 | 9.39798 | 84.49885
18 | 0.36 | 9.39798 | 84.49885
18.5 | 0.37 | 9.39798 | 84.49885
19 | 0.38 | 9.35874 | 84.14603
19.5 | 0.39 | 9.39798 | 84.49885
20 | 0.4 | 9.39798 | 84.49885
20.5 | 0.41 | 9.4176 | 84.67525
21 | 0.42 | 9.35874 | 84.14603
21.5 | 0.43 | 9.39798 | 84.49885
22 | 0.44 | 9.39798 | 84.49885
22.5 | 0.45 | 9.39798 | 84.49885
23 | 0.46 | 9.4176 | 84.67525
23.5 | 0.47 | 9.37836 | 84.32244
24 | 0.48 | 9.37836 | 84.32244
24.5 | 0.49 | 9.45684 | 85.02806
25 | 0.5 | 9.39798 | 84.49885
25.5 | 0.51 | 9.43722 | 84.85166
26 | 0.52 | 9.4176 | 84.67525
26.5 | 0.53 | 9.4176 | 84.67525
27 | 0.54 | 9.39798 | 84.49885
27.5 | 0.55 | 9.35874 | 84.14603
28 | 0.56 | 9.45684 | 85.02806
28.5 | 0.57 | 9.39798 | 84.49885
29 | 0.58 | 9.45684 | 85.02806
29.5 | 0.59 | 9.37836 | 84.32244
30 | 0.6 | 9.4176 | 84.67525
30.5 | 0.61 | 9.39798 | 84.49885
31 | 0.62 | 9.39798 | 84.49885
31.5 | 0.63 | 9.4176 | 84.67525
32 | 0.64 | 9.45684 | 85.02806
32.5 | 0.65 | 9.39798 | 84.49885
33 | 0.66 | 9.4176 | 84.67525
33.5 | 0.67 | 9.39798 | 84.49885
34 | 0.68 | 9.39798 | 84.49885
34.5 | 0.69 | 9.39798 | 84.49885
35 | 0.7 | 9.4176 | 84.67525
35.5 | 0.71 | 9.37836 | 84.32244
36 | 0.72 | 9.39798 | 84.49885
36.5 | 0.73 | 9.35874 | 84.14603
37 | 0.74 | 9.33912 | 83.96963
37.5 | 0.75 | 9.33912 | 83.96963
38 | 0.76 | 9.29988 | 83.61681
38.5 | 0.77 | 9.3195 | 83.79322
39 | 0.78 | 9.29988 | 83.61681
39.5 | 0.79 | 9.28026 | 83.44041
40 | 0.8 | 9.2214 | 82.91119
40.5 | 0.81 | 9.26064 | 83.264
41 | 0.82 | 9.20178 | 82.73478
41.5 | 0.83 | 9.2214 | 82.91119
42 | 0.84 | 9.18216 | 82.55838
42.5 | 0.85 | 9.20178 | 82.73478
43 | 0.86 | 9.10368 | 81.85275
43.5 | 0.87 | 9.14292 | 82.20556
44 | 0.88 | 9.14292 | 82.20556
44.5 | 0.89 | 9.1233 | 82.02915
45 | 0.9 | 9.10368 | 81.85275
45.5 | 0.91 | 9.08406 | 81.67634
46 | 0.92 | 9.06444 | 81.49993
46.5 | 0.93 | 9.0252 | 81.14712
47 | 0.94 | 9.06444 | 81.49993
47.5 | 0.95 | 9.04482 | 81.32352
48 | 0.96 | 9.00558 | 80.97071
48.5 | 0.97 | 9.0252 | 81.14712
49 | 0.98 | 8.98596 | 80.7943
49.5 | 0.99 | 8.96634 | 80.6179
50 | 1 | 9.00558 | 80.97071
50.5 | 1.01 | 9.00558 | 80.97071
51 | 1.02 | 9.0252 | 81.14712
51.5 | 1.03 | 8.96634 | 80.6179
52 | 1.04 | 8.98596 | 80.7943
52.5 | 1.05 | 9.00558 | 80.97071
53 | 1.06 | 9.00558 | 80.97071
53.5 | 1.07 | 9.06444 | 81.49993
54 | 1.08 | 9.0252 | 81.14712
54.5 | 1.09 | 9.04482 | 81.32352
55 | 1.1 | 9.00558 | 80.97071
55.5 | 1.11 | 9.00558 | 80.97071
56 | 1.12 | 9.04482 | 81.32352
56.5 | 1.13 | 9.04482 | 81.32352
57 | 1.14 | 9.06444 | 81.49993
57.5 | 1.15 | 9.06444 | 81.49993
58 | 1.16 | 9.06444 | 81.49993
58.5 | 1.17 | 9.08406 | 81.67634
59 | 1.18 | 9.1233 | 82.02915
59.5 | 1.19 | 9.08406 | 81.67634
60 | 1.2 | 9.06444 | 81.49993
60.5 | 1.21 | 9.10368 | 81.85275
61 | 1.22 | 9.1233 | 82.02915
61.5 | 1.23 | 9.10368 | 81.85275
62 | 1.24 | 9.1233 | 82.02915
62.5 | 1.25 | 9.16254 | 82.38197
63 | 1.26 | 9.16254 | 82.38197
63.5 | 1.27 | 9.14292 | 82.20556
64 | 1.28 | 9.16254 | 82.38197
64.5 | 1.29 | 9.16254 | 82.38197
65 | 1.3 | 9.10368 | 81.85275
65.5 | 1.31 | 9.16254 | 82.38197
66 | 1.32 | 9.16254 | 82.38197
66.5 | 1.33 | 9.14292 | 82.20556
67 | 1.34 | 9.14292 | 82.20556
67.5 | 1.35 | 9.20178 | 82.73478
68 | 1.36 | 9.2214 | 82.91119
68.5 | 1.37 | 9.20178 | 82.73478
69 | 1.38 | 9.20178 | 82.73478
69.5 | 1.39 | 9.2214 | 82.91119
70 | 1.4 | 9.16254 | 82.38197
70.5 | 1.41 | 9.20178 | 82.73478
71 | 1.42 | 9.24102 | 83.08759
71.5 | 1.43 | 9.2214 | 82.91119
72 | 1.44 | 9.2214 | 82.91119
72.5 | 1.45 | 9.18216 | 82.55838
73 | 1.46 | 9.2214 | 82.91119
73.5 | 1.47 | 9.2214 | 82.91119
74 | 1.48 | 9.20178 | 82.73478
74.5 | 1.49 | 9.24102 | 83.08759
75 | 1.5 | 9.2214 | 82.91119
75.5 | 1.51 | 9.2214 | 82.91119
76 | 1.52 | 9.26064 | 83.264
76.5 | 1.53 | 9.26064 | 83.264
77 | 1.54 | 9.26064 | 83.264
77.5 | 1.55 | 9.24102 | 83.08759
78 | 1.56 | 9.24102 | 83.08759
78.5 | 1.57 | 9.28026 | 83.44041
79 | 1.58 | 9.26064 | 83.264
79.5 | 1.59 | 9.2214 | 82.91119
80 | 1.6 | 9.28026 | 83.44041
80.5 | 1.61 | 9.28026 | 83.44041
81 | 1.62 | 9.24102 | 83.08759
81.5 | 1.63 | 9.28026 | 83.44041
82 | 1.64 | 9.28026 | 83.44041
82.5 | 1.65 | 9.28026 | 83.44041
83 | 1.66 | 9.24102 | 83.08759
83.5 | 1.67 | 9.26064 | 83.264
84 | 1.68 | 9.29988 | 83.61681
84.5 | 1.69 | 9.3195 | 83.79322
85 | 1.7 | 9.28026 | 83.44041
85.5 | 1.71 | 9.28026 | 83.44041
86 | 1.72 | 9.29988 | 83.61681
86.5 | 1.73 | 9.26064 | 83.264
87 | 1.74 | 9.29988 | 83.61681
87.5 | 1.75 | 9.3195 | 83.79322
88 | 1.76 | 9.3195 | 83.79322
88.5 | 1.77 | 9.29988 | 83.61681
89 | 1.78 | 9.29988 | 83.61681
89.5 | 1.79 | 9.33912 | 83.96963
90 | 1.8
90.5 | 1.81
91 | 1.82
91.5 | 1.83
92 | 1.84
92.5 | 1.85
93 | 1.86
93.5 | 1.87
94 | 1.88
94.5 | 1.89
95 | 1.9
95.5 | 1.91
96 | 1.92
96.5 | 1.93
97 | 1.94
97.5 | 1.95
98 | 1.96
98.5 | 1.97
99 | 1.98
99.5 | 1.99
100 | 2
100.5 | 2.01
101 | 2.02
101.5 | 2.03
102 | 2.04
102.5 | 2.05
103 | 2.06
103.5 | 2.07
104 | 2.08
104.5 | 2.09
105 | 2.1
105.5 | 2.11
106 | 2.12
106.5 | 2.13
107 | 2.14
107.5 | 2.15
108 | 2.16
108.5 | 2.17
109 | 2.18
109.5 | 2.19
110 | 2.2
110.5 | 2.21
111 | 2.22
111.5 | 2.23
112 | 2.24
112.5 | 2.25
113 | 2.26
113.5 | 2.27
114 | 2.28
114.5 | 2.29
115 | 2.3
115.5 | 2.31
116 | 2.32
116.5 | 2.33
117 | 2.34
117.5 | 2.35
118 | 2.36
118.5 | 2.37
119 | 2.38
119.5 | 2.39
120 | 2.4
120.5 | 2.41
121 | 2.42
121.5 | 2.43
122 | 2.44
122.5 | 2.45
123 | 2.46
123.5 | 2.47
124 | 2.48
124.5 | 2.49
125 | 2.5

## Resistencia
ciclos | seg | Intensidad | Tensión | Resistencia | Potencia | Energía
0.5 | 0.01 | 0 | 0.5123729 |  |  |  | 0.6 | 9.53
1 | 0.02 | 0 | 0.06237287 |  |  |  | 0.6 | 0 | La línea vertical roja señala el fin del precalentamiento
1.5 | 0.03 | 0 | -0.04762712 |  |  |  | 0.7 | 9.53
2 | 0.04 | 0 | 0.02237288 |  |  |  | 0.7 | 0
2.5 | 0.05 | 0 | 0.002372875
3 | 0.06 | 0 | 0.04237287
3.5 | 0.07 | 0 | -0.06762712
4 | 0.08 | 0 | -0.02762713
4.5 | 0.09 | 0 | 0.02237288
5 | 0.1 | 0 | -0.01762713
5.5 | 0.11 | 0 | -0.02762713
6 | 0.12 | 0 | 0.002372875
6.5 | 0.13 | 0 | 0.02237288
7 | 0.14 | 0 | 0.02237288
7.5 | 0.15 | 0 | -0.02762713
8 | 0.16 | 0 | -0.01762713
8.5 | 0.17 | 0 | 0.002372875
9 | 0.18 | 0 | -0.01762713 |  |  |  | 0.6 | 2.040379
9.5 | 0.19 | 0 | -0.02762713 |  |  |  | 0.6 | 0
10 | 0.2 | 0 | -0.01762713
10.5 | 0.21 | 0 | 0.002372875
11 | 0.22 | 0 | 0.04237287
11.5 | 0.23 | 0 | 0.002372875
12 | 0.24 | 0 | 0.02237288
12.5 | 0.25 | 0 | -0.01762713
13 | 0.26 | 0 | 0.02237288
13.5 | 0.27 | 0 | 0.002372875
14 | 0.28 | 0 | 0.02237288
14.5 | 0.29 | 0 | 0.06237287
15 | 0.3 | 0 | -0.01762713
15.5 | 0.31 | 0 | -0.01762713
16 | 0.32 | 0 | -0.01762713
16.5 | 0.33 | 0 | -0.01762713 |  |  |  | 0.6 | 0.716677
17 | 0.34 | 0 | 0.06237287 |  |  |  | 0.6 | 0
17.5 | 0.35 | 0 | 0.02237288
18 | 0.36 | 0 | -0.01762713
18.5 | 0.37 | 0 | -0.01762713
19 | 0.38 | 0 | 0.02237288
19.5 | 0.39 | 0 | 0.002372875
20 | 0.4 | 0 | -0.06762712
20.5 | 0.41 | 0 | 0.04237287
21 | 0.42 | 0 | 0.04237287
21.5 | 0.43 | 0 | 0.04237287
22 | 0.44 | 0 | 0.002372875
22.5 | 0.45 | 0 | 0.002372875
23 | 0.46 | 0 | -0.01762713
23.5 | 0.47 | 0 | -0.01762713
24 | 0.48 | 0 | 0.02237288
24.5 | 0.49 | 0 | -0.04762712 |  |  |  | 0.6 | 14.12524
25 | 0.5 | 0 | -0.01762713 |  |  |  | 0.6 | 0
25.5 | 0.51 | 0 | -0.01762713
26 | 0.52 | 0 | 0.002372875
26.5 | 0.53 | 0 | -0.01762713
27 | 0.54 | 0 | 0.02237288
27.5 | 0.55 | 0 | 0.06237287
28 | 0.56 | 0 | -0.02762713
28.5 | 0.57 | 0 | -0.01762713
29 | 0.58 | 0 | 0.02237288
29.5 | 0.59 | 0 | 0.02237288
30 | 0.6 | 0 | 0.002372875
30.5 | 0.61 | 0 | -0.04762712
31 | 0.62 | 3.022 | -0.04770079 | -0.01578451 | -0.1441518 | -0.001441518
31.5 | 0.63 | 2.847 | 1.632303 | 0.5733416 | 4.647168 | 0.04503016
32 | 0.64 | 3.022 | 1.592299 | 0.5269024 | 4.811928 | 0.09314944
32.5 | 0.65 | 3.178 | 1.402295 | 0.4412509 | 4.456495 | 0.1377144
33 | 0.66 | 3.529 | 1.362287 | 0.3860263 | 4.80751 | 0.1857895
33.5 | 0.67 | 3.744 | 1.382282 | 0.3691991 | 5.175262 | 0.2375421
34 | 0.68 | 3.978 | 1.592276 | 0.4002705 | 6.334074 | 0.3008828
34.5 | 0.69 | 4.114 | 1.152273 | 0.2800857 | 4.740449 | 0.3482873
35 | 0.7 | 4.309 | 1.242268 | 0.2882961 | 5.352932 | 0.4018167
35.5 | 0.71 | 4.348 | 1.242267 | 0.2857099 | 5.401377 | 0.4558304
36 | 0.72 | 4.836 | 1.202255 | 0.2486053 | 5.814105 | 0.5139714
36.5 | 0.73 | 4.953 | 1.182252 | 0.2386942 | 5.855695 | 0.5725284
37 | 0.74 | 5.109 | 1.342248 | 0.2627223 | 6.857547 | 0.6411039
37.5 | 0.75 | 6.415 | 1.342216 | 0.2092309 | 8.610319 | 0.7272071
38 | 0.76 | 6.903 | 1.402205 | 0.2031297 | 9.679418 | 0.8240013
38.5 | 0.77 | 7.605 | 1.462188 | 0.1922666 | 11.11994 | 0.9352006
39 | 0.78 | 7.41 | 1.482192 | 0.2000259 | 10.98304 | 1.045031
39.5 | 0.79 | 7.624 | 1.482187 | 0.1944107 | 11.30019 | 1.158033
40 | 0.8 | 7.546 | 1.362189 | 0.180518 | 10.27908 | 1.260824
40.5 | 0.81 | 7.449 | 1.162191 | 0.1560198 | 8.657163 | 1.347395
41 | 0.82 | 7.371 | 1.162193 | 0.157671 | 8.566525 | 1.433061
41.5 | 0.83 | 7.312 | 1.222195 | 0.1671492 | 8.936687 | 1.522428
42 | 0.84 | 7.195 | 1.222198 | 0.1698676 | 8.793712 | 1.610365
42.5 | 0.85 | 7.176 | 1.222198 | 0.1703174 | 8.770494 | 1.69807
43 | 0.86 | 7.156 | 0.9521984 | 0.1330629 | 6.813932 | 1.766209
43.5 | 0.87 | 7.039 | 1.342201 | 0.1906807 | 9.447756 | 1.860686
44 | 0.88 | 7.039 | 1.032201 | 0.1466403 | 7.265665 | 1.933343
44.5 | 0.89 | 7.137 | 1.152199 | 0.1614402 | 8.223244 | 2.015575
45 | 0.9 | 7.039 | 1.052201 | 0.1494817 | 7.406446 | 2.08964
45.5 | 0.91 | 7.039 | 1.202201 | 0.1707915 | 8.462296 | 2.174263
46 | 0.92 | 7.098 | 1.1322 | 0.1595097 | 8.036355 | 2.254626
46.5 | 0.93 | 7.039 | 0.8922012 | 0.1267511 | 6.280205 | 2.317428
47 | 0.94 | 7.039 | 1.012201 | 0.143799 | 7.124885 | 2.388677
47.5 | 0.95 | 7.078 | 1.1122 | 0.1571348 | 7.872154 | 2.467399
48 | 0.96 | 7.059 | 0.9922008 | 0.1405583 | 7.003945 | 2.537438
48.5 | 0.97 | 7.059 | 0.9722008 | 0.137725 | 6.862765 | 2.606066
49 | 0.98 | 7.078 | 0.8522003 | 0.1204013 | 6.031874 | 2.666384
49.5 | 0.99 | 7.078 | 0.9922003 | 0.1401809 | 7.022794 | 2.736612
50 | 1 | 6.981 | 0.9122027 | 0.1306694 | 6.368087 | 2.800293
50.5 | 1.01 | 6.981 | 0.8922027 | 0.1278044 | 6.228467 | 2.862578
51 | 1.02 | 6.981 | 0.9522027 | 0.1363992 | 6.647327 | 2.929051
51.5 | 1.03 | 6.981 | 0.8722027 | 0.1249395 | 6.088847 | 2.98994
52 | 1.04 | 7.039 | 0.9522012 | 0.1352751 | 6.702545 | 3.056965
52.5 | 1.05 | 7.039 | 0.8522013 | 0.1210685 | 5.998645 | 3.116951
53 | 1.06 | 7.039 | 0.7622012 | 0.1082826 | 5.365135 | 3.170603
53.5 | 1.07 | 7.039 | 1.012201 | 0.143799 | 7.124885 | 3.241852
54 | 1.08 | 7 | 0.8522022 | 0.1217432 | 5.965415 | 3.301506
54.5 | 1.09 | 7 | 0.7622022 | 0.108886 | 5.335415 | 3.35486
55 | 1.1 | 6.981 | 0.8722027 | 0.1249395 | 6.088847 | 3.415749
55.5 | 1.11 | 6.981 | 0.8722027 | 0.1249395 | 6.088847 | 3.476637
56 | 1.12 | 6.981 | 0.9922027 | 0.142129 | 6.926567 | 3.545903
56.5 | 1.13 | 7.059 | 0.8922008 | 0.1263919 | 6.298045 | 3.608883
57 | 1.14 | 7 | 0.9322022 | 0.1331718 | 6.525415 | 3.674137
57.5 | 1.15 | 7 | 1.032202 | 0.1474575 | 7.225416 | 3.746392
58 | 1.16 | 7 | 0.7622022 | 0.108886 | 5.335415 | 3.799746
58.5 | 1.17 | 7 | 1.092202 | 0.1560289 | 7.645416 | 3.8762
59 | 1.18 | 7 | 0.8722022 | 0.1246003 | 6.105415 | 3.937254
59.5 | 1.19 | 7.02 | 0.8422018 | 0.1199718 | 5.912256 | 3.996377
60 | 1.2 | 7 | 0.9922022 | 0.1417432 | 6.945415 | 4.065831
60.5 | 1.21 | 7 | 0.8522022 | 0.1217432 | 5.965415 | 4.125485
61 | 1.22 | 6.981 | 0.8522027 | 0.1220746 | 5.949227 | 4.184977
61.5 | 1.23 | 7.039 | 0.8922012 | 0.1267511 | 6.280205 | 4.247779
62 | 1.24 | 7.039 | 0.7822013 | 0.1111239 | 5.505915 | 4.302838
62.5 | 1.25 | 6.942 | 0.8022037 | 0.115558 | 5.568898 | 4.358527
63 | 1.26 | 6.942 | 0.7822037 | 0.112677 | 5.430058 | 4.412827
63.5 | 1.27 | 6.961 | 0.8522032 | 0.1224254 | 5.932187 | 4.472149
64 | 1.28 | 6.961 | 0.8022032 | 0.1152425 | 5.584136 | 4.527991
64.5 | 1.29 | 6.981 | 0.8922027 | 0.1278044 | 6.228467 | 4.590275
65 | 1.3 | 6.981 | 0.8022027 | 0.1149123 | 5.600177 | 4.646277
65.5 | 1.31 | 7.02 | 0.7822018 | 0.1114248 | 5.491056 | 4.701188
66 | 1.32 | 6.942 | 0.8922036 | 0.1285226 | 6.193677 | 4.763124
66.5 | 1.33 | 6.942 | 1.032204 | 0.1486897 | 7.165558 | 4.83478
67 | 1.34 | 7.02 | 0.9122018 | 0.1299433 | 6.403656 | 4.898817
67.5 | 1.35 | 7.02 | 1.012202 | 0.1441883 | 7.105657 | 4.969873
68 | 1.36 | 6.942 | 0.7022036 | 0.1011529 | 4.874698 | 5.01862
68.5 | 1.37 | 7.02 | 0.8722017 | 0.1242453 | 6.122856 | 5.079849
69 | 1.38 | 6.961 | 0.7222032 | 0.1037499 | 5.027256 | 5.130121
69.5 | 1.39 | 6.961 | 0.9122032 | 0.1310448 | 6.349846 | 5.19362
70 | 1.4 | 6.942 | 0.7822037 | 0.112677 | 5.430058 | 5.247921
70.5 | 1.41 | 6.961 | 0.8722032 | 0.1252985 | 6.071406 | 5.308635
71 | 1.42 | 6.961 | 0.8422032 | 0.1209888 | 5.862576 | 5.36726
71.5 | 1.43 | 6.942 | 1.032204 | 0.1486897 | 7.165558 | 5.438916
72 | 1.44 | 6.942 | 0.7022036 | 0.1011529 | 4.874698 | 5.487663
72.5 | 1.45 | 6.961 | 0.8722032 | 0.1252985 | 6.071406 | 5.548378
73 | 1.46 | 7 | 0.6622022 | 0.09460032 | 4.635416 | 5.594732
73.5 | 1.47 | 6.961 | 0.7422032 | 0.1066231 | 5.166476 | 5.646397
74 | 1.48 | 6.961 | 0.9122032 | 0.1310448 | 6.349846 | 5.709895
74.5 | 1.49 | 6.981 | 0.8222027 | 0.1177772 | 5.739797 | 5.767293
75 | 1.5 | 6.981 | 0.8522027 | 0.1220746 | 5.949227 | 5.826785
75.5 | 1.51 | 6.981 | 0.6822027 | 0.09772278 | 4.762457 | 5.87441
76 | 1.52 | 6.942 | 0.7022036 | 0.1011529 | 4.874698 | 5.923157
76.5 | 1.53 | 6.981 | 0.7822027 | 0.1120474 | 5.460557 | 5.977762
77 | 1.54 | 6.981 | 0.8722027 | 0.1249395 | 6.088847 | 6.038651
77.5 | 1.55 | 6.961 | 0.6622032 | 0.09513047 | 4.609596 | 6.084746
78 | 1.56 | 6.942 | 0.8522037 | 0.1227605 | 5.915998 | 6.143906
78.5 | 1.57 | 6.942 | 0.8422037 | 0.12132 | 5.846578 | 6.202372
79 | 1.58 | 6.961 | 0.8722032 | 0.1252985 | 6.071406 | 6.263086
79.5 | 1.59 | 6.942 | 0.8022037 | 0.115558 | 5.568898 | 6.318775
80 | 1.6 | 6.961 | 0.8422032 | 0.1209888 | 5.862576 | 6.377401
80.5 | 1.61 | 6.883 | 0.8522051 | 0.123813 | 5.865727 | 6.436058
81 | 1.62 | 6.981 | 0.6022027 | 0.08626311 | 4.203977 | 6.478098
81.5 | 1.63 | 6.981 | 0.8722027 | 0.1249395 | 6.088847 | 6.538986
82 | 1.64 | 6.903 | 0.6622046 | 0.09592998 | 4.571198 | 6.584698
82.5 | 1.65 | 6.981 | 0.7422027 | 0.1063175 | 5.181317 | 6.636511
83 | 1.66 | 6.942 | 0.8922036 | 0.1285226 | 6.193677 | 6.698448
83.5 | 1.67 | 6.942 | 0.7022036 | 0.1011529 | 4.874698 | 6.747195
84 | 1.68 | 6.903 | 0.6622046 | 0.09592998 | 4.571198 | 6.792907
84.5 | 1.69 | 6.903 | 0.8022046 | 0.116211 | 5.537618 | 6.848283
85 | 1.7 | 6.922 | 0.7022041 | 0.1014453 | 4.860657 | 6.89689
85.5 | 1.71 | 6.883 | 0.9722051 | 0.1412473 | 6.691688 | 6.963807
86 | 1.72 | 6.961 | 0.7222032 | 0.1037499 | 5.027256 | 7.014079
86.5 | 1.73 | 6.961 | 0.8022032 | 0.1152425 | 5.584136 | 7.069921
87 | 1.74 | 6.903 | 0.7222046 | 0.1046218 | 4.985378 | 7.119774
87.5 | 1.75 | 6.903 | 0.7822046 | 0.1133137 | 5.399559 | 7.17377
88 | 1.76 | 6.903 | 0.6422046 | 0.09303268 | 4.433138 | 7.218102
88.5 | 1.77 | 6.922 | 0.7622041 | 0.1101133 | 5.275977 | 7.270861
89 | 1.78 | 6.922 | 0.6622041 | 0.09566659 | 4.583777 | 7.316699
89.5 | 1.79 | 6.864 | 0.6822056 | 0.09938893 | 4.682659 | 7.363525
90 | 1.8
90.5 | 1.81
91 | 1.82
91.5 | 1.83
92 | 1.84
92.5 | 1.85
93 | 1.86
93.5 | 1.87
94 | 1.88
94.5 | 1.89
95 | 1.9
95.5 | 1.91
96 | 1.92
96.5 | 1.93
97 | 1.94
97.5 | 1.95
98 | 1.96
98.5 | 1.97
99 | 1.98
99.5 | 1.99
100 | 2
100.5 | 2.01
101 | 2.02
101.5 | 2.03
102 | 2.04
102.5 | 2.05
103 | 2.06
103.5 | 2.07
104 | 2.08
104.5 | 2.09
105 | 2.1
105.5 | 2.11
106 | 2.12
106.5 | 2.13
107 | 2.14
107.5 | 2.15
108 | 2.16
108.5 | 2.17
109 | 2.18
109.5 | 2.19
110 | 2.2
110.5 | 2.21
111 | 2.22
111.5 | 2.23
112 | 2.24
112.5 | 2.25
113 | 2.26
113.5 | 2.27
114 | 2.28
114.5 | 2.29
115 | 2.3
115.5 | 2.31
116 | 2.32
116.5 | 2.33
117 | 2.34
117.5 | 2.35
118 | 2.36
118.5 | 2.37
119 | 2.38
119.5 | 2.39
120 | 2.4
120.5 | 2.41
121 | 2.42
121.5 | 2.43
122 | 2.44
122.5 | 2.45
123 | 2.46
123.5 | 2.47
124 | 2.48
124.5 | 2.49
125 | 2.5

## Resultados
Inicio paso corriente
30 | 0
30 | 0.5 | Eje Izquierdo |  | Eje Derecho
Fin de Subida |  | Máx = | 0.5 | Máx = | 0.6
37.50297 | 0 | Mín = | 0 | Mín = | 0
37.50297 | 0.5
¿Suavizar?
Inicio paso corriente |  | Eje Izquierdo |  | Eje Derecho
30 | 0 | Máx = | 100 | Máx = | 9
30 | 100 | Mín = | 0 | Mín = | 0
Fin de Subida
37.50297 | 0
37.50297 | 100
¿Suavizar?
|  | Eje Izquierdo |  | Eje Derecho
Inicio paso corriente |  | Máx = | 10 | Máx = | 6
30 | 0 | Mín = | 0 | Mín = | 0
30 | 10
Fin de Subida
37.50297 | 0
37.50297 | 10
|  | Eje Izquierdo |  | Eje Derecho
Inicio paso corriente |  | Máx = | 14 | Máx = | 9
30 | 0 | Mín = | 0 | Mín = | 0
30 | 14
Fin de Subida
37.50297 | 0
37.50297 | 14