## Parámetros
Ensayo |  |  |  |  | Fecha:
Características polvo |  | Material | Referencia polvo | Densidad de golpeo g/cm3 | Densidad aparente g/cm3 | Densidad absoluta g/cm3
|  | Al-NH3 |  | 1.19 | 0.84 | 2.725 |  | Sí
No
Activación externa |  | PRECOMPRESIÓN | No | # MPa
|  | ACTIVACIÓN ELÉC. | No | # V | # A
Características de corriente | Duraciones
|  | Aproximación | Apriete | PreCalentamiento | Calentamiento | Enfriamiento
|  | 99 | 30 | 5 | 65 | 60 | ciclos
|  | 1.98 | 0.6 | 0.1 | 1.3 | 1.2 | segundos
Intensidades
|  | I máx | So1i (grados) | I So1i (kA) | ISo2i (kA) | Energía (kJ) | EDE (kJ/g)
|  | 7.39 | 15 | 1 | 7 | 8.41731 | 4.886115
Características de Presión |  | Presión Trabajo | Presión Sinterizado
|  | 923 |  | kgf
|  | 3.812474 | 0 | bares
Características Sinterizados |  | Diámetro (mm) | Altura (mm) | Masa (g) |  | Secc (cm2)
| 1 | 12.04 | 5.91 | 1.7227 |  | 1.127912
| 2 | 11.86 | 5.74 |  |  | Volumen (cm3)
| 3 | 12.06 | 5.87 |  |  | 0.6574319
| 4 | 11.99 | 5.72
| 5 | 11.97 | 5.75 |  |  | Densid (g/cm3)
| 6 | 12.03 | 5.8 |  |  | 2.620348
| 7 | 11.97 | 5.87 |  |  | Porosidad (%)
| 8 | 11.95 | 5.97 |  |  | 3.840457
|  | 11.98375 | 5.82875
Otros Datos |  | Tª Inicial (ºC) | Lubricante | Diám Punzón (mm) | h punzones (mm) | h obleas (mm) | tS (ciclos)
|  | 23.2 |  | 11.9 | 97.31 | 9.3 | 5.798541
Observaciones
[9 empty] | 4 | 5 | 8
[9 empty] | 3 | 9 | 2

## Adquisición
380 | 475 | 0 | 77
379 | 475 | 0 | 19 | IP:x,x,x,x:
377 | 475 | 0 | 19 | 172,16,1,14
380 | 475 | 0 | 21
379 | 476 | 0 | 17 | Abrir canal. (IP: 172,16,1,14)(Return:1)
379 | 474 | 0 | 16
380 | 475 | 0 | 25
379 | 473 | 0 | 23 | Recibidos de 3189 registros (Soldadura:1717)
376 | 475 | 0 | 14
378 | 474 | 0 | 14
380 | 476 | 0 | 25 | Representar gráficas
381 | 475 | 0 | 21
378 | 476 | 0 | 12
378 | 475 | 0 | 19
377 | 478 | 0 | 19
378 | 476 | 0 | 21
378 | 476 | 0 | 23
378 | 477 | 0 | 17
378 | 476 | 0 | 21
380 | 476 | 0 | 17
377 | 478 | 0 | 23
379 | 476 | 0 | 17
378 | 476 | 0 | 19
381 | 476 | 0 | 17
379 | 477 | 0 | 17
377 | 477 | 0 | 21
377 | 477 | 0 | 17
377 | 477 | 0 | 19
378 | 477 | 0 | 17
377 | 477 | 0 | 21
378 | 477 | 0 | 17
379 | 475 | 0 | 19
378 | 479 | 0 | 23
379 | 477 | 0 | 23
378 | 477 | 0 | 17
379 | 475 | 0 | 16
379 | 475 | 0 | 12
378 | 479 | 0 | 21
378 | 475 | 0 | 25
377 | 477 | 0 | 12
378 | 474 | 0 | 25
379 | 475 | 0 | 17
379 | 477 | 0 | 19
379 | 476 | 0 | 16
378 | 479 | 0 | 16
379 | 478 | 0 | 21
377 | 480 | 0 | 21
381 | 477 | 0 | 19
381 | 477 | 0 | 19
380 | 475 | 0 | 21
377 | 476 | 0 | 14
378 | 478 | 0 | 17
377 | 479 | 0 | 23
379 | 476 | 0 | 14
380 | 477 | 0 | 25
378 | 476 | 0 | 17
378 | 477 | 0 | 19
380 | 478 | 0 | 17
378 | 477 | 0 | 19
380 | 478 | 0 | 17
378 | 477 | 0 | 19
380 | 477 | 3861 | 19
379 | 478 | 3666 | 145
381 | 478 | 3724 | 159
377 | 479 | 3802 | 149
386 | 476 | 4095 | 153
385 | 477 | 4348 | 172
389 | 480 | 4719 | 167
388 | 477 | 4875 | 145
393 | 476 | 5089 | 153
393 | 475 | 5245 | 139
397 | 475 | 4933 | 128
396 | 473 | 4972 | 124
401 | 475 | 4972 | 130
398 | 473 | 5109 | 130
405 | 473 | 6844 | 159
403 | 473 | 7117 | 165
409 | 472 | 7390 | 165
409 | 470 | 7390 | 137
415 | 470 | 7273 | 122
412 | 470 | 7098 | 122
418 | 469 | 7098 | 120
416 | 467 | 7098 | 122
420 | 470 | 7059 | 114
419 | 467 | 7059 | 124
424 | 469 | 7098 | 137
421 | 466 | 7039 | 124
426 | 463 | 7039 | 128
423 | 464 | 7117 | 122
427 | 464 | 7020 | 116
425 | 463 | 7000 | 130
427 | 462 | 7137 | 112
427 | 462 | 7039 | 116
431 | 461 | 6961 | 118
427 | 463 | 7117 | 128
431 | 461 | 7039 | 103
429 | 461 | 6922 | 104
434 | 461 | 7078 | 112
430 | 461 | 7000 | 120
434 | 462 | 6961 | 103
429 | 462 | 7039 | 122
436 | 462 | 7020 | 101
434 | 459 | 7098 | 118
437 | 460 | 7059 | 122
434 | 457 | 7078 | 126
440 | 459 | 7039 | 114
435 | 459 | 7020 | 128
439 | 458 | 7117 | 112
435 | 459 | 7000 | 110
438 | 460 | 7039 | 104
434 | 460 | 7039 | 108
440 | 460 | 7000 | 114
436 | 459 | 7078 | 126
440 | 461 | 7078 | 120
437 | 460 | 6981 | 120
443 | 461 | 6961 | 110
437 | 461 | 7020 | 124
441 | 461 | 7000 | 103
437 | 462 | 6981 | 116
442 | 460 | 7059 | 103
437 | 464 | 7039 | 97
441 | 462 | 6981 | 93
437 | 464 | 7039 | 108
442 | 463 | 7020 | 112
441 | 464 | 7020 | 116
442 | 464 | 6981 | 104
439 | 465 | 7020 | 89
443 | 465 | 7020 | 99
439 | 466 | 7020 | 108
444 | 465 | 7039 | 99
439 | 465 | 7020 | 95
443 | 467 | 6981 | 120
439 | 467 | 7020 | 95
443 | 467 | 7000 | 99
439 | 466 | 6961 | 108
444 | 467 | 7078 | 108
439 | 468 | 6981 | 101
445 | 468 | 6922 | 91
440 | 468 | 7078 | 104
445 | 469 | 6961 | 120
440 | 471 | 6883 | 104
445 | 469 | 7039 | 95
440 | 471 | 7000 | 99
442 | 470 | 6922 | 101
440 | 469 | 7039 | 103
443 | 470 | 7000 | 89
438 | 470 | 6942 | 108
444 | 472 | 6981 | 93
441 | 471 | 7020 | 89
445 | 471 | 7000 | 83
440 | 472 | 6961 | 97
445 | 472 | 7000 | 85
440 | 474 | 7020 | 97
446 | 472 | 6903 | 103
441 | 471 | 6961 | 87
444 | 472 | 7020 | 95
440 | 473 | 6883 | 91
444 | 471 | 7020 | 85
439 | 473 | 7039 | 118
444 | 473 | 6942 | 104
440 | 475 | 6942 | 89
444 | 473 | 7020 | 103
443 | 474 | 6922 | 85
444 | 474 | 6922 | 99
442 | 473 | 6961 | 87
445 | 473 | 7000 | 87
439 | 476 | 6961 | 85
445 | 477 | 6922 | 106
441 | 474 | 6961 | 85
443 | 476 | 7020 | 101
441 | 475 | 6942 | 95
445 | 475 | 6942 | 95
441 | 476 | 7000 | 97
444 | 476 | 6922 | 99
441 | 474 | 7000 | 116
445 | 474 | 7059 | 97
442 | 473 | 6961 | 91
445 | 474 | 6942 | 103
440 | 477 | 7020 | 106
445 | 476 | 6942 | 89
441 | 476 | 7020 | 99
443 | 476 | 7000 | 99
441 | 477 | 7000 | 101
447 | 476 | 6961 | 89
439 | 476 | 6922 | 93
445 | 474 | 6981 | 89
441 | 476 | 6961 | 85
446 | 475 | 6961 | 93
441 | 477 | 7000 | 101
447 | 477 | 6922 | 101
441 | 477 | 7000 | 101
444 | 477 | 6942 | 103
442 | 476 | 6922 | 101
447 | 477 | 6981 | 110
441 | 476 | 6922 | 93
445 | 477 | 6922 | 110
441 | 478 | 6942 | 97
447 | 478 | 6981 | 97
441 | 479 | 6922 | 97
445 | 478 | 6922 | 97

## Desplazamiento
ciclos | seg | x(t) | h(t) | θ(t) |  |  | θ(t) | H(t)
0.5 | 0.01 | 0.0745758 | 9.021607 | 0.3539122 |  |  | 0.3750702 | 7.841402
1 | 0.02 | 0.02457581 | 9.071607 | 0.3574732 | 0.6 | 4.28072 | 0.3751417 | 7.842302
1.5 | 0.03 | -0.07542419 | 9.171607 | 0.3644789 | 0.6 | 0 | 0.3752058 | 7.843109
2 | 0.04 | 0.0745758 | 9.021607 | 0.3539122 |  |  | 0.3752927 | 7.844202
2.5 | 0.05 | 0.02457581 | 9.071607 | 0.3574732 |  |  | 0.375362 | 7.845078
3 | 0.06 | 0.02457581 | 9.071607 | 0.3574732 |  |  | 0.3754207 | 7.845825
3.5 | 0.07 | 0.0745758 | 9.021607 | 0.3539122 |  |  | 0.3755129 | 7.846983
4 | 0.08 | 0.02457581 | 9.071607 | 0.3574732 |  |  | 0.3754949 | 7.846785
4.5 | 0.09 | -0.1254242 | 9.221607 | 0.3679247 |  |  | 0.375441 | 7.846127
5 | 0.1 | -0.02542419 | 9.121607 | 0.3609952 |  |  | 0.3753342 | 7.844794
5.5 | 0.11 | 0.0745758 | 9.021607 | 0.3539122 |  |  | 0.3751218 | 7.842126
6 | 0.12 | 0.1245758 | 8.971607 | 0.3503115 |  |  | 0.3747863 | 7.837904
6.5 | 0.13 | -0.02542419 | 9.121607 | 0.3609952 |  |  | 0.3744717 | 7.833904
7 | 0.14 | -0.02542419 | 9.121607 | 0.3609952 |  |  | 0.3741395 | 7.829682
7.5 | 0.15 | -0.07542419 | 9.171607 | 0.3644789 |  |  | 0.3738248 | 7.825682
8 | 0.16 | -0.02542419 | 9.121607 | 0.3609952 |  |  | 0.3735437 | 7.822127
8.5 | 0.17 | -0.02542419 | 9.121607 | 0.3609952 |  |  | 0.3732584 | 7.818571
9 | 0.18 | -0.02542419 | 9.121607 | 0.3609952 |  |  | 0.372825 | 7.813238
9.5 | 0.19 | -0.02542419 | 9.121607 | 0.3609952 |  |  | 0.3723171 | 7.807015
10 | 0.2 | 0.0745758 | 9.021607 | 0.3539122 |  |  | 0.3717346 | 7.799905
10.5 | 0.21 | -0.07542419 | 9.171607 | 0.3644789 |  |  | 0.3711689 | 7.793016
11 | 0.22 | 0.02457581 | 9.071607 | 0.3574732 |  |  | 0.3707125 | 7.78746
11.5 | 0.23 | -0.02542419 | 9.121607 | 0.3609952 | 0.6 | 11.52701 | 0.3704918 | 7.784793
12 | 0.24 | 0.1245758 | 8.971607 | 0.3503115 | 0.6 | 0 | 0.3704702 | 7.784571
12.5 | 0.25 | 0.02457581 | 9.071607 | 0.3574732 |  |  | 0.3706844 | 7.787238
13 | 0.26 | -0.07542419 | 9.171607 | 0.3644789 |  |  | 0.3711176 | 7.792571
13.5 | 0.27 | -0.07542419 | 9.171607 | 0.3644789 |  |  | 0.371803 | 7.801015
14 | 0.28 | -0.07542419 | 9.171607 | 0.3644789 |  |  | 0.372667 | 7.811682
14.5 | 0.29 | -0.02542419 | 9.121607 | 0.3609952 |  |  | 0.3736567 | 7.823905
15 | 0.3 | -0.07542419 | 9.171607 | 0.3644789 |  |  | 0.3746632 | 7.836349
15.5 | 0.31 | -0.02542419 | 9.121607 | 0.3609952 |  |  | 0.3755583 | 7.84746
16 | 0.32 | 0.02457581 | 9.071607 | 0.3574732 |  |  | 0.3762361 | 7.855905
16.5 | 0.33 | -0.02542419 | 9.121607 | 0.3609952 |  |  | 0.3766634 | 7.861238
17 | 0.34 | 0.02457581 | 9.071607 | 0.3574732 |  |  | 0.376893 | 7.864127
17.5 | 0.35 | -0.02542419 | 9.121607 | 0.3609952 |  |  | 0.3769621 | 7.865016
18 | 0.36 | 0.02457581 | 9.071607 | 0.3574732 |  |  | 0.3769085 | 7.864348
18.5 | 0.37 | 0.02457581 | 9.071607 | 0.3574732 |  |  | 0.3767322 | 7.862127
19 | 0.38 | -0.02542419 | 9.121607 | 0.3609952 |  |  | 0.3765035 | 7.859238
19.5 | 0.39 | -0.02542419 | 9.121607 | 0.3609952 |  |  | 0.3761875 | 7.855238
20 | 0.4 | -0.07542419 | 9.171607 | 0.3644789 |  |  | 0.3758546 | 7.851016
20.5 | 0.41 | -0.02542419 | 9.121607 | 0.3609952 |  |  | 0.3755747 | 7.84746
21 | 0.42 | 0.02457581 | 9.071607 | 0.3574732 |  |  | 0.3754183 | 7.84546
21.5 | 0.43 | 0.02457581 | 9.071607 | 0.3574732 |  |  | 0.3753499 | 7.844571
22 | 0.44 | 0.02457581 | 9.071607 | 0.3574732 | 0.6 | 0.4599059 | 0.3754045 | 7.845238
22.5 | 0.45 | -0.02542419 | 9.121607 | 0.3609952 | 0.6 | 0 | 0.3754217 | 7.84546
23 | 0.46 | 0.02457581 | 9.071607 | 0.3574732 |  |  | 0.3753664 | 7.844793
23.5 | 0.47 | -0.07542419 | 9.171607 | 0.3644789 |  |  | 0.3751857 | 7.84257
24 | 0.48 | 0.1245758 | 8.971607 | 0.3503115 |  |  | 0.3748973 | 7.839015
24.5 | 0.49 | 0.1245758 | 8.971607 | 0.3503115 |  |  | 0.3744486 | 7.833459
25 | 0.5 | 0.0745758 | 9.021607 | 0.3539122 |  |  | 0.3740013 | 7.827905
25.5 | 0.51 | -0.07542419 | 9.171607 | 0.3644789 |  |  | 0.3735552 | 7.822349
26 | 0.52 | -0.02542419 | 9.121607 | 0.3609952 |  |  | 0.3731464 | 7.817238
26.5 | 0.53 | -0.07542419 | 9.171607 | 0.3644789 |  |  | 0.3727195 | 7.811904
27 | 0.54 | 0.02457581 | 9.071607 | 0.3574732 |  |  | 0.372434 | 7.808349
27.5 | 0.55 | 0.0745758 | 9.021607 | 0.3539122 |  |  | 0.3721627 | 7.805016
28 | 0.56 | -0.02542419 | 9.121607 | 0.3609952 |  |  | 0.3719411 | 7.802349
28.5 | 0.57 | -0.02542419 | 9.121607 | 0.3609952 |  |  | 0.3716404 | 7.798794
29 | 0.58 | 0.0745758 | 9.021607 | 0.3539122 |  |  | 0.3713712 | 7.795682
29.5 | 0.59 | -0.02542419 | 9.121607 | 0.3609952 |  |  | 0.3707694 | 7.788571
30 | 0.6 | 0.0745758 | 9.021607 | 0.3539122 |  |  | 0.3699269 | 7.778571
30.5 | 0.61 | -0.02542419 | 9.121607 | 0.3609952 |  |  | 0.3685414 | 7.762127
31 | 0.62 | 0.0745758 | 9.021607 | 0.3539122 |  |  | 0.3667579 | 7.741015
31.5 | 0.63 | 0.02457581 | 9.071607 | 0.3574732 |  |  | 0.3641653 | 7.710571
32 | 0.64 | 0.1245758 | 8.971607 | 0.3503115 |  |  | 0.3609946 | 7.673682
32.5 | 0.65 | -0.07542419 | 9.171607 | 0.3644789 |  |  | 0.3568092 | 7.625682
33 | 0.66 | 0.3745758 | 8.721607 | 0.3316885 |  |  | 0.351833 | 7.56946
33.5 | 0.67 | 0.3245758 | 8.771607 | 0.3354981 |  |  | 0.3455728 | 7.499905
34 | 0.68 | 0.5245758 | 8.571607 | 0.3199933 |  |  | 0.3384776 | 7.422349
34.5 | 0.69 | 0.4745758 | 8.621607 | 0.3239369 |  |  | 0.3301619 | 7.333015
35 | 0.7 | 0.7245758 | 8.371607 | 0.3037477 |  |  | 0.3211932 | 7.238348
35.5 | 0.71 | 0.7245758 | 8.371607 | 0.3037477 |  |  | 0.3112944 | 7.135904
36 | 0.72 | 0.9245758 | 8.171607 | 0.286707 |  |  | 0.3011935 | 7.03346
36.5 | 0.73 | 0.8745758 | 8.221607 | 0.2910449 |  |  | 0.290509 | 6.927461
37 | 0.74 | 1.124576 | 7.971607 | 0.2688112 |  |  | 0.2800082 | 6.825682
37.5 | 0.75 | 0.9745758 | 8.121607 | 0.2823156 |  |  | 0.2694481 | 6.725683
38 | 0.76 | 1.324576 | 7.771607 | 0.2499942 |  |  | 0.2595809 | 6.634349
38.5 | 0.77 | 1.224576 | 7.871607 | 0.2595222 |  |  | 0.2499438 | 6.547237
39 | 0.78 | 1.524576 | 7.571607 | 0.2301832 |  |  | 0.2412587 | 6.470571
39.5 | 0.79 | 1.524576 | 7.571607 | 0.2301832 |  |  | 0.2329286 | 6.398793
40 | 0.8 | 1.824576 | 7.271607 | 0.1984234 |  |  | 0.2254058 | 6.335459
40.5 | 0.81 | 1.674576 | 7.421607 | 0.2146243 |  |  | 0.21807 | 6.275015
41 | 0.82 | 1.974576 | 7.121607 | 0.18154 |  |  | 0.2115753 | 6.222571
41.5 | 0.83 | 1.874576 | 7.221607 | 0.1928736 |  |  | 0.2052385 | 6.172349
42 | 0.84 | 2.074576 | 7.021607 | 0.1698837 |  |  | 0.1996535 | 6.128793
42.5 | 0.85 | 2.024576 | 7.071607 | 0.1757531 |  |  | 0.1942145 | 6.087015
43 | 0.86 | 2.274576 | 6.821607 | 0.1455459 |  |  | 0.1894583 | 6.051016
43.5 | 0.87 | 2.124576 | 6.971607 | 0.1639302 |  |  | 0.1846137 | 6.014793
44 | 0.88 | 2.374576 | 6.721607 | 0.1328339 |  |  | 0.1803505 | 5.983237
44.5 | 0.89 | 2.224576 | 6.871607 | 0.1517632 |  |  | 0.176075 | 5.951904
45 | 0.9 | 2.424576 | 6.671607 | 0.1263349 |  |  | 0.1723395 | 5.924793
45.5 | 0.91 | 2.324576 | 6.771607 | 0.1392368 |  |  | 0.168439 | 5.896793
46 | 0.92 | 2.424576 | 6.671607 | 0.1263349 |  |  | 0.1650594 | 5.872793
46.5 | 0.93 | 2.424576 | 6.671607 | 0.1263349 |  |  | 0.1614582 | 5.84746
47 | 0.94 | 2.624576 | 6.471607 | 0.099335 |  |  | 0.1581105 | 5.824126
47.5 | 0.95 | 2.424576 | 6.671607 | 0.1263349 |  |  | 0.1544455 | 5.798793
48 | 0.96 | 2.624576 | 6.471607 | 0.099335 |  |  | 0.1511758 | 5.776349
48.5 | 0.97 | 2.524576 | 6.571607 | 0.1130404 |  |  | 0.1475903 | 5.751904
49 | 0.98 | 2.774576 | 6.321607 | 0.07796387 |  |  | 0.1443035 | 5.729682
49.5 | 0.99 | 2.574576 | 6.521607 | 0.1062402 |  |  | 0.1407504 | 5.705905
50 | 1 | 2.774576 | 6.321607 | 0.07796387 |  |  | 0.1374979 | 5.684349
50.5 | 1.01 | 2.524576 | 6.571607 | 0.1130404 |  |  | 0.133877 | 5.660571
51 | 1.02 | 2.874576 | 6.221607 | 0.06314398 |  |  | 0.1303859 | 5.637904
51.5 | 1.03 | 2.774576 | 6.321607 | 0.07796387 |  |  | 0.1263698 | 5.612127
52 | 1.04 | 2.924576 | 6.171607 | 0.05555391 |  |  | 0.1224539 | 5.587237
52.5 | 1.05 | 2.774576 | 6.321607 | 0.07796387 |  |  | 0.1179314 | 5.558793
53 | 1.06 | 3.074576 | 6.021607 | 0.03202746 |  |  | 0.1134276 | 5.530793
53.5 | 1.07 | 2.824576 | 6.271607 | 0.07061297 |  |  | 0.1085174 | 5.500571
54 | 1.08 | 3.024576 | 6.071607 | 0.0399988 |  |  | 0.1039653 | 5.472794
54.5 | 1.09 | 2.824576 | 6.271607 | 0.07061297 |  |  | 0.09911616 | 5.44346
55 | 1.1 | 2.974576 | 6.121607 | 0.04783984 |  |  | 0.09474574 | 5.417237
55.5 | 1.11 | 2.774576 | 6.321607 | 0.07796387 |  |  | 0.09030683 | 5.390793
56 | 1.12 | 3.074576 | 6.021607 | 0.03202746 |  |  | 0.08651028 | 5.368349
56.5 | 1.13 | 2.874576 | 6.221607 | 0.06314398 |  |  | 0.08265173 | 5.345682
57 | 1.14 | 3.074576 | 6.021607 | 0.03202746 |  |  | 0.07945649 | 5.327015
57.5 | 1.15 | 2.924576 | 6.171607 | 0.05555391 |  |  | 0.07619852 | 5.308126
58 | 1.16 | 3.224576 | 5.871607 | 0.007298973 |  |  | 0.07342684 | 5.292127
58.5 | 1.17 | 2.924576 | 6.171607 | 0.05555391 |  |  | 0.07025222 | 5.273904
59 | 1.18 | 3.124576 | 5.971607 | 0.02392272 |  |  | 0.06736511 | 5.25746
59.5 | 1.19 | 2.924576 | 6.171607 | 0.05555391 |  |  | 0.06397282 | 5.238348
60 | 1.2 | 3.174576 | 5.921607 | 0.01568103 |  |  | 0.06094619 | 5.22146
60.5 | 1.21 | 2.924576 | 6.171607 | 0.05555391 |  |  | 0.0576039 | 5.203015
61 | 1.22 | 3.124576 | 5.971607 | 0.02392272 |  |  | 0.05474932 | 5.18746
61.5 | 1.23 | 2.924576 | 6.171607 | 0.05555391 |  |  | 0.05152985 | 5.170127
62 | 1.24 | 3.174576 | 5.921607 | 0.01568103 |  |  | 0.04889075 | 5.156126
62.5 | 1.25 | 3.124576 | 5.971607 | 0.02392272 |  |  | 0.04586454 | 5.140127
63 | 1.26 | 3.174576 | 5.921607 | 0.01568103 |  |  | 0.04331469 | 5.126793
63.5 | 1.27 | 3.024576 | 6.071607 | 0.0399988 |  |  | 0.04062997 | 5.112793
64 | 1.28 | 3.224576 | 5.871607 | 0.007298973 |  |  | 0.03883446 | 5.10346
64.5 | 1.29 | 3.024576 | 6.071607 | 0.0399988 |  |  | 0.03675676 | 5.092571
65 | 1.3 | 3.274576 | 5.821607 | -0.001226983 |  |  | 0.03531114 | 5.085015
65.5 | 1.31 | 3.024576 | 6.071607 | 0.0399988 |  |  | 0.03339178 | 5.075016
66 | 1.32 | 3.224576 | 5.871607 | 0.007298973 |  |  | 0.0317597 | 5.066571
66.5 | 1.33 | 3.024576 | 6.071607 | 0.0399988 |  |  | 0.02929821 | 5.053904
67 | 1.34 | 3.224576 | 5.871607 | 0.007298973 |  |  | 0.02715813 | 5.043015
67.5 | 1.35 | 3.024576 | 6.071607 | 0.0399988 |  |  | 0.02436356 | 5.028793
68 | 1.36 | 3.274576 | 5.821607 | -0.001226983 |  |  | 0.02205201 | 5.017016
68.5 | 1.37 | 3.024576 | 6.071607 | 0.0399988 |  |  | 0.0191424 | 5.002126
69 | 1.38 | 3.324576 | 5.771607 | -0.009900745 |  |  | 0.01676469 | 4.989904
69.5 | 1.39 | 3.074576 | 6.021607 | 0.03202746 |  |  | 0.01395953 | 4.97546
70 | 1.4 | 3.324576 | 5.771607 | -0.009900745 |  |  | 0.0118607 | 4.964571
70.5 | 1.41 | 3.074576 | 6.021607 | 0.03202746 |  |  | 0.009501089 | 4.952348
71 | 1.42 | 3.324576 | 5.771607 | -0.009900745 |  |  | 0.00793357 | 4.944127
71.5 | 1.43 | 3.074576 | 6.021607 | 0.03202746 |  |  | 0.00622406 | 4.935237
72 | 1.44 | 3.174576 | 5.921607 | 0.01568103 |  |  | 0.005396735 | 4.930793
72.5 | 1.45 | 3.074576 | 6.021607 | 0.03202746 |  |  | 0.004197815 | 4.924571
73 | 1.46 | 3.224576 | 5.871607 | 0.007298973 |  |  | 0.0035993 | 4.92146
73.5 | 1.47 | 2.974576 | 6.121607 | 0.04783984 |  |  | 0.002758215 | 4.917238
74 | 1.48 | 3.274576 | 5.821607 | -0.001226983 |  |  | 0.002359803 | 4.915238
74.5 | 1.49 | 3.124576 | 5.971607 | 0.02392272 |  |  | 0.001370327 | 4.910349
75 | 1.5 | 3.324576 | 5.771607 | -0.009900745 |  |  | 0.000966048 | 4.908349
75.5 | 1.51 | 3.074576 | 6.021607 | 0.03202746 |  |  | 0.0002782706 | 4.9
76 | 1.52 | 3.324576 | 5.771607 | -0.009900745 |  |  | 0 | 4.9
76.5 | 1.53 | 3.074576 | 6.021607 | 0.03202746 |  |  | 0 | 4.9
77 | 1.54 | 3.374576 | 5.721607 | -0.01872602 |  |  | 0 | 4.9
77.5 | 1.55 | 3.124576 | 5.971607 | 0.02392272 |  |  | 0 | 4.9
78 | 1.56 | 3.274576 | 5.821607 | -0.001226983 |  |  | 0 | 4.9
78.5 | 1.57 | 3.074576 | 6.021607 | 0.03202746 |  |  | 0 | 4.9
79 | 1.58 | 3.274576 | 5.821607 | -0.001226983 |  |  | 0 | 4.9
79.5 | 1.59 | 3.024576 | 6.071607 | 0.0399988 |  |  | 0 | 4.9
80 | 1.6 | 3.274576 | 5.821607 | -0.001226983 |  |  | 0 | 4.9
80.5 | 1.61 | 3.074576 | 6.021607 | 0.03202746
81 | 1.62 | 3.274576 | 5.821607 | -0.001226983
81.5 | 1.63 | 3.224576 | 5.871607 | 0.007298973
82 | 1.64 | 3.274576 | 5.821607 | -0.001226983
82.5 | 1.65 | 3.174576 | 5.921607 | 0.01568103
83 | 1.66 | 3.324576 | 5.771607 | -0.009900745
83.5 | 1.67 | 3.024576 | 6.071607 | 0.0399988
84 | 1.68 | 3.324576 | 5.771607 | -0.009900745
84.5 | 1.69 | 3.124576 | 5.971607 | 0.02392272
85 | 1.7 | 3.224576 | 5.871607 | 0.007298973
85.5 | 1.71 | 3.124576 | 5.971607 | 0.02392272
86 | 1.72 | 3.324576 | 5.771607 | -0.009900745
86.5 | 1.73 | 3.124576 | 5.971607 | 0.02392272
87 | 1.74 | 3.274576 | 5.821607 | -0.001226983
87.5 | 1.75 | 3.124576 | 5.971607 | 0.02392272
88 | 1.76 | 3.324576 | 5.771607 | -0.009900745
88.5 | 1.77 | 3.174576 | 5.921607 | 0.01568103
89 | 1.78 | 3.324576 | 5.771607 | -0.009900745
89.5 | 1.79 | 3.074576 | 6.021607 | 0.03202746
90 | 1.8 | 3.324576 | 5.771607 | -0.009900745
90.5 | 1.81 | 3.124576 | 5.971607 | 0.02392272
91 | 1.82 | 3.224576 | 5.871607 | 0.007298973
91.5 | 1.83 | 3.124576 | 5.971607 | 0.02392272
92 | 1.84 | 3.424576 | 5.671607 | -0.02770698
92.5 | 1.85 | 3.024576 | 6.071607 | 0.0399988
93 | 1.86 | 3.324576 | 5.771607 | -0.009900745
93.5 | 1.87 | 3.124576 | 5.971607 | 0.02392272
94 | 1.88 | 3.374576 | 5.721607 | -0.01872602
94.5 | 1.89 | 3.124576 | 5.971607 | 0.02392272
95 | 1.9 | 3.424576 | 5.671607 | -0.02770698
95.5 | 1.91 | 3.124576 | 5.971607 | 0.02392272
96 | 1.92 | 3.274576 | 5.821607 | -0.001226983
96.5 | 1.93 | 3.174576 | 5.921607 | 0.01568103
97 | 1.94 | 3.424576 | 5.671607 | -0.02770698
97.5 | 1.95 | 3.124576 | 5.971607 | 0.02392272
98 | 1.96 | 3.324576 | 5.771607 | -0.009900745
98.5 | 1.97 | 3.124576 | 5.971607 | 0.02392272
99 | 1.98 | 3.424576 | 5.671607 | -0.02770698
99.5 | 1.99 | 3.124576 | 5.971607 | 0.02392272
100 | 2 | 3.324576 | 5.771607 | -0.009900745
100.5 | 2.01
101 | 2.02
101.5 | 2.03
102 | 2.04
102.5 | 2.05
103 | 2.06
103.5 | 2.07
104 | 2.08
104.5 | 2.09
105 | 2.1
105.5 | 2.11
106 | 2.12
106.5 | 2.13
107 | 2.14
107.5 | 2.15
108 | 2.16
108.5 | 2.17
109 | 2.18
109.5 | 2.19
110 | 2.2
110.5 | 2.21
111 | 2.22
111.5 | 2.23
112 | 2.24
112.5 | 2.25
113 | 2.26
113.5 | 2.27
114 | 2.28
114.5 | 2.29
115 | 2.3
115.5 | 2.31
116 | 2.32
116.5 | 2.33
117 | 2.34
117.5 | 2.35
118 | 2.36
118.5 | 2.37
119 | 2.38
119.5 | 2.39
120 | 2.4
120.5 | 2.41
121 | 2.42
121.5 | 2.43
122 | 2.44
122.5 | 2.45
123 | 2.46
123.5 | 2.47
124 | 2.48
124.5 | 2.49
125 | 2.5

## Fuerza
ciclos | seg | Fuerza | Presión
0.5 | 0.01 | 9.3195 | 83.79322 | 0.6 | 11.772
1 | 0.02 | 9.3195 | 83.79322 | 0.6 | 0
1.5 | 0.03 | 9.3195 | 83.79322
2 | 0.04 | 9.3195 | 83.79322
2.5 | 0.05 | 9.33912 | 83.96963
3 | 0.06 | 9.29988 | 83.61681
3.5 | 0.07 | 9.3195 | 83.79322
4 | 0.08 | 9.28026 | 83.44041
4.5 | 0.09 | 9.3195 | 83.79322
5 | 0.1 | 9.29988 | 83.61681
5.5 | 0.11 | 9.33912 | 83.96963
6 | 0.12 | 9.3195 | 83.79322
6.5 | 0.13 | 9.33912 | 83.96963
7 | 0.14 | 9.3195 | 83.79322
7.5 | 0.15 | 9.37836 | 84.32244
8 | 0.16 | 9.33912 | 83.96963
8.5 | 0.17 | 9.33912 | 83.96963 | 0.6 | 105.8441
9 | 0.18 | 9.35874 | 84.14603 | 0.6 | 0
9.5 | 0.19 | 9.33912 | 83.96963
10 | 0.2 | 9.33912 | 83.96963
10.5 | 0.21 | 9.37836 | 84.32244
11 | 0.22 | 9.33912 | 83.96963
11.5 | 0.23 | 9.33912 | 83.96963
12 | 0.24 | 9.33912 | 83.96963
12.5 | 0.25 | 9.35874 | 84.14603
13 | 0.26 | 9.35874 | 84.14603
13.5 | 0.27 | 9.35874 | 84.14603
14 | 0.28 | 9.35874 | 84.14603
14.5 | 0.29 | 9.35874 | 84.14603
15 | 0.3 | 9.35874 | 84.14603
15.5 | 0.31 | 9.35874 | 84.14603
16 | 0.32 | 9.3195 | 83.79322
16.5 | 0.33 | 9.39798 | 84.49885
17 | 0.34 | 9.35874 | 84.14603
17.5 | 0.35 | 9.35874 | 84.14603
18 | 0.36 | 9.3195 | 83.79322
18.5 | 0.37 | 9.3195 | 83.79322
19 | 0.38 | 9.39798 | 84.49885
19.5 | 0.39 | 9.3195 | 83.79322
20 | 0.4 | 9.35874 | 84.14603
20.5 | 0.41 | 9.29988 | 83.61681
21 | 0.42 | 9.3195 | 83.79322
21.5 | 0.43 | 9.35874 | 84.14603
22 | 0.44 | 9.33912 | 83.96963
22.5 | 0.45 | 9.39798 | 84.49885
23 | 0.46 | 9.37836 | 84.32244
23.5 | 0.47 | 9.4176 | 84.67525
24 | 0.48 | 9.35874 | 84.14603
24.5 | 0.49 | 9.35874 | 84.14603
25 | 0.5 | 9.3195 | 83.79322
25.5 | 0.51 | 9.33912 | 83.96963
26 | 0.52 | 9.37836 | 84.32244
26.5 | 0.53 | 9.39798 | 84.49885
27 | 0.54 | 9.33912 | 83.96963
27.5 | 0.55 | 9.35874 | 84.14603
28 | 0.56 | 9.33912 | 83.96963
28.5 | 0.57 | 9.35874 | 84.14603
29 | 0.58 | 9.37836 | 84.32244
29.5 | 0.59 | 9.35874 | 84.14603
30 | 0.6 | 9.37836 | 84.32244
30.5 | 0.61 | 9.35874 | 84.14603
31 | 0.62 | 9.35874 | 84.14603
31.5 | 0.63 | 9.37836 | 84.32244
32 | 0.64 | 9.37836 | 84.32244
32.5 | 0.65 | 9.39798 | 84.49885
33 | 0.66 | 9.33912 | 83.96963
33.5 | 0.67 | 9.35874 | 84.14603
34 | 0.68 | 9.4176 | 84.67525
34.5 | 0.69 | 9.35874 | 84.14603
35 | 0.7 | 9.33912 | 83.96963
35.5 | 0.71 | 9.3195 | 83.79322
36 | 0.72 | 9.3195 | 83.79322
36.5 | 0.73 | 9.28026 | 83.44041
37 | 0.74 | 9.3195 | 83.79322
37.5 | 0.75 | 9.28026 | 83.44041
38 | 0.76 | 9.28026 | 83.44041
38.5 | 0.77 | 9.28026 | 83.44041
39 | 0.78 | 9.26064 | 83.264
39.5 | 0.79 | 9.2214 | 82.91119
40 | 0.8 | 9.2214 | 82.91119
40.5 | 0.81 | 9.2214 | 82.91119
41 | 0.82 | 9.20178 | 82.73478
41.5 | 0.83 | 9.16254 | 82.38197
42 | 0.84 | 9.2214 | 82.91119
42.5 | 0.85 | 9.16254 | 82.38197
43 | 0.86 | 9.20178 | 82.73478
43.5 | 0.87 | 9.14292 | 82.20556
44 | 0.88 | 9.08406 | 81.67634
44.5 | 0.89 | 9.10368 | 81.85275
45 | 0.9 | 9.10368 | 81.85275
45.5 | 0.91 | 9.08406 | 81.67634
46 | 0.92 | 9.06444 | 81.49993
46.5 | 0.93 | 9.06444 | 81.49993
47 | 0.94 | 9.04482 | 81.32352
47.5 | 0.95 | 9.08406 | 81.67634
48 | 0.96 | 9.04482 | 81.32352
48.5 | 0.97 | 9.04482 | 81.32352
49 | 0.98 | 9.04482 | 81.32352
49.5 | 0.99 | 9.04482 | 81.32352
50 | 1 | 9.06444 | 81.49993
50.5 | 1.01 | 9.06444 | 81.49993
51 | 1.02 | 9.06444 | 81.49993
51.5 | 1.03 | 9.00558 | 80.97071
52 | 1.04 | 9.0252 | 81.14712
52.5 | 1.05 | 8.96634 | 80.6179
53 | 1.06 | 9.00558 | 80.97071
53.5 | 1.07 | 9.00558 | 80.97071
54 | 1.08 | 8.98596 | 80.7943
54.5 | 1.09 | 9.00558 | 80.97071
55 | 1.1 | 9.0252 | 81.14712
55.5 | 1.11 | 9.0252 | 81.14712
56 | 1.12 | 9.0252 | 81.14712
56.5 | 1.13 | 9.00558 | 80.97071
57 | 1.14 | 9.04482 | 81.32352
57.5 | 1.15 | 9.0252 | 81.14712
58 | 1.16 | 9.04482 | 81.32352
58.5 | 1.17 | 9.04482 | 81.32352
59 | 1.18 | 9.04482 | 81.32352
59.5 | 1.19 | 9.06444 | 81.49993
60 | 1.2 | 9.0252 | 81.14712
60.5 | 1.21 | 9.10368 | 81.85275
61 | 1.22 | 9.06444 | 81.49993
61.5 | 1.23 | 9.10368 | 81.85275
62 | 1.24 | 9.08406 | 81.67634
62.5 | 1.25 | 9.10368 | 81.85275
63 | 1.26 | 9.10368 | 81.85275
63.5 | 1.27 | 9.1233 | 82.02915
64 | 1.28 | 9.1233 | 82.02915
64.5 | 1.29 | 9.14292 | 82.20556
65 | 1.3 | 9.1233 | 82.02915
65.5 | 1.31 | 9.1233 | 82.02915
66 | 1.32 | 9.16254 | 82.38197
66.5 | 1.33 | 9.16254 | 82.38197
67 | 1.34 | 9.16254 | 82.38197
67.5 | 1.35 | 9.14292 | 82.20556
68 | 1.36 | 9.16254 | 82.38197
68.5 | 1.37 | 9.18216 | 82.55838
69 | 1.38 | 9.18216 | 82.55838
69.5 | 1.39 | 9.18216 | 82.55838
70 | 1.4 | 9.20178 | 82.73478
70.5 | 1.41 | 9.24102 | 83.08759
71 | 1.42 | 9.20178 | 82.73478
71.5 | 1.43 | 9.24102 | 83.08759
72 | 1.44 | 9.2214 | 82.91119
72.5 | 1.45 | 9.20178 | 82.73478
73 | 1.46 | 9.2214 | 82.91119
73.5 | 1.47 | 9.2214 | 82.91119
74 | 1.48 | 9.26064 | 83.264
74.5 | 1.49 | 9.24102 | 83.08759
75 | 1.5 | 9.24102 | 83.08759
75.5 | 1.51 | 9.26064 | 83.264
76 | 1.52 | 9.26064 | 83.264
76.5 | 1.53 | 9.29988 | 83.61681
77 | 1.54 | 9.26064 | 83.264
77.5 | 1.55 | 9.24102 | 83.08759
78 | 1.56 | 9.26064 | 83.264
78.5 | 1.57 | 9.28026 | 83.44041
79 | 1.58 | 9.24102 | 83.08759
79.5 | 1.59 | 9.28026 | 83.44041
80 | 1.6 | 9.28026 | 83.44041
80.5 | 1.61 | 9.3195 | 83.79322
81 | 1.62 | 9.28026 | 83.44041
81.5 | 1.63 | 9.29988 | 83.61681
82 | 1.64 | 9.29988 | 83.61681
82.5 | 1.65 | 9.28026 | 83.44041
83 | 1.66 | 9.28026 | 83.44041
83.5 | 1.67 | 9.33912 | 83.96963
84 | 1.68 | 9.35874 | 84.14603
84.5 | 1.69 | 9.29988 | 83.61681
85 | 1.7 | 9.33912 | 83.96963
85.5 | 1.71 | 9.3195 | 83.79322
86 | 1.72 | 9.3195 | 83.79322
86.5 | 1.73 | 9.33912 | 83.96963
87 | 1.74 | 9.33912 | 83.96963
87.5 | 1.75 | 9.29988 | 83.61681
88 | 1.76 | 9.29988 | 83.61681
88.5 | 1.77 | 9.28026 | 83.44041
89 | 1.78 | 9.29988 | 83.61681
89.5 | 1.79 | 9.35874 | 84.14603
90 | 1.8 | 9.33912 | 83.96963
90.5 | 1.81 | 9.33912 | 83.96963
91 | 1.82 | 9.33912 | 83.96963
91.5 | 1.83 | 9.35874 | 84.14603
92 | 1.84 | 9.33912 | 83.96963
92.5 | 1.85 | 9.33912 | 83.96963
93 | 1.86 | 9.29988 | 83.61681
93.5 | 1.87 | 9.33912 | 83.96963
94 | 1.88 | 9.3195 | 83.79322
94.5 | 1.89 | 9.35874 | 84.14603
95 | 1.9 | 9.35874 | 84.14603
95.5 | 1.91 | 9.35874 | 84.14603
96 | 1.92 | 9.35874 | 84.14603
96.5 | 1.93 | 9.33912 | 83.96963
97 | 1.94 | 9.35874 | 84.14603
97.5 | 1.95 | 9.33912 | 83.96963
98 | 1.96 | 9.35874 | 84.14603
98.5 | 1.97 | 9.37836 | 84.32244
99 | 1.98 | 9.37836 | 84.32244
99.5 | 1.99 | 9.39798 | 84.49885
100 | 2 | 9.37836 | 84.32244
100.5 | 2.01
101 | 2.02
101.5 | 2.03
102 | 2.04
102.5 | 2.05
103 | 2.06
103.5 | 2.07
104 | 2.08
104.5 | 2.09
105 | 2.1
105.5 | 2.11
106 | 2.12
106.5 | 2.13
107 | 2.14
107.5 | 2.15
108 | 2.16
108.5 | 2.17
109 | 2.18
109.5 | 2.19
110 | 2.2
110.5 | 2.21
111 | 2.22
111.5 | 2.23
112 | 2.24
112.5 | 2.25
113 | 2.26
113.5 | 2.27
114 | 2.28
114.5 | 2.29
115 | 2.3
115.5 | 2.31
116 | 2.32
116.5 | 2.33
117 | 2.34
117.5 | 2.35
118 | 2.36
118.5 | 2.37
119 | 2.38
119.5 | 2.39
120 | 2.4
120.5 | 2.41
121 | 2.42
121.5 | 2.43
122 | 2.44
122.5 | 2.45
123 | 2.46
123.5 | 2.47
124 | 2.48
124.5 | 2.49
125 | 2.5

## Resistencia
ciclos | seg | Intensidad | Tensión | Resistencia | Potencia | Energía
0.5 | 0.01 | 0 | 0.5815254 |  |  |  | 0.6 | 9.2375
1 | 0.02 | 0 | 0.001525421 |  |  |  | 0.6 | 0 | La línea vertical roja señala el fin del precalentamiento
1.5 | 0.03 | 0 | 0.001525421 |  |  |  | 0.7 | 9.2375
2 | 0.04 | 0 | 0.02152542 |  |  |  | 0.7 | 0
2.5 | 0.05 | 0 | -0.01847458
3 | 0.06 | 0 | -0.02847458
3.5 | 0.07 | 0 | 0.06152542
4 | 0.08 | 0 | 0.04152542
4.5 | 0.09 | 0 | -0.04847458
5 | 0.1 | 0 | -0.04847458
5.5 | 0.11 | 0 | 0.06152542
6 | 0.12 | 0 | 0.02152542
6.5 | 0.13 | 0 | -0.06847458
7 | 0.14 | 0 | 0.001525421
7.5 | 0.15 | 0 | 0.001525421
8 | 0.16 | 0 | 0.02152542
8.5 | 0.17 | 0 | 0.04152542
9 | 0.18 | 0 | -0.01847458 |  |  |  | 0.6 | 1.914274
9.5 | 0.19 | 0 | 0.02152542 |  |  |  | 0.6 | 0
10 | 0.2 | 0 | -0.01847458
10.5 | 0.21 | 0 | 0.04152542
11 | 0.22 | 0 | -0.01847458
11.5 | 0.23 | 0 | 0.001525421
12 | 0.24 | 0 | -0.01847458
12.5 | 0.25 | 0 | -0.01847458
13 | 0.26 | 0 | 0.02152542
13.5 | 0.27 | 0 | -0.01847458
14 | 0.28 | 0 | 0.001525421
14.5 | 0.29 | 0 | -0.01847458
15 | 0.3 | 0 | 0.02152542
15.5 | 0.31 | 0 | -0.01847458
16 | 0.32 | 0 | 0.001525421
16.5 | 0.33 | 0 | 0.04152542 |  |  |  | 0.6 | 0.4704064
17 | 0.34 | 0 | 0.04152542 |  |  |  | 0.6 | 0
17.5 | 0.35 | 0 | -0.01847458
18 | 0.36 | 0 | -0.02847458
18.5 | 0.37 | 0 | -0.06847458
19 | 0.38 | 0 | 0.02152542
19.5 | 0.39 | 0 | 0.06152542
20 | 0.4 | 0 | -0.06847458
20.5 | 0.41 | 0 | 0.06152542
21 | 0.42 | 0 | -0.01847458
21.5 | 0.43 | 0 | 0.001525421
22 | 0.44 | 0 | -0.02847458
22.5 | 0.45 | 0 | -0.02847458
23 | 0.46 | 0 | 0.02152542
23.5 | 0.47 | 0 | 0.02152542
24 | 0.48 | 0 | 0.001525421
24.5 | 0.49 | 0 | 0.001525421 |  |  |  | 0.6 | 13.49918
25 | 0.5 | 0 | 0.02152542 |  |  |  | 0.6 | 0
25.5 | 0.51 | 0 | -0.04847458
26 | 0.52 | 0 | -0.01847458
26.5 | 0.53 | 0 | 0.04152542
27 | 0.54 | 0 | -0.04847458
27.5 | 0.55 | 0 | 0.06152542
28 | 0.56 | 0 | -0.01847458
28.5 | 0.57 | 0 | 0.001525421
29 | 0.58 | 0 | -0.01847458
29.5 | 0.59 | 0 | 0.001525421
30 | 0.6 | 0 | -0.01847458
30.5 | 0.61 | 0 | 0.001525421
31 | 0.62 | 3.861 | 0.001431306 | 0.0003707086 | 0.005526272 | 5.526272e-05
31.5 | 0.63 | 3.666 | 1.261436 | 0.3440906 | 4.624424 | 0.0462995
32 | 0.64 | 3.724 | 1.401435 | 0.3763251 | 5.218943 | 0.09848893
32.5 | 0.65 | 3.802 | 1.301433 | 0.3423022 | 4.948048 | 0.1479694
33 | 0.66 | 4.095 | 1.341426 | 0.3275765 | 5.493138 | 0.2029008
33.5 | 0.67 | 4.348 | 1.531419 | 0.3522124 | 6.658612 | 0.2694869
34 | 0.68 | 4.719 | 1.48141 | 0.3139246 | 6.990776 | 0.3393947
34.5 | 0.69 | 4.875 | 1.261407 | 0.2587501 | 6.149357 | 0.4008882
35 | 0.7 | 5.089 | 1.341401 | 0.2635884 | 6.826392 | 0.4691522
35.5 | 0.71 | 5.245 | 1.201398 | 0.2290558 | 6.301331 | 0.5321655
36 | 0.72 | 4.933 | 1.091405 | 0.2212457 | 5.383902 | 0.5860045
36.5 | 0.73 | 4.972 | 1.051404 | 0.211465 | 5.227582 | 0.6382803
37 | 0.74 | 4.972 | 1.111404 | 0.2235326 | 5.525902 | 0.6935393
37.5 | 0.75 | 5.109 | 1.111401 | 0.2175378 | 5.678147 | 0.7503208
38 | 0.76 | 6.844 | 1.401359 | 0.2047573 | 9.590899 | 0.8462298
38.5 | 0.77 | 7.117 | 1.461352 | 0.2053326 | 10.40044 | 0.9502342
39 | 0.78 | 7.39 | 1.461345 | 0.1977463 | 10.79934 | 1.058228
39.5 | 0.79 | 7.39 | 1.181345 | 0.1598573 | 8.730142 | 1.145529
40 | 0.8 | 7.273 | 1.031348 | 0.1418051 | 7.500995 | 1.220539
40.5 | 0.81 | 7.098 | 1.031352 | 0.1453018 | 7.320539 | 1.293744
41 | 0.82 | 7.098 | 1.011352 | 0.1424841 | 7.178579 | 1.36553
41.5 | 0.83 | 7.098 | 1.031352 | 0.1453018 | 7.320539 | 1.438735
42 | 0.84 | 7.059 | 0.9513534 | 0.1347717 | 6.715603 | 1.505892
42.5 | 0.85 | 7.059 | 1.051353 | 0.148938 | 7.421504 | 1.580107
43 | 0.86 | 7.098 | 1.181352 | 0.1664346 | 8.38524 | 1.663959
43.5 | 0.87 | 7.039 | 1.051354 | 0.1493613 | 7.40048 | 1.737964
44 | 0.88 | 7.039 | 1.091354 | 0.1550439 | 7.68204 | 1.814784
44.5 | 0.89 | 7.117 | 1.031352 | 0.1449139 | 7.340132 | 1.888186
45 | 0.9 | 7.02 | 0.9713543 | 0.1383696 | 6.818907 | 1.956375
45.5 | 0.91 | 7 | 1.111355 | 0.158765 | 7.779484 | 2.034169
46 | 0.92 | 7.137 | 0.9313514 | 0.1304962 | 6.647055 | 2.10064
46.5 | 0.93 | 7.039 | 0.9713538 | 0.137996 | 6.837359 | 2.169014
47 | 0.94 | 6.961 | 0.9913557 | 0.1424157 | 6.900827 | 2.238022
47.5 | 0.95 | 7.117 | 1.091352 | 0.1533444 | 7.767152 | 2.315694
48 | 0.96 | 7.039 | 0.8413538 | 0.1195275 | 5.92229 | 2.374917
48.5 | 0.97 | 6.922 | 0.8513567 | 0.1229929 | 5.893091 | 2.433847
49 | 0.98 | 7.078 | 0.9313529 | 0.1315842 | 6.592115 | 2.499768
49.5 | 0.99 | 7 | 1.011355 | 0.1444793 | 7.079484 | 2.570563
50 | 1 | 6.961 | 0.8413557 | 0.1208671 | 5.856677 | 2.62913
50.5 | 1.01 | 7.039 | 1.031354 | 0.1465199 | 7.2597 | 2.701727
51 | 1.02 | 7.02 | 0.8213543 | 0.117002 | 5.765907 | 2.759386
51.5 | 1.03 | 7.098 | 0.9913524 | 0.1396664 | 7.036619 | 2.829752
52 | 1.04 | 7.059 | 1.031353 | 0.1461047 | 7.280324 | 2.902556
52.5 | 1.05 | 7.078 | 1.071353 | 0.1513638 | 7.583036 | 2.978386
53 | 1.06 | 7.039 | 0.9513538 | 0.1351547 | 6.69658 | 3.045352
53.5 | 1.07 | 7.02 | 1.091354 | 0.1554636 | 7.661308 | 3.121965
54 | 1.08 | 7.117 | 0.9313519 | 0.130863 | 6.628432 | 3.18825
54.5 | 1.09 | 7 | 0.9113548 | 0.1301935 | 6.379483 | 3.252044
55 | 1.1 | 7.039 | 0.8513538 | 0.1209481 | 5.99268 | 3.311971
55.5 | 1.11 | 7.039 | 0.8913538 | 0.1266308 | 6.27424 | 3.374714
56 | 1.12 | 7 | 0.9513548 | 0.1359078 | 6.659483 | 3.441308
56.5 | 1.13 | 7.078 | 1.071353 | 0.1513638 | 7.583036 | 3.517139
57 | 1.14 | 7.078 | 1.011353 | 0.1428868 | 7.158356 | 3.588722
57.5 | 1.15 | 6.981 | 1.011355 | 0.1448725 | 7.060271 | 3.659325
58 | 1.16 | 6.961 | 0.9113557 | 0.1309231 | 6.343947 | 3.722764
58.5 | 1.17 | 7.02 | 1.051354 | 0.1497656 | 7.380508 | 3.79657
59 | 1.18 | 7 | 0.8413548 | 0.1201935 | 5.889483 | 3.855464
59.5 | 1.19 | 6.981 | 0.9713553 | 0.1391427 | 6.781031 | 3.923275
60 | 1.2 | 7.059 | 0.8413534 | 0.1191887 | 5.939113 | 3.982666
60.5 | 1.21 | 7.039 | 0.7813538 | 0.1110035 | 5.499949 | 4.037665
61 | 1.22 | 6.981 | 0.7413552 | 0.1061961 | 5.175401 | 4.089419
61.5 | 1.23 | 7.039 | 0.8913538 | 0.1266308 | 6.27424 | 4.152162
62 | 1.24 | 7.02 | 0.9313543 | 0.1326715 | 6.538107 | 4.217543
62.5 | 1.25 | 7.02 | 0.9713543 | 0.1383696 | 6.818907 | 4.285732
63 | 1.26 | 6.981 | 0.8513553 | 0.1219532 | 5.943311 | 4.345165
63.5 | 1.27 | 7.02 | 0.7013543 | 0.09990802 | 4.923507 | 4.3944
64 | 1.28 | 7.02 | 0.8013543 | 0.114153 | 5.625507 | 4.450655
64.5 | 1.29 | 7.02 | 0.8913543 | 0.1269736 | 6.257308 | 4.513227
65 | 1.3 | 7.039 | 0.8013538 | 0.1138448 | 5.640729 | 4.569635
65.5 | 1.31 | 7.02 | 0.7613543 | 0.108455 | 5.344707 | 4.623082
66 | 1.32 | 6.981 | 1.011355 | 0.1448725 | 7.060271 | 4.693685
66.5 | 1.33 | 7.02 | 0.7613543 | 0.108455 | 5.344707 | 4.747132
67 | 1.34 | 7 | 0.8013548 | 0.1144793 | 5.609483 | 4.803227
67.5 | 1.35 | 6.961 | 0.8913558 | 0.12805 | 6.204727 | 4.865274
68 | 1.36 | 7.078 | 0.8913529 | 0.1259329 | 6.308996 | 4.928364
68.5 | 1.37 | 6.981 | 0.8213552 | 0.1176558 | 5.733881 | 4.985703
69 | 1.38 | 6.922 | 0.7213567 | 0.1042122 | 4.993231 | 5.035635
69.5 | 1.39 | 7.078 | 0.8513529 | 0.1202816 | 6.025876 | 5.095894
70 | 1.4 | 6.961 | 1.011356 | 0.1452889 | 7.040047 | 5.166295
70.5 | 1.41 | 6.883 | 0.8513576 | 0.1236899 | 5.859895 | 5.224894
71 | 1.42 | 7.039 | 0.7613538 | 0.1081622 | 5.359169 | 5.278485
71.5 | 1.43 | 7 | 0.8013548 | 0.1144793 | 5.609483 | 5.33458
72 | 1.44 | 6.922 | 0.8213567 | 0.1186589 | 5.685431 | 5.391434
72.5 | 1.45 | 7.039 | 0.8413538 | 0.1195275 | 5.92229 | 5.450657
73 | 1.46 | 7 | 0.7013548 | 0.1001935 | 4.909483 | 5.499752
73.5 | 1.47 | 6.942 | 0.8913562 | 0.1284005 | 6.187795 | 5.561629
74 | 1.48 | 6.981 | 0.7413552 | 0.1061961 | 5.175401 | 5.613383
74.5 | 1.49 | 7.02 | 0.7013543 | 0.09990802 | 4.923507 | 5.662618
75 | 1.5 | 7 | 0.6413548 | 0.09162211 | 4.489484 | 5.707513
75.5 | 1.51 | 6.961 | 0.7813557 | 0.1122476 | 5.439017 | 5.761903
76 | 1.52 | 7 | 0.6613548 | 0.09447926 | 4.629483 | 5.808197
76.5 | 1.53 | 7.02 | 0.7813543 | 0.111304 | 5.485107 | 5.863049
77 | 1.54 | 6.903 | 0.8413572 | 0.1218828 | 5.807889 | 5.921127
77.5 | 1.55 | 6.961 | 0.6813557 | 0.09788188 | 4.742917 | 5.968556
78 | 1.56 | 7.02 | 0.7613543 | 0.108455 | 5.344707 | 6.022004
78.5 | 1.57 | 6.883 | 0.7213576 | 0.1048028 | 4.965105 | 6.071655
79 | 1.58 | 7.02 | 0.6613543 | 0.09421001 | 4.642707 | 6.118082
79.5 | 1.59 | 7.039 | 0.9913538 | 0.1408373 | 6.978139 | 6.187863
80 | 1.6 | 6.942 | 0.8513562 | 0.1226385 | 5.910115 | 6.246964
80.5 | 1.61 | 6.942 | 0.7013562 | 0.1010309 | 4.868815 | 6.295652
81 | 1.62 | 7.02 | 0.8413543 | 0.119851 | 5.906307 | 6.354715
81.5 | 1.63 | 6.922 | 0.6613567 | 0.09554416 | 4.577911 | 6.400495
82 | 1.64 | 6.922 | 0.8013567 | 0.1157695 | 5.546991 | 6.455965
82.5 | 1.65 | 6.961 | 0.6813557 | 0.09788188 | 4.742917 | 6.503394
83 | 1.66 | 7 | 0.6813548 | 0.0973364 | 4.769484 | 6.551088
83.5 | 1.67 | 6.961 | 0.6613557 | 0.09500872 | 4.603697 | 6.597126
84 | 1.68 | 6.922 | 0.8713567 | 0.1258822 | 6.031531 | 6.657441
84.5 | 1.69 | 6.961 | 0.6613557 | 0.09500872 | 4.603697 | 6.703478
85 | 1.7 | 7.02 | 0.8213543 | 0.117002 | 5.765907 | 6.761137
85.5 | 1.71 | 6.942 | 0.7613562 | 0.1096739 | 5.285335 | 6.813991
86 | 1.72 | 6.942 | 0.7613562 | 0.1096739 | 5.285335 | 6.866844
86.5 | 1.73 | 7 | 0.7813548 | 0.1116221 | 5.469483 | 6.921539
87 | 1.74 | 6.922 | 0.8013567 | 0.1157695 | 5.546991 | 6.977009
87.5 | 1.75 | 7 | 0.9713548 | 0.138765 | 6.799483 | 7.045004
88 | 1.76 | 7.059 | 0.7813534 | 0.110689 | 5.515574 | 7.10016
88.5 | 1.77 | 6.961 | 0.7213557 | 0.1036282 | 5.021357 | 7.150373
89 | 1.78 | 6.942 | 0.8413562 | 0.121198 | 5.840695 | 7.20878
89.5 | 1.79 | 7.02 | 0.8713543 | 0.1241245 | 6.116907 | 7.269949
90 | 1.8 | 6.942 | 0.7013562 | 0.1010309 | 4.868815 | 7.318637
90.5 | 1.81 | 7.02 | 0.8013543 | 0.114153 | 5.625507 | 7.374892
91 | 1.82 | 7 | 0.8013548 | 0.1144793 | 5.609483 | 7.430986
91.5 | 1.83 | 7 | 0.8213547 | 0.1173364 | 5.749483 | 7.488481
92 | 1.84 | 6.961 | 0.7013558 | 0.100755 | 4.882137 | 7.537302
92.5 | 1.85 | 6.922 | 0.7413567 | 0.1071015 | 5.131671 | 7.588619
93 | 1.86 | 6.981 | 0.7013553 | 0.1004663 | 4.896161 | 7.637581
93.5 | 1.87 | 6.961 | 0.6613557 | 0.09500872 | 4.603697 | 7.683618
94 | 1.88 | 6.961 | 0.7413557 | 0.1065013 | 5.160577 | 7.735224
94.5 | 1.89 | 7 | 0.8213547 | 0.1173364 | 5.749483 | 7.792718
95 | 1.9 | 6.922 | 0.8213567 | 0.1186589 | 5.685431 | 7.849573
95.5 | 1.91 | 7 | 0.8213547 | 0.1173364 | 5.749483 | 7.907067
96 | 1.92 | 6.942 | 0.8413562 | 0.121198 | 5.840695 | 7.965474
96.5 | 1.93 | 6.922 | 0.8213567 | 0.1186589 | 5.685431 | 8.022328
97 | 1.94 | 6.981 | 0.9113553 | 0.130548 | 6.362171 | 8.08595
97.5 | 1.95 | 6.922 | 0.7413567 | 0.1071015 | 5.131671 | 8.137266
98 | 1.96 | 6.922 | 0.9113567 | 0.1316609 | 6.308411 | 8.20035
98.5 | 1.97 | 6.942 | 0.7813562 | 0.1125549 | 5.424175 | 8.254592
99 | 1.98 | 6.981 | 0.7813553 | 0.111926 | 5.454641 | 8.309138
99.5 | 1.99 | 6.922 | 0.7813567 | 0.1128802 | 5.408551 | 8.363224
100 | 2 | 6.922 | 0.7813567 | 0.1128802 | 5.408551 | 8.41731
100.5 | 2.01
101 | 2.02
101.5 | 2.03
102 | 2.04
102.5 | 2.05
103 | 2.06
103.5 | 2.07
104 | 2.08
104.5 | 2.09
105 | 2.1
105.5 | 2.11
106 | 2.12
106.5 | 2.13
107 | 2.14
107.5 | 2.15
108 | 2.16
108.5 | 2.17
109 | 2.18
109.5 | 2.19
110 | 2.2
110.5 | 2.21
111 | 2.22
111.5 | 2.23
112 | 2.24
112.5 | 2.25
113 | 2.26
113.5 | 2.27
114 | 2.28
114.5 | 2.29
115 | 2.3
115.5 | 2.31
116 | 2.32
116.5 | 2.33
117 | 2.34
117.5 | 2.35
118 | 2.36
118.5 | 2.37
119 | 2.38
119.5 | 2.39
120 | 2.4
120.5 | 2.41
121 | 2.42
121.5 | 2.43
122 | 2.44
122.5 | 2.45
123 | 2.46
123.5 | 2.47
124 | 2.48
124.5 | 2.49
125 | 2.5

## Resultados
Inicio paso corriente
30 | 0
30 | 0.5 | Eje Izquierdo |  | Eje Derecho
Fin de Subida |  | Máx = | 0.5 | Máx = | 0.6
35.79854 | 0 | Mín = | 0 | Mín = | 0
35.79854 | 0.5
¿Suavizar?
Inicio paso corriente |  | Eje Izquierdo |  | Eje Derecho
30 | 0 | Máx = | 100 | Máx = | 9
30 | 100 | Mín = | 0 | Mín = | 0
Fin de Subida
35.79854 | 0
35.79854 | 100
¿Suavizar?
|  | Eje Izquierdo |  | Eje Derecho
Inicio paso corriente |  | Máx = | 10 | Máx = | 6
30 | 0 | Mín = | 0 | Mín = | 0
30 | 10
Fin de Subida
35.79854 | 0
35.79854 | 10
|  | Eje Izquierdo |  | Eje Derecho
Inicio paso corriente |  | Máx = | 14 | Máx = | 9
30 | 0 | Mín = | 0 | Mín = | 0
30 | 14
Fin de Subida
35.79854 | 0
35.79854 | 14