## Parámetros
Ensayo |  |  |  |  | Fecha:
Características polvo |  | Material | Referencia polvo | Densidad de golpeo g/cm3 | Densidad aparente g/cm3 | Densidad absoluta g/cm3
|  | Al-NH3 |  | 1.19 | 0.84 | 2.725 |  | Sí
No
Activación externa |  | PRECOMPRESIÓN | No | # MPa
|  | ACTIVACIÓN ELÉC. | No | # V | # A
Características de corriente | Duraciones
|  | Aproximación | Apriete | PreCalentamiento | Calentamiento | Enfriamiento
|  | 99 | 30 | 5 | 65 | 60 | ciclos
|  | 1.98 | 0.6 | 0.1 | 1.3 | 1.2 | segundos
Intensidades
|  | I máx | So1i (grados) | I So1i (kA) | ISo2i (kA) | Energía (kJ) | EDE (kJ/g)
|  | 7.312 | 15 | 1 | 7 | 8.316407 | 4.676605
Características de Presión |  | Presión Trabajo | Presión Sinterizado
|  | 923 |  | kgf
|  | 3.812474 | 0 | bares
Características Sinterizados |  | Diámetro (mm) | Altura (mm) | Masa (g) |  | Secc (cm2)
| 1 | 11.94 | 6.04 | 1.7783 |  | 1.127442
| 2 | 12.03 | 5.9 |  |  | Volumen (cm3)
| 3 | 12.05 | 5.83 |  |  | 0.6706869
| 4 | 11.95 | 5.8
| 5 | 12.02 | 5.92 |  |  | Densid (g/cm3)
| 6 | 12.01 | 5.94 |  |  | 2.651461
| 7 | 11.81 | 6.11 |  |  | Porosidad (%)
| 8 | 12.04 | 6.05 |  |  | 2.698688
|  | 11.98125 | 5.94875
Otros Datos |  | Tª Inicial (ºC) | Lubricante | Diám Punzón (mm) | h punzones (mm) | h obleas (mm) | tS (ciclos)
|  | 23.1 |  | 11.9 | 97.31 | 9.3 | 5.655814
Observaciones
[9 empty] | 4 | 5 | 8
[9 empty] | 3 | 9 | 2

## Adquisición
375 | 472 | 0 | 75
373 | 474 | 0 | 23 | IP:x,x,x,x:
374 | 475 | 0 | 19 | 172,16,1,14
374 | 472 | 0 | 17
375 | 471 | 0 | 21 | Abrir canal. (IP: 172,16,1,14)(Return:1)
375 | 474 | 0 | 19
373 | 474 | 0 | 17
373 | 474 | 0 | 19 | Recibidos de 3188 registros (Soldadura:1718)
374 | 473 | 0 | 21
374 | 474 | 0 | 19
374 | 475 | 0 | 19 | Representar gráficas
376 | 474 | 0 | 16
373 | 475 | 0 | 23
374 | 474 | 0 | 19
375 | 473 | 0 | 19
375 | 475 | 0 | 17
375 | 474 | 0 | 21
375 | 473 | 0 | 19
375 | 473 | 0 | 21
375 | 474 | 0 | 19
375 | 477 | 0 | 17
373 | 475 | 0 | 23
375 | 475 | 0 | 17
375 | 475 | 0 | 23
374 | 475 | 0 | 17
375 | 473 | 0 | 19
374 | 475 | 0 | 19
376 | 475 | 0 | 19
375 | 473 | 0 | 19
374 | 472 | 0 | 21
373 | 476 | 0 | 19
374 | 474 | 0 | 19
373 | 475 | 0 | 25
374 | 475 | 0 | 17
373 | 475 | 0 | 23
374 | 477 | 0 | 23
373 | 475 | 0 | 16
375 | 476 | 0 | 16
375 | 474 | 0 | 21
375 | 474 | 0 | 19
377 | 475 | 0 | 19
375 | 475 | 0 | 14
377 | 476 | 0 | 19
375 | 477 | 0 | 14
375 | 477 | 0 | 19
375 | 476 | 0 | 17
375 | 476 | 0 | 19
373 | 477 | 0 | 17
373 | 479 | 0 | 17
375 | 477 | 0 | 16
375 | 477 | 0 | 19
375 | 477 | 0 | 17
374 | 475 | 0 | 23
375 | 476 | 0 | 16
375 | 476 | 0 | 21
373 | 475 | 0 | 19
374 | 478 | 0 | 23
374 | 479 | 0 | 21
374 | 477 | 0 | 16
375 | 475 | 0 | 21
375 | 476 | 0 | 23
376 | 475 | 3666 | 23
373 | 478 | 3568 | 141
376 | 478 | 3607 | 159
376 | 474 | 3724 | 176
383 | 476 | 4036 | 151
382 | 476 | 4348 | 149
387 | 476 | 4660 | 163
384 | 476 | 4855 | 155
391 | 474 | 5050 | 147
388 | 474 | 5187 | 139
393 | 474 | 5187 | 137
393 | 474 | 5869 | 137
399 | 473 | 5869 | 145
398 | 473 | 6045 | 147
403 | 472 | 7039 | 147
403 | 469 | 7039 | 143
410 | 469 | 7293 | 143
408 | 468 | 7312 | 143
414 | 469 | 7312 | 151
412 | 468 | 7254 | 128
418 | 468 | 7195 | 135
415 | 466 | 7137 | 137
420 | 466 | 7117 | 120
419 | 465 | 7078 | 139
421 | 465 | 7078 | 126
420 | 462 | 7039 | 139
425 | 463 | 7039 | 126
422 | 463 | 7078 | 106
429 | 463 | 7098 | 116
424 | 462 | 7039 | 108
428 | 462 | 7020 | 116
426 | 459 | 7059 | 130
430 | 459 | 7039 | 106
427 | 461 | 7039 | 118
434 | 458 | 7059 | 126
429 | 458 | 6981 | 126
432 | 459 | 6961 | 122
430 | 458 | 7020 | 130
434 | 458 | 7000 | 122
433 | 457 | 7078 | 120
436 | 456 | 7059 | 110
432 | 458 | 7098 | 110
435 | 460 | 7098 | 97
435 | 457 | 7020 | 126
436 | 457 | 7039 | 126
434 | 457 | 7039 | 110
436 | 457 | 7039 | 124
435 | 458 | 7039 | 104
439 | 456 | 7059 | 89
437 | 458 | 7059 | 103
439 | 461 | 7000 | 103
437 | 458 | 7000 | 91
437 | 458 | 7000 | 104
436 | 457 | 7020 | 104
438 | 460 | 7020 | 112
438 | 459 | 7020 | 91
442 | 460 | 7020 | 99
437 | 462 | 7000 | 114
440 | 463 | 6981 | 97
436 | 460 | 7000 | 112
440 | 463 | 7000 | 112
437 | 463 | 7020 | 93
443 | 462 | 7020 | 93
437 | 463 | 7020 | 106
441 | 463 | 7020 | 101
437 | 464 | 7000 | 110
444 | 463 | 6981 | 87
438 | 462 | 6981 | 106
442 | 463 | 7000 | 97
439 | 465 | 7000 | 93
442 | 463 | 7000 | 118
438 | 465 | 7000 | 104
443 | 467 | 7000 | 87
438 | 465 | 6981 | 95
442 | 466 | 6961 | 91
437 | 467 | 6981 | 87
443 | 469 | 7000 | 85
439 | 468 | 6981 | 99
442 | 468 | 6981 | 110
439 | 467 | 6981 | 114
443 | 469 | 6981 | 110
437 | 469 | 6981 | 122
441 | 469 | 6981 | 91
438 | 469 | 6883 | 108
443 | 469 | 6981 | 106
441 | 470 | 7020 | 116
443 | 470 | 7000 | 95
439 | 470 | 6942 | 87
443 | 472 | 6981 | 95
440 | 471 | 6922 | 83
442 | 469 | 6864 | 97
439 | 469 | 6942 | 93
443 | 471 | 6981 | 101
440 | 471 | 6942 | 85
444 | 470 | 7000 | 93
439 | 471 | 6961 | 89
444 | 472 | 6903 | 101
438 | 471 | 6942 | 95
444 | 470 | 6903 | 108
440 | 472 | 6961 | 91
446 | 472 | 7000 | 101
440 | 470 | 6961 | 104
445 | 473 | 6922 | 89
440 | 472 | 6981 | 108
441 | 472 | 6922 | 93
439 | 473 | 6981 | 101
445 | 472 | 6922 | 101
442 | 473 | 6981 | 93
444 | 474 | 6922 | 89
440 | 473 | 6961 | 99
443 | 471 | 7039 | 99
440 | 474 | 6961 | 97
446 | 474 | 6942 | 87
440 | 475 | 6961 | 93
447 | 475 | 6942 | 101
439 | 476 | 6942 | 93
444 | 474 | 6942 | 103
440 | 476 | 6942 | 91
444 | 475 | 6942 | 104
441 | 474 | 6961 | 104
444 | 475 | 6961 | 99
440 | 473 | 6942 | 93
442 | 476 | 6942 | 87
440 | 474 | 6942 | 99
445 | 475 | 6922 | 85
441 | 473 | 6922 | 106
447 | 475 | 6922 | 85
441 | 475 | 6922 | 87
443 | 475 | 6922 | 85
440 | 475 | 6942 | 93
444 | 474 | 6942 | 83
443 | 476 | 6922 | 99
443 | 476 | 6922 | 87
440 | 476 | 6922 | 114
443 | 476 | 6922 | 83
442 | 476 | 6903 | 108
443 | 476 | 6922 | 87
443 | 476 | 6922 | 87
444 | 477 | 6903 | 89

## Desplazamiento
ciclos | seg | x(t) | h(t) | θ(t) |  |  | θ(t) | H(t)
0.5 | 0.01 | 0.02881317 | 9.327321 | 0.3622231 |  |  | 0.3750702 | 7.841402
1 | 0.02 | -0.07118683 | 9.427321 | 0.3689883 | 0.6 | 4.536017 | 0.3751417 | 7.842302
1.5 | 0.03 | -0.02118683 | 9.377321 | 0.3656237 | 0.6 | 0 | 0.3752058 | 7.843109
2 | 0.04 | -0.02118683 | 9.377321 | 0.3656237 |  |  | 0.3752927 | 7.844202
2.5 | 0.05 | 0.02881317 | 9.327321 | 0.3622231 |  |  | 0.375362 | 7.845078
3 | 0.06 | 0.02881317 | 9.327321 | 0.3622231 |  |  | 0.3754207 | 7.845825
3.5 | 0.07 | -0.07118683 | 9.427321 | 0.3689883 |  |  | 0.3755129 | 7.846983
4 | 0.08 | -0.07118683 | 9.427321 | 0.3689883 |  |  | 0.3754949 | 7.846785
4.5 | 0.09 | -0.02118683 | 9.377321 | 0.3656237 |  |  | 0.375441 | 7.846127
5 | 0.1 | -0.02118683 | 9.377321 | 0.3656237 |  |  | 0.3753342 | 7.844794
5.5 | 0.11 | -0.02118683 | 9.377321 | 0.3656237 |  |  | 0.3751218 | 7.842126
6 | 0.12 | 0.07881317 | 9.277321 | 0.3587857 |  |  | 0.3747863 | 7.837904
6.5 | 0.13 | -0.07118683 | 9.427321 | 0.3689883 |  |  | 0.3744717 | 7.833904
7 | 0.14 | -0.02118683 | 9.377321 | 0.3656237 |  |  | 0.3741395 | 7.829682
7.5 | 0.15 | 0.02881317 | 9.327321 | 0.3622231 |  |  | 0.3738248 | 7.825682
8 | 0.16 | 0.02881317 | 9.327321 | 0.3622231 |  |  | 0.3735437 | 7.822127
8.5 | 0.17 | 0.02881317 | 9.327321 | 0.3622231 |  |  | 0.3732584 | 7.818571
9 | 0.18 | 0.02881317 | 9.327321 | 0.3622231 |  |  | 0.372825 | 7.813238
9.5 | 0.19 | 0.02881317 | 9.327321 | 0.3622231 |  |  | 0.3723171 | 7.807015
10 | 0.2 | 0.02881317 | 9.327321 | 0.3622231 |  |  | 0.3717346 | 7.799905
10.5 | 0.21 | 0.02881317 | 9.327321 | 0.3622231 |  |  | 0.3711689 | 7.793016
11 | 0.22 | -0.07118683 | 9.427321 | 0.3689883 |  |  | 0.3707125 | 7.78746
11.5 | 0.23 | 0.02881317 | 9.327321 | 0.3622231 | 0.6 | 11.78415 | 0.3704918 | 7.784793
12 | 0.24 | 0.02881317 | 9.327321 | 0.3622231 | 0.6 | 0 | 0.3704702 | 7.784571
12.5 | 0.25 | -0.02118683 | 9.377321 | 0.3656237 |  |  | 0.3706844 | 7.787238
13 | 0.26 | 0.02881317 | 9.327321 | 0.3622231 |  |  | 0.3711176 | 7.792571
13.5 | 0.27 | -0.02118683 | 9.377321 | 0.3656237 |  |  | 0.371803 | 7.801015
14 | 0.28 | 0.07881317 | 9.277321 | 0.3587857 |  |  | 0.372667 | 7.811682
14.5 | 0.29 | 0.02881317 | 9.327321 | 0.3622231 |  |  | 0.3736567 | 7.823905
15 | 0.3 | -0.02118683 | 9.377321 | 0.3656237 |  |  | 0.3746632 | 7.836349
15.5 | 0.31 | -0.07118683 | 9.427321 | 0.3689883 |  |  | 0.3755583 | 7.84746
16 | 0.32 | -0.02118683 | 9.377321 | 0.3656237 |  |  | 0.3762361 | 7.855905
16.5 | 0.33 | -0.07118683 | 9.427321 | 0.3689883 |  |  | 0.3766634 | 7.861238
17 | 0.34 | -0.02118683 | 9.377321 | 0.3656237 |  |  | 0.376893 | 7.864127
17.5 | 0.35 | -0.07118683 | 9.427321 | 0.3689883 |  |  | 0.3769621 | 7.865016
18 | 0.36 | -0.02118683 | 9.377321 | 0.3656237 |  |  | 0.3769085 | 7.864348
18.5 | 0.37 | -0.07118683 | 9.427321 | 0.3689883 |  |  | 0.3767322 | 7.862127
19 | 0.38 | 0.02881317 | 9.327321 | 0.3622231 |  |  | 0.3765035 | 7.859238
19.5 | 0.39 | 0.02881317 | 9.327321 | 0.3622231 |  |  | 0.3761875 | 7.855238
20 | 0.4 | 0.02881317 | 9.327321 | 0.3622231 |  |  | 0.3758546 | 7.851016
20.5 | 0.41 | 0.1288132 | 9.227322 | 0.3553113 |  |  | 0.3755747 | 7.84746
21 | 0.42 | 0.02881317 | 9.327321 | 0.3622231 |  |  | 0.3754183 | 7.84546
21.5 | 0.43 | 0.1288132 | 9.227322 | 0.3553113 |  |  | 0.3753499 | 7.844571
22 | 0.44 | 0.02881317 | 9.327321 | 0.3622231 | 0.6 | 0.4612353 | 0.3754045 | 7.845238
22.5 | 0.45 | 0.02881317 | 9.327321 | 0.3622231 | 0.6 | 0 | 0.3754217 | 7.84546
23 | 0.46 | 0.02881317 | 9.327321 | 0.3622231 |  |  | 0.3753664 | 7.844793
23.5 | 0.47 | 0.02881317 | 9.327321 | 0.3622231 |  |  | 0.3751857 | 7.84257
24 | 0.48 | -0.07118683 | 9.427321 | 0.3689883 |  |  | 0.3748973 | 7.839015
24.5 | 0.49 | -0.07118683 | 9.427321 | 0.3689883 |  |  | 0.3744486 | 7.833459
25 | 0.5 | 0.02881317 | 9.327321 | 0.3622231 |  |  | 0.3740013 | 7.827905
25.5 | 0.51 | 0.02881317 | 9.327321 | 0.3622231 |  |  | 0.3735552 | 7.822349
26 | 0.52 | 0.02881317 | 9.327321 | 0.3622231 |  |  | 0.3731464 | 7.817238
26.5 | 0.53 | -0.02118683 | 9.377321 | 0.3656237 |  |  | 0.3727195 | 7.811904
27 | 0.54 | 0.02881317 | 9.327321 | 0.3622231 |  |  | 0.372434 | 7.808349
27.5 | 0.55 | 0.02881317 | 9.327321 | 0.3622231 |  |  | 0.3721627 | 7.805016
28 | 0.56 | -0.07118683 | 9.427321 | 0.3689883 |  |  | 0.3719411 | 7.802349
28.5 | 0.57 | -0.02118683 | 9.377321 | 0.3656237 |  |  | 0.3716404 | 7.798794
29 | 0.58 | -0.02118683 | 9.377321 | 0.3656237 |  |  | 0.3713712 | 7.795682
29.5 | 0.59 | -0.02118683 | 9.377321 | 0.3656237 |  |  | 0.3707694 | 7.788571
30 | 0.6 | 0.02881317 | 9.327321 | 0.3622231 |  |  | 0.3699269 | 7.778571
30.5 | 0.61 | 0.02881317 | 9.327321 | 0.3622231 |  |  | 0.3685414 | 7.762127
31 | 0.62 | 0.07881317 | 9.277321 | 0.3587857 |  |  | 0.3667579 | 7.741015
31.5 | 0.63 | -0.07118683 | 9.427321 | 0.3689883 |  |  | 0.3641653 | 7.710571
32 | 0.64 | 0.07881317 | 9.277321 | 0.3587857 |  |  | 0.3609946 | 7.673682
32.5 | 0.65 | 0.07881317 | 9.277321 | 0.3587857 |  |  | 0.3568092 | 7.625682
33 | 0.66 | 0.4288132 | 8.927321 | 0.3336467 |  |  | 0.351833 | 7.56946
33.5 | 0.67 | 0.3788132 | 8.977322 | 0.337358 |  |  | 0.3455728 | 7.499905
34 | 0.68 | 0.6288131 | 8.727322 | 0.3183762 |  |  | 0.3384776 | 7.422349
34.5 | 0.69 | 0.4788132 | 8.877321 | 0.3298936 |  |  | 0.3301619 | 7.333015
35 | 0.7 | 0.8288132 | 8.527321 | 0.3023893 |  |  | 0.3211932 | 7.238348
35.5 | 0.71 | 0.6788132 | 8.677321 | 0.3144486 |  |  | 0.3112944 | 7.135904
36 | 0.72 | 0.9288132 | 8.427321 | 0.2941114 |  |  | 0.3011935 | 7.03346
36.5 | 0.73 | 0.9288132 | 8.427321 | 0.2941114 |  |  | 0.290509 | 6.927461
37 | 0.74 | 1.228813 | 8.127321 | 0.2680552 |  |  | 0.2800082 | 6.825682
37.5 | 0.75 | 1.178813 | 8.177321 | 0.2725307 |  |  | 0.2694481 | 6.725683
38 | 0.76 | 1.428813 | 7.927321 | 0.2495889 |  |  | 0.2595809 | 6.634349
38.5 | 0.77 | 1.428813 | 7.927321 | 0.2495889 |  |  | 0.2499438 | 6.547237
39 | 0.78 | 1.778813 | 7.577321 | 0.214927 |  |  | 0.2412587 | 6.470571
39.5 | 0.79 | 1.678813 | 7.677321 | 0.2251529 |  |  | 0.2329286 | 6.398793
40 | 0.8 | 1.978813 | 7.377321 | 0.1936436 |  |  | 0.2254058 | 6.335459
40.5 | 0.81 | 1.878813 | 7.477321 | 0.2044276 |  |  | 0.21807 | 6.275015
41 | 0.82 | 2.178813 | 7.177321 | 0.171174 |  |  | 0.2115753 | 6.222571
41.5 | 0.83 | 2.028813 | 7.327321 | 0.1881412 |  |  | 0.2052385 | 6.172349
42 | 0.84 | 2.278813 | 7.077321 | 0.159463 |  |  | 0.1996535 | 6.128793
42.5 | 0.85 | 2.228813 | 7.127321 | 0.1653596 |  |  | 0.1942145 | 6.087015
43 | 0.86 | 2.328813 | 7.027321 | 0.1534825 |  |  | 0.1894583 | 6.051016
43.5 | 0.87 | 2.278813 | 7.077321 | 0.159463 |  |  | 0.1846137 | 6.014793
44 | 0.88 | 2.528813 | 6.827321 | 0.1286846 |  |  | 0.1803505 | 5.983237
44.5 | 0.89 | 2.378813 | 6.977321 | 0.1474163 |  |  | 0.176075 | 5.951904
45 | 0.9 | 2.728813 | 6.627321 | 0.1023899 |  |  | 0.1723395 | 5.924793
45.5 | 0.91 | 2.478813 | 6.877321 | 0.1350193 |  |  | 0.168439 | 5.896793
46 | 0.92 | 2.678813 | 6.677321 | 0.1091113 |  |  | 0.1650594 | 5.872793
46.5 | 0.93 | 2.578813 | 6.777321 | 0.1222564 |  |  | 0.1614582 | 5.84746
47 | 0.94 | 2.778813 | 6.577321 | 0.09556638 |  |  | 0.1581105 | 5.824126
47.5 | 0.95 | 2.628813 | 6.727321 | 0.1157327 |  |  | 0.1544455 | 5.798793
48 | 0.96 | 2.978813 | 6.377321 | 0.06720235 |  |  | 0.1511758 | 5.776349
48.5 | 0.97 | 2.728813 | 6.627321 | 0.1023899 |  |  | 0.1475903 | 5.751904
49 | 0.98 | 2.878813 | 6.477321 | 0.08160332 |  |  | 0.1443035 | 5.729682
49.5 | 0.99 | 2.778813 | 6.577321 | 0.09556638 |  |  | 0.1407504 | 5.705905
50 | 1 | 2.978813 | 6.377321 | 0.06720235 |  |  | 0.1374979 | 5.684349
50.5 | 1.01 | 2.928813 | 6.427321 | 0.07445888 |  |  | 0.133877 | 5.660571
51 | 1.02 | 3.078813 | 6.277321 | 0.05234256 |  |  | 0.1303859 | 5.637904
51.5 | 1.03 | 2.878813 | 6.477321 | 0.08160332 |  |  | 0.1263698 | 5.612127
52 | 1.04 | 3.028813 | 6.327321 | 0.05983113 |  |  | 0.1224539 | 5.587237
52.5 | 1.05 | 3.028813 | 6.327321 | 0.05983113 |  |  | 0.1179314 | 5.558793
53 | 1.06 | 3.078813 | 6.277321 | 0.05234256 |  |  | 0.1134276 | 5.530793
53.5 | 1.07 | 2.978813 | 6.377321 | 0.06720235 |  |  | 0.1085174 | 5.500571
54 | 1.08 | 3.078813 | 6.277321 | 0.05234256 |  |  | 0.1039653 | 5.472794
54.5 | 1.09 | 3.028813 | 6.327321 | 0.05983113 |  |  | 0.09911616 | 5.44346
55 | 1.1 | 3.228813 | 6.127321 | 0.0291434 |  |  | 0.09474574 | 5.417237
55.5 | 1.11 | 3.128813 | 6.227321 | 0.04473367 |  |  | 0.09030683 | 5.390793
56 | 1.12 | 3.228813 | 6.127321 | 0.0291434 |  |  | 0.08651028 | 5.368349
56.5 | 1.13 | 3.128813 | 6.227321 | 0.04473367 |  |  | 0.08265173 | 5.345682
57 | 1.14 | 3.128813 | 6.227321 | 0.04473367 |  |  | 0.07945649 | 5.327015
57.5 | 1.15 | 3.078813 | 6.277321 | 0.05234256 |  |  | 0.07619852 | 5.308126
58 | 1.16 | 3.178813 | 6.177321 | 0.03700167 |  |  | 0.07342684 | 5.292127
58.5 | 1.17 | 3.178813 | 6.177321 | 0.03700167 |  |  | 0.07025222 | 5.273904
59 | 1.18 | 3.378813 | 5.977321 | 0.004779884 |  |  | 0.06736511 | 5.25746
59.5 | 1.19 | 3.128813 | 6.227321 | 0.04473367 |  |  | 0.06397282 | 5.238348
60 | 1.2 | 3.278813 | 6.077321 | 0.02115584 |  |  | 0.06094619 | 5.22146
60.5 | 1.21 | 3.078813 | 6.277321 | 0.05234256 |  |  | 0.0576039 | 5.203015
61 | 1.22 | 3.278813 | 6.077321 | 0.02115584 |  |  | 0.05474932 | 5.18746
61.5 | 1.23 | 3.128813 | 6.227321 | 0.04473367 |  |  | 0.05152985 | 5.170127
62 | 1.24 | 3.428813 | 5.927321 | -0.003615261 |  |  | 0.04889075 | 5.156126
62.5 | 1.25 | 3.128813 | 6.227321 | 0.04473367 |  |  | 0.04586454 | 5.140127
63 | 1.26 | 3.328813 | 6.027321 | 0.01303582 |  |  | 0.04331469 | 5.126793
63.5 | 1.27 | 3.128813 | 6.227321 | 0.04473367 |  |  | 0.04062997 | 5.112793
64 | 1.28 | 3.478813 | 5.877321 | -0.01215333 |  |  | 0.03883446 | 5.10346
64.5 | 1.29 | 3.178813 | 6.177321 | 0.03700167 |  |  | 0.03675676 | 5.092571
65 | 1.3 | 3.378813 | 5.977321 | 0.004779884 |  |  | 0.03531114 | 5.085015
65.5 | 1.31 | 3.228813 | 6.127321 | 0.0291434 |  |  | 0.03339178 | 5.075016
66 | 1.32 | 3.378813 | 5.977321 | 0.004779884 |  |  | 0.0317597 | 5.066571
66.5 | 1.33 | 3.178813 | 6.177321 | 0.03700167 |  |  | 0.02929821 | 5.053904
67 | 1.34 | 3.428813 | 5.927321 | -0.003615261 |  |  | 0.02715813 | 5.043015
67.5 | 1.35 | 3.178813 | 6.177321 | 0.03700167 |  |  | 0.02436356 | 5.028793
68 | 1.36 | 3.378813 | 5.977321 | 0.004779884 |  |  | 0.02205201 | 5.017016
68.5 | 1.37 | 3.128813 | 6.227321 | 0.04473367 |  |  | 0.0191424 | 5.002126
69 | 1.38 | 3.428813 | 5.927321 | -0.003615261 |  |  | 0.01676469 | 4.989904
69.5 | 1.39 | 3.228813 | 6.127321 | 0.0291434 |  |  | 0.01395953 | 4.97546
70 | 1.4 | 3.378813 | 5.977321 | 0.004779884 |  |  | 0.0118607 | 4.964571
70.5 | 1.41 | 3.228813 | 6.127321 | 0.0291434 |  |  | 0.009501089 | 4.952348
71 | 1.42 | 3.428813 | 5.927321 | -0.003615261 |  |  | 0.00793357 | 4.944127
71.5 | 1.43 | 3.128813 | 6.227321 | 0.04473367 |  |  | 0.00622406 | 4.935237
72 | 1.44 | 3.328813 | 6.027321 | 0.01303582 |  |  | 0.005396735 | 4.930793
72.5 | 1.45 | 3.178813 | 6.177321 | 0.03700167 |  |  | 0.004197815 | 4.924571
73 | 1.46 | 3.428813 | 5.927321 | -0.003615261 |  |  | 0.0035993 | 4.92146
73.5 | 1.47 | 3.328813 | 6.027321 | 0.01303582 |  |  | 0.002758215 | 4.917238
74 | 1.48 | 3.428813 | 5.927321 | -0.003615261 |  |  | 0.002359803 | 4.915238
74.5 | 1.49 | 3.228813 | 6.127321 | 0.0291434 |  |  | 0.001370327 | 4.910349
75 | 1.5 | 3.428813 | 5.927321 | -0.003615261 |  |  | 0.000966048 | 4.908349
75.5 | 1.51 | 3.278813 | 6.077321 | 0.02115584 |  |  | 0.0002782706 | 4.9
76 | 1.52 | 3.378813 | 5.977321 | 0.004779884 |  |  | 0 | 4.9
76.5 | 1.53 | 3.228813 | 6.127321 | 0.0291434 |  |  | 0 | 4.9
77 | 1.54 | 3.428813 | 5.927321 | -0.003615261 |  |  | 0 | 4.9
77.5 | 1.55 | 3.278813 | 6.077321 | 0.02115584 |  |  | 0 | 4.9
78 | 1.56 | 3.478813 | 5.877321 | -0.01215333 |  |  | 0 | 4.9
78.5 | 1.57 | 3.228813 | 6.127321 | 0.0291434 |  |  | 0 | 4.9
79 | 1.58 | 3.478813 | 5.877321 | -0.01215333 |  |  | 0 | 4.9
79.5 | 1.59 | 3.178813 | 6.177321 | 0.03700167 |  |  | 0 | 4.9
80 | 1.6 | 3.478813 | 5.877321 | -0.01215333 |  |  | 0 | 4.9
80.5 | 1.61 | 3.278813 | 6.077321 | 0.02115584
81 | 1.62 | 3.578813 | 5.777321 | -0.02967273
81.5 | 1.63 | 3.278813 | 6.077321 | 0.02115584
82 | 1.64 | 3.528813 | 5.827321 | -0.02083791
82.5 | 1.65 | 3.278813 | 6.077321 | 0.02115584
83 | 1.66 | 3.328813 | 6.027321 | 0.01303582
83.5 | 1.67 | 3.228813 | 6.127321 | 0.0291434
84 | 1.68 | 3.528813 | 5.827321 | -0.02083791
84.5 | 1.69 | 3.378813 | 5.977321 | 0.004779884
85 | 1.7 | 3.478813 | 5.877321 | -0.01215333
85.5 | 1.71 | 3.278813 | 6.077321 | 0.02115584
86 | 1.72 | 3.428813 | 5.927321 | -0.003615261
86.5 | 1.73 | 3.278813 | 6.077321 | 0.02115584
87 | 1.74 | 3.578813 | 5.777321 | -0.02967273
87.5 | 1.75 | 3.278813 | 6.077321 | 0.02115584
88 | 1.76 | 3.628813 | 5.727321 | -0.0386619
88.5 | 1.77 | 3.228813 | 6.127321 | 0.0291434
89 | 1.78 | 3.478813 | 5.877321 | -0.01215333
89.5 | 1.79 | 3.278813 | 6.077321 | 0.02115584
90 | 1.8 | 3.478813 | 5.877321 | -0.01215333
90.5 | 1.81 | 3.328813 | 6.027321 | 0.01303582
91 | 1.82 | 3.478813 | 5.877321 | -0.01215333
91.5 | 1.83 | 3.278813 | 6.077321 | 0.02115584
92 | 1.84 | 3.378813 | 5.977321 | 0.004779884
92.5 | 1.85 | 3.278813 | 6.077321 | 0.02115584
93 | 1.86 | 3.528813 | 5.827321 | -0.02083791
93.5 | 1.87 | 3.328813 | 6.027321 | 0.01303582
94 | 1.88 | 3.628813 | 5.727321 | -0.0386619
94.5 | 1.89 | 3.328813 | 6.027321 | 0.01303582
95 | 1.9 | 3.428813 | 5.927321 | -0.003615261
95.5 | 1.91 | 3.278813 | 6.077321 | 0.02115584
96 | 1.92 | 3.478813 | 5.877321 | -0.01215333
96.5 | 1.93 | 3.428813 | 5.927321 | -0.003615261
97 | 1.94 | 3.428813 | 5.927321 | -0.003615261
97.5 | 1.95 | 3.278813 | 6.077321 | 0.02115584
98 | 1.96 | 3.428813 | 5.927321 | -0.003615261
98.5 | 1.97 | 3.378813 | 5.977321 | 0.004779884
99 | 1.98 | 3.428813 | 5.927321 | -0.003615261
99.5 | 1.99 | 3.428813 | 5.927321 | -0.003615261
100 | 2 | 3.478813 | 5.877321 | -0.01215333
100.5 | 2.01
101 | 2.02
101.5 | 2.03
102 | 2.04
102.5 | 2.05
103 | 2.06
103.5 | 2.07
104 | 2.08
104.5 | 2.09
105 | 2.1
105.5 | 2.11
106 | 2.12
106.5 | 2.13
107 | 2.14
107.5 | 2.15
108 | 2.16
108.5 | 2.17
109 | 2.18
109.5 | 2.19
110 | 2.2
110.5 | 2.21
111 | 2.22
111.5 | 2.23
112 | 2.24
112.5 | 2.25
113 | 2.26
113.5 | 2.27
114 | 2.28
114.5 | 2.29
115 | 2.3
115.5 | 2.31
116 | 2.32
116.5 | 2.33
117 | 2.34
117.5 | 2.35
118 | 2.36
118.5 | 2.37
119 | 2.38
119.5 | 2.39
120 | 2.4
120.5 | 2.41
121 | 2.42
121.5 | 2.43
122 | 2.44
122.5 | 2.45
123 | 2.46
123.5 | 2.47
124 | 2.48
124.5 | 2.49
125 | 2.5

## Fuerza
ciclos | seg | Fuerza | Presión
0.5 | 0.01 | 9.26064 | 83.264 | 0.6 | 11.74747
1 | 0.02 | 9.29988 | 83.61681 | 0.6 | 0
1.5 | 0.03 | 9.3195 | 83.79322
2 | 0.04 | 9.26064 | 83.264
2.5 | 0.05 | 9.24102 | 83.08759
3 | 0.06 | 9.29988 | 83.61681
3.5 | 0.07 | 9.29988 | 83.61681
4 | 0.08 | 9.29988 | 83.61681
4.5 | 0.09 | 9.28026 | 83.44041
5 | 0.1 | 9.29988 | 83.61681
5.5 | 0.11 | 9.3195 | 83.79322
6 | 0.12 | 9.29988 | 83.61681
6.5 | 0.13 | 9.3195 | 83.79322
7 | 0.14 | 9.29988 | 83.61681
7.5 | 0.15 | 9.28026 | 83.44041
8 | 0.16 | 9.3195 | 83.79322
8.5 | 0.17 | 9.29988 | 83.61681 | 0.6 | 105.6236
9 | 0.18 | 9.28026 | 83.44041 | 0.6 | 0
9.5 | 0.19 | 9.28026 | 83.44041
10 | 0.2 | 9.29988 | 83.61681
10.5 | 0.21 | 9.35874 | 84.14603
11 | 0.22 | 9.3195 | 83.79322
11.5 | 0.23 | 9.3195 | 83.79322
12 | 0.24 | 9.3195 | 83.79322
12.5 | 0.25 | 9.3195 | 83.79322
13 | 0.26 | 9.28026 | 83.44041
13.5 | 0.27 | 9.3195 | 83.79322
14 | 0.28 | 9.3195 | 83.79322
14.5 | 0.29 | 9.28026 | 83.44041
15 | 0.3 | 9.26064 | 83.264
15.5 | 0.31 | 9.33912 | 83.96963
16 | 0.32 | 9.29988 | 83.61681
16.5 | 0.33 | 9.3195 | 83.79322
17 | 0.34 | 9.3195 | 83.79322
17.5 | 0.35 | 9.3195 | 83.79322
18 | 0.36 | 9.35874 | 84.14603
18.5 | 0.37 | 9.3195 | 83.79322
19 | 0.38 | 9.33912 | 83.96963
19.5 | 0.39 | 9.29988 | 83.61681
20 | 0.4 | 9.29988 | 83.61681
20.5 | 0.41 | 9.3195 | 83.79322
21 | 0.42 | 9.3195 | 83.79322
21.5 | 0.43 | 9.33912 | 83.96963
22 | 0.44 | 9.35874 | 84.14603
22.5 | 0.45 | 9.35874 | 84.14603
23 | 0.46 | 9.33912 | 83.96963
23.5 | 0.47 | 9.33912 | 83.96963
24 | 0.48 | 9.35874 | 84.14603
24.5 | 0.49 | 9.39798 | 84.49885
25 | 0.5 | 9.35874 | 84.14603
25.5 | 0.51 | 9.35874 | 84.14603
26 | 0.52 | 9.35874 | 84.14603
26.5 | 0.53 | 9.3195 | 83.79322
27 | 0.54 | 9.33912 | 83.96963
27.5 | 0.55 | 9.33912 | 83.96963
28 | 0.56 | 9.3195 | 83.79322
28.5 | 0.57 | 9.37836 | 84.32244
29 | 0.58 | 9.39798 | 84.49885
29.5 | 0.59 | 9.35874 | 84.14603
30 | 0.6 | 9.3195 | 83.79322
30.5 | 0.61 | 9.33912 | 83.96963
31 | 0.62 | 9.3195 | 83.79322
31.5 | 0.63 | 9.37836 | 84.32244
32 | 0.64 | 9.37836 | 84.32244
32.5 | 0.65 | 9.29988 | 83.61681
33 | 0.66 | 9.33912 | 83.96963
33.5 | 0.67 | 9.33912 | 83.96963
34 | 0.68 | 9.33912 | 83.96963
34.5 | 0.69 | 9.33912 | 83.96963
35 | 0.7 | 9.29988 | 83.61681
35.5 | 0.71 | 9.29988 | 83.61681
36 | 0.72 | 9.29988 | 83.61681
36.5 | 0.73 | 9.29988 | 83.61681
37 | 0.74 | 9.28026 | 83.44041
37.5 | 0.75 | 9.28026 | 83.44041
38 | 0.76 | 9.26064 | 83.264
38.5 | 0.77 | 9.20178 | 82.73478
39 | 0.78 | 9.20178 | 82.73478
39.5 | 0.79 | 9.18216 | 82.55838
40 | 0.8 | 9.20178 | 82.73478
40.5 | 0.81 | 9.18216 | 82.55838
41 | 0.82 | 9.18216 | 82.55838
41.5 | 0.83 | 9.14292 | 82.20556
42 | 0.84 | 9.14292 | 82.20556
42.5 | 0.85 | 9.1233 | 82.02915
43 | 0.86 | 9.1233 | 82.02915
43.5 | 0.87 | 9.06444 | 81.49993
44 | 0.88 | 9.08406 | 81.67634
44.5 | 0.89 | 9.08406 | 81.67634
45 | 0.9 | 9.08406 | 81.67634
45.5 | 0.91 | 9.06444 | 81.49993
46 | 0.92 | 9.06444 | 81.49993
46.5 | 0.93 | 9.00558 | 80.97071
47 | 0.94 | 9.00558 | 80.97071
47.5 | 0.95 | 9.04482 | 81.32352
48 | 0.96 | 8.98596 | 80.7943
48.5 | 0.97 | 8.98596 | 80.7943
49 | 0.98 | 9.00558 | 80.97071
49.5 | 0.99 | 8.98596 | 80.7943
50 | 1 | 8.98596 | 80.7943
50.5 | 1.01 | 8.96634 | 80.6179
51 | 1.02 | 8.94672 | 80.44149
51.5 | 1.03 | 8.98596 | 80.7943
52 | 1.04 | 9.0252 | 81.14712
52.5 | 1.05 | 8.96634 | 80.6179
53 | 1.06 | 8.96634 | 80.6179
53.5 | 1.07 | 8.96634 | 80.6179
54 | 1.08 | 8.96634 | 80.6179
54.5 | 1.09 | 8.98596 | 80.7943
55 | 1.1 | 8.94672 | 80.44149
55.5 | 1.11 | 8.98596 | 80.7943
56 | 1.12 | 9.04482 | 81.32352
56.5 | 1.13 | 8.98596 | 80.7943
57 | 1.14 | 8.98596 | 80.7943
57.5 | 1.15 | 8.96634 | 80.6179
58 | 1.16 | 9.0252 | 81.14712
58.5 | 1.17 | 9.00558 | 80.97071
59 | 1.18 | 9.0252 | 81.14712
59.5 | 1.19 | 9.06444 | 81.49993
60 | 1.2 | 9.08406 | 81.67634
60.5 | 1.21 | 9.0252 | 81.14712
61 | 1.22 | 9.08406 | 81.67634
61.5 | 1.23 | 9.08406 | 81.67634
62 | 1.24 | 9.06444 | 81.49993
62.5 | 1.25 | 9.08406 | 81.67634
63 | 1.26 | 9.08406 | 81.67634
63.5 | 1.27 | 9.10368 | 81.85275
64 | 1.28 | 9.08406 | 81.67634
64.5 | 1.29 | 9.06444 | 81.49993
65 | 1.3 | 9.08406 | 81.67634
65.5 | 1.31 | 9.1233 | 82.02915
66 | 1.32 | 9.08406 | 81.67634
66.5 | 1.33 | 9.1233 | 82.02915
67 | 1.34 | 9.16254 | 82.38197
67.5 | 1.35 | 9.1233 | 82.02915
68 | 1.36 | 9.14292 | 82.20556
68.5 | 1.37 | 9.16254 | 82.38197
69 | 1.38 | 9.20178 | 82.73478
69.5 | 1.39 | 9.18216 | 82.55838
70 | 1.4 | 9.18216 | 82.55838
70.5 | 1.41 | 9.16254 | 82.38197
71 | 1.42 | 9.20178 | 82.73478
71.5 | 1.43 | 9.20178 | 82.73478
72 | 1.44 | 9.20178 | 82.73478
72.5 | 1.45 | 9.20178 | 82.73478
73 | 1.46 | 9.20178 | 82.73478
73.5 | 1.47 | 9.2214 | 82.91119
74 | 1.48 | 9.2214 | 82.91119
74.5 | 1.49 | 9.2214 | 82.91119
75 | 1.5 | 9.26064 | 83.264
75.5 | 1.51 | 9.24102 | 83.08759
76 | 1.52 | 9.20178 | 82.73478
76.5 | 1.53 | 9.20178 | 82.73478
77 | 1.54 | 9.24102 | 83.08759
77.5 | 1.55 | 9.24102 | 83.08759
78 | 1.56 | 9.2214 | 82.91119
78.5 | 1.57 | 9.24102 | 83.08759
79 | 1.58 | 9.26064 | 83.264
79.5 | 1.59 | 9.24102 | 83.08759
80 | 1.6 | 9.2214 | 82.91119
80.5 | 1.61 | 9.26064 | 83.264
81 | 1.62 | 9.26064 | 83.264
81.5 | 1.63 | 9.2214 | 82.91119
82 | 1.64 | 9.28026 | 83.44041
82.5 | 1.65 | 9.26064 | 83.264
83 | 1.66 | 9.26064 | 83.264
83.5 | 1.67 | 9.28026 | 83.44041
84 | 1.68 | 9.26064 | 83.264
84.5 | 1.69 | 9.28026 | 83.44041
85 | 1.7 | 9.29988 | 83.61681
85.5 | 1.71 | 9.28026 | 83.44041
86 | 1.72 | 9.24102 | 83.08759
86.5 | 1.73 | 9.29988 | 83.61681
87 | 1.74 | 9.29988 | 83.61681
87.5 | 1.75 | 9.3195 | 83.79322
88 | 1.76 | 9.3195 | 83.79322
88.5 | 1.77 | 9.33912 | 83.96963
89 | 1.78 | 9.29988 | 83.61681
89.5 | 1.79 | 9.33912 | 83.96963
90 | 1.8 | 9.3195 | 83.79322
90.5 | 1.81 | 9.29988 | 83.61681
91 | 1.82 | 9.3195 | 83.79322
91.5 | 1.83 | 9.28026 | 83.44041
92 | 1.84 | 9.33912 | 83.96963
92.5 | 1.85 | 9.29988 | 83.61681
93 | 1.86 | 9.3195 | 83.79322
93.5 | 1.87 | 9.28026 | 83.44041
94 | 1.88 | 9.3195 | 83.79322
94.5 | 1.89 | 9.3195 | 83.79322
95 | 1.9 | 9.3195 | 83.79322
95.5 | 1.91 | 9.3195 | 83.79322
96 | 1.92 | 9.29988 | 83.61681
96.5 | 1.93 | 9.33912 | 83.96963
97 | 1.94 | 9.33912 | 83.96963
97.5 | 1.95 | 9.33912 | 83.96963
98 | 1.96 | 9.33912 | 83.96963
98.5 | 1.97 | 9.33912 | 83.96963
99 | 1.98 | 9.33912 | 83.96963
99.5 | 1.99 | 9.33912 | 83.96963
100 | 2 | 9.35874 | 84.14603
100.5 | 2.01
101 | 2.02
101.5 | 2.03
102 | 2.04
102.5 | 2.05
103 | 2.06
103.5 | 2.07
104 | 2.08
104.5 | 2.09
105 | 2.1
105.5 | 2.11
106 | 2.12
106.5 | 2.13
107 | 2.14
107.5 | 2.15
108 | 2.16
108.5 | 2.17
109 | 2.18
109.5 | 2.19
110 | 2.2
110.5 | 2.21
111 | 2.22
111.5 | 2.23
112 | 2.24
112.5 | 2.25
113 | 2.26
113.5 | 2.27
114 | 2.28
114.5 | 2.29
115 | 2.3
115.5 | 2.31
116 | 2.32
116.5 | 2.33
117 | 2.34
117.5 | 2.35
118 | 2.36
118.5 | 2.37
119 | 2.38
119.5 | 2.39
120 | 2.4
120.5 | 2.41
121 | 2.42
121.5 | 2.43
122 | 2.44
122.5 | 2.45
123 | 2.46
123.5 | 2.47
124 | 2.48
124.5 | 2.49
125 | 2.5

## Resistencia
ciclos | seg | Intensidad | Tensión | Resistencia | Potencia | Energía
0.5 | 0.01 | 0 | 0.5589831 |  |  |  | 0.6 | 9.14
1 | 0.02 | 0 | 0.03898306 |  |  |  | 0.6 | 0 | La línea vertical roja señala el fin del precalentamiento
1.5 | 0.03 | 0 | -0.001016941 |  |  |  | 0.7 | 9.14
2 | 0.04 | 0 | -0.02101694 |  |  |  | 0.7 | 0
2.5 | 0.05 | 0 | 0.01898306
3 | 0.06 | 0 | -0.001016941
3.5 | 0.07 | 0 | -0.02101694
4 | 0.08 | 0 | -0.001016941
4.5 | 0.09 | 0 | 0.01898306
5 | 0.1 | 0 | -0.001016941
5.5 | 0.11 | 0 | -0.001016941
6 | 0.12 | 0 | -0.03101694
6.5 | 0.13 | 0 | 0.03898306
7 | 0.14 | 0 | -0.001016941
7.5 | 0.15 | 0 | -0.001016941
8 | 0.16 | 0 | -0.02101694
8.5 | 0.17 | 0 | 0.01898306
9 | 0.18 | 0 | -0.001016941 |  |  |  | 0.6 | 1.961115
9.5 | 0.19 | 0 | 0.01898306 |  |  |  | 0.6 | 0
10 | 0.2 | 0 | -0.001016941
10.5 | 0.21 | 0 | -0.02101694
11 | 0.22 | 0 | 0.03898306
11.5 | 0.23 | 0 | -0.02101694
12 | 0.24 | 0 | 0.03898306
12.5 | 0.25 | 0 | -0.02101694
13 | 0.26 | 0 | -0.001016941
13.5 | 0.27 | 0 | -0.001016941
14 | 0.28 | 0 | -0.001016941
14.5 | 0.29 | 0 | -0.001016941
15 | 0.3 | 0 | 0.01898306
15.5 | 0.31 | 0 | -0.001016941
16 | 0.32 | 0 | -0.001016941
16.5 | 0.33 | 0 | 0.05898306 |  |  |  | 0.6 | 0.5266153
17 | 0.34 | 0 | -0.02101694 |  |  |  | 0.6 | 0
17.5 | 0.35 | 0 | 0.03898306
18 | 0.36 | 0 | 0.03898306
18.5 | 0.37 | 0 | -0.03101694
19 | 0.38 | 0 | -0.03101694
19.5 | 0.39 | 0 | 0.01898306
20 | 0.4 | 0 | -0.001016941
20.5 | 0.41 | 0 | -0.001016941
21 | 0.42 | 0 | -0.05101694
21.5 | 0.43 | 0 | -0.001016941
22 | 0.44 | 0 | -0.05101694
22.5 | 0.45 | 0 | -0.001016941
23 | 0.46 | 0 | -0.02101694
23.5 | 0.47 | 0 | -0.001016941
24 | 0.48 | 0 | -0.02101694
24.5 | 0.49 | 0 | -0.02101694 |  |  |  | 0.6 | 12.05388
25 | 0.5 | 0 | -0.03101694 |  |  |  | 0.6 | 0
25.5 | 0.51 | 0 | -0.001016941
26 | 0.52 | 0 | -0.02101694
26.5 | 0.53 | 0 | 0.03898306
27 | 0.54 | 0 | -0.03101694
27.5 | 0.55 | 0 | 0.01898306
28 | 0.56 | 0 | -0.001016941
28.5 | 0.57 | 0 | 0.03898306
29 | 0.58 | 0 | 0.01898306
29.5 | 0.59 | 0 | -0.03101694
30 | 0.6 | 0 | 0.01898306
30.5 | 0.61 | 0 | 0.03898306
31 | 0.62 | 3.666 | 0.0388937 | 0.0106093 | 0.1425843 | 0.001425843
31.5 | 0.63 | 3.568 | 1.218896 | 0.3416188 | 4.349021 | 0.04491605
32 | 0.64 | 3.607 | 1.398895 | 0.3878278 | 5.045815 | 0.0953742
32.5 | 0.65 | 3.724 | 1.568892 | 0.4212922 | 5.842555 | 0.1537997
33 | 0.66 | 4.036 | 1.318885 | 0.3267802 | 5.323019 | 0.2070299
33.5 | 0.67 | 4.348 | 1.298877 | 0.2987298 | 5.647518 | 0.2635051
34 | 0.68 | 4.66 | 1.438869 | 0.3087703 | 6.705132 | 0.3305564
34.5 | 0.69 | 4.855 | 1.358865 | 0.2798897 | 6.597288 | 0.3965293
35 | 0.7 | 5.05 | 1.27886 | 0.2532396 | 6.458243 | 0.4611118
35.5 | 0.71 | 5.187 | 1.198857 | 0.2311272 | 6.218469 | 0.5232964
36 | 0.72 | 5.187 | 1.178857 | 0.2272714 | 6.114729 | 0.5844437
36.5 | 0.73 | 5.869 | 1.17884 | 0.2008588 | 6.918612 | 0.6536298
37 | 0.74 | 5.869 | 1.25884 | 0.2144897 | 7.388132 | 0.7275111
37.5 | 0.75 | 6.045 | 1.278836 | 0.2115526 | 7.730562 | 0.8048167
38 | 0.76 | 7.039 | 1.278812 | 0.1816752 | 9.001554 | 0.8948323
38.5 | 0.77 | 7.039 | 1.238811 | 0.1759925 | 8.719995 | 0.9820322
39 | 0.78 | 7.293 | 1.238805 | 0.1698622 | 9.034607 | 1.072378
39.5 | 0.79 | 7.312 | 1.238805 | 0.1694208 | 9.058141 | 1.16296
40 | 0.8 | 7.312 | 1.318805 | 0.1803617 | 9.643101 | 1.259391
40.5 | 0.81 | 7.254 | 1.088806 | 0.1500974 | 7.898201 | 1.338373
41 | 0.82 | 7.195 | 1.158808 | 0.1610574 | 8.337622 | 1.421749
41.5 | 0.83 | 7.137 | 1.178809 | 0.1651687 | 8.413161 | 1.50588
42 | 0.84 | 7.117 | 1.00881 | 0.1417465 | 7.179698 | 1.577677
42.5 | 0.85 | 7.078 | 1.198811 | 0.1693714 | 8.485182 | 1.662529
43 | 0.86 | 7.078 | 1.068811 | 0.1510046 | 7.565042 | 1.73818
43.5 | 0.87 | 7.039 | 1.198812 | 0.1703099 | 8.438435 | 1.822564
44 | 0.88 | 7.039 | 1.068812 | 0.1518414 | 7.523365 | 1.897798
44.5 | 0.89 | 7.078 | 0.8688105 | 0.122748 | 6.149441 | 1.959292
45 | 0.9 | 7.098 | 0.96881 | 0.1364906 | 6.876614 | 2.028058
45.5 | 0.91 | 7.039 | 0.8888115 | 0.1262696 | 6.256344 | 2.090622
46 | 0.92 | 7.02 | 0.9688119 | 0.1380074 | 6.80106 | 2.158632
46.5 | 0.93 | 7.059 | 1.108811 | 0.1570776 | 7.827097 | 2.236903
47 | 0.94 | 7.039 | 0.8688114 | 0.1234282 | 6.115564 | 2.298059
47.5 | 0.95 | 7.039 | 0.9888114 | 0.1404761 | 6.960244 | 2.367661
48 | 0.96 | 7.059 | 1.068811 | 0.1514111 | 7.544737 | 2.443109
48.5 | 0.97 | 6.981 | 1.068813 | 0.1531031 | 7.461383 | 2.517722
49 | 0.98 | 6.961 | 1.028813 | 0.1477968 | 7.161571 | 2.589338
49.5 | 0.99 | 7.02 | 1.108812 | 0.1579504 | 7.78386 | 2.667177
50 | 1 | 7 | 1.028813 | 0.1469732 | 7.201688 | 2.739194
50.5 | 1.01 | 7.078 | 1.008811 | 0.1425276 | 7.140361 | 2.810597
51 | 1.02 | 7.059 | 0.908811 | 0.128745 | 6.415297 | 2.87475
51.5 | 1.03 | 7.098 | 0.90881 | 0.1280375 | 6.450734 | 2.939257
52 | 1.04 | 7.098 | 0.77881 | 0.1097225 | 5.527994 | 2.994537
52.5 | 1.05 | 7.02 | 1.068812 | 0.1522524 | 7.50306 | 3.069568
53 | 1.06 | 7.039 | 1.068812 | 0.1518414 | 7.523365 | 3.144802
53.5 | 1.07 | 7.039 | 0.9088115 | 0.1291109 | 6.397124 | 3.208773
54 | 1.08 | 7.039 | 1.048812 | 0.1490001 | 7.382585 | 3.282599
54.5 | 1.09 | 7.039 | 0.8488114 | 0.1205869 | 5.974784 | 3.342347
55 | 1.1 | 7.059 | 0.698811 | 0.09899575 | 4.932907 | 3.391676
55.5 | 1.11 | 7.059 | 0.838811 | 0.1188286 | 5.921167 | 3.450887
56 | 1.12 | 7 | 0.8388124 | 0.1198303 | 5.871687 | 3.509604
56.5 | 1.13 | 7 | 0.7188124 | 0.1026875 | 5.031687 | 3.559921
57 | 1.14 | 7 | 0.8488124 | 0.1212589 | 5.941687 | 3.619338
57.5 | 1.15 | 7.02 | 0.8488119 | 0.1209134 | 5.95866 | 3.678924
58 | 1.16 | 7.02 | 0.9288119 | 0.1323094 | 6.520259 | 3.744127
58.5 | 1.17 | 7.02 | 0.7188119 | 0.1023949 | 5.04606 | 3.794588
59 | 1.18 | 7.02 | 0.7988119 | 0.1137909 | 5.60766 | 3.850664
59.5 | 1.19 | 7 | 0.9488124 | 0.1355446 | 6.641687 | 3.917081
60 | 1.2 | 6.981 | 0.7788129 | 0.1115618 | 5.436893 | 3.97145
60.5 | 1.21 | 7 | 0.9288124 | 0.1326875 | 6.501687 | 4.036467
61 | 1.22 | 7 | 0.9288124 | 0.1326875 | 6.501687 | 4.101484
61.5 | 1.23 | 7.02 | 0.7388119 | 0.1052439 | 5.18646 | 4.153348
62 | 1.24 | 7.02 | 0.7388119 | 0.1052439 | 5.18646 | 4.205213
62.5 | 1.25 | 7.02 | 0.8688119 | 0.1237624 | 6.09906 | 4.266204
63 | 1.26 | 7.02 | 0.818812 | 0.1166399 | 5.74806 | 4.323685
63.5 | 1.27 | 7 | 0.9088124 | 0.1298303 | 6.361687 | 4.387301
64 | 1.28 | 6.981 | 0.6788129 | 0.0972372 | 4.738792 | 4.43469
64.5 | 1.29 | 6.981 | 0.8688129 | 0.1244539 | 6.065183 | 4.495341
65 | 1.3 | 7 | 0.7788124 | 0.1112589 | 5.451687 | 4.549858
65.5 | 1.31 | 7 | 0.7388124 | 0.1055446 | 5.171687 | 4.601575
66 | 1.32 | 7 | 0.9888124 | 0.1412589 | 6.921687 | 4.670792
66.5 | 1.33 | 7 | 0.8488124 | 0.1212589 | 5.941687 | 4.730208
67 | 1.34 | 7 | 0.6788124 | 0.0969732 | 4.751687 | 4.777725
67.5 | 1.35 | 6.981 | 0.7588129 | 0.1086969 | 5.297273 | 4.830698
68 | 1.36 | 6.961 | 0.7188134 | 0.1032629 | 5.00366 | 4.880734
68.5 | 1.37 | 6.981 | 0.6788129 | 0.0972372 | 4.738792 | 4.928123
69 | 1.38 | 7 | 0.6588124 | 0.09411605 | 4.611687 | 4.974239
69.5 | 1.39 | 6.981 | 0.7988129 | 0.1144267 | 5.576513 | 5.030005
70 | 1.4 | 6.981 | 0.9088129 | 0.1301838 | 6.344423 | 5.093449
70.5 | 1.41 | 6.981 | 0.9488129 | 0.1359136 | 6.623663 | 5.159685
71 | 1.42 | 6.981 | 0.9088129 | 0.1301838 | 6.344423 | 5.223129
71.5 | 1.43 | 6.981 | 1.028813 | 0.1473733 | 7.182144 | 5.29495
72 | 1.44 | 6.981 | 0.7188129 | 0.102967 | 5.018033 | 5.345131
72.5 | 1.45 | 6.883 | 0.8888153 | 0.129132 | 6.117715 | 5.406308
73 | 1.46 | 6.981 | 0.8688129 | 0.1244539 | 6.065183 | 5.46696
73.5 | 1.47 | 7.02 | 0.9688119 | 0.1380074 | 6.80106 | 5.534971
74 | 1.48 | 7 | 0.7588124 | 0.1084018 | 5.311687 | 5.588088
74.5 | 1.49 | 6.942 | 0.6788138 | 0.09778361 | 4.712326 | 5.635211
75 | 1.5 | 6.981 | 0.7588129 | 0.1086969 | 5.297273 | 5.688184
75.5 | 1.51 | 6.922 | 0.6388143 | 0.09228754 | 4.421873 | 5.732402
76 | 1.52 | 6.864 | 0.7788157 | 0.1134638 | 5.345791 | 5.78586
76.5 | 1.53 | 6.942 | 0.7388138 | 0.1064267 | 5.128846 | 5.837149
77 | 1.54 | 6.981 | 0.8188129 | 0.1172916 | 5.716133 | 5.89431
77.5 | 1.55 | 6.942 | 0.6588138 | 0.0949026 | 4.573485 | 5.940045
78 | 1.56 | 7 | 0.7388124 | 0.1055446 | 5.171687 | 5.991762
78.5 | 1.57 | 6.961 | 0.6988134 | 0.1003898 | 4.86444 | 6.040406
79 | 1.58 | 6.903 | 0.8188148 | 0.1186172 | 5.652278 | 6.096929
79.5 | 1.59 | 6.942 | 0.7588139 | 0.1093077 | 5.267686 | 6.149606
80 | 1.6 | 6.903 | 0.8888148 | 0.1287578 | 6.135489 | 6.210961
80.5 | 1.61 | 6.961 | 0.7188134 | 0.1032629 | 5.00366 | 6.260997
81 | 1.62 | 7 | 0.8188124 | 0.1169732 | 5.731687 | 6.318314
81.5 | 1.63 | 6.961 | 0.8488134 | 0.1219384 | 5.90859 | 6.3774
82 | 1.64 | 6.922 | 0.6988143 | 0.1009556 | 4.837193 | 6.425772
82.5 | 1.65 | 6.981 | 0.8888129 | 0.1273189 | 6.204803 | 6.48782
83 | 1.66 | 6.922 | 0.7388143 | 0.1067342 | 5.114072 | 6.53896
83.5 | 1.67 | 6.981 | 0.8188129 | 0.1172916 | 5.716133 | 6.596122
84 | 1.68 | 6.922 | 0.8188143 | 0.1182916 | 5.667833 | 6.6528
84.5 | 1.69 | 6.981 | 0.7388129 | 0.105832 | 5.157652 | 6.704377
85 | 1.7 | 6.922 | 0.6988143 | 0.1009556 | 4.837193 | 6.752748
85.5 | 1.71 | 6.961 | 0.7988133 | 0.1147555 | 5.56054 | 6.808354
86 | 1.72 | 7.039 | 0.7988114 | 0.1134837 | 5.622834 | 6.864582
86.5 | 1.73 | 6.961 | 0.7788134 | 0.1118824 | 5.42132 | 6.918795
87 | 1.74 | 6.942 | 0.6788138 | 0.09778361 | 4.712326 | 6.965919
87.5 | 1.75 | 6.961 | 0.7388133 | 0.1061361 | 5.142879 | 7.017347
88 | 1.76 | 6.942 | 0.8188139 | 0.1179507 | 5.684206 | 7.074189
88.5 | 1.77 | 6.942 | 0.7388138 | 0.1064267 | 5.128846 | 7.125478
89 | 1.78 | 6.942 | 0.8388138 | 0.1208317 | 5.823046 | 7.183708
89.5 | 1.79 | 6.942 | 0.7188138 | 0.1035456 | 4.990005 | 7.233608
90 | 1.8 | 6.942 | 0.8488138 | 0.1222722 | 5.892466 | 7.292533
90.5 | 1.81 | 6.961 | 0.8488134 | 0.1219384 | 5.90859 | 7.351619
91 | 1.82 | 6.961 | 0.7988133 | 0.1147555 | 5.56054 | 7.407224
91.5 | 1.83 | 6.942 | 0.7388138 | 0.1064267 | 5.128846 | 7.458513
92 | 1.84 | 6.942 | 0.6788138 | 0.09778361 | 4.712326 | 7.505636
92.5 | 1.85 | 6.942 | 0.7988138 | 0.1150697 | 5.545365 | 7.56109
93 | 1.86 | 6.922 | 0.6588143 | 0.09517688 | 4.560313 | 7.606693
93.5 | 1.87 | 6.922 | 0.8688143 | 0.1255149 | 6.013932 | 7.666832
94 | 1.88 | 6.922 | 0.6588143 | 0.09517688 | 4.560313 | 7.712436
94.5 | 1.89 | 6.922 | 0.6788143 | 0.09806621 | 4.698752 | 7.759423
95 | 1.9 | 6.922 | 0.6588143 | 0.09517688 | 4.560313 | 7.805027
95.5 | 1.91 | 6.942 | 0.7388138 | 0.1064267 | 5.128846 | 7.856315
96 | 1.92 | 6.942 | 0.6388139 | 0.09202158 | 4.434646 | 7.900661
96.5 | 1.93 | 6.922 | 0.7988143 | 0.1154022 | 5.529393 | 7.955956
97 | 1.94 | 6.922 | 0.6788143 | 0.09806621 | 4.698752 | 8.002943
97.5 | 1.95 | 6.922 | 0.9488143 | 0.1370723 | 6.567693 | 8.06862
98 | 1.96 | 6.922 | 0.6388143 | 0.09228754 | 4.421873 | 8.112839
98.5 | 1.97 | 6.903 | 0.8888148 | 0.1287578 | 6.135489 | 8.174193
99 | 1.98 | 6.922 | 0.6788143 | 0.09806621 | 4.698752 | 8.221181
99.5 | 1.99 | 6.922 | 0.6788143 | 0.09806621 | 4.698752 | 8.268168
100 | 2 | 6.903 | 0.6988148 | 0.1012335 | 4.823918 | 8.316407
100.5 | 2.01
101 | 2.02
101.5 | 2.03
102 | 2.04
102.5 | 2.05
103 | 2.06
103.5 | 2.07
104 | 2.08
104.5 | 2.09
105 | 2.1
105.5 | 2.11
106 | 2.12
106.5 | 2.13
107 | 2.14
107.5 | 2.15
108 | 2.16
108.5 | 2.17
109 | 2.18
109.5 | 2.19
110 | 2.2
110.5 | 2.21
111 | 2.22
111.5 | 2.23
112 | 2.24
112.5 | 2.25
113 | 2.26
113.5 | 2.27
114 | 2.28
114.5 | 2.29
115 | 2.3
115.5 | 2.31
116 | 2.32
116.5 | 2.33
117 | 2.34
117.5 | 2.35
118 | 2.36
118.5 | 2.37
119 | 2.38
119.5 | 2.39
120 | 2.4
120.5 | 2.41
121 | 2.42
121.5 | 2.43
122 | 2.44
122.5 | 2.45
123 | 2.46
123.5 | 2.47
124 | 2.48
124.5 | 2.49
125 | 2.5

## Resultados
Inicio paso corriente
30 | 0
30 | 0.5 | Eje Izquierdo |  | Eje Derecho
Fin de Subida |  | Máx = | 0.5 | Máx = | 0.6
35.65581 | 0 | Mín = | 0 | Mín = | 0
35.65581 | 0.5
¿Suavizar?
Inicio paso corriente |  | Eje Izquierdo |  | Eje Derecho
30 | 0 | Máx = | 100 | Máx = | 9
30 | 100 | Mín = | 0 | Mín = | 0
Fin de Subida
35.65581 | 0
35.65581 | 100
¿Suavizar?
|  | Eje Izquierdo |  | Eje Derecho
Inicio paso corriente |  | Máx = | 10 | Máx = | 6
30 | 0 | Mín = | 0 | Mín = | 0
30 | 10
Fin de Subida
35.65581 | 0
35.65581 | 10
|  | Eje Izquierdo |  | Eje Derecho
Inicio paso corriente |  | Máx = | 14 | Máx = | 9
30 | 0 | Mín = | 0 | Mín = | 0
30 | 14
Fin de Subida
35.65581 | 0
35.65581 | 14