## Parámetros
Ensayo |  |  |  |  | Fecha:
Características polvo |  | Material | Referencia polvo | Densidad de golpeo g/cm3 | Densidad aparente g/cm3 | Densidad absoluta g/cm3
|  | Al-NH3 |  | 1.19 | 0.84 | 2.725 |  | Sí
No
Activación externa |  | PRECOMPRESIÓN | No | # MPa
|  | ACTIVACIÓN ELÉC. | No | # V | # A
Características de corriente | Duraciones
|  | Aproximación | Apriete | PreCalentamiento | Calentamiento | Enfriamiento
|  | 99 | 30 | 5 | 75 | 60 | ciclos
|  | 1.98 | 0.6 | 0.1 | 1.5 | 1.2 | segundos
Intensidades
|  | I máx | So1i (grados) | I So1i (kA) | ISo2i (kA) | Energía (kJ) | EDE (kJ/g)
|  | 8.504 | 15 | 1 | 7 | 9.495677 | 6.244691
Características de Presión |  | Presión Trabajo | Presión Sinterizado
|  | 923 |  | kgf
|  | 3.812474 | 0 | bares
Características Sinterizados |  | Diámetro (mm) | Altura (mm) | Masa (g) |  | Secc (cm2)
| 1 | 11.99 | 5.2 | 1.5206 |  | 1.126266
| 2 | 11.98 | 5.4 |  |  | Volumen (cm3)
| 3 | 11.91 | 5.11 |  |  | 0.5918527
| 4 | 11.95 | 5.23
| 5 | 12 | 5.36 |  |  | Densid (g/cm3)
| 6 | 12.06 | 5.29 |  |  | 2.56922
| 7 | 11.91 | 5.19 |  |  | Porosidad (%)
| 8 | 12 | 5.26 |  |  | 5.71668
|  | 11.975 | 5.255
Otros Datos |  | Tª Inicial (ºC) | Lubricante | Diám Punzón (mm) | h punzones (mm) | h obleas (mm) | tS (ciclos)
|  | 22.8 |  | 11.9 | 97.31 | 9.3 | 6.480381
Observaciones
[9 empty] | 4 | 5 | 8
[9 empty] | 3 | 9 | 2

## Adquisición
399 | 474 | 0 | 66
400 | 476 | 0 | 19 | IP:x,x,x,x:
400 | 476 | 0 | 19 | 172,16,1,14
400 | 475 | 0 | 16
400 | 475 | 0 | 25 | Abrir canal. (IP: 172,16,1,14)(Return:1)
400 | 476 | 0 | 23
400 | 475 | 0 | 23
401 | 475 | 0 | 21 | Recibidos de 3510 registros (Soldadura:1733)
401 | 477 | 0 | 17
400 | 476 | 0 | 17
400 | 476 | 0 | 23 | Representar gráficas
400 | 476 | 0 | 16
400 | 477 | 0 | 17
400 | 476 | 0 | 19
400 | 476 | 0 | 19
400 | 475 | 0 | 21
399 | 475 | 0 | 17
400 | 476 | 0 | 19
399 | 478 | 0 | 21
401 | 476 | 0 | 14
400 | 477 | 0 | 25
399 | 476 | 0 | 16
400 | 476 | 0 | 21
399 | 479 | 0 | 14
401 | 476 | 0 | 16
402 | 476 | 0 | 25
400 | 473 | 0 | 16
400 | 479 | 0 | 17
403 | 477 | 0 | 19
401 | 476 | 0 | 17
401 | 477 | 0 | 19
400 | 477 | 0 | 19
399 | 476 | 0 | 17
403 | 477 | 0 | 16
401 | 477 | 0 | 27
399 | 476 | 0 | 19
401 | 477 | 0 | 19
400 | 477 | 0 | 16
401 | 476 | 0 | 19
401 | 476 | 0 | 17
401 | 477 | 0 | 21
402 | 477 | 0 | 12
399 | 477 | 0 | 19
401 | 477 | 0 | 16
402 | 477 | 0 | 17
399 | 478 | 0 | 23
400 | 477 | 0 | 21
399 | 478 | 0 | 17
400 | 477 | 0 | 12
400 | 477 | 0 | 16
400 | 477 | 0 | 17
401 | 477 | 0 | 19
399 | 478 | 0 | 14
400 | 477 | 0 | 23
401 | 477 | 0 | 12
400 | 477 | 0 | 19
399 | 476 | 0 | 21
400 | 477 | 0 | 17
401 | 477 | 0 | 19
401 | 477 | 0 | 19
400 | 476 | 0 | 17
402 | 477 | 3880 | 17
400 | 477 | 3822 | 155
402 | 476 | 3919 | 155
399 | 478 | 3978 | 153
405 | 478 | 4231 | 149
406 | 476 | 4446 | 141
411 | 476 | 4758 | 145
409 | 476 | 4914 | 149
415 | 473 | 5128 | 149
413 | 476 | 5226 | 147
417 | 477 | 3549 | 149
416 | 474 | 3529 | 106
419 | 474 | 3529 | 157
416 | 474 | 6747 | 201
429 | 473 | 8504 | 168
425 | 471 | 7936 | 159
434 | 472 | 7326 | 159
431 | 470 | 7195 | 126
436 | 470 | 6942 | 128
435 | 469 | 6981 | 122
438 | 469 | 6981 | 135
432 | 470 | 7020 | 130
439 | 468 | 7000 | 104
436 | 467 | 7020 | 132
444 | 465 | 7039 | 120
438 | 465 | 7020 | 118
444 | 466 | 7020 | 116
441 | 465 | 7020 | 106
444 | 462 | 7000 | 103
442 | 464 | 7020 | 128
447 | 463 | 7039 | 104
445 | 463 | 7020 | 118
448 | 462 | 6981 | 132
444 | 461 | 7000 | 137
449 | 461 | 7000 | 118
445 | 462 | 7039 | 120
450 | 461 | 7020 | 126
448 | 463 | 6961 | 110
451 | 458 | 7020 | 114
446 | 464 | 7000 | 108
452 | 460 | 6961 | 126
449 | 460 | 7039 | 114
453 | 462 | 7000 | 104
449 | 464 | 6981 | 112
454 | 462 | 7039 | 110
452 | 462 | 7020 | 114
454 | 463 | 7039 | 114
451 | 462 | 7039 | 99
453 | 464 | 6981 | 114
451 | 463 | 6961 | 114
455 | 462 | 6961 | 114
451 | 464 | 7020 | 122
455 | 466 | 7059 | 101
452 | 461 | 7039 | 114
457 | 463 | 6981 | 101
452 | 466 | 6981 | 101
457 | 464 | 6981 | 118
451 | 466 | 6942 | 104
458 | 465 | 6961 | 103
453 | 465 | 6981 | 101
459 | 464 | 7000 | 128
455 | 465 | 7000 | 128
458 | 466 | 7000 | 91
454 | 466 | 7000 | 112
458 | 466 | 6981 | 89
455 | 465 | 6981 | 124
458 | 466 | 6961 | 112
454 | 465 | 6981 | 134
458 | 464 | 7000 | 104
454 | 466 | 7000 | 104
459 | 468 | 7000 | 104
455 | 467 | 7000 | 116
461 | 467 | 6961 | 110
455 | 469 | 6981 | 93
460 | 468 | 6981 | 104
454 | 471 | 6961 | 104
461 | 472 | 7000 | 104
456 | 470 | 6981 | 103
459 | 468 | 7000 | 106
455 | 472 | 6961 | 106
459 | 472 | 6961 | 99
454 | 470 | 6981 | 110
460 | 473 | 6961 | 99
455 | 470 | 6961 | 85
460 | 471 | 6981 | 103
454 | 473 | 6981 | 89
458 | 474 | 6981 | 93
456 | 472 | 6961 | 99
460 | 472 | 6961 | 89
454 | 472 | 6942 | 89
460 | 474 | 6961 | 97
456 | 473 | 6942 | 108
460 | 473 | 6961 | 103
456 | 471 | 6961 | 89
459 | 476 | 6942 | 99
456 | 473 | 6961 | 110
460 | 470 | 6942 | 87
457 | 473 | 6961 | 87
459 | 472 | 6961 | 101
456 | 474 | 6961 | 106
459 | 475 | 6961 | 106
457 | 476 | 6942 | 101
460 | 474 | 6961 | 97
455 | 473 | 6961 | 99
461 | 473 | 6942 | 89
456 | 474 | 6883 | 101
459 | 477 | 6942 | 93
457 | 474 | 6981 | 103
460 | 476 | 6942 | 95
458 | 476 | 6883 | 95
462 | 476 | 6942 | 89
457 | 475 | 6961 | 95
461 | 475 | 6942 | 95
455 | 477 | 6903 | 97
460 | 474 | 6961 | 95
457 | 476 | 6903 | 85
461 | 478 | 6864 | 97
457 | 476 | 6981 | 101
460 | 474 | 6961 | 101
457 | 476 | 6903 | 99
461 | 477 | 6961 | 97
457 | 476 | 6922 | 97
461 | 475 | 6903 | 104
456 | 478 | 6942 | 83
461 | 475 | 6922 | 83
457 | 477 | 6922 | 112
461 | 477 | 6961 | 89
457 | 476 | 6922 | 101
461 | 477 | 6981 | 95
456 | 478 | 6942 | 89
461 | 477 | 6903 | 97
458 | 477 | 6942 | 99
459 | 477 | 6922 | 93
457 | 475 | 6883 | 93
461 | 478 | 6883 | 79
458 | 477 | 6922 | 91
462 | 477 | 7000 | 87
456 | 477 | 6961 | 93
461 | 478 | 6903 | 83
460 | 478 | 6961 | 108
461 | 477 | 6903 | 89
458 | 478 | 6942 | 101
461 | 478 | 6883 | 83
457 | 478 | 6961 | 87
461 | 479 | 7000 | 85
457 | 478 | 6981 | 101
461 | 478 | 6942 | 120
457 | 476 | 6942 | 93
459 | 479 | 6922 | 95
457 | 477 | 6922 | 93
461 | 480 | 6922 | 95
458 | 479 | 6903 | 95
461 | 479 | 6883 | 85
458 | 477 | 6922 | 99
461 | 476 | 6922 | 83
457 | 479 | 6922 | 97
461 | 479 | 6922 | 99
457 | 479 | 6903 | 81
461 | 481 | 6883 | 91

## Desplazamiento
ciclos | seg | x(t) | h(t) | θ(t) |  |  | θ(t) | H(t)
0.5 | 0.01 | -0.06440735 | 8.276428 | 0.3650643 |  |  | 0.3750702 | 7.841402
1 | 0.02 | -0.01440735 | 8.226428 | 0.3612052 | 0.6 | 3.856991 | 0.3751417 | 7.842302
1.5 | 0.03 | -0.01440735 | 8.226428 | 0.3612052 | 0.6 | 0 | 0.3752058 | 7.843109
2 | 0.04 | -0.01440735 | 8.226428 | 0.3612052 |  |  | 0.3752927 | 7.844202
2.5 | 0.05 | -0.01440735 | 8.226428 | 0.3612052 |  |  | 0.375362 | 7.845078
3 | 0.06 | -0.01440735 | 8.226428 | 0.3612052 |  |  | 0.3754207 | 7.845825
3.5 | 0.07 | -0.01440735 | 8.226428 | 0.3612052 |  |  | 0.3755129 | 7.846983
4 | 0.08 | 0.03559265 | 8.176428 | 0.3572988 |  |  | 0.3754949 | 7.846785
4.5 | 0.09 | 0.03559265 | 8.176428 | 0.3572988 |  |  | 0.375441 | 7.846127
5 | 0.1 | -0.01440735 | 8.226428 | 0.3612052 |  |  | 0.3753342 | 7.844794
5.5 | 0.11 | -0.01440735 | 8.226428 | 0.3612052 |  |  | 0.3751218 | 7.842126
6 | 0.12 | -0.01440735 | 8.226428 | 0.3612052 |  |  | 0.3747863 | 7.837904
6.5 | 0.13 | -0.01440735 | 8.226428 | 0.3612052 |  |  | 0.3744717 | 7.833904
7 | 0.14 | -0.01440735 | 8.226428 | 0.3612052 |  |  | 0.3741395 | 7.829682
7.5 | 0.15 | -0.01440735 | 8.226428 | 0.3612052 |  |  | 0.3738248 | 7.825682
8 | 0.16 | -0.01440735 | 8.226428 | 0.3612052 |  |  | 0.3735437 | 7.822127
8.5 | 0.17 | -0.06440735 | 8.276428 | 0.3650643 |  |  | 0.3732584 | 7.818571
9 | 0.18 | -0.01440735 | 8.226428 | 0.3612052 |  |  | 0.372825 | 7.813238
9.5 | 0.19 | -0.06440735 | 8.276428 | 0.3650643 |  |  | 0.3723171 | 7.807015
10 | 0.2 | 0.03559265 | 8.176428 | 0.3572988 |  |  | 0.3717346 | 7.799905
10.5 | 0.21 | -0.01440735 | 8.226428 | 0.3612052 |  |  | 0.3711689 | 7.793016
11 | 0.22 | -0.06440735 | 8.276428 | 0.3650643 |  |  | 0.3707125 | 7.78746
11.5 | 0.23 | -0.01440735 | 8.226428 | 0.3612052 | 0.6 | 10.34554 | 0.3704918 | 7.784793
12 | 0.24 | -0.06440735 | 8.276428 | 0.3650643 | 0.6 | 0 | 0.3704702 | 7.784571
12.5 | 0.25 | 0.03559265 | 8.176428 | 0.3572988 |  |  | 0.3706844 | 7.787238
13 | 0.26 | 0.08559265 | 8.126429 | 0.3533445 |  |  | 0.3711176 | 7.792571
13.5 | 0.27 | -0.01440735 | 8.226428 | 0.3612052 |  |  | 0.371803 | 7.801015
14 | 0.28 | -0.01440735 | 8.226428 | 0.3612052 |  |  | 0.372667 | 7.811682
14.5 | 0.29 | 0.1355927 | 8.076428 | 0.3493411 |  |  | 0.3736567 | 7.823905
15 | 0.3 | 0.03559265 | 8.176428 | 0.3572988 |  |  | 0.3746632 | 7.836349
15.5 | 0.31 | 0.03559265 | 8.176428 | 0.3572988 |  |  | 0.3755583 | 7.84746
16 | 0.32 | -0.01440735 | 8.226428 | 0.3612052 |  |  | 0.3762361 | 7.855905
16.5 | 0.33 | -0.06440735 | 8.276428 | 0.3650643 |  |  | 0.3766634 | 7.861238
17 | 0.34 | 0.1355927 | 8.076428 | 0.3493411 |  |  | 0.376893 | 7.864127
17.5 | 0.35 | 0.03559265 | 8.176428 | 0.3572988 |  |  | 0.3769621 | 7.865016
18 | 0.36 | -0.06440735 | 8.276428 | 0.3650643 |  |  | 0.3769085 | 7.864348
18.5 | 0.37 | 0.03559265 | 8.176428 | 0.3572988 |  |  | 0.3767322 | 7.862127
19 | 0.38 | -0.01440735 | 8.226428 | 0.3612052 |  |  | 0.3765035 | 7.859238
19.5 | 0.39 | 0.03559265 | 8.176428 | 0.3572988 |  |  | 0.3761875 | 7.855238
20 | 0.4 | 0.03559265 | 8.176428 | 0.3572988 |  |  | 0.3758546 | 7.851016
20.5 | 0.41 | 0.03559265 | 8.176428 | 0.3572988 |  |  | 0.3755747 | 7.84746
21 | 0.42 | 0.08559265 | 8.126429 | 0.3533445 |  |  | 0.3754183 | 7.84546
21.5 | 0.43 | -0.06440735 | 8.276428 | 0.3650643 |  |  | 0.3753499 | 7.844571
22 | 0.44 | 0.03559265 | 8.176428 | 0.3572988 | 0.6 | 0.4563304 | 0.3754045 | 7.845238
22.5 | 0.45 | 0.08559265 | 8.126429 | 0.3533445 | 0.6 | 0 | 0.3754217 | 7.84546
23 | 0.46 | -0.06440735 | 8.276428 | 0.3650643 |  |  | 0.3753664 | 7.844793
23.5 | 0.47 | -0.01440735 | 8.226428 | 0.3612052 |  |  | 0.3751857 | 7.84257
24 | 0.48 | -0.06440735 | 8.276428 | 0.3650643 |  |  | 0.3748973 | 7.839015
24.5 | 0.49 | -0.01440735 | 8.226428 | 0.3612052 |  |  | 0.3744486 | 7.833459
25 | 0.5 | -0.01440735 | 8.226428 | 0.3612052 |  |  | 0.3740013 | 7.827905
25.5 | 0.51 | -0.01440735 | 8.226428 | 0.3612052 |  |  | 0.3735552 | 7.822349
26 | 0.52 | 0.03559265 | 8.176428 | 0.3572988 |  |  | 0.3731464 | 7.817238
26.5 | 0.53 | -0.06440735 | 8.276428 | 0.3650643 |  |  | 0.3727195 | 7.811904
27 | 0.54 | -0.01440735 | 8.226428 | 0.3612052 |  |  | 0.372434 | 7.808349
27.5 | 0.55 | 0.03559265 | 8.176428 | 0.3572988 |  |  | 0.3721627 | 7.805016
28 | 0.56 | -0.01440735 | 8.226428 | 0.3612052 |  |  | 0.3719411 | 7.802349
28.5 | 0.57 | -0.06440735 | 8.276428 | 0.3650643 |  |  | 0.3716404 | 7.798794
29 | 0.58 | -0.01440735 | 8.226428 | 0.3612052 |  |  | 0.3713712 | 7.795682
29.5 | 0.59 | 0.03559265 | 8.176428 | 0.3572988 |  |  | 0.3707694 | 7.788571
30 | 0.6 | 0.03559265 | 8.176428 | 0.3572988 |  |  | 0.3699269 | 7.778571
30.5 | 0.61 | -0.01440735 | 8.226428 | 0.3612052 |  |  | 0.3685414 | 7.762127
31 | 0.62 | 0.08559265 | 8.126429 | 0.3533445 |  |  | 0.3667579 | 7.741015
31.5 | 0.63 | -0.01440735 | 8.226428 | 0.3612052 |  |  | 0.3641653 | 7.710571
32 | 0.64 | 0.08559265 | 8.126429 | 0.3533445 |  |  | 0.3609946 | 7.673682
32.5 | 0.65 | -0.06440735 | 8.276428 | 0.3650643 |  |  | 0.3568092 | 7.625682
33 | 0.66 | 0.2355926 | 7.976428 | 0.3411838 |  |  | 0.351833 | 7.56946
33.5 | 0.67 | 0.2855926 | 7.926428 | 0.337028 |  |  | 0.3455728 | 7.499905
34 | 0.68 | 0.5355927 | 7.676428 | 0.3154369 |  |  | 0.3384776 | 7.422349
34.5 | 0.69 | 0.4355927 | 7.776428 | 0.3242399 |  |  | 0.3301619 | 7.333015
35 | 0.7 | 0.7355927 | 7.476428 | 0.2971243 |  |  | 0.3211932 | 7.238348
35.5 | 0.71 | 0.6355926 | 7.576428 | 0.3064014 |  |  | 0.3112944 | 7.135904
36 | 0.72 | 0.8355926 | 7.376428 | 0.2875956 |  |  | 0.3011935 | 7.03346
36.5 | 0.73 | 0.7855927 | 7.426428 | 0.292392 |  |  | 0.290509 | 6.927461
37 | 0.74 | 0.9355927 | 7.276428 | 0.277805 |  |  | 0.2800082 | 6.825682
37.5 | 0.75 | 0.7855927 | 7.426428 | 0.292392 |  |  | 0.2694481 | 6.725683
38 | 0.76 | 1.435593 | 6.776428 | 0.2245177 |  |  | 0.2595809 | 6.634349
38.5 | 0.77 | 1.235593 | 6.976428 | 0.2467492 |  |  | 0.2499438 | 6.547237
39 | 0.78 | 1.685593 | 6.526428 | 0.1948123 |  |  | 0.2412587 | 6.470571
39.5 | 0.79 | 1.535593 | 6.676428 | 0.2129025 |  |  | 0.2329286 | 6.398793
40 | 0.8 | 1.785593 | 6.426428 | 0.182283 |  |  | 0.2254058 | 6.335459
40.5 | 0.81 | 1.735593 | 6.476428 | 0.188596 |  |  | 0.21807 | 6.275015
41 | 0.82 | 1.885593 | 6.326428 | 0.1693576 |  |  | 0.2115753 | 6.222571
41.5 | 0.83 | 1.585593 | 6.626428 | 0.2069634 |  |  | 0.2052385 | 6.172349
42 | 0.84 | 1.935593 | 6.276428 | 0.1627404 |  |  | 0.1996535 | 6.128793
42.5 | 0.85 | 1.785593 | 6.426428 | 0.182283 |  |  | 0.1942145 | 6.087015
43 | 0.86 | 2.185593 | 6.026428 | 0.1280076 |  |  | 0.1894583 | 6.051016
43.5 | 0.87 | 1.885593 | 6.326428 | 0.1693576 |  |  | 0.1846137 | 6.014793
44 | 0.88 | 2.185593 | 6.026428 | 0.1280076 |  |  | 0.1803505 | 5.983237
44.5 | 0.89 | 2.035593 | 6.176428 | 0.1491847 |  |  | 0.176075 | 5.951904
45 | 0.9 | 2.185593 | 6.026428 | 0.1280076 |  |  | 0.1723395 | 5.924793
45.5 | 0.91 | 2.085593 | 6.126428 | 0.1422408 |  |  | 0.168439 | 5.896793
46 | 0.92 | 2.335593 | 5.876428 | 0.1057493 |  |  | 0.1650594 | 5.872793
46.5 | 0.93 | 2.235593 | 5.976428 | 0.1207123 |  |  | 0.1614582 | 5.84746
47 | 0.94 | 2.385593 | 5.826428 | 0.09807528 |  |  | 0.1581105 | 5.824126
47.5 | 0.95 | 2.185593 | 6.026428 | 0.1280076 |  |  | 0.1544455 | 5.798793
48 | 0.96 | 2.435593 | 5.776428 | 0.09026831 |  |  | 0.1511758 | 5.776349
48.5 | 0.97 | 2.235593 | 5.976428 | 0.1207123 |  |  | 0.1475903 | 5.751904
49 | 0.98 | 2.485593 | 5.726428 | 0.082325 |  |  | 0.1443035 | 5.729682
49.5 | 0.99 | 2.385593 | 5.826428 | 0.09807528 |  |  | 0.1407504 | 5.705905
50 | 1 | 2.535593 | 5.676428 | 0.07424184 |  |  | 0.1374979 | 5.684349
50.5 | 1.01 | 2.285593 | 5.926428 | 0.113294 |  |  | 0.133877 | 5.660571
51 | 1.02 | 2.585593 | 5.626428 | 0.06601494 |  |  | 0.1303859 | 5.637904
51.5 | 1.03 | 2.435593 | 5.776428 | 0.09026831 |  |  | 0.1263698 | 5.612127
52 | 1.04 | 2.635593 | 5.576428 | 0.05764058 |  |  | 0.1224539 | 5.587237
52.5 | 1.05 | 2.435593 | 5.776428 | 0.09026831 |  |  | 0.1179314 | 5.558793
53 | 1.06 | 2.685593 | 5.526428 | 0.04911461 |  |  | 0.1134276 | 5.530793
53.5 | 1.07 | 2.585593 | 5.626428 | 0.06601494 |  |  | 0.1085174 | 5.500571
54 | 1.08 | 2.685593 | 5.526428 | 0.04911461 |  |  | 0.1039653 | 5.472794
54.5 | 1.09 | 2.535593 | 5.676428 | 0.07424184 |  |  | 0.09911616 | 5.44346
55 | 1.1 | 2.635593 | 5.576428 | 0.05764058 |  |  | 0.09474574 | 5.417237
55.5 | 1.11 | 2.535593 | 5.676428 | 0.07424184 |  |  | 0.09030683 | 5.390793
56 | 1.12 | 2.735593 | 5.476428 | 0.04043296 |  |  | 0.08651028 | 5.368349
56.5 | 1.13 | 2.535593 | 5.676428 | 0.07424184 |  |  | 0.08265173 | 5.345682
57 | 1.14 | 2.735593 | 5.476428 | 0.04043296 |  |  | 0.07945649 | 5.327015
57.5 | 1.15 | 2.585593 | 5.626428 | 0.06601494 |  |  | 0.07619852 | 5.308126
58 | 1.16 | 2.835593 | 5.376428 | 0.02258531 |  |  | 0.07342684 | 5.292127
58.5 | 1.17 | 2.585593 | 5.626428 | 0.06601494 |  |  | 0.07025222 | 5.273904
59 | 1.18 | 2.835593 | 5.376428 | 0.02258531 |  |  | 0.06736511 | 5.25746
59.5 | 1.19 | 2.535593 | 5.676428 | 0.07424184 |  |  | 0.06397282 | 5.238348
60 | 1.2 | 2.885593 | 5.326428 | 0.01341022 |  |  | 0.06094619 | 5.22146
60.5 | 1.21 | 2.635593 | 5.576428 | 0.05764058 |  |  | 0.0576039 | 5.203015
61 | 1.22 | 2.935593 | 5.276428 | 0.004061155 |  |  | 0.05474932 | 5.18746
61.5 | 1.23 | 2.735593 | 5.476428 | 0.04043296 |  |  | 0.05152985 | 5.170127
62 | 1.24 | 2.885593 | 5.326428 | 0.01341022 |  |  | 0.04889075 | 5.156126
62.5 | 1.25 | 2.685593 | 5.526428 | 0.04911461 |  |  | 0.04586454 | 5.140127
63 | 1.26 | 2.885593 | 5.326428 | 0.01341022 |  |  | 0.04331469 | 5.126793
63.5 | 1.27 | 2.735593 | 5.476428 | 0.04043296 |  |  | 0.04062997 | 5.112793
64 | 1.28 | 2.885593 | 5.326428 | 0.01341022 |  |  | 0.03883446 | 5.10346
64.5 | 1.29 | 2.685593 | 5.526428 | 0.04911461 |  |  | 0.03675676 | 5.092571
65 | 1.3 | 2.885593 | 5.326428 | 0.01341022 |  |  | 0.03531114 | 5.085015
65.5 | 1.31 | 2.685593 | 5.526428 | 0.04911461 |  |  | 0.03339178 | 5.075016
66 | 1.32 | 2.935593 | 5.276428 | 0.004061155 |  |  | 0.0317597 | 5.066571
66.5 | 1.33 | 2.735593 | 5.476428 | 0.04043296 |  |  | 0.02929821 | 5.053904
67 | 1.34 | 3.035593 | 5.176428 | -0.01517871 |  |  | 0.02715813 | 5.043015
67.5 | 1.35 | 2.735593 | 5.476428 | 0.04043296 |  |  | 0.02436356 | 5.028793
68 | 1.36 | 2.985593 | 5.226428 | -0.005466793 |  |  | 0.02205201 | 5.017016
68.5 | 1.37 | 2.685593 | 5.526428 | 0.04911461 |  |  | 0.0191424 | 5.002126
69 | 1.38 | 3.035593 | 5.176428 | -0.01517871 |  |  | 0.01676469 | 4.989904
69.5 | 1.39 | 2.785593 | 5.426428 | 0.0315914 |  |  | 0.01395953 | 4.97546
70 | 1.4 | 2.935593 | 5.276428 | 0.004061155 |  |  | 0.0118607 | 4.964571
70.5 | 1.41 | 2.735593 | 5.476428 | 0.04043296 |  |  | 0.009501089 | 4.952348
71 | 1.42 | 2.935593 | 5.276428 | 0.004061155 |  |  | 0.00793357 | 4.944127
71.5 | 1.43 | 2.685593 | 5.526428 | 0.04911461 |  |  | 0.00622406 | 4.935237
72 | 1.44 | 2.985593 | 5.226428 | -0.005466793 |  |  | 0.005396735 | 4.930793
72.5 | 1.45 | 2.735593 | 5.476428 | 0.04043296 |  |  | 0.004197815 | 4.924571
73 | 1.46 | 2.985593 | 5.226428 | -0.005466793 |  |  | 0.0035993 | 4.92146
73.5 | 1.47 | 2.685593 | 5.526428 | 0.04911461 |  |  | 0.002758215 | 4.917238
74 | 1.48 | 2.885593 | 5.326428 | 0.01341022 |  |  | 0.002359803 | 4.915238
74.5 | 1.49 | 2.785593 | 5.426428 | 0.0315914 |  |  | 0.001370327 | 4.910349
75 | 1.5 | 2.985593 | 5.226428 | -0.005466793 |  |  | 0.000966048 | 4.908349
75.5 | 1.51 | 2.685593 | 5.526428 | 0.04911461 |  |  | 0.0002782706 | 4.9
76 | 1.52 | 2.985593 | 5.226428 | -0.005466793 |  |  | 0 | 4.9
76.5 | 1.53 | 2.785593 | 5.426428 | 0.0315914 |  |  | 0 | 4.9
77 | 1.54 | 2.985593 | 5.226428 | -0.005466793 |  |  | 0 | 4.9
77.5 | 1.55 | 2.785593 | 5.426428 | 0.0315914 |  |  | 0 | 4.9
78 | 1.56 | 2.935593 | 5.276428 | 0.004061155 |  |  | 0 | 4.9
78.5 | 1.57 | 2.785593 | 5.426428 | 0.0315914 |  |  | 0 | 4.9
79 | 1.58 | 2.985593 | 5.226428 | -0.005466793 |  |  | 0 | 4.9
79.5 | 1.59 | 2.835593 | 5.376428 | 0.02258531 |  |  | 0 | 4.9
80 | 1.6 | 2.935593 | 5.276428 | 0.004061155 |  |  | 0 | 4.9
80.5 | 1.61 | 2.785593 | 5.426428 | 0.0315914
81 | 1.62 | 2.935593 | 5.276428 | 0.004061155
81.5 | 1.63 | 2.835593 | 5.376428 | 0.02258531
82 | 1.64 | 2.985593 | 5.226428 | -0.005466793
82.5 | 1.65 | 2.735593 | 5.476428 | 0.04043296
83 | 1.66 | 3.035593 | 5.176428 | -0.01517871
83.5 | 1.67 | 2.785593 | 5.426428 | 0.0315914
84 | 1.68 | 2.935593 | 5.276428 | 0.004061155
84.5 | 1.69 | 2.835593 | 5.376428 | 0.02258531
85 | 1.7 | 2.985593 | 5.226428 | -0.005466793
85.5 | 1.71 | 2.885593 | 5.326428 | 0.01341022
86 | 1.72 | 3.085593 | 5.126428 | -0.02508017
86.5 | 1.73 | 2.835593 | 5.376428 | 0.02258531
87 | 1.74 | 3.035593 | 5.176428 | -0.01517871
87.5 | 1.75 | 2.735593 | 5.476428 | 0.04043296
88 | 1.76 | 2.985593 | 5.226428 | -0.005466793
88.5 | 1.77 | 2.835593 | 5.376428 | 0.02258531
89 | 1.78 | 3.035593 | 5.176428 | -0.01517871
89.5 | 1.79 | 2.835593 | 5.376428 | 0.02258531
90 | 1.8 | 2.985593 | 5.226428 | -0.005466793
90.5 | 1.81 | 2.835593 | 5.376428 | 0.02258531
91 | 1.82 | 3.035593 | 5.176428 | -0.01517871
91.5 | 1.83 | 2.835593 | 5.376428 | 0.02258531
92 | 1.84 | 3.035593 | 5.176428 | -0.01517871
92.5 | 1.85 | 2.785593 | 5.426428 | 0.0315914
93 | 1.86 | 3.035593 | 5.176428 | -0.01517871
93.5 | 1.87 | 2.835593 | 5.376428 | 0.02258531
94 | 1.88 | 3.035593 | 5.176428 | -0.01517871
94.5 | 1.89 | 2.835593 | 5.376428 | 0.02258531
95 | 1.9 | 3.035593 | 5.176428 | -0.01517871
95.5 | 1.91 | 2.785593 | 5.426428 | 0.0315914
96 | 1.92 | 3.035593 | 5.176428 | -0.01517871
96.5 | 1.93 | 2.885593 | 5.326428 | 0.01341022
97 | 1.94 | 2.935593 | 5.276428 | 0.004061155
97.5 | 1.95 | 2.835593 | 5.376428 | 0.02258531
98 | 1.96 | 3.035593 | 5.176428 | -0.01517871
98.5 | 1.97 | 2.885593 | 5.326428 | 0.01341022
99 | 1.98 | 3.085593 | 5.126428 | -0.02508017
99.5 | 1.99 | 2.785593 | 5.426428 | 0.0315914
100 | 2 | 3.035593 | 5.176428 | -0.01517871
100.5 | 2.01 | 2.985593 | 5.226428 | -0.005466793
101 | 2.02 | 3.035593 | 5.176428 | -0.01517871
101.5 | 2.03 | 2.885593 | 5.326428 | 0.01341022
102 | 2.04 | 3.035593 | 5.176428 | -0.01517871
102.5 | 2.05 | 2.835593 | 5.376428 | 0.02258531
103 | 2.06 | 3.035593 | 5.176428 | -0.01517871
103.5 | 2.07 | 2.835593 | 5.376428 | 0.02258531
104 | 2.08 | 3.035593 | 5.176428 | -0.01517871
104.5 | 2.09 | 2.835593 | 5.376428 | 0.02258531
105 | 2.1 | 2.935593 | 5.276428 | 0.004061155
105.5 | 2.11 | 2.835593 | 5.376428 | 0.02258531
106 | 2.12 | 3.035593 | 5.176428 | -0.01517871
106.5 | 2.13 | 2.885593 | 5.326428 | 0.01341022
107 | 2.14 | 3.035593 | 5.176428 | -0.01517871
107.5 | 2.15 | 2.885593 | 5.326428 | 0.01341022
108 | 2.16 | 3.035593 | 5.176428 | -0.01517871
108.5 | 2.17 | 2.835593 | 5.376428 | 0.02258531
109 | 2.18 | 3.035593 | 5.176428 | -0.01517871
109.5 | 2.19 | 2.835593 | 5.376428 | 0.02258531
110 | 2.2 | 3.035593 | 5.176428 | -0.01517871
110.5 | 2.21
111 | 2.22
111.5 | 2.23
112 | 2.24
112.5 | 2.25
113 | 2.26
113.5 | 2.27
114 | 2.28
114.5 | 2.29
115 | 2.3
115.5 | 2.31
116 | 2.32
116.5 | 2.33
117 | 2.34
117.5 | 2.35
118 | 2.36
118.5 | 2.37
119 | 2.38
119.5 | 2.39
120 | 2.4
120.5 | 2.41
121 | 2.42
121.5 | 2.43
122 | 2.44
122.5 | 2.45
123 | 2.46
123.5 | 2.47
124 | 2.48
124.5 | 2.49
125 | 2.5

## Fuerza
ciclos | seg | Fuerza | Presión
0.5 | 0.01 | 9.29988 | 83.61681 | 0.6 | 11.79652
1 | 0.02 | 9.33912 | 83.96963 | 0.6 | 0
1.5 | 0.03 | 9.33912 | 83.96963
2 | 0.04 | 9.3195 | 83.79322
2.5 | 0.05 | 9.3195 | 83.79322
3 | 0.06 | 9.33912 | 83.96963
3.5 | 0.07 | 9.3195 | 83.79322
4 | 0.08 | 9.3195 | 83.79322
4.5 | 0.09 | 9.35874 | 84.14603
5 | 0.1 | 9.33912 | 83.96963
5.5 | 0.11 | 9.33912 | 83.96963
6 | 0.12 | 9.33912 | 83.96963
6.5 | 0.13 | 9.35874 | 84.14603
7 | 0.14 | 9.33912 | 83.96963
7.5 | 0.15 | 9.33912 | 83.96963
8 | 0.16 | 9.3195 | 83.79322
8.5 | 0.17 | 9.3195 | 83.79322 | 0.6 | 106.0646
9 | 0.18 | 9.33912 | 83.96963 | 0.6 | 0
9.5 | 0.19 | 9.37836 | 84.32244
10 | 0.2 | 9.33912 | 83.96963
10.5 | 0.21 | 9.35874 | 84.14603
11 | 0.22 | 9.33912 | 83.96963
11.5 | 0.23 | 9.33912 | 83.96963
12 | 0.24 | 9.39798 | 84.49885
12.5 | 0.25 | 9.33912 | 83.96963
13 | 0.26 | 9.33912 | 83.96963
13.5 | 0.27 | 9.28026 | 83.44041
14 | 0.28 | 9.39798 | 84.49885
14.5 | 0.29 | 9.35874 | 84.14603
15 | 0.3 | 9.33912 | 83.96963
15.5 | 0.31 | 9.35874 | 84.14603
16 | 0.32 | 9.35874 | 84.14603
16.5 | 0.33 | 9.33912 | 83.96963
17 | 0.34 | 9.35874 | 84.14603
17.5 | 0.35 | 9.35874 | 84.14603
18 | 0.36 | 9.33912 | 83.96963
18.5 | 0.37 | 9.35874 | 84.14603
19 | 0.38 | 9.35874 | 84.14603
19.5 | 0.39 | 9.33912 | 83.96963
20 | 0.4 | 9.33912 | 83.96963
20.5 | 0.41 | 9.35874 | 84.14603
21 | 0.42 | 9.35874 | 84.14603
21.5 | 0.43 | 9.35874 | 84.14603
22 | 0.44 | 9.35874 | 84.14603
22.5 | 0.45 | 9.35874 | 84.14603
23 | 0.46 | 9.37836 | 84.32244
23.5 | 0.47 | 9.35874 | 84.14603
24 | 0.48 | 9.37836 | 84.32244
24.5 | 0.49 | 9.35874 | 84.14603
25 | 0.5 | 9.35874 | 84.14603
25.5 | 0.51 | 9.35874 | 84.14603
26 | 0.52 | 9.35874 | 84.14603
26.5 | 0.53 | 9.37836 | 84.32244
27 | 0.54 | 9.35874 | 84.14603
27.5 | 0.55 | 9.35874 | 84.14603
28 | 0.56 | 9.35874 | 84.14603
28.5 | 0.57 | 9.33912 | 83.96963
29 | 0.58 | 9.35874 | 84.14603
29.5 | 0.59 | 9.35874 | 84.14603
30 | 0.6 | 9.35874 | 84.14603
30.5 | 0.61 | 9.33912 | 83.96963
31 | 0.62 | 9.35874 | 84.14603
31.5 | 0.63 | 9.35874 | 84.14603
32 | 0.64 | 9.33912 | 83.96963
32.5 | 0.65 | 9.37836 | 84.32244
33 | 0.66 | 9.37836 | 84.32244
33.5 | 0.67 | 9.33912 | 83.96963
34 | 0.68 | 9.33912 | 83.96963
34.5 | 0.69 | 9.33912 | 83.96963
35 | 0.7 | 9.28026 | 83.44041
35.5 | 0.71 | 9.33912 | 83.96963
36 | 0.72 | 9.35874 | 84.14603
36.5 | 0.73 | 9.29988 | 83.61681
37 | 0.74 | 9.29988 | 83.61681
37.5 | 0.75 | 9.29988 | 83.61681
38 | 0.76 | 9.28026 | 83.44041
38.5 | 0.77 | 9.24102 | 83.08759
39 | 0.78 | 9.26064 | 83.264
39.5 | 0.79 | 9.2214 | 82.91119
40 | 0.8 | 9.2214 | 82.91119
40.5 | 0.81 | 9.20178 | 82.73478
41 | 0.82 | 9.20178 | 82.73478
41.5 | 0.83 | 9.2214 | 82.91119
42 | 0.84 | 9.18216 | 82.55838
42.5 | 0.85 | 9.16254 | 82.38197
43 | 0.86 | 9.1233 | 82.02915
43.5 | 0.87 | 9.1233 | 82.02915
44 | 0.88 | 9.14292 | 82.20556
44.5 | 0.89 | 9.1233 | 82.02915
45 | 0.9 | 9.06444 | 81.49993
45.5 | 0.91 | 9.10368 | 81.85275
46 | 0.92 | 9.08406 | 81.67634
46.5 | 0.93 | 9.08406 | 81.67634
47 | 0.94 | 9.06444 | 81.49993
47.5 | 0.95 | 9.04482 | 81.32352
48 | 0.96 | 9.04482 | 81.32352
48.5 | 0.97 | 9.06444 | 81.49993
49 | 0.98 | 9.04482 | 81.32352
49.5 | 0.99 | 9.08406 | 81.67634
50 | 1 | 8.98596 | 80.7943
50.5 | 1.01 | 9.10368 | 81.85275
51 | 1.02 | 9.0252 | 81.14712
51.5 | 1.03 | 9.0252 | 81.14712
52 | 1.04 | 9.06444 | 81.49993
52.5 | 1.05 | 9.10368 | 81.85275
53 | 1.06 | 9.06444 | 81.49993
53.5 | 1.07 | 9.06444 | 81.49993
54 | 1.08 | 9.08406 | 81.67634
54.5 | 1.09 | 9.06444 | 81.49993
55 | 1.1 | 9.10368 | 81.85275
55.5 | 1.11 | 9.08406 | 81.67634
56 | 1.12 | 9.06444 | 81.49993
56.5 | 1.13 | 9.10368 | 81.85275
57 | 1.14 | 9.14292 | 82.20556
57.5 | 1.15 | 9.04482 | 81.32352
58 | 1.16 | 9.08406 | 81.67634
58.5 | 1.17 | 9.14292 | 82.20556
59 | 1.18 | 9.10368 | 81.85275
59.5 | 1.19 | 9.14292 | 82.20556
60 | 1.2 | 9.1233 | 82.02915
60.5 | 1.21 | 9.1233 | 82.02915
61 | 1.22 | 9.10368 | 81.85275
61.5 | 1.23 | 9.1233 | 82.02915
62 | 1.24 | 9.14292 | 82.20556
62.5 | 1.25 | 9.14292 | 82.20556
63 | 1.26 | 9.14292 | 82.20556
63.5 | 1.27 | 9.1233 | 82.02915
64 | 1.28 | 9.14292 | 82.20556
64.5 | 1.29 | 9.1233 | 82.02915
65 | 1.3 | 9.10368 | 81.85275
65.5 | 1.31 | 9.14292 | 82.20556
66 | 1.32 | 9.18216 | 82.55838
66.5 | 1.33 | 9.16254 | 82.38197
67 | 1.34 | 9.16254 | 82.38197
67.5 | 1.35 | 9.20178 | 82.73478
68 | 1.36 | 9.18216 | 82.55838
68.5 | 1.37 | 9.24102 | 83.08759
69 | 1.38 | 9.26064 | 83.264
69.5 | 1.39 | 9.2214 | 82.91119
70 | 1.4 | 9.18216 | 82.55838
70.5 | 1.41 | 9.26064 | 83.264
71 | 1.42 | 9.26064 | 83.264
71.5 | 1.43 | 9.2214 | 82.91119
72 | 1.44 | 9.28026 | 83.44041
72.5 | 1.45 | 9.2214 | 82.91119
73 | 1.46 | 9.24102 | 83.08759
73.5 | 1.47 | 9.28026 | 83.44041
74 | 1.48 | 9.29988 | 83.61681
74.5 | 1.49 | 9.26064 | 83.264
75 | 1.5 | 9.26064 | 83.264
75.5 | 1.51 | 9.26064 | 83.264
76 | 1.52 | 9.29988 | 83.61681
76.5 | 1.53 | 9.28026 | 83.44041
77 | 1.54 | 9.28026 | 83.44041
77.5 | 1.55 | 9.24102 | 83.08759
78 | 1.56 | 9.33912 | 83.96963
78.5 | 1.57 | 9.28026 | 83.44041
79 | 1.58 | 9.2214 | 82.91119
79.5 | 1.59 | 9.28026 | 83.44041
80 | 1.6 | 9.26064 | 83.264
80.5 | 1.61 | 9.29988 | 83.61681
81 | 1.62 | 9.3195 | 83.79322
81.5 | 1.63 | 9.33912 | 83.96963
82 | 1.64 | 9.29988 | 83.61681
82.5 | 1.65 | 9.28026 | 83.44041
83 | 1.66 | 9.28026 | 83.44041
83.5 | 1.67 | 9.29988 | 83.61681
84 | 1.68 | 9.35874 | 84.14603
84.5 | 1.69 | 9.29988 | 83.61681
85 | 1.7 | 9.33912 | 83.96963
85.5 | 1.71 | 9.33912 | 83.96963
86 | 1.72 | 9.33912 | 83.96963
86.5 | 1.73 | 9.3195 | 83.79322
87 | 1.74 | 9.3195 | 83.79322
87.5 | 1.75 | 9.35874 | 84.14603
88 | 1.76 | 9.29988 | 83.61681
88.5 | 1.77 | 9.33912 | 83.96963
89 | 1.78 | 9.37836 | 84.32244
89.5 | 1.79 | 9.33912 | 83.96963
90 | 1.8 | 9.29988 | 83.61681
90.5 | 1.81 | 9.33912 | 83.96963
91 | 1.82 | 9.35874 | 84.14603
91.5 | 1.83 | 9.33912 | 83.96963
92 | 1.84 | 9.3195 | 83.79322
92.5 | 1.85 | 9.37836 | 84.32244
93 | 1.86 | 9.3195 | 83.79322
93.5 | 1.87 | 9.35874 | 84.14603
94 | 1.88 | 9.35874 | 84.14603
94.5 | 1.89 | 9.33912 | 83.96963
95 | 1.9 | 9.35874 | 84.14603
95.5 | 1.91 | 9.37836 | 84.32244
96 | 1.92 | 9.35874 | 84.14603
96.5 | 1.93 | 9.35874 | 84.14603
97 | 1.94 | 9.35874 | 84.14603
97.5 | 1.95 | 9.3195 | 83.79322
98 | 1.96 | 9.37836 | 84.32244
98.5 | 1.97 | 9.35874 | 84.14603
99 | 1.98 | 9.35874 | 84.14603
99.5 | 1.99 | 9.35874 | 84.14603
100 | 2 | 9.37836 | 84.32244
100.5 | 2.01 | 9.37836 | 84.32244
101 | 2.02 | 9.35874 | 84.14603
101.5 | 2.03 | 9.37836 | 84.32244
102 | 2.04 | 9.37836 | 84.32244
102.5 | 2.05 | 9.37836 | 84.32244
103 | 2.06 | 9.39798 | 84.49885
103.5 | 2.07 | 9.37836 | 84.32244
104 | 2.08 | 9.37836 | 84.32244
104.5 | 2.09 | 9.33912 | 83.96963
105 | 2.1 | 9.39798 | 84.49885
105.5 | 2.11 | 9.35874 | 84.14603
106 | 2.12 | 9.4176 | 84.67525
106.5 | 2.13 | 9.39798 | 84.49885
107 | 2.14 | 9.39798 | 84.49885
107.5 | 2.15 | 9.35874 | 84.14603
108 | 2.16 | 9.33912 | 83.96963
108.5 | 2.17 | 9.39798 | 84.49885
109 | 2.18 | 9.39798 | 84.49885
109.5 | 2.19 | 9.39798 | 84.49885
110 | 2.2 | 9.43722 | 84.85166
110.5 | 2.21
111 | 2.22
111.5 | 2.23
112 | 2.24
112.5 | 2.25
113 | 2.26
113.5 | 2.27
114 | 2.28
114.5 | 2.29
115 | 2.3
115.5 | 2.31
116 | 2.32
116.5 | 2.33
117 | 2.34
117.5 | 2.35
118 | 2.36
118.5 | 2.37
119 | 2.38
119.5 | 2.39
120 | 2.4
120.5 | 2.41
121 | 2.42
121.5 | 2.43
122 | 2.44
122.5 | 2.45
123 | 2.46
123.5 | 2.47
124 | 2.48
124.5 | 2.49
125 | 2.5

## Resistencia
ciclos | seg | Intensidad | Tensión | Resistencia | Potencia | Energía
0.5 | 0.01 | 0 | 0.4749153 |  |  |  | 0.6 | 10.63
1 | 0.02 | 0 | 0.004915257 |  |  |  | 0.6 | 0 | La línea vertical roja señala el fin del precalentamiento
1.5 | 0.03 | 0 | 0.004915257 |  |  |  | 0.7 | 10.63
2 | 0.04 | 0 | -0.02508474 |  |  |  | 0.7 | 0
2.5 | 0.05 | 0 | 0.06491525
3 | 0.06 | 0 | 0.04491526
3.5 | 0.07 | 0 | 0.04491526
4 | 0.08 | 0 | 0.02491526
4.5 | 0.09 | 0 | -0.01508474
5 | 0.1 | 0 | -0.01508474
5.5 | 0.11 | 0 | 0.04491526
6 | 0.12 | 0 | -0.02508474
6.5 | 0.13 | 0 | -0.01508474
7 | 0.14 | 0 | 0.004915257
7.5 | 0.15 | 0 | 0.004915257
8 | 0.16 | 0 | 0.02491526
8.5 | 0.17 | 0 | -0.01508474
9 | 0.18 | 0 | 0.004915257 |  |  |  | 0.6 | 2.280938
9.5 | 0.19 | 0 | 0.02491526 |  |  |  | 0.6 | 0
10 | 0.2 | 0 | -0.04508474
10.5 | 0.21 | 0 | 0.06491525
11 | 0.22 | 0 | -0.02508474
11.5 | 0.23 | 0 | 0.02491526
12 | 0.24 | 0 | -0.04508474
12.5 | 0.25 | 0 | -0.02508474
13 | 0.26 | 0 | 0.06491525
13.5 | 0.27 | 0 | -0.02508474
14 | 0.28 | 0 | -0.01508474
14.5 | 0.29 | 0 | 0.004915257
15 | 0.3 | 0 | -0.01508474
15.5 | 0.31 | 0 | 0.004915257
16 | 0.32 | 0 | 0.004915257
16.5 | 0.33 | 0 | -0.01508474 |  |  |  | 0.6 | 0.4905175
17 | 0.34 | 0 | -0.02508474 |  |  |  | 0.6 | 0
17.5 | 0.35 | 0 | 0.08491526
18 | 0.36 | 0 | 0.004915257
18.5 | 0.37 | 0 | 0.004915257
19 | 0.38 | 0 | -0.02508474
19.5 | 0.39 | 0 | 0.004915257
20 | 0.4 | 0 | -0.01508474
20.5 | 0.41 | 0 | 0.02491526
21 | 0.42 | 0 | -0.06508474
21.5 | 0.43 | 0 | 0.004915257
22 | 0.44 | 0 | -0.02508474
22.5 | 0.45 | 0 | -0.01508474
23 | 0.46 | 0 | 0.04491526
23.5 | 0.47 | 0 | 0.02491526
24 | 0.48 | 0 | -0.01508474
24.5 | 0.49 | 0 | -0.06508474 |  |  |  | 0.6 | 15.88874
25 | 0.5 | 0 | -0.02508474 |  |  |  | 0.6 | 0
25.5 | 0.51 | 0 | -0.01508474
26 | 0.52 | 0 | 0.004915257
26.5 | 0.53 | 0 | -0.04508474
27 | 0.54 | 0 | 0.04491526
27.5 | 0.55 | 0 | -0.06508474
28 | 0.56 | 0 | 0.004915257
28.5 | 0.57 | 0 | 0.02491526
29 | 0.58 | 0 | -0.01508474
29.5 | 0.59 | 0 | 0.004915257
30 | 0.6 | 0 | 0.004915257
30.5 | 0.61 | 0 | -0.01508474
31 | 0.62 | 3.88 | -0.01517932 | -0.003912196 | -0.05889577 | -0.0005889577
31.5 | 0.63 | 3.822 | 1.364822 | 0.3570963 | 5.21635 | 0.05157454
32 | 0.64 | 3.919 | 1.36482 | 0.3482572 | 5.348729 | 0.1050618
32.5 | 0.65 | 3.978 | 1.344818 | 0.338064 | 5.349687 | 0.1585587
33 | 0.66 | 4.231 | 1.304812 | 0.3083933 | 5.52066 | 0.2137653
33.5 | 0.67 | 4.446 | 1.224807 | 0.2754851 | 5.445492 | 0.2682202
34 | 0.68 | 4.758 | 1.264799 | 0.2658258 | 6.017915 | 0.3283994
34.5 | 0.69 | 4.914 | 1.304796 | 0.2655261 | 6.411765 | 0.392517
35 | 0.7 | 5.128 | 1.30479 | 0.2544443 | 6.690964 | 0.4594266
35.5 | 0.71 | 5.226 | 1.284788 | 0.2458453 | 6.714301 | 0.5265697
36 | 0.72 | 3.549 | 1.304829 | 0.367661 | 4.630837 | 0.5728781
36.5 | 0.73 | 3.529 | 0.8748292 | 0.2478972 | 3.087272 | 0.6037508
37 | 0.74 | 3.529 | 1.384829 | 0.392414 | 4.887062 | 0.6526214
37.5 | 0.75 | 6.747 | 1.824751 | 0.2704536 | 12.31159 | 0.7757373
38 | 0.76 | 8.504 | 1.494708 | 0.1757653 | 12.711 | 0.9028473
38.5 | 0.77 | 7.936 | 1.404722 | 0.1770063 | 11.14787 | 1.014326
39 | 0.78 | 7.326 | 1.404737 | 0.1917467 | 10.2911 | 1.117237
39.5 | 0.79 | 7.195 | 1.07474 | 0.1493732 | 7.732754 | 1.194564
40 | 0.8 | 6.942 | 1.094746 | 0.157699 | 7.599728 | 1.270562
40.5 | 0.81 | 6.981 | 1.034745 | 0.148223 | 7.223556 | 1.342797
41 | 0.82 | 6.981 | 1.164745 | 0.166845 | 8.131085 | 1.424108
41.5 | 0.83 | 7.02 | 1.114744 | 0.1587955 | 7.825504 | 1.502363
42 | 0.84 | 7 | 0.8547446 | 0.1221064 | 5.983212 | 1.562195
42.5 | 0.85 | 7.02 | 1.134744 | 0.1616445 | 7.965904 | 1.641854
43 | 0.86 | 7.039 | 1.014744 | 0.1441602 | 7.142781 | 1.713282
43.5 | 0.87 | 7.02 | 0.9947441 | 0.1417014 | 6.983104 | 1.783113
44 | 0.88 | 7.02 | 0.9747441 | 0.1388524 | 6.842704 | 1.85154
44.5 | 0.89 | 7.02 | 0.8747441 | 0.1246074 | 6.140704 | 1.912947
45 | 0.9 | 7 | 0.8447446 | 0.1206778 | 5.913212 | 1.972079
45.5 | 0.91 | 7.02 | 1.094744 | 0.1559465 | 7.685104 | 2.04893
46 | 0.92 | 7.039 | 0.8547437 | 0.1214297 | 6.016541 | 2.109096
46.5 | 0.93 | 7.02 | 0.9947441 | 0.1417014 | 6.983104 | 2.178927
47 | 0.94 | 6.981 | 1.134745 | 0.1625476 | 7.921656 | 2.258143
47.5 | 0.95 | 7 | 1.184745 | 0.1692493 | 8.293213 | 2.341076
48 | 0.96 | 7 | 0.9947446 | 0.1421064 | 6.963212 | 2.410708
48.5 | 0.97 | 7.039 | 1.014744 | 0.1441602 | 7.142781 | 2.482136
49 | 0.98 | 7.02 | 1.074744 | 0.1530975 | 7.544704 | 2.557583
49.5 | 0.99 | 6.961 | 0.9147456 | 0.1314101 | 6.367544 | 2.621258
50 | 1 | 7.02 | 0.9547442 | 0.1360034 | 6.702304 | 2.688281
50.5 | 1.01 | 7 | 0.8947446 | 0.1278207 | 6.263212 | 2.750913
51 | 1.02 | 6.961 | 1.074746 | 0.1543953 | 7.481305 | 2.825726
51.5 | 1.03 | 7.039 | 0.9547437 | 0.1356363 | 6.720441 | 2.892931
52 | 1.04 | 7 | 0.8547446 | 0.1221064 | 5.983212 | 2.952763
52.5 | 1.05 | 6.981 | 0.9347451 | 0.1338985 | 6.525455 | 3.018017
53 | 1.06 | 7.039 | 0.9147437 | 0.1299536 | 6.43888 | 3.082406
53.5 | 1.07 | 7.02 | 0.9547442 | 0.1360034 | 6.702304 | 3.149429
54 | 1.08 | 7.039 | 0.9547437 | 0.1356363 | 6.720441 | 3.216634
54.5 | 1.09 | 7.039 | 0.8047436 | 0.1143264 | 5.66459 | 3.273279
55 | 1.1 | 6.981 | 0.9547451 | 0.1367634 | 6.665076 | 3.33993
55.5 | 1.11 | 6.961 | 0.9547456 | 0.1371564 | 6.645984 | 3.40639
56 | 1.12 | 6.961 | 0.9547456 | 0.1371564 | 6.645984 | 3.47285
56.5 | 1.13 | 7.02 | 1.034744 | 0.1473995 | 7.263904 | 3.545489
57 | 1.14 | 7.059 | 0.8247432 | 0.1168357 | 5.821862 | 3.603708
57.5 | 1.15 | 7.039 | 0.9547437 | 0.1356363 | 6.720441 | 3.670912
58 | 1.16 | 6.981 | 0.8247451 | 0.1181414 | 5.757545 | 3.728488
58.5 | 1.17 | 6.981 | 0.8247451 | 0.1181414 | 5.757545 | 3.786063
59 | 1.18 | 6.981 | 0.9947451 | 0.1424932 | 6.944315 | 3.855506
59.5 | 1.19 | 6.942 | 0.854746 | 0.1231268 | 5.933647 | 3.914843
60 | 1.2 | 6.961 | 0.8447456 | 0.1213541 | 5.880274 | 3.973646
60.5 | 1.21 | 6.981 | 0.8247451 | 0.1181414 | 5.757545 | 4.031221
61 | 1.22 | 7 | 1.094745 | 0.1563921 | 7.663213 | 4.107853
61.5 | 1.23 | 7 | 1.094745 | 0.1563921 | 7.663213 | 4.184485
62 | 1.24 | 7 | 0.7247446 | 0.1035349 | 5.073212 | 4.235217
62.5 | 1.25 | 7 | 0.9347446 | 0.1335349 | 6.543212 | 4.300649
63 | 1.26 | 6.981 | 0.7047451 | 0.1009519 | 4.919826 | 4.349847
63.5 | 1.27 | 6.981 | 1.054745 | 0.151088 | 7.363176 | 4.423479
64 | 1.28 | 6.961 | 0.9347456 | 0.1342832 | 6.506764 | 4.488547
64.5 | 1.29 | 6.981 | 1.154745 | 0.1654126 | 8.061275 | 4.56916
65 | 1.3 | 7 | 0.8547446 | 0.1221064 | 5.983212 | 4.628992
65.5 | 1.31 | 7 | 0.8547446 | 0.1221064 | 5.983212 | 4.688824
66 | 1.32 | 7 | 0.8547446 | 0.1221064 | 5.983212 | 4.748656
66.5 | 1.33 | 7 | 0.9747446 | 0.1392492 | 6.823212 | 4.816888
67 | 1.34 | 6.961 | 0.9147456 | 0.1314101 | 6.367544 | 4.880563
67.5 | 1.35 | 6.981 | 0.7447451 | 0.1066817 | 5.199065 | 4.932554
68 | 1.36 | 6.981 | 0.8547451 | 0.1224388 | 5.966975 | 4.992224
68.5 | 1.37 | 6.961 | 0.8547456 | 0.1227906 | 5.949884 | 5.051723
69 | 1.38 | 7 | 0.8547446 | 0.1221064 | 5.983212 | 5.111555
69.5 | 1.39 | 6.981 | 0.8447451 | 0.1210063 | 5.897165 | 5.170527
70 | 1.4 | 7 | 0.8747446 | 0.1249635 | 6.123212 | 5.231759
70.5 | 1.41 | 6.961 | 0.8747455 | 0.1256638 | 6.089104 | 5.29265
71 | 1.42 | 6.961 | 0.8047456 | 0.1156078 | 5.601834 | 5.348668
71.5 | 1.43 | 6.981 | 0.9147451 | 0.1310335 | 6.385836 | 5.412527
72 | 1.44 | 6.961 | 0.8047456 | 0.1156078 | 5.601834 | 5.468545
72.5 | 1.45 | 6.961 | 0.6647456 | 0.0954957 | 4.627294 | 5.514818
73 | 1.46 | 6.981 | 0.8447451 | 0.1210063 | 5.897165 | 5.57379
73.5 | 1.47 | 6.981 | 0.7047451 | 0.1009519 | 4.919826 | 5.622988
74 | 1.48 | 6.981 | 0.7447451 | 0.1066817 | 5.199065 | 5.674978
74.5 | 1.49 | 6.961 | 0.8047456 | 0.1156078 | 5.601834 | 5.730997
75 | 1.5 | 6.961 | 0.7047456 | 0.101242 | 4.905734 | 5.780054
75.5 | 1.51 | 6.942 | 0.7047461 | 0.1015192 | 4.892347 | 5.828978
76 | 1.52 | 6.961 | 0.7847456 | 0.1127346 | 5.462614 | 5.883604
76.5 | 1.53 | 6.942 | 0.8947461 | 0.1288888 | 6.211327 | 5.945717
77 | 1.54 | 6.961 | 0.8447456 | 0.1213541 | 5.880274 | 6.004519
77.5 | 1.55 | 6.961 | 0.7047456 | 0.101242 | 4.905734 | 6.053577
78 | 1.56 | 6.942 | 0.804746 | 0.1159242 | 5.586547 | 6.109442
78.5 | 1.57 | 6.961 | 0.9147456 | 0.1314101 | 6.367544 | 6.173118
79 | 1.58 | 6.942 | 0.684746 | 0.09863815 | 4.753507 | 6.220653
79.5 | 1.59 | 6.961 | 0.6847456 | 0.09836885 | 4.766514 | 6.268318
80 | 1.6 | 6.961 | 0.8247455 | 0.1184809 | 5.741054 | 6.325728
80.5 | 1.61 | 6.961 | 0.8747455 | 0.1256638 | 6.089104 | 6.38662
81 | 1.62 | 6.961 | 0.8747455 | 0.1256638 | 6.089104 | 6.447511
81.5 | 1.63 | 6.942 | 0.824746 | 0.1188052 | 5.725387 | 6.504765
82 | 1.64 | 6.961 | 0.7847456 | 0.1127346 | 5.462614 | 6.559391
82.5 | 1.65 | 6.961 | 0.8047456 | 0.1156078 | 5.601834 | 6.615409
83 | 1.66 | 6.942 | 0.7047461 | 0.1015192 | 4.892347 | 6.664332
83.5 | 1.67 | 6.883 | 0.8247474 | 0.1198238 | 5.676736 | 6.7211
84 | 1.68 | 6.942 | 0.744746 | 0.1072812 | 5.170027 | 6.7728
84.5 | 1.69 | 6.981 | 0.8447451 | 0.1210063 | 5.897165 | 6.831772
85 | 1.7 | 6.942 | 0.764746 | 0.1101622 | 5.308867 | 6.884861
85.5 | 1.71 | 6.883 | 0.7647474 | 0.1111067 | 5.263757 | 6.937498
86 | 1.72 | 6.942 | 0.7047461 | 0.1015192 | 4.892347 | 6.986422
86.5 | 1.73 | 6.961 | 0.7647455 | 0.1098614 | 5.323394 | 7.039656
87 | 1.74 | 6.942 | 0.764746 | 0.1101622 | 5.308867 | 7.092744
87.5 | 1.75 | 6.903 | 0.784747 | 0.113682 | 5.417109 | 7.146915
88 | 1.76 | 6.961 | 0.7647455 | 0.1098614 | 5.323394 | 7.20015
88.5 | 1.77 | 6.903 | 0.664747 | 0.09629828 | 4.588748 | 7.246037
89 | 1.78 | 6.864 | 0.784748 | 0.1143281 | 5.38651 | 7.299902
89.5 | 1.79 | 6.981 | 0.8247451 | 0.1181414 | 5.757545 | 7.357477
90 | 1.8 | 6.961 | 0.8247455 | 0.1184809 | 5.741054 | 7.414888
90.5 | 1.81 | 6.903 | 0.804747 | 0.1165793 | 5.555168 | 7.470439
91 | 1.82 | 6.961 | 0.7847456 | 0.1127346 | 5.462614 | 7.525065
91.5 | 1.83 | 6.922 | 0.7847465 | 0.1133699 | 5.432015 | 7.579386
92 | 1.84 | 6.903 | 0.854747 | 0.1238225 | 5.900319 | 7.638389
92.5 | 1.85 | 6.942 | 0.6447461 | 0.09287613 | 4.475827 | 7.683147
93 | 1.86 | 6.922 | 0.6447465 | 0.09314454 | 4.462935 | 7.727777
93.5 | 1.87 | 6.922 | 0.9347465 | 0.1350399 | 6.470315 | 7.79248
94 | 1.88 | 6.961 | 0.7047456 | 0.101242 | 4.905734 | 7.841537
94.5 | 1.89 | 6.922 | 0.8247465 | 0.1191486 | 5.708895 | 7.898626
95 | 1.9 | 6.981 | 0.7647451 | 0.1095466 | 5.338685 | 7.952013
95.5 | 1.91 | 6.942 | 0.7047461 | 0.1015192 | 4.892347 | 8.000937
96 | 1.92 | 6.903 | 0.784747 | 0.113682 | 5.417109 | 8.055108
96.5 | 1.93 | 6.942 | 0.804746 | 0.1159242 | 5.586547 | 8.110973
97 | 1.94 | 6.922 | 0.7447465 | 0.1075912 | 5.155135 | 8.162525
97.5 | 1.95 | 6.883 | 0.7447475 | 0.108201 | 5.126097 | 8.213786
98 | 1.96 | 6.883 | 0.6047475 | 0.08786103 | 4.162477 | 8.255411
98.5 | 1.97 | 6.922 | 0.7247465 | 0.1047019 | 5.016695 | 8.305578
99 | 1.98 | 7 | 0.6847446 | 0.09782065 | 4.793212 | 8.35351
99.5 | 1.99 | 6.961 | 0.7447456 | 0.1069883 | 5.184174 | 8.405352
100 | 2 | 6.903 | 0.644747 | 0.09340099 | 4.450688 | 8.449859
100.5 | 2.01 | 6.961 | 0.8947456 | 0.1285369 | 6.228324 | 8.512142
101 | 2.02 | 6.903 | 0.704747 | 0.1020929 | 4.864869 | 8.560791
101.5 | 2.03 | 6.942 | 0.824746 | 0.1188052 | 5.725387 | 8.618045
102 | 2.04 | 6.883 | 0.6447475 | 0.09367245 | 4.437797 | 8.662423
102.5 | 2.05 | 6.961 | 0.6847456 | 0.09836885 | 4.766514 | 8.710089
103 | 2.06 | 7 | 0.6647446 | 0.09496351 | 4.653213 | 8.75662
103.5 | 2.07 | 6.981 | 0.8247451 | 0.1181414 | 5.757545 | 8.814196
104 | 2.08 | 6.942 | 1.014746 | 0.1461749 | 7.044367 | 8.88464
104.5 | 2.09 | 6.942 | 0.744746 | 0.1072812 | 5.170027 | 8.93634
105 | 2.1 | 6.922 | 0.7647465 | 0.1104806 | 5.293575 | 8.989276
105.5 | 2.11 | 6.922 | 0.7447465 | 0.1075912 | 5.155135 | 9.040828
106 | 2.12 | 6.922 | 0.7647465 | 0.1104806 | 5.293575 | 9.093763
106.5 | 2.13 | 6.903 | 0.764747 | 0.1107847 | 5.279048 | 9.146554
107 | 2.14 | 6.883 | 0.6647475 | 0.09657816 | 4.575457 | 9.192308
107.5 | 2.15 | 6.922 | 0.8047465 | 0.1162592 | 5.570455 | 9.248013
108 | 2.16 | 6.922 | 0.6447465 | 0.09314454 | 4.462935 | 9.292642
108.5 | 2.17 | 6.922 | 0.7847465 | 0.1133699 | 5.432015 | 9.346962
109 | 2.18 | 6.922 | 0.8047465 | 0.1162592 | 5.570455 | 9.402666
109.5 | 2.19 | 6.903 | 0.624747 | 0.09050369 | 4.312628 | 9.445792
110 | 2.2 | 6.883 | 0.7247475 | 0.1052953 | 4.988437 | 9.495677
110.5 | 2.21
111 | 2.22
111.5 | 2.23
112 | 2.24
112.5 | 2.25
113 | 2.26
113.5 | 2.27
114 | 2.28
114.5 | 2.29
115 | 2.3
115.5 | 2.31
116 | 2.32
116.5 | 2.33
117 | 2.34
117.5 | 2.35
118 | 2.36
118.5 | 2.37
119 | 2.38
119.5 | 2.39
120 | 2.4
120.5 | 2.41
121 | 2.42
121.5 | 2.43
122 | 2.44
122.5 | 2.45
123 | 2.46
123.5 | 2.47
124 | 2.48
124.5 | 2.49
125 | 2.5

## Resultados
Inicio paso corriente
30 | 0
30 | 0.5 | Eje Izquierdo |  | Eje Derecho
Fin de Subida |  | Máx = | 0.5 | Máx = | 0.6
36.48038 | 0 | Mín = | 0 | Mín = | 0
36.48038 | 0.5
¿Suavizar?
Inicio paso corriente |  | Eje Izquierdo |  | Eje Derecho
30 | 0 | Máx = | 100 | Máx = | 9
30 | 100 | Mín = | 0 | Mín = | 0
Fin de Subida
36.48038 | 0
36.48038 | 100
¿Suavizar?
|  | Eje Izquierdo |  | Eje Derecho
Inicio paso corriente |  | Máx = | 10 | Máx = | 6
30 | 0 | Mín = | 0 | Mín = | 0
30 | 10
Fin de Subida
36.48038 | 0
36.48038 | 10
|  | Eje Izquierdo |  | Eje Derecho
Inicio paso corriente |  | Máx = | 14 | Máx = | 9
30 | 0 | Mín = | 0 | Mín = | 0
30 | 14
Fin de Subida
36.48038 | 0
36.48038 | 14