## Parámetros
Ensayo |  |  |  |  | Fecha:
Características polvo |  | Material | Referencia polvo | Densidad de golpeo g/cm3 | Densidad aparente g/cm3 | Densidad absoluta g/cm3
|  | Al-NH3 |  | 1.19 | 0.84 | 2.725 |  | Sí
No
Activación externa |  | PRECOMPRESIÓN | No | # MPa
|  | ACTIVACIÓN ELÉC. | No | # V | # A
Características de corriente | Duraciones
|  | Aproximación | Apriete | PreCalentamiento | Calentamiento | Enfriamiento
|  | 99 | 30 | 5 | 75 | 60 | ciclos
|  | 1.98 | 0.6 | 0.1 | 1.5 | 1.2 | segundos
Intensidades
|  | I máx | So1i (grados) | I So1i (kA) | ISo2i (kA) | Energía (kJ) | EDE (kJ/g)
|  | 7.293 | 15 | 1 | 7 | 9.742585 | 5.924345
Características de Presión |  | Presión Trabajo | Presión Sinterizado
|  | 923 |  | kgf
|  | 3.812474 | 0 | bares
Características Sinterizados |  | Diámetro (mm) | Altura (mm) | Masa (g) |  | Secc (cm2)
| 1 | 12.03 | 5.6 | 1.6445 |  | 1.127677
| 2 | 11.99 | 5.44 |  |  | Volumen (cm3)
| 3 | 11.95 | 5.41 |  |  | 0.6289618
| 4 | 11.94 | 5.67
| 5 | 11.99 | 5.66 |  |  | Densid (g/cm3)
| 6 | 12.02 | 5.71 |  |  | 2.614626
| 7 | 11.99 | 5.56 |  |  | Porosidad (%)
| 8 | 11.95 | 5.57 |  |  | 4.050422
|  | 11.9825 | 5.5775
Otros Datos |  | Tª Inicial (ºC) | Lubricante | Diám Punzón (mm) | h punzones (mm) | h obleas (mm) | tS (ciclos)
|  | 23.1 |  | 11.9 | 97.31 | 9.3 | 5.111363
Observaciones
[9 empty] | 4 | 5 | 8
[9 empty] | 3 | 9 | 2

## Adquisición
391 | 476 | 0 | 68
391 | 476 | 0 | 23 | IP:x,x,x,x:
391 | 474 | 0 | 23 | 172,16,1,14
391 | 476 | 0 | 17
391 | 476 | 0 | 21 | Abrir canal. (IP: 172,16,1,14)(Return:1)
390 | 474 | 0 | 21
391 | 476 | 0 | 17
391 | 475 | 0 | 16 | Recibidos de 3509 registros (Soldadura:1734)
390 | 478 | 0 | 16
392 | 476 | 0 | 21
390 | 476 | 0 | 16 | Representar gráficas
390 | 476 | 0 | 21
392 | 476 | 0 | 23
391 | 476 | 0 | 17
391 | 474 | 0 | 16
391 | 475 | 0 | 23
391 | 475 | 0 | 12
389 | 477 | 0 | 21
393 | 477 | 0 | 23
391 | 476 | 0 | 23
391 | 475 | 0 | 21
394 | 476 | 0 | 14
390 | 477 | 0 | 23
391 | 475 | 0 | 23
391 | 476 | 0 | 21
391 | 476 | 0 | 16
391 | 476 | 0 | 23
391 | 474 | 0 | 14
392 | 476 | 0 | 17
391 | 475 | 0 | 25
391 | 476 | 0 | 16
391 | 476 | 0 | 29
391 | 476 | 0 | 16
391 | 476 | 0 | 17
389 | 478 | 0 | 19
391 | 476 | 0 | 23
389 | 477 | 0 | 19
391 | 476 | 0 | 17
391 | 476 | 0 | 27
390 | 477 | 0 | 19
391 | 476 | 0 | 19
389 | 477 | 0 | 16
391 | 475 | 0 | 21
391 | 476 | 0 | 17
388 | 477 | 0 | 17
391 | 477 | 0 | 16
391 | 477 | 0 | 25
389 | 478 | 0 | 19
389 | 477 | 0 | 12
391 | 476 | 0 | 10
393 | 476 | 0 | 23
391 | 476 | 0 | 19
391 | 475 | 0 | 16
390 | 479 | 0 | 17
391 | 476 | 0 | 19
392 | 476 | 0 | 23
391 | 475 | 0 | 17
391 | 477 | 0 | 17
392 | 475 | 0 | 23
392 | 476 | 0 | 17
392 | 474 | 0 | 19
393 | 476 | 4270 | 19
393 | 479 | 4173 | 120
395 | 476 | 4231 | 147
393 | 479 | 4270 | 153
397 | 473 | 4504 | 153
396 | 475 | 4699 | 155
401 | 474 | 4953 | 161
402 | 475 | 5070 | 153
407 | 474 | 5265 | 141
403 | 474 | 5265 | 151
407 | 474 | 5343 | 118
406 | 472 | 5908 | 147
413 | 473 | 6006 | 137
412 | 472 | 6181 | 149
419 | 471 | 6981 | 153
415 | 471 | 7293 | 153
422 | 470 | 7293 | 126
417 | 471 | 7254 | 149
425 | 469 | 7137 | 149
423 | 470 | 7137 | 151
428 | 468 | 7137 | 116
426 | 467 | 7137 | 126
431 | 465 | 7098 | 126
427 | 465 | 7078 | 141
433 | 465 | 7020 | 141
429 | 464 | 7020 | 116
434 | 464 | 7059 | 132
432 | 464 | 7059 | 118
439 | 462 | 7039 | 128
434 | 462 | 7020 | 124
439 | 462 | 7039 | 110
436 | 462 | 7039 | 137
440 | 460 | 7059 | 108
437 | 461 | 7059 | 108
442 | 459 | 7039 | 114
439 | 459 | 7039 | 114
443 | 460 | 7039 | 124
438 | 462 | 7039 | 124
447 | 460 | 7039 | 118
441 | 460 | 7039 | 122
446 | 460 | 7059 | 108
442 | 457 | 7000 | 114
446 | 457 | 6981 | 93
443 | 460 | 7059 | 116
445 | 462 | 7020 | 130
443 | 460 | 7059 | 110
448 | 461 | 7059 | 103
444 | 460 | 7000 | 112
446 | 462 | 7020 | 103
447 | 461 | 7039 | 110
449 | 461 | 7059 | 118
445 | 464 | 7039 | 122
452 | 460 | 6981 | 97
446 | 461 | 7020 | 99
447 | 465 | 6981 | 97
444 | 464 | 7000 | 103
451 | 461 | 7000 | 104
447 | 463 | 7039 | 114
451 | 463 | 7039 | 101
445 | 465 | 7020 | 114
451 | 463 | 7000 | 93
448 | 464 | 7000 | 112
452 | 464 | 6981 | 128
450 | 465 | 6981 | 101
452 | 464 | 7000 | 120
451 | 465 | 7020 | 99
452 | 465 | 7020 | 101
449 | 465 | 7020 | 104
453 | 467 | 7000 | 93
449 | 466 | 6981 | 93
451 | 469 | 6981 | 106
448 | 469 | 6981 | 95
453 | 467 | 7000 | 124
449 | 468 | 7020 | 114
454 | 467 | 7020 | 85
450 | 467 | 7020 | 99
453 | 468 | 7000 | 104
449 | 469 | 6961 | 101
454 | 468 | 6981 | 101
451 | 470 | 6981 | 114
454 | 470 | 7000 | 112
449 | 470 | 7000 | 112
454 | 469 | 7000 | 89
450 | 470 | 7000 | 118
454 | 471 | 6981 | 104
450 | 471 | 6961 | 103
454 | 471 | 6981 | 112
450 | 472 | 6981 | 91
454 | 472 | 7000 | 101
450 | 472 | 7000 | 110
454 | 473 | 6981 | 110
450 | 473 | 6981 | 93
455 | 471 | 6961 | 91
452 | 473 | 6961 | 91
454 | 473 | 6961 | 97
450 | 472 | 6981 | 104
453 | 474 | 7000 | 106
451 | 473 | 7000 | 110
454 | 474 | 6981 | 103
451 | 473 | 6961 | 101
452 | 475 | 6961 | 85
451 | 472 | 6961 | 99
454 | 473 | 6981 | 99
451 | 474 | 6981 | 97
454 | 475 | 6981 | 101
450 | 475 | 6981 | 101
457 | 476 | 6981 | 95
451 | 475 | 6961 | 99
454 | 477 | 6961 | 89
451 | 475 | 6961 | 97
454 | 476 | 6961 | 104
451 | 476 | 6883 | 101
456 | 476 | 6961 | 103
452 | 475 | 6981 | 103
456 | 474 | 6942 | 97
451 | 476 | 6981 | 97
455 | 476 | 6961 | 101
450 | 478 | 6903 | 99
455 | 476 | 6961 | 118
452 | 476 | 6883 | 101
455 | 474 | 6942 | 89
451 | 476 | 7000 | 97
455 | 477 | 6961 | 106
453 | 476 | 6903 | 95
455 | 477 | 6961 | 87
453 | 476 | 7000 | 95
455 | 477 | 6864 | 106
451 | 475 | 6922 | 101
455 | 477 | 6961 | 116
451 | 477 | 6903 | 93
455 | 477 | 6981 | 104
451 | 477 | 6942 | 104
455 | 477 | 6903 | 108
453 | 477 | 6942 | 97
455 | 477 | 6961 | 110
453 | 477 | 6922 | 91
455 | 475 | 6883 | 99
451 | 478 | 7020 | 104
456 | 476 | 7000 | 110
451 | 477 | 6961 | 93
453 | 480 | 6922 | 104
451 | 478 | 6942 | 104
457 | 478 | 6883 | 114
451 | 477 | 6922 | 101
453 | 478 | 6981 | 116
451 | 477 | 6942 | 101
453 | 480 | 6922 | 99
452 | 478 | 6961 | 99
454 | 476 | 6922 | 89
453 | 478 | 6942 | 103
457 | 478 | 6903 | 91
452 | 478 | 6922 | 106
455 | 477 | 6922 | 85
452 | 478 | 6942 | 104
455 | 479 | 6942 | 83
451 | 478 | 6961 | 79
454 | 480 | 6942 | 99
450 | 479 | 6922 | 104
455 | 479 | 6942 | 95

## Desplazamiento
ciclos | seg | x(t) | h(t) | θ(t) |  |  | θ(t) | H(t)
0.5 | 0.01 | 0.007627869 | 8.684643 | 0.3577743 |  |  | 0.3750702 | 7.841402
1 | 0.02 | 0.007627869 | 8.684643 | 0.3577743 | 0.6 | 4.134535 | 0.3751417 | 7.842302
1.5 | 0.03 | 0.007627869 | 8.684643 | 0.3577743 | 0.6 | 0 | 0.3752058 | 7.843109
2 | 0.04 | 0.007627869 | 8.684643 | 0.3577743 |  |  | 0.3752927 | 7.844202
2.5 | 0.05 | 0.007627869 | 8.684643 | 0.3577743 |  |  | 0.375362 | 7.845078
3 | 0.06 | -0.04237213 | 8.734642 | 0.3614506 |  |  | 0.3754207 | 7.845825
3.5 | 0.07 | 0.007627869 | 8.684643 | 0.3577743 |  |  | 0.3755129 | 7.846983
4 | 0.08 | 0.007627869 | 8.684643 | 0.3577743 |  |  | 0.3754949 | 7.846785
4.5 | 0.09 | -0.04237213 | 8.734642 | 0.3614506 |  |  | 0.375441 | 7.846127
5 | 0.1 | 0.05762787 | 8.634643 | 0.3540554 |  |  | 0.3753342 | 7.844794
5.5 | 0.11 | -0.04237213 | 8.734642 | 0.3614506 |  |  | 0.3751218 | 7.842126
6 | 0.12 | -0.04237213 | 8.734642 | 0.3614506 |  |  | 0.3747863 | 7.837904
6.5 | 0.13 | 0.05762787 | 8.634643 | 0.3540554 |  |  | 0.3744717 | 7.833904
7 | 0.14 | 0.007627869 | 8.684643 | 0.3577743 |  |  | 0.3741395 | 7.829682
7.5 | 0.15 | 0.007627869 | 8.684643 | 0.3577743 |  |  | 0.3738248 | 7.825682
8 | 0.16 | 0.007627869 | 8.684643 | 0.3577743 |  |  | 0.3735437 | 7.822127
8.5 | 0.17 | 0.007627869 | 8.684643 | 0.3577743 |  |  | 0.3732584 | 7.818571
9 | 0.18 | -0.09237213 | 8.784642 | 0.3650851 |  |  | 0.372825 | 7.813238
9.5 | 0.19 | 0.1076279 | 8.584642 | 0.3502932 |  |  | 0.3723171 | 7.807015
10 | 0.2 | 0.007627869 | 8.684643 | 0.3577743 |  |  | 0.3717346 | 7.799905
10.5 | 0.21 | 0.007627869 | 8.684643 | 0.3577743 |  |  | 0.3711689 | 7.793016
11 | 0.22 | 0.1576279 | 8.534642 | 0.3464869 |  |  | 0.3707125 | 7.78746
11.5 | 0.23 | -0.04237213 | 8.734642 | 0.3614506 | 0.6 | 11.0433 | 0.3704918 | 7.784793
12 | 0.24 | 0.007627869 | 8.684643 | 0.3577743 | 0.6 | 0 | 0.3704702 | 7.784571
12.5 | 0.25 | 0.007627869 | 8.684643 | 0.3577743 |  |  | 0.3706844 | 7.787238
13 | 0.26 | 0.007627869 | 8.684643 | 0.3577743 |  |  | 0.3711176 | 7.792571
13.5 | 0.27 | 0.007627869 | 8.684643 | 0.3577743 |  |  | 0.371803 | 7.801015
14 | 0.28 | 0.007627869 | 8.684643 | 0.3577743 |  |  | 0.372667 | 7.811682
14.5 | 0.29 | 0.05762787 | 8.634643 | 0.3540554 |  |  | 0.3736567 | 7.823905
15 | 0.3 | 0.007627869 | 8.684643 | 0.3577743 |  |  | 0.3746632 | 7.836349
15.5 | 0.31 | 0.007627869 | 8.684643 | 0.3577743 |  |  | 0.3755583 | 7.84746
16 | 0.32 | 0.007627869 | 8.684643 | 0.3577743 |  |  | 0.3762361 | 7.855905
16.5 | 0.33 | 0.007627869 | 8.684643 | 0.3577743 |  |  | 0.3766634 | 7.861238
17 | 0.34 | 0.007627869 | 8.684643 | 0.3577743 |  |  | 0.376893 | 7.864127
17.5 | 0.35 | -0.09237213 | 8.784642 | 0.3650851 |  |  | 0.3769621 | 7.865016
18 | 0.36 | 0.007627869 | 8.684643 | 0.3577743 |  |  | 0.3769085 | 7.864348
18.5 | 0.37 | -0.09237213 | 8.784642 | 0.3650851 |  |  | 0.3767322 | 7.862127
19 | 0.38 | 0.007627869 | 8.684643 | 0.3577743 |  |  | 0.3765035 | 7.859238
19.5 | 0.39 | 0.007627869 | 8.684643 | 0.3577743 |  |  | 0.3761875 | 7.855238
20 | 0.4 | -0.04237213 | 8.734642 | 0.3614506 |  |  | 0.3758546 | 7.851016
20.5 | 0.41 | 0.007627869 | 8.684643 | 0.3577743 |  |  | 0.3755747 | 7.84746
21 | 0.42 | -0.09237213 | 8.784642 | 0.3650851 |  |  | 0.3754183 | 7.84546
21.5 | 0.43 | 0.007627869 | 8.684643 | 0.3577743 |  |  | 0.3753499 | 7.844571
22 | 0.44 | 0.007627869 | 8.684643 | 0.3577743 | 0.6 | 0.460848 | 0.3754045 | 7.845238
22.5 | 0.45 | -0.1423721 | 8.834642 | 0.3686784 | 0.6 | 0 | 0.3754217 | 7.84546
23 | 0.46 | 0.007627869 | 8.684643 | 0.3577743 |  |  | 0.3753664 | 7.844793
23.5 | 0.47 | 0.007627869 | 8.684643 | 0.3577743 |  |  | 0.3751857 | 7.84257
24 | 0.48 | -0.09237213 | 8.784642 | 0.3650851 |  |  | 0.3748973 | 7.839015
24.5 | 0.49 | -0.09237213 | 8.784642 | 0.3650851 |  |  | 0.3744486 | 7.833459
25 | 0.5 | 0.007627869 | 8.684643 | 0.3577743 |  |  | 0.3740013 | 7.827905
25.5 | 0.51 | 0.1076279 | 8.584642 | 0.3502932 |  |  | 0.3735552 | 7.822349
26 | 0.52 | 0.007627869 | 8.684643 | 0.3577743 |  |  | 0.3731464 | 7.817238
26.5 | 0.53 | 0.007627869 | 8.684643 | 0.3577743 |  |  | 0.3727195 | 7.811904
27 | 0.54 | -0.04237213 | 8.734642 | 0.3614506 |  |  | 0.372434 | 7.808349
27.5 | 0.55 | 0.007627869 | 8.684643 | 0.3577743 |  |  | 0.3721627 | 7.805016
28 | 0.56 | 0.05762787 | 8.634643 | 0.3540554 |  |  | 0.3719411 | 7.802349
28.5 | 0.57 | 0.007627869 | 8.684643 | 0.3577743 |  |  | 0.3716404 | 7.798794
29 | 0.58 | 0.007627869 | 8.684643 | 0.3577743 |  |  | 0.3713712 | 7.795682
29.5 | 0.59 | 0.05762787 | 8.634643 | 0.3540554 |  |  | 0.3707694 | 7.788571
30 | 0.6 | 0.05762787 | 8.634643 | 0.3540554 |  |  | 0.3699269 | 7.778571
30.5 | 0.61 | 0.05762787 | 8.634643 | 0.3540554 |  |  | 0.3685414 | 7.762127
31 | 0.62 | 0.1076279 | 8.584642 | 0.3502932 |  |  | 0.3667579 | 7.741015
31.5 | 0.63 | 0.1076279 | 8.584642 | 0.3502932 |  |  | 0.3641653 | 7.710571
32 | 0.64 | 0.2076279 | 8.484642 | 0.3426358 |  |  | 0.3609946 | 7.673682
32.5 | 0.65 | 0.1076279 | 8.584642 | 0.3502932 |  |  | 0.3568092 | 7.625682
33 | 0.66 | 0.3076279 | 8.384643 | 0.3347957 |  |  | 0.351833 | 7.56946
33.5 | 0.67 | 0.2576279 | 8.434643 | 0.338739 |  |  | 0.3455728 | 7.499905
34 | 0.68 | 0.5076278 | 8.184643 | 0.3185408 |  |  | 0.3384776 | 7.422349
34.5 | 0.69 | 0.5576279 | 8.134643 | 0.3143521 |  |  | 0.3301619 | 7.333015
35 | 0.7 | 0.8076279 | 7.884643 | 0.2926121 |  |  | 0.3211932 | 7.238348
35.5 | 0.71 | 0.6076279 | 8.084642 | 0.3101117 |  |  | 0.3112944 | 7.135904
36 | 0.72 | 0.8076279 | 7.884643 | 0.2926121 |  |  | 0.3011935 | 7.03346
36.5 | 0.73 | 0.7576278 | 7.934642 | 0.2970697 |  |  | 0.290509 | 6.927461
37 | 0.74 | 1.107628 | 7.584642 | 0.2646324 |  |  | 0.2800082 | 6.825682
37.5 | 0.75 | 1.057628 | 7.634643 | 0.2694484 |  |  | 0.2694481 | 6.725683
38 | 0.76 | 1.407628 | 7.284642 | 0.2343481 |  |  | 0.2595809 | 6.634349
38.5 | 0.77 | 1.207628 | 7.484643 | 0.2548074 |  |  | 0.2499438 | 6.547237
39 | 0.78 | 1.557628 | 7.134643 | 0.2182509 |  |  | 0.2412587 | 6.470571
39.5 | 0.79 | 1.307628 | 7.384643 | 0.2447163 |  |  | 0.2329286 | 6.398793
40 | 0.8 | 1.707628 | 6.984643 | 0.2014623 |  |  | 0.2254058 | 6.335459
40.5 | 0.81 | 1.607628 | 7.084642 | 0.2127337 |  |  | 0.21807 | 6.275015
41 | 0.82 | 1.857628 | 6.834642 | 0.1839368 |  |  | 0.2115753 | 6.222571
41.5 | 0.83 | 1.757628 | 6.934642 | 0.1957047 |  |  | 0.2052385 | 6.172349
42 | 0.84 | 2.007628 | 6.684642 | 0.1656247 |  |  | 0.1996535 | 6.128793
42.5 | 0.85 | 1.807628 | 6.884643 | 0.1898635 |  |  | 0.1942145 | 6.087015
43 | 0.86 | 2.107628 | 6.584642 | 0.1529532 |  |  | 0.1894583 | 6.051016
43.5 | 0.87 | 1.907628 | 6.784642 | 0.1779227 |  |  | 0.1846137 | 6.014793
44 | 0.88 | 2.157628 | 6.534642 | 0.146472 |  |  | 0.1803505 | 5.983237
44.5 | 0.89 | 2.057628 | 6.634643 | 0.1593367 |  |  | 0.176075 | 5.951904
45 | 0.9 | 2.407628 | 6.284642 | 0.112519 |  |  | 0.1723395 | 5.924793
45.5 | 0.91 | 2.157628 | 6.534642 | 0.146472 |  |  | 0.168439 | 5.896793
46 | 0.92 | 2.407628 | 6.284642 | 0.112519 |  |  | 0.1650594 | 5.872793
46.5 | 0.93 | 2.257628 | 6.434642 | 0.1332074 |  |  | 0.1614582 | 5.84746
47 | 0.94 | 2.457628 | 6.234643 | 0.1054017 |  |  | 0.1581105 | 5.824126
47.5 | 0.95 | 2.307628 | 6.384643 | 0.1264193 |  |  | 0.1544455 | 5.798793
48 | 0.96 | 2.557628 | 6.134643 | 0.09081902 |  |  | 0.1511758 | 5.776349
48.5 | 0.97 | 2.407628 | 6.284642 | 0.112519 |  |  | 0.1475903 | 5.751904
49 | 0.98 | 2.607628 | 6.084642 | 0.08334787 |  |  | 0.1443035 | 5.729682
49.5 | 0.99 | 2.357628 | 6.334642 | 0.119524 |  |  | 0.1407504 | 5.705905
50 | 1 | 2.807628 | 5.884643 | 0.05219386 |  |  | 0.1374979 | 5.684349
50.5 | 1.01 | 2.507628 | 6.184642 | 0.09816929 |  |  | 0.133877 | 5.660571
51 | 1.02 | 2.757628 | 5.934642 | 0.06017918 |  |  | 0.1303859 | 5.637904
51.5 | 1.03 | 2.557628 | 6.134643 | 0.09081902 |  |  | 0.1263698 | 5.612127
52 | 1.04 | 2.757628 | 5.934642 | 0.06017918 |  |  | 0.1224539 | 5.587237
52.5 | 1.05 | 2.607628 | 6.084642 | 0.08334787 |  |  | 0.1179314 | 5.558793
53 | 1.06 | 2.707628 | 5.984643 | 0.06803115 |  |  | 0.1134276 | 5.530793
53.5 | 1.07 | 2.607628 | 6.084642 | 0.08334787 |  |  | 0.1085174 | 5.500571
54 | 1.08 | 2.857628 | 5.834642 | 0.0440716 |  |  | 0.1039653 | 5.472794
54.5 | 1.09 | 2.657628 | 6.034642 | 0.07575293 |  |  | 0.09911616 | 5.44346
55 | 1.1 | 2.757628 | 5.934642 | 0.06017918 |  |  | 0.09474574 | 5.417237
55.5 | 1.11 | 2.807628 | 5.884643 | 0.05219386 |  |  | 0.09030683 | 5.390793
56 | 1.12 | 2.907628 | 5.784642 | 0.03580892 |  |  | 0.08651028 | 5.368349
56.5 | 1.13 | 2.707628 | 5.984643 | 0.06803115 |  |  | 0.08265173 | 5.345682
57 | 1.14 | 3.057628 | 5.634643 | 0.01014123 |  |  | 0.07945649 | 5.327015
57.5 | 1.15 | 2.757628 | 5.934642 | 0.06017918 |  |  | 0.07619852 | 5.308126
58 | 1.16 | 2.807628 | 5.884643 | 0.05219386 |  |  | 0.07342684 | 5.292127
58.5 | 1.17 | 2.657628 | 6.034642 | 0.07575293 |  |  | 0.07025222 | 5.273904
59 | 1.18 | 3.007628 | 5.684642 | 0.01884761 |  |  | 0.06736511 | 5.25746
59.5 | 1.19 | 2.807628 | 5.884643 | 0.05219386 |  |  | 0.06397282 | 5.238348
60 | 1.2 | 3.007628 | 5.684642 | 0.01884761 |  |  | 0.06094619 | 5.22146
60.5 | 1.21 | 2.707628 | 5.984643 | 0.06803115 |  |  | 0.0576039 | 5.203015
61 | 1.22 | 3.007628 | 5.684642 | 0.01884761 |  |  | 0.05474932 | 5.18746
61.5 | 1.23 | 2.857628 | 5.834642 | 0.0440716 |  |  | 0.05152985 | 5.170127
62 | 1.24 | 3.057628 | 5.634643 | 0.01014123 |  |  | 0.04889075 | 5.156126
62.5 | 1.25 | 2.957628 | 5.734643 | 0.02740225 |  |  | 0.04586454 | 5.140127
63 | 1.26 | 3.057628 | 5.634643 | 0.01014123 |  |  | 0.04331469 | 5.126793
63.5 | 1.27 | 3.007628 | 5.684642 | 0.01884761 |  |  | 0.04062997 | 5.112793
64 | 1.28 | 3.057628 | 5.634643 | 0.01014123 |  |  | 0.03883446 | 5.10346
64.5 | 1.29 | 2.907628 | 5.784642 | 0.03580892 |  |  | 0.03675676 | 5.092571
65 | 1.3 | 3.107628 | 5.584642 | 0.001278867 |  |  | 0.03531114 | 5.085015
65.5 | 1.31 | 2.907628 | 5.784642 | 0.03580892 |  |  | 0.03339178 | 5.075016
66 | 1.32 | 3.007628 | 5.684642 | 0.01884761 |  |  | 0.0317597 | 5.066571
66.5 | 1.33 | 2.857628 | 5.834642 | 0.0440716 |  |  | 0.02929821 | 5.053904
67 | 1.34 | 3.107628 | 5.584642 | 0.001278867 |  |  | 0.02715813 | 5.043015
67.5 | 1.35 | 2.907628 | 5.784642 | 0.03580892 |  |  | 0.02436356 | 5.028793
68 | 1.36 | 3.157628 | 5.534642 | -0.007743621 |  |  | 0.02205201 | 5.017016
68.5 | 1.37 | 2.957628 | 5.734643 | 0.02740225 |  |  | 0.0191424 | 5.002126
69 | 1.38 | 3.107628 | 5.584642 | 0.001278867 |  |  | 0.01676469 | 4.989904
69.5 | 1.39 | 2.907628 | 5.784642 | 0.03580892 |  |  | 0.01395953 | 4.97546
70 | 1.4 | 3.157628 | 5.534642 | -0.007743621 |  |  | 0.0118607 | 4.964571
70.5 | 1.41 | 3.007628 | 5.684642 | 0.01884761 |  |  | 0.009501089 | 4.952348
71 | 1.42 | 3.157628 | 5.534642 | -0.007743621 |  |  | 0.00793357 | 4.944127
71.5 | 1.43 | 2.907628 | 5.784642 | 0.03580892 |  |  | 0.00622406 | 4.935237
72 | 1.44 | 3.157628 | 5.534642 | -0.007743621 |  |  | 0.005396735 | 4.930793
72.5 | 1.45 | 2.957628 | 5.734643 | 0.02740225 |  |  | 0.004197815 | 4.924571
73 | 1.46 | 3.157628 | 5.534642 | -0.007743621 |  |  | 0.0035993 | 4.92146
73.5 | 1.47 | 2.957628 | 5.734643 | 0.02740225 |  |  | 0.002758215 | 4.917238
74 | 1.48 | 3.157628 | 5.534642 | -0.007743621 |  |  | 0.002359803 | 4.915238
74.5 | 1.49 | 2.957628 | 5.734643 | 0.02740225 |  |  | 0.001370327 | 4.910349
75 | 1.5 | 3.157628 | 5.534642 | -0.007743621 |  |  | 0.000966048 | 4.908349
75.5 | 1.51 | 2.957628 | 5.734643 | 0.02740225 |  |  | 0.0002782706 | 4.9
76 | 1.52 | 3.157628 | 5.534642 | -0.007743621 |  |  | 0 | 4.9
76.5 | 1.53 | 2.957628 | 5.734643 | 0.02740225 |  |  | 0 | 4.9
77 | 1.54 | 3.207628 | 5.484643 | -0.01693053 |  |  | 0 | 4.9
77.5 | 1.55 | 3.057628 | 5.634643 | 0.01014123 |  |  | 0 | 4.9
78 | 1.56 | 3.157628 | 5.534642 | -0.007743621 |  |  | 0 | 4.9
78.5 | 1.57 | 2.957628 | 5.734643 | 0.02740225 |  |  | 0 | 4.9
79 | 1.58 | 3.107628 | 5.584642 | 0.001278867 |  |  | 0 | 4.9
79.5 | 1.59 | 3.007628 | 5.684642 | 0.01884761 |  |  | 0 | 4.9
80 | 1.6 | 3.157628 | 5.534642 | -0.007743621 |  |  | 0 | 4.9
80.5 | 1.61 | 3.007628 | 5.684642 | 0.01884761
81 | 1.62 | 3.057628 | 5.634643 | 0.01014123
81.5 | 1.63 | 3.007628 | 5.684642 | 0.01884761
82 | 1.64 | 3.157628 | 5.534642 | -0.007743621
82.5 | 1.65 | 3.007628 | 5.684642 | 0.01884761
83 | 1.66 | 3.157628 | 5.534642 | -0.007743621
83.5 | 1.67 | 2.957628 | 5.734643 | 0.02740225
84 | 1.68 | 3.307628 | 5.384643 | -0.03581627
84.5 | 1.69 | 3.007628 | 5.684642 | 0.01884761
85 | 1.7 | 3.157628 | 5.534642 | -0.007743621
85.5 | 1.71 | 3.007628 | 5.684642 | 0.01884761
86 | 1.72 | 3.157628 | 5.534642 | -0.007743621
86.5 | 1.73 | 3.007628 | 5.684642 | 0.01884761
87 | 1.74 | 3.257628 | 5.434642 | -0.02628656
87.5 | 1.75 | 3.057628 | 5.634643 | 0.01014123
88 | 1.76 | 3.257628 | 5.434642 | -0.02628656
88.5 | 1.77 | 3.007628 | 5.684642 | 0.01884761
89 | 1.78 | 3.207628 | 5.484643 | -0.01693053
89.5 | 1.79 | 2.957628 | 5.734643 | 0.02740225
90 | 1.8 | 3.207628 | 5.484643 | -0.01693053
90.5 | 1.81 | 3.057628 | 5.634643 | 0.01014123
91 | 1.82 | 3.207628 | 5.484643 | -0.01693053
91.5 | 1.83 | 3.007628 | 5.684642 | 0.01884761
92 | 1.84 | 3.207628 | 5.484643 | -0.01693053
92.5 | 1.85 | 3.107628 | 5.584642 | 0.001278867
93 | 1.86 | 3.207628 | 5.484643 | -0.01693053
93.5 | 1.87 | 3.107628 | 5.584642 | 0.001278867
94 | 1.88 | 3.207628 | 5.484643 | -0.01693053
94.5 | 1.89 | 3.007628 | 5.684642 | 0.01884761
95 | 1.9 | 3.207628 | 5.484643 | -0.01693053
95.5 | 1.91 | 3.007628 | 5.684642 | 0.01884761
96 | 1.92 | 3.207628 | 5.484643 | -0.01693053
96.5 | 1.93 | 3.007628 | 5.684642 | 0.01884761
97 | 1.94 | 3.207628 | 5.484643 | -0.01693053
97.5 | 1.95 | 3.107628 | 5.584642 | 0.001278867
98 | 1.96 | 3.207628 | 5.484643 | -0.01693053
98.5 | 1.97 | 3.107628 | 5.584642 | 0.001278867
99 | 1.98 | 3.207628 | 5.484643 | -0.01693053
99.5 | 1.99 | 3.007628 | 5.684642 | 0.01884761
100 | 2 | 3.257628 | 5.434642 | -0.02628656
100.5 | 2.01 | 3.007628 | 5.684642 | 0.01884761
101 | 2.02 | 3.107628 | 5.584642 | 0.001278867
101.5 | 2.03 | 3.007628 | 5.684642 | 0.01884761
102 | 2.04 | 3.307628 | 5.384643 | -0.03581627
102.5 | 2.05 | 3.007628 | 5.684642 | 0.01884761
103 | 2.06 | 3.107628 | 5.584642 | 0.001278867
103.5 | 2.07 | 3.007628 | 5.684642 | 0.01884761
104 | 2.08 | 3.107628 | 5.584642 | 0.001278867
104.5 | 2.09 | 3.057628 | 5.634643 | 0.01014123
105 | 2.1 | 3.157628 | 5.534642 | -0.007743621
105.5 | 2.11 | 3.107628 | 5.584642 | 0.001278867
106 | 2.12 | 3.307628 | 5.384643 | -0.03581627
106.5 | 2.13 | 3.057628 | 5.634643 | 0.01014123
107 | 2.14 | 3.207628 | 5.484643 | -0.01693053
107.5 | 2.15 | 3.057628 | 5.634643 | 0.01014123
108 | 2.16 | 3.207628 | 5.484643 | -0.01693053
108.5 | 2.17 | 3.007628 | 5.684642 | 0.01884761
109 | 2.18 | 3.157628 | 5.534642 | -0.007743621
109.5 | 2.19 | 2.957628 | 5.734643 | 0.02740225
110 | 2.2 | 3.207628 | 5.484643 | -0.01693053
110.5 | 2.21
111 | 2.22
111.5 | 2.23
112 | 2.24
112.5 | 2.25
113 | 2.26
113.5 | 2.27
114 | 2.28
114.5 | 2.29
115 | 2.3
115.5 | 2.31
116 | 2.32
116.5 | 2.33
117 | 2.34
117.5 | 2.35
118 | 2.36
118.5 | 2.37
119 | 2.38
119.5 | 2.39
120 | 2.4
120.5 | 2.41
121 | 2.42
121.5 | 2.43
122 | 2.44
122.5 | 2.45
123 | 2.46
123.5 | 2.47
124 | 2.48
124.5 | 2.49
125 | 2.5

## Fuerza
ciclos | seg | Fuerza | Presión
0.5 | 0.01 | 9.33912 | 83.96963 | 0.6 | 11.772
1 | 0.02 | 9.33912 | 83.96963 | 0.6 | 0
1.5 | 0.03 | 9.29988 | 83.61681
2 | 0.04 | 9.33912 | 83.96963
2.5 | 0.05 | 9.33912 | 83.96963
3 | 0.06 | 9.29988 | 83.61681
3.5 | 0.07 | 9.33912 | 83.96963
4 | 0.08 | 9.3195 | 83.79322
4.5 | 0.09 | 9.37836 | 84.32244
5 | 0.1 | 9.33912 | 83.96963
5.5 | 0.11 | 9.33912 | 83.96963
6 | 0.12 | 9.33912 | 83.96963
6.5 | 0.13 | 9.33912 | 83.96963
7 | 0.14 | 9.33912 | 83.96963
7.5 | 0.15 | 9.29988 | 83.61681
8 | 0.16 | 9.3195 | 83.79322
8.5 | 0.17 | 9.3195 | 83.79322 | 0.6 | 105.8441
9 | 0.18 | 9.35874 | 84.14603 | 0.6 | 0
9.5 | 0.19 | 9.35874 | 84.14603
10 | 0.2 | 9.33912 | 83.96963
10.5 | 0.21 | 9.3195 | 83.79322
11 | 0.22 | 9.33912 | 83.96963
11.5 | 0.23 | 9.35874 | 84.14603
12 | 0.24 | 9.3195 | 83.79322
12.5 | 0.25 | 9.33912 | 83.96963
13 | 0.26 | 9.33912 | 83.96963
13.5 | 0.27 | 9.33912 | 83.96963
14 | 0.28 | 9.29988 | 83.61681
14.5 | 0.29 | 9.33912 | 83.96963
15 | 0.3 | 9.3195 | 83.79322
15.5 | 0.31 | 9.33912 | 83.96963
16 | 0.32 | 9.33912 | 83.96963
16.5 | 0.33 | 9.33912 | 83.96963
17 | 0.34 | 9.33912 | 83.96963
17.5 | 0.35 | 9.37836 | 84.32244
18 | 0.36 | 9.33912 | 83.96963
18.5 | 0.37 | 9.35874 | 84.14603
19 | 0.38 | 9.33912 | 83.96963
19.5 | 0.39 | 9.33912 | 83.96963
20 | 0.4 | 9.35874 | 84.14603
20.5 | 0.41 | 9.33912 | 83.96963
21 | 0.42 | 9.35874 | 84.14603
21.5 | 0.43 | 9.3195 | 83.79322
22 | 0.44 | 9.33912 | 83.96963
22.5 | 0.45 | 9.35874 | 84.14603
23 | 0.46 | 9.35874 | 84.14603
23.5 | 0.47 | 9.35874 | 84.14603
24 | 0.48 | 9.37836 | 84.32244
24.5 | 0.49 | 9.35874 | 84.14603
25 | 0.5 | 9.33912 | 83.96963
25.5 | 0.51 | 9.33912 | 83.96963
26 | 0.52 | 9.33912 | 83.96963
26.5 | 0.53 | 9.3195 | 83.79322
27 | 0.54 | 9.39798 | 84.49885
27.5 | 0.55 | 9.33912 | 83.96963
28 | 0.56 | 9.33912 | 83.96963
28.5 | 0.57 | 9.3195 | 83.79322
29 | 0.58 | 9.35874 | 84.14603
29.5 | 0.59 | 9.3195 | 83.79322
30 | 0.6 | 9.33912 | 83.96963
30.5 | 0.61 | 9.29988 | 83.61681
31 | 0.62 | 9.33912 | 83.96963
31.5 | 0.63 | 9.39798 | 84.49885
32 | 0.64 | 9.33912 | 83.96963
32.5 | 0.65 | 9.39798 | 84.49885
33 | 0.66 | 9.28026 | 83.44041
33.5 | 0.67 | 9.3195 | 83.79322
34 | 0.68 | 9.29988 | 83.61681
34.5 | 0.69 | 9.3195 | 83.79322
35 | 0.7 | 9.29988 | 83.61681
35.5 | 0.71 | 9.29988 | 83.61681
36 | 0.72 | 9.29988 | 83.61681
36.5 | 0.73 | 9.26064 | 83.264
37 | 0.74 | 9.28026 | 83.44041
37.5 | 0.75 | 9.26064 | 83.264
38 | 0.76 | 9.24102 | 83.08759
38.5 | 0.77 | 9.24102 | 83.08759
39 | 0.78 | 9.2214 | 82.91119
39.5 | 0.79 | 9.24102 | 83.08759
40 | 0.8 | 9.20178 | 82.73478
40.5 | 0.81 | 9.2214 | 82.91119
41 | 0.82 | 9.18216 | 82.55838
41.5 | 0.83 | 9.16254 | 82.38197
42 | 0.84 | 9.1233 | 82.02915
42.5 | 0.85 | 9.1233 | 82.02915
43 | 0.86 | 9.1233 | 82.02915
43.5 | 0.87 | 9.10368 | 81.85275
44 | 0.88 | 9.10368 | 81.85275
44.5 | 0.89 | 9.10368 | 81.85275
45 | 0.9 | 9.06444 | 81.49993
45.5 | 0.91 | 9.06444 | 81.49993
46 | 0.92 | 9.06444 | 81.49993
46.5 | 0.93 | 9.06444 | 81.49993
47 | 0.94 | 9.0252 | 81.14712
47.5 | 0.95 | 9.04482 | 81.32352
48 | 0.96 | 9.00558 | 80.97071
48.5 | 0.97 | 9.00558 | 80.97071
49 | 0.98 | 9.0252 | 81.14712
49.5 | 0.99 | 9.06444 | 81.49993
50 | 1 | 9.0252 | 81.14712
50.5 | 1.01 | 9.0252 | 81.14712
51 | 1.02 | 9.0252 | 81.14712
51.5 | 1.03 | 8.96634 | 80.6179
52 | 1.04 | 8.96634 | 80.6179
52.5 | 1.05 | 9.0252 | 81.14712
53 | 1.06 | 9.06444 | 81.49993
53.5 | 1.07 | 9.0252 | 81.14712
54 | 1.08 | 9.04482 | 81.32352
54.5 | 1.09 | 9.0252 | 81.14712
55 | 1.1 | 9.06444 | 81.49993
55.5 | 1.11 | 9.04482 | 81.32352
56 | 1.12 | 9.04482 | 81.32352
56.5 | 1.13 | 9.10368 | 81.85275
57 | 1.14 | 9.0252 | 81.14712
57.5 | 1.15 | 9.04482 | 81.32352
58 | 1.16 | 9.1233 | 82.02915
58.5 | 1.17 | 9.10368 | 81.85275
59 | 1.18 | 9.04482 | 81.32352
59.5 | 1.19 | 9.08406 | 81.67634
60 | 1.2 | 9.08406 | 81.67634
60.5 | 1.21 | 9.1233 | 82.02915
61 | 1.22 | 9.08406 | 81.67634
61.5 | 1.23 | 9.10368 | 81.85275
62 | 1.24 | 9.10368 | 81.85275
62.5 | 1.25 | 9.1233 | 82.02915
63 | 1.26 | 9.10368 | 81.85275
63.5 | 1.27 | 9.1233 | 82.02915
64 | 1.28 | 9.1233 | 82.02915
64.5 | 1.29 | 9.1233 | 82.02915
65 | 1.3 | 9.16254 | 82.38197
65.5 | 1.31 | 9.14292 | 82.20556
66 | 1.32 | 9.20178 | 82.73478
66.5 | 1.33 | 9.20178 | 82.73478
67 | 1.34 | 9.16254 | 82.38197
67.5 | 1.35 | 9.18216 | 82.55838
68 | 1.36 | 9.16254 | 82.38197
68.5 | 1.37 | 9.16254 | 82.38197
69 | 1.38 | 9.18216 | 82.55838
69.5 | 1.39 | 9.20178 | 82.73478
70 | 1.4 | 9.18216 | 82.55838
70.5 | 1.41 | 9.2214 | 82.91119
71 | 1.42 | 9.2214 | 82.91119
71.5 | 1.43 | 9.2214 | 82.91119
72 | 1.44 | 9.20178 | 82.73478
72.5 | 1.45 | 9.2214 | 82.91119
73 | 1.46 | 9.24102 | 83.08759
73.5 | 1.47 | 9.24102 | 83.08759
74 | 1.48 | 9.24102 | 83.08759
74.5 | 1.49 | 9.26064 | 83.264
75 | 1.5 | 9.26064 | 83.264
75.5 | 1.51 | 9.26064 | 83.264
76 | 1.52 | 9.28026 | 83.44041
76.5 | 1.53 | 9.28026 | 83.44041
77 | 1.54 | 9.24102 | 83.08759
77.5 | 1.55 | 9.28026 | 83.44041
78 | 1.56 | 9.28026 | 83.44041
78.5 | 1.57 | 9.26064 | 83.264
79 | 1.58 | 9.29988 | 83.61681
79.5 | 1.59 | 9.28026 | 83.44041
80 | 1.6 | 9.29988 | 83.61681
80.5 | 1.61 | 9.28026 | 83.44041
81 | 1.62 | 9.3195 | 83.79322
81.5 | 1.63 | 9.26064 | 83.264
82 | 1.64 | 9.28026 | 83.44041
82.5 | 1.65 | 9.29988 | 83.61681
83 | 1.66 | 9.3195 | 83.79322
83.5 | 1.67 | 9.3195 | 83.79322
84 | 1.68 | 9.33912 | 83.96963
84.5 | 1.69 | 9.3195 | 83.79322
85 | 1.7 | 9.35874 | 84.14603
85.5 | 1.71 | 9.3195 | 83.79322
86 | 1.72 | 9.33912 | 83.96963
86.5 | 1.73 | 9.33912 | 83.96963
87 | 1.74 | 9.33912 | 83.96963
87.5 | 1.75 | 9.3195 | 83.79322
88 | 1.76 | 9.29988 | 83.61681
88.5 | 1.77 | 9.33912 | 83.96963
89 | 1.78 | 9.33912 | 83.96963
89.5 | 1.79 | 9.37836 | 84.32244
90 | 1.8 | 9.33912 | 83.96963
90.5 | 1.81 | 9.33912 | 83.96963
91 | 1.82 | 9.29988 | 83.61681
91.5 | 1.83 | 9.33912 | 83.96963
92 | 1.84 | 9.35874 | 84.14603
92.5 | 1.85 | 9.33912 | 83.96963
93 | 1.86 | 9.35874 | 84.14603
93.5 | 1.87 | 9.33912 | 83.96963
94 | 1.88 | 9.35874 | 84.14603
94.5 | 1.89 | 9.3195 | 83.79322
95 | 1.9 | 9.35874 | 84.14603
95.5 | 1.91 | 9.35874 | 84.14603
96 | 1.92 | 9.35874 | 84.14603
96.5 | 1.93 | 9.35874 | 84.14603
97 | 1.94 | 9.35874 | 84.14603
97.5 | 1.95 | 9.35874 | 84.14603
98 | 1.96 | 9.35874 | 84.14603
98.5 | 1.97 | 9.35874 | 84.14603
99 | 1.98 | 9.3195 | 83.79322
99.5 | 1.99 | 9.37836 | 84.32244
100 | 2 | 9.33912 | 83.96963
100.5 | 2.01 | 9.35874 | 84.14603
101 | 2.02 | 9.4176 | 84.67525
101.5 | 2.03 | 9.37836 | 84.32244
102 | 2.04 | 9.37836 | 84.32244
102.5 | 2.05 | 9.35874 | 84.14603
103 | 2.06 | 9.37836 | 84.32244
103.5 | 2.07 | 9.35874 | 84.14603
104 | 2.08 | 9.4176 | 84.67525
104.5 | 2.09 | 9.37836 | 84.32244
105 | 2.1 | 9.33912 | 83.96963
105.5 | 2.11 | 9.37836 | 84.32244
106 | 2.12 | 9.37836 | 84.32244
106.5 | 2.13 | 9.37836 | 84.32244
107 | 2.14 | 9.35874 | 84.14603
107.5 | 2.15 | 9.37836 | 84.32244
108 | 2.16 | 9.39798 | 84.49885
108.5 | 2.17 | 9.37836 | 84.32244
109 | 2.18 | 9.4176 | 84.67525
109.5 | 2.19 | 9.39798 | 84.49885
110 | 2.2 | 9.39798 | 84.49885
110.5 | 2.21
111 | 2.22
111.5 | 2.23
112 | 2.24
112.5 | 2.25
113 | 2.26
113.5 | 2.27
114 | 2.28
114.5 | 2.29
115 | 2.3
115.5 | 2.31
116 | 2.32
116.5 | 2.33
117 | 2.34
117.5 | 2.35
118 | 2.36
118.5 | 2.37
119 | 2.38
119.5 | 2.39
120 | 2.4
120.5 | 2.41
121 | 2.42
121.5 | 2.43
122 | 2.44
122.5 | 2.45
123 | 2.46
123.5 | 2.47
124 | 2.48
124.5 | 2.49
125 | 2.5

## Resistencia
ciclos | seg | Intensidad | Tensión | Resistencia | Potencia | Energía
0.5 | 0.01 | 0 | 0.4888135 |  |  |  | 0.6 | 9.11625
1 | 0.02 | 0 | 0.03881355 |  |  |  | 0.6 | 0 | La línea vertical roja señala el fin del precalentamiento
1.5 | 0.03 | 0 | 0.03881355 |  |  |  | 0.7 | 9.11625
2 | 0.04 | 0 | -0.02118645 |  |  |  | 0.7 | 0
2.5 | 0.05 | 0 | 0.01881355
3 | 0.06 | 0 | 0.01881355
3.5 | 0.07 | 0 | -0.02118645
4 | 0.08 | 0 | -0.03118645
4.5 | 0.09 | 0 | -0.03118645
5 | 0.1 | 0 | 0.01881355
5.5 | 0.11 | 0 | -0.03118645
6 | 0.12 | 0 | 0.01881355
6.5 | 0.13 | 0 | 0.03881355
7 | 0.14 | 0 | -0.02118645
7.5 | 0.15 | 0 | -0.03118645
8 | 0.16 | 0 | 0.03881355
8.5 | 0.17 | 0 | -0.07118645
9 | 0.18 | 0 | 0.01881355 |  |  |  | 0.6 | 1.773366
9.5 | 0.19 | 0 | 0.03881355 |  |  |  | 0.6 | 0
10 | 0.2 | 0 | 0.03881355
10.5 | 0.21 | 0 | 0.01881355
11 | 0.22 | 0 | -0.05118645
11.5 | 0.23 | 0 | 0.03881355
12 | 0.24 | 0 | 0.03881355
12.5 | 0.25 | 0 | 0.01881355
13 | 0.26 | 0 | -0.03118645
13.5 | 0.27 | 0 | 0.03881355
14 | 0.28 | 0 | -0.05118645
14.5 | 0.29 | 0 | -0.02118645
15 | 0.3 | 0 | 0.05881355
15.5 | 0.31 | 0 | -0.03118645
16 | 0.32 | 0 | 0.09881356
16.5 | 0.33 | 0 | -0.03118645 |  |  |  | 0.6 | 0.3918939
17 | 0.34 | 0 | -0.02118645 |  |  |  | 0.6 | 0
17.5 | 0.35 | 0 | -0.001186447
18 | 0.36 | 0 | 0.03881355
18.5 | 0.37 | 0 | -0.001186447
19 | 0.38 | 0 | -0.02118645
19.5 | 0.39 | 0 | 0.07881355
20 | 0.4 | 0 | -0.001186447
20.5 | 0.41 | 0 | -0.001186447
21 | 0.42 | 0 | -0.03118645
21.5 | 0.43 | 0 | 0.01881355
22 | 0.44 | 0 | -0.02118645
22.5 | 0.45 | 0 | -0.02118645
23 | 0.46 | 0 | -0.03118645
23.5 | 0.47 | 0 | 0.05881355
24 | 0.48 | 0 | -0.001186447
24.5 | 0.49 | 0 | -0.07118645 |  |  |  | 0.6 | 12.20334
25 | 0.5 | 0 | -0.09118645 |  |  |  | 0.6 | 0
25.5 | 0.51 | 0 | 0.03881355
26 | 0.52 | 0 | -0.001186447
26.5 | 0.53 | 0 | -0.03118645
27 | 0.54 | 0 | -0.02118645
27.5 | 0.55 | 0 | -0.001186447
28 | 0.56 | 0 | 0.03881355
28.5 | 0.57 | 0 | -0.02118645
29 | 0.58 | 0 | -0.02118645
29.5 | 0.59 | 0 | 0.03881355
30 | 0.6 | 0 | -0.02118645
30.5 | 0.61 | 0 | -0.001186447
31 | 0.62 | 4.27 | -0.001290532 | -0.0003022324 | -0.005510572 | -5.510572e-05
31.5 | 0.63 | 4.173 | 1.008712 | 0.2417234 | 4.209354 | 0.04203844
32 | 0.64 | 4.231 | 1.27871 | 0.3022242 | 5.410224 | 0.09614068
32.5 | 0.65 | 4.27 | 1.338709 | 0.3135151 | 5.71629 | 0.1533036
33 | 0.66 | 4.504 | 1.338704 | 0.2972255 | 6.029522 | 0.2135988
33.5 | 0.67 | 4.699 | 1.358699 | 0.2891464 | 6.384526 | 0.2774441
34 | 0.68 | 4.953 | 1.418693 | 0.286431 | 7.026786 | 0.3477119
34.5 | 0.69 | 5.07 | 1.33869 | 0.2640414 | 6.787158 | 0.4155835
35 | 0.7 | 5.265 | 1.218685 | 0.2314692 | 6.416377 | 0.4797473
35.5 | 0.71 | 5.265 | 1.318685 | 0.2504625 | 6.942877 | 0.549176
36 | 0.72 | 5.343 | 0.9886833 | 0.1850427 | 5.282535 | 0.6020014
36.5 | 0.73 | 5.908 | 1.27867 | 0.2164302 | 7.55438 | 0.6775452
37 | 0.74 | 6.006 | 1.178667 | 0.1962483 | 7.079075 | 0.748336
37.5 | 0.75 | 6.181 | 1.298663 | 0.2101056 | 8.027036 | 0.8286063
38 | 0.76 | 6.981 | 1.338643 | 0.1917553 | 9.34507 | 0.922057
38.5 | 0.77 | 7.293 | 1.338636 | 0.1835508 | 9.762671 | 1.019684
39 | 0.78 | 7.293 | 1.068636 | 0.146529 | 7.793561 | 1.097619
39.5 | 0.79 | 7.254 | 1.298637 | 0.1790235 | 9.420312 | 1.191822
40 | 0.8 | 7.137 | 1.29864 | 0.1819587 | 9.268392 | 1.284506
40.5 | 0.81 | 7.137 | 1.31864 | 0.184761 | 9.411131 | 1.378618
41 | 0.82 | 7.137 | 0.9686396 | 0.1357208 | 6.91318 | 1.447749
41.5 | 0.83 | 7.137 | 1.06864 | 0.1497323 | 7.626881 | 1.524018
42 | 0.84 | 7.098 | 1.068641 | 0.1505552 | 7.585211 | 1.59987
42.5 | 0.85 | 7.078 | 1.218641 | 0.1721731 | 8.625542 | 1.686126
43 | 0.86 | 7.02 | 1.218642 | 0.1735958 | 8.554871 | 1.771675
43.5 | 0.87 | 7.02 | 0.9686424 | 0.1379832 | 6.79987 | 1.839673
44 | 0.88 | 7.059 | 1.128641 | 0.1598869 | 7.96708 | 1.919344
44.5 | 0.89 | 7.059 | 0.9886415 | 0.140054 | 6.97882 | 1.989132
45 | 0.9 | 7.039 | 1.088642 | 0.1546586 | 7.662951 | 2.065762
45.5 | 0.91 | 7.02 | 1.048643 | 0.1493793 | 7.36147 | 2.139376
46 | 0.92 | 7.039 | 0.9086419 | 0.1290868 | 6.395931 | 2.203336
46.5 | 0.93 | 7.039 | 1.178642 | 0.1674445 | 8.296461 | 2.2863
47 | 0.94 | 7.059 | 0.8886415 | 0.1258877 | 6.27292 | 2.34903
47.5 | 0.95 | 7.059 | 0.8886415 | 0.1258877 | 6.27292 | 2.411759
48 | 0.96 | 7.039 | 0.948642 | 0.1347694 | 6.677491 | 2.478534
48.5 | 0.97 | 7.039 | 0.948642 | 0.1347694 | 6.677491 | 2.545308
49 | 0.98 | 7.039 | 1.048642 | 0.148976 | 7.381392 | 2.619122
49.5 | 0.99 | 7.039 | 1.048642 | 0.148976 | 7.381392 | 2.692936
50 | 1 | 7.039 | 0.988642 | 0.140452 | 6.959051 | 2.762527
50.5 | 1.01 | 7.039 | 1.028642 | 0.1461347 | 7.240612 | 2.834933
51 | 1.02 | 7.059 | 0.8886415 | 0.1258877 | 6.27292 | 2.897662
51.5 | 1.03 | 7 | 0.9486429 | 0.1355204 | 6.640501 | 2.964067
52 | 1.04 | 6.981 | 0.7386434 | 0.1058077 | 5.15647 | 3.015632
52.5 | 1.05 | 7.059 | 0.9686415 | 0.1372208 | 6.83764 | 3.084008
53 | 1.06 | 7.02 | 1.108642 | 0.1579263 | 7.78267 | 3.161835
53.5 | 1.07 | 7.059 | 0.9086415 | 0.128721 | 6.4141 | 3.225976
54 | 1.08 | 7.059 | 0.8386415 | 0.1188046 | 5.91997 | 3.285176
54.5 | 1.09 | 7 | 0.9286429 | 0.1326633 | 6.500501 | 3.350181
55 | 1.1 | 7.02 | 0.8386424 | 0.1194647 | 5.88727 | 3.409053
55.5 | 1.11 | 7.039 | 0.9086419 | 0.1290868 | 6.395931 | 3.473013
56 | 1.12 | 7.059 | 0.9886415 | 0.140054 | 6.97882 | 3.542801
56.5 | 1.13 | 7.039 | 1.028642 | 0.1461347 | 7.240612 | 3.615207
57 | 1.14 | 6.981 | 0.7786434 | 0.1115375 | 5.435709 | 3.669564
57.5 | 1.15 | 7.02 | 0.7986425 | 0.1137667 | 5.60647 | 3.725629
58 | 1.16 | 6.981 | 0.7786434 | 0.1115375 | 5.435709 | 3.779986
58.5 | 1.17 | 7 | 0.8386429 | 0.1198061 | 5.8705 | 3.838691
59 | 1.18 | 7 | 0.8486429 | 0.1212347 | 5.9405 | 3.898096
59.5 | 1.19 | 7.039 | 0.948642 | 0.1347694 | 6.677491 | 3.964871
60 | 1.2 | 7.039 | 0.818642 | 0.1163009 | 5.762421 | 4.022495
60.5 | 1.21 | 7.02 | 0.9486424 | 0.1351342 | 6.65947 | 4.089089
61 | 1.22 | 7 | 0.7386429 | 0.1055204 | 5.170501 | 4.140794
61.5 | 1.23 | 7 | 0.9286429 | 0.1326633 | 6.500501 | 4.205799
62 | 1.24 | 6.981 | 1.088643 | 0.1559438 | 7.59982 | 4.281797
62.5 | 1.25 | 6.981 | 0.8186434 | 0.1172674 | 5.71495 | 4.338947
63 | 1.26 | 7 | 1.008643 | 0.1440918 | 7.0605 | 4.409552
63.5 | 1.27 | 7.02 | 0.7986425 | 0.1137667 | 5.60647 | 4.465616
64 | 1.28 | 7.02 | 0.8186424 | 0.1166157 | 5.74687 | 4.523085
64.5 | 1.29 | 7.02 | 0.8486424 | 0.1208892 | 5.957469 | 4.58266
65 | 1.3 | 7 | 0.7386429 | 0.1055204 | 5.170501 | 4.634365
65.5 | 1.31 | 6.981 | 0.7386434 | 0.1058077 | 5.15647 | 4.685929
66 | 1.32 | 6.981 | 0.8686434 | 0.1244297 | 6.064 | 4.746569
66.5 | 1.33 | 6.981 | 0.7586434 | 0.1086726 | 5.29609 | 4.79953
67 | 1.34 | 7 | 1.048643 | 0.1498061 | 7.340501 | 4.872935
67.5 | 1.35 | 7.02 | 0.9486424 | 0.1351342 | 6.65947 | 4.939529
68 | 1.36 | 7.02 | 0.6586424 | 0.09382371 | 4.62367 | 4.985766
68.5 | 1.37 | 7.02 | 0.7986425 | 0.1137667 | 5.60647 | 5.041831
69 | 1.38 | 7 | 0.8486429 | 0.1212347 | 5.9405 | 5.101235
69.5 | 1.39 | 6.961 | 0.8186439 | 0.1176043 | 5.69858 | 5.158221
70 | 1.4 | 6.981 | 0.8186434 | 0.1172674 | 5.71495 | 5.215371
70.5 | 1.41 | 6.981 | 0.9486434 | 0.1358893 | 6.622479 | 5.281595
71 | 1.42 | 7 | 0.9286429 | 0.1326633 | 6.500501 | 5.3466
71.5 | 1.43 | 7 | 0.9286429 | 0.1326633 | 6.500501 | 5.411605
72 | 1.44 | 7 | 0.6986429 | 0.09980613 | 4.890501 | 5.46051
72.5 | 1.45 | 7 | 0.9886429 | 0.1412347 | 6.920501 | 5.529715
73 | 1.46 | 6.981 | 0.8486434 | 0.1215647 | 5.924379 | 5.588958
73.5 | 1.47 | 6.961 | 0.8386438 | 0.1204775 | 5.8378 | 5.647336
74 | 1.48 | 6.981 | 0.9286434 | 0.1330244 | 6.48286 | 5.712165
74.5 | 1.49 | 6.981 | 0.7186434 | 0.1029428 | 5.01685 | 5.762333
75 | 1.5 | 7 | 0.8186429 | 0.116949 | 5.7305 | 5.819638
75.5 | 1.51 | 7 | 0.9086429 | 0.1298061 | 6.3605 | 5.883243
76 | 1.52 | 6.981 | 0.9086434 | 0.1301595 | 6.343239 | 5.946675
76.5 | 1.53 | 6.981 | 0.7386434 | 0.1058077 | 5.15647 | 5.99824
77 | 1.54 | 6.961 | 0.7186438 | 0.1032386 | 5.00248 | 6.048265
77.5 | 1.55 | 6.961 | 0.7186438 | 0.1032386 | 5.00248 | 6.09829
78 | 1.56 | 6.961 | 0.7786438 | 0.111858 | 5.42014 | 6.152492
78.5 | 1.57 | 6.981 | 0.8486434 | 0.1215647 | 5.924379 | 6.211735
79 | 1.58 | 7 | 0.8686429 | 0.1240918 | 6.080501 | 6.27254
79.5 | 1.59 | 7 | 0.9086429 | 0.1298061 | 6.3605 | 6.336145
80 | 1.6 | 6.981 | 0.8386434 | 0.1201323 | 5.854569 | 6.394691
80.5 | 1.61 | 6.961 | 0.8186439 | 0.1176043 | 5.69858 | 6.451676
81 | 1.62 | 6.961 | 0.6586438 | 0.09461914 | 4.58482 | 6.497525
81.5 | 1.63 | 6.961 | 0.7986439 | 0.1147312 | 5.55936 | 6.553118
82 | 1.64 | 6.981 | 0.7986434 | 0.1144024 | 5.57533 | 6.608871
82.5 | 1.65 | 6.981 | 0.7786434 | 0.1115375 | 5.435709 | 6.663229
83 | 1.66 | 6.981 | 0.8186434 | 0.1172674 | 5.71495 | 6.720378
83.5 | 1.67 | 6.981 | 0.8186434 | 0.1172674 | 5.71495 | 6.777527
84 | 1.68 | 6.981 | 0.7586434 | 0.1086726 | 5.29609 | 6.830488
84.5 | 1.69 | 6.961 | 0.7986439 | 0.1147312 | 5.55936 | 6.886082
85 | 1.7 | 6.961 | 0.6986439 | 0.1003654 | 4.86326 | 6.934714
85.5 | 1.71 | 6.961 | 0.7786438 | 0.111858 | 5.42014 | 6.988916
86 | 1.72 | 6.961 | 0.8486438 | 0.1219141 | 5.90741 | 7.04799
86.5 | 1.73 | 6.883 | 0.8186458 | 0.1189374 | 5.634739 | 7.104337
87 | 1.74 | 6.961 | 0.8386438 | 0.1204775 | 5.8378 | 7.162715
87.5 | 1.75 | 6.981 | 0.8386434 | 0.1201323 | 5.854569 | 7.221261
88 | 1.76 | 6.942 | 0.7786443 | 0.1121643 | 5.405349 | 7.275314
88.5 | 1.77 | 6.981 | 0.7786434 | 0.1115375 | 5.435709 | 7.329671
89 | 1.78 | 6.961 | 0.8186439 | 0.1176043 | 5.69858 | 7.386657
89.5 | 1.79 | 6.903 | 0.7986453 | 0.1156954 | 5.513049 | 7.441788
90 | 1.8 | 6.961 | 0.9886439 | 0.1420261 | 6.88195 | 7.510607
90.5 | 1.81 | 6.883 | 0.8186458 | 0.1189374 | 5.634739 | 7.566955
91 | 1.82 | 6.942 | 0.6986443 | 0.1006402 | 4.849989 | 7.615455
91.5 | 1.83 | 7 | 0.7786429 | 0.1112347 | 5.4505 | 7.66996
92 | 1.84 | 6.961 | 0.8686439 | 0.1247872 | 6.04663 | 7.730426
92.5 | 1.85 | 6.903 | 0.7586453 | 0.1099008 | 5.236928 | 7.782795
93 | 1.86 | 6.961 | 0.6786439 | 0.0974923 | 4.72404 | 7.830035
93.5 | 1.87 | 7 | 0.7586429 | 0.1083776 | 5.3105 | 7.88314
94 | 1.88 | 6.864 | 0.8686463 | 0.126551 | 5.962388 | 7.942764
94.5 | 1.89 | 6.922 | 0.8186448 | 0.1182671 | 5.666659 | 7.99943
95 | 1.9 | 6.961 | 0.9686438 | 0.139153 | 6.74273 | 8.066857
95.5 | 1.91 | 6.903 | 0.7386453 | 0.1070035 | 5.098868 | 8.117846
96 | 1.92 | 6.981 | 0.8486434 | 0.1215647 | 5.924379 | 8.177091
96.5 | 1.93 | 6.942 | 0.8486443 | 0.1222478 | 5.891289 | 8.236004
97 | 1.94 | 6.903 | 0.8886453 | 0.1287332 | 6.134318 | 8.297347
97.5 | 1.95 | 6.942 | 0.7786443 | 0.1121643 | 5.405349 | 8.3514
98 | 1.96 | 6.961 | 0.9086438 | 0.1305335 | 6.32507 | 8.414651
98.5 | 1.97 | 6.922 | 0.7186448 | 0.1038204 | 4.974459 | 8.464396
99 | 1.98 | 6.883 | 0.7986458 | 0.1160316 | 5.497079 | 8.519366
99.5 | 1.99 | 7.02 | 0.8486424 | 0.1208892 | 5.957469 | 8.578941
100 | 2 | 7 | 0.9086429 | 0.1298061 | 6.3605 | 8.642547
100.5 | 2.01 | 6.961 | 0.7386439 | 0.1061118 | 5.1417 | 8.693964
101 | 2.02 | 6.922 | 0.8486448 | 0.1226011 | 5.874319 | 8.752707
101.5 | 2.03 | 6.942 | 0.8486443 | 0.1222478 | 5.891289 | 8.811621
102 | 2.04 | 6.883 | 0.9486458 | 0.1378245 | 6.529529 | 8.876916
102.5 | 2.05 | 6.922 | 0.8186448 | 0.1182671 | 5.666659 | 8.933582
103 | 2.06 | 6.981 | 0.9686434 | 0.1387542 | 6.762099 | 9.001204
103.5 | 2.07 | 6.942 | 0.8186443 | 0.1179263 | 5.683029 | 9.058034
104 | 2.08 | 6.922 | 0.7986448 | 0.1153778 | 5.52822 | 9.113317
104.5 | 2.09 | 6.961 | 0.7986439 | 0.1147312 | 5.55936 | 9.16891
105 | 2.1 | 6.922 | 0.6986448 | 0.1009311 | 4.83602 | 9.21727
105.5 | 2.11 | 6.942 | 0.8386443 | 0.1208073 | 5.821869 | 9.275489
106 | 2.12 | 6.903 | 0.7186453 | 0.1041062 | 4.960808 | 9.325097
106.5 | 2.13 | 6.922 | 0.8686448 | 0.1254904 | 6.01276 | 9.385224
107 | 2.14 | 6.922 | 0.6586448 | 0.09515239 | 4.559139 | 9.430816
107.5 | 2.15 | 6.942 | 0.8486443 | 0.1222478 | 5.891289 | 9.489729
108 | 2.16 | 6.942 | 0.6386443 | 0.09199717 | 4.433469 | 9.534063
108.5 | 2.17 | 6.961 | 0.5986438 | 0.08599969 | 4.16716 | 9.575735
109 | 2.18 | 6.942 | 0.7986444 | 0.1150453 | 5.544189 | 9.631177
109.5 | 2.19 | 6.922 | 0.8486448 | 0.1226011 | 5.874319 | 9.68992
110 | 2.2 | 6.942 | 0.7586443 | 0.1092833 | 5.266509 | 9.742585
110.5 | 2.21
111 | 2.22
111.5 | 2.23
112 | 2.24
112.5 | 2.25
113 | 2.26
113.5 | 2.27
114 | 2.28
114.5 | 2.29
115 | 2.3
115.5 | 2.31
116 | 2.32
116.5 | 2.33
117 | 2.34
117.5 | 2.35
118 | 2.36
118.5 | 2.37
119 | 2.38
119.5 | 2.39
120 | 2.4
120.5 | 2.41
121 | 2.42
121.5 | 2.43
122 | 2.44
122.5 | 2.45
123 | 2.46
123.5 | 2.47
124 | 2.48
124.5 | 2.49
125 | 2.5

## Resultados
Inicio paso corriente
30 | 0
30 | 0.5 | Eje Izquierdo |  | Eje Derecho
Fin de Subida |  | Máx = | 0.5 | Máx = | 0.6
35.11136 | 0 | Mín = | 0 | Mín = | 0
35.11136 | 0.5
¿Suavizar?
Inicio paso corriente |  | Eje Izquierdo |  | Eje Derecho
30 | 0 | Máx = | 100 | Máx = | 9
30 | 100 | Mín = | 0 | Mín = | 0
Fin de Subida
35.11136 | 0
35.11136 | 100
¿Suavizar?
|  | Eje Izquierdo |  | Eje Derecho
Inicio paso corriente |  | Máx = | 10 | Máx = | 6
30 | 0 | Mín = | 0 | Mín = | 0
30 | 10
Fin de Subida
35.11136 | 0
35.11136 | 10
|  | Eje Izquierdo |  | Eje Derecho
Inicio paso corriente |  | Máx = | 14 | Máx = | 9
30 | 0 | Mín = | 0 | Mín = | 0
30 | 14
Fin de Subida
35.11136 | 0
35.11136 | 14