## Parámetros
Ensayo |  |  |  |  | Fecha:
Características polvo |  | Material | Referencia polvo | Densidad de golpeo g/cm3 | Densidad aparente g/cm3 | Densidad absoluta g/cm3
|  | Al-NH3 |  | 1.19 | 0.84 | 2.725 |  | Sí
No
Activación externa |  | PRECOMPRESIÓN | No | # MPa
|  | ACTIVACIÓN ELÉC. | No | # V | # A
Características de corriente | Duraciones
|  | Aproximación | Apriete | PreCalentamiento | Calentamiento | Enfriamiento
|  | 99 | 30 | 5 | 25 | 60 | ciclos
|  | 1.98 | 0.6 | 0.1 | 0.5 | 1.2 | segundos
Intensidades
|  | I máx | So1i (grados) | I So1i (kA) | ISo2i (kA) | Energía (kJ) | EDE (kJ/g)
|  | 9.633 | 15 | 1 | 8 | 4.745039 | 2.973828
Características de Presión |  | Presión Trabajo | Presión Sinterizado
|  | 923 |  | kgf
|  | 3.812474 | 0 | bares
Características Sinterizados |  | Diámetro (mm) | Altura (mm) | Masa (g) |  | Secc (cm2)
| 1 | 12.12 | 5.8 | 1.5956 |  | 1.136399
| 2 | 12.01 | 5.51 |  |  | Volumen (cm3)
| 3 | 12.02 | 5.59 |  |  | 0.638088
| 4 | 12 | 5.5
| 5 | 12.07 | 5.66 |  |  | Densid (g/cm3)
| 6 | 12.09 | 5.52 |  |  | 2.500595
| 7 | 12 | 5.66 |  |  | Porosidad (%)
| 8 | 11.92 | 5.68 |  |  | 8.235032
|  | 12.02875 | 5.615
Otros Datos |  | Tª Inicial (ºC) | Lubricante | Diám Punzón (mm) | h punzones (mm) | h obleas (mm) | tS (ciclos)
|  | 21.8 |  | 11.9 | 97.31 | 9.3 | 8.78738
Observaciones
[9 empty] | 4 | 5 | 8
[9 empty] | 3 | 9 | 2

## Adquisición
395 | 471 | 0 | 77
391 | 474 | 0 | 16 | IP:x,x,x,x:
393 | 472 | 0 | 17 | 172,16,1,14
394 | 471 | 0 | 21
392 | 472 | 0 | 25 | Abrir canal. (IP: 172,16,1,14)(Return:1)
393 | 472 | 0 | 17
393 | 472 | 0 | 19
395 | 473 | 0 | 21 | Recibidos de 1905 registros (Soldadura:1680)
392 | 471 | 0 | 21
391 | 472 | 0 | 16
393 | 472 | 0 | 21 | Representar gráficas
392 | 474 | 0 | 16
392 | 473 | 0 | 17
392 | 472 | 0 | 19
392 | 473 | 0 | 25
392 | 472 | 0 | 19
391 | 472 | 0 | 21
392 | 474 | 0 | 19
392 | 473 | 0 | 27
393 | 473 | 0 | 23
391 | 473 | 0 | 17
392 | 473 | 0 | 27
392 | 470 | 0 | 19
392 | 474 | 0 | 14
393 | 474 | 0 | 19
391 | 476 | 0 | 21
393 | 471 | 0 | 17
394 | 473 | 0 | 19
395 | 473 | 0 | 16
393 | 473 | 0 | 27
391 | 473 | 0 | 17
392 | 473 | 0 | 23
392 | 473 | 0 | 23
392 | 475 | 0 | 21
392 | 473 | 0 | 17
392 | 473 | 0 | 17
393 | 474 | 0 | 25
392 | 473 | 0 | 19
392 | 472 | 0 | 17
392 | 473 | 0 | 21
391 | 474 | 0 | 19
392 | 474 | 0 | 21
394 | 474 | 0 | 16
393 | 473 | 0 | 19
393 | 472 | 0 | 16
393 | 474 | 0 | 25
393 | 472 | 0 | 19
393 | 474 | 0 | 27
391 | 473 | 0 | 25
393 | 474 | 0 | 17
393 | 474 | 0 | 31
393 | 472 | 0 | 17
393 | 474 | 0 | 17
392 | 474 | 0 | 19
390 | 474 | 0 | 17
392 | 476 | 0 | 16
394 | 474 | 0 | 23
393 | 473 | 0 | 17
392 | 476 | 0 | 21
392 | 474 | 0 | 19
392 | 474 | 0 | 14
394 | 474 | 2691 | 14
393 | 474 | 2593 | 190
396 | 474 | 2671 | 172
395 | 472 | 2749 | 155
397 | 473 | 2944 | 186
401 | 474 | 3042 | 153
399 | 473 | 3315 | 143
401 | 473 | 3432 | 153
403 | 472 | 3588 | 153
403 | 475 | 3724 | 151
404 | 474 | 4953 | 168
410 | 472 | 5265 | 184
410 | 470 | 5655 | 178
414 | 471 | 7410 | 209
420 | 468 | 8424 | 217
424 | 469 | 9633 | 197
431 | 470 | 9535 | 197
434 | 468 | 9184 | 178
435 | 468 | 8521 | 167
436 | 467 | 8053 | 147
438 | 464 | 7878 | 126
437 | 464 | 8053 | 145
439 | 463 | 8014 | 134
439 | 461 | 8034 | 137
443 | 462 | 8073 | 135
440 | 461 | 7956 | 120
446 | 462 | 8014 | 124
443 | 463 | 8034 | 128
443 | 459 | 7995 | 122
444 | 460 | 8034 | 124
444 | 461 | 8014 | 153
447 | 459 | 7975 | 120
446 | 458 | 7995 | 126
445 | 458 | 8014 | 143
446 | 460 | 8014 | 116
444 | 458 | 7956 | 124
447 | 457 | 7936 | 114
444 | 459 | 7956 | 118
450 | 459 | 7936 | 106
447 | 458 | 7936 | 130
446 | 458 | 7975 | 130
447 | 458 | 7995 | 124
449 | 458 | 7936 | 126
448 | 459 | 7917 | 130
450 | 458 | 7936 | 108
449 | 458 | 7936 | 128
450 | 459 | 7917 | 118
449 | 461 | 7917 | 104
451 | 459 | 7917 | 108
450 | 460 | 7936 | 135
451 | 459 | 7936 | 103
450 | 461 | 7917 | 134
451 | 461 | 7878 | 103
452 | 461 | 7897 | 106
451 | 462 | 7878 | 108
451 | 461 | 7858 | 118
452 | 462 | 7878 | 104
449 | 462 | 7878 | 101

## Desplazamiento
ciclos | seg | x(t) | h(t) | θ(t) |  |  | θ(t) | H(t)
0.5 | 0.01 | 0.1305084 | 8.407857 | 0.3321723 |  |  | 0.3750702 | 7.841402
1 | 0.02 | -0.06949158 | 8.607857 | 0.347689 | 0.6 | 3.725635 | 0.3751417 | 7.842302
1.5 | 0.03 | 0.03050842 | 8.507857 | 0.3400218 | 0.6 | 0 | 0.3752058 | 7.843109
2 | 0.04 | 0.08050843 | 8.457857 | 0.3361202 |  |  | 0.3752927 | 7.844202
2.5 | 0.05 | -0.01949158 | 8.557857 | 0.3438778 |  |  | 0.375362 | 7.845078
3 | 0.06 | 0.03050842 | 8.507857 | 0.3400218 |  |  | 0.3754207 | 7.845825
3.5 | 0.07 | 0.03050842 | 8.507857 | 0.3400218 |  |  | 0.3755129 | 7.846983
4 | 0.08 | 0.1305084 | 8.407857 | 0.3321723 |  |  | 0.3754949 | 7.846785
4.5 | 0.09 | -0.01949158 | 8.557857 | 0.3438778 |  |  | 0.375441 | 7.846127
5 | 0.1 | -0.06949158 | 8.607857 | 0.347689 |  |  | 0.3753342 | 7.844794
5.5 | 0.11 | 0.03050842 | 8.507857 | 0.3400218 |  |  | 0.3751218 | 7.842126
6 | 0.12 | -0.01949158 | 8.557857 | 0.3438778 |  |  | 0.3747863 | 7.837904
6.5 | 0.13 | -0.01949158 | 8.557857 | 0.3438778 |  |  | 0.3744717 | 7.833904
7 | 0.14 | -0.01949158 | 8.557857 | 0.3438778 |  |  | 0.3741395 | 7.829682
7.5 | 0.15 | -0.01949158 | 8.557857 | 0.3438778 |  |  | 0.3738248 | 7.825682
8 | 0.16 | -0.01949158 | 8.557857 | 0.3438778 |  |  | 0.3735437 | 7.822127
8.5 | 0.17 | -0.06949158 | 8.607857 | 0.347689 |  |  | 0.3732584 | 7.818571
9 | 0.18 | -0.01949158 | 8.557857 | 0.3438778 |  |  | 0.372825 | 7.813238
9.5 | 0.19 | -0.01949158 | 8.557857 | 0.3438778 |  |  | 0.3723171 | 7.807015
10 | 0.2 | 0.03050842 | 8.507857 | 0.3400218 |  |  | 0.3717346 | 7.799905
10.5 | 0.21 | -0.06949158 | 8.607857 | 0.347689 |  |  | 0.3711689 | 7.793016
11 | 0.22 | -0.01949158 | 8.557857 | 0.3438778 |  |  | 0.3707125 | 7.78746
11.5 | 0.23 | -0.01949158 | 8.557857 | 0.3438778 | 0.6 | 10.82232 | 0.3704918 | 7.784793
12 | 0.24 | -0.01949158 | 8.557857 | 0.3438778 | 0.6 | 0 | 0.3704702 | 7.784571
12.5 | 0.25 | 0.03050842 | 8.507857 | 0.3400218 |  |  | 0.3706844 | 7.787238
13 | 0.26 | -0.06949158 | 8.607857 | 0.347689 |  |  | 0.3711176 | 7.792571
13.5 | 0.27 | 0.03050842 | 8.507857 | 0.3400218 |  |  | 0.371803 | 7.801015
14 | 0.28 | 0.08050843 | 8.457857 | 0.3361202 |  |  | 0.372667 | 7.811682
14.5 | 0.29 | 0.1305084 | 8.407857 | 0.3321723 |  |  | 0.3736567 | 7.823905
15 | 0.3 | 0.03050842 | 8.507857 | 0.3400218 |  |  | 0.3746632 | 7.836349
15.5 | 0.31 | -0.06949158 | 8.607857 | 0.347689 |  |  | 0.3755583 | 7.84746
16 | 0.32 | -0.01949158 | 8.557857 | 0.3438778 |  |  | 0.3762361 | 7.855905
16.5 | 0.33 | -0.01949158 | 8.557857 | 0.3438778 |  |  | 0.3766634 | 7.861238
17 | 0.34 | -0.01949158 | 8.557857 | 0.3438778 |  |  | 0.376893 | 7.864127
17.5 | 0.35 | -0.01949158 | 8.557857 | 0.3438778 |  |  | 0.3769621 | 7.865016
18 | 0.36 | -0.01949158 | 8.557857 | 0.3438778 |  |  | 0.3769085 | 7.864348
18.5 | 0.37 | 0.03050842 | 8.507857 | 0.3400218 |  |  | 0.3767322 | 7.862127
19 | 0.38 | -0.01949158 | 8.557857 | 0.3438778 |  |  | 0.3765035 | 7.859238
19.5 | 0.39 | -0.01949158 | 8.557857 | 0.3438778 |  |  | 0.3761875 | 7.855238
20 | 0.4 | -0.01949158 | 8.557857 | 0.3438778 |  |  | 0.3758546 | 7.851016
20.5 | 0.41 | -0.06949158 | 8.607857 | 0.347689 |  |  | 0.3755747 | 7.84746
21 | 0.42 | -0.01949158 | 8.557857 | 0.3438778 |  |  | 0.3754183 | 7.84546
21.5 | 0.43 | 0.08050843 | 8.457857 | 0.3361202 |  |  | 0.3753499 | 7.844571
22 | 0.44 | 0.03050842 | 8.507857 | 0.3400218 | 0.6 | 0.4393202 | 0.3754045 | 7.845238
22.5 | 0.45 | 0.03050842 | 8.507857 | 0.3400218 | 0.6 | 0 | 0.3754217 | 7.84546
23 | 0.46 | 0.03050842 | 8.507857 | 0.3400218 |  |  | 0.3753664 | 7.844793
23.5 | 0.47 | 0.03050842 | 8.507857 | 0.3400218 |  |  | 0.3751857 | 7.84257
24 | 0.48 | 0.03050842 | 8.507857 | 0.3400218 |  |  | 0.3748973 | 7.839015
24.5 | 0.49 | -0.06949158 | 8.607857 | 0.347689 |  |  | 0.3744486 | 7.833459
25 | 0.5 | 0.03050842 | 8.507857 | 0.3400218 |  |  | 0.3740013 | 7.827905
25.5 | 0.51 | 0.03050842 | 8.507857 | 0.3400218 |  |  | 0.3735552 | 7.822349
26 | 0.52 | 0.03050842 | 8.507857 | 0.3400218 |  |  | 0.3731464 | 7.817238
26.5 | 0.53 | 0.03050842 | 8.507857 | 0.3400218 |  |  | 0.3727195 | 7.811904
27 | 0.54 | -0.01949158 | 8.557857 | 0.3438778 |  |  | 0.372434 | 7.808349
27.5 | 0.55 | -0.1194916 | 8.657857 | 0.3514561 |  |  | 0.3721627 | 7.805016
28 | 0.56 | -0.01949158 | 8.557857 | 0.3438778 |  |  | 0.3719411 | 7.802349
28.5 | 0.57 | 0.08050843 | 8.457857 | 0.3361202 |  |  | 0.3716404 | 7.798794
29 | 0.58 | 0.03050842 | 8.507857 | 0.3400218 |  |  | 0.3713712 | 7.795682
29.5 | 0.59 | -0.01949158 | 8.557857 | 0.3438778 |  |  | 0.3707694 | 7.788571
30 | 0.6 | -0.01949158 | 8.557857 | 0.3438778 |  |  | 0.3699269 | 7.778571
30.5 | 0.61 | -0.01949158 | 8.557857 | 0.3438778 |  |  | 0.3685414 | 7.762127
31 | 0.62 | 0.08050843 | 8.457857 | 0.3361202 |  |  | 0.3667579 | 7.741015
31.5 | 0.63 | 0.03050842 | 8.507857 | 0.3400218 |  |  | 0.3641653 | 7.710571
32 | 0.64 | 0.1805084 | 8.357857 | 0.328177 |  |  | 0.3609946 | 7.673682
32.5 | 0.65 | 0.1305084 | 8.407857 | 0.3321723 |  |  | 0.3568092 | 7.625682
33 | 0.66 | 0.2305084 | 8.307857 | 0.3241337 |  |  | 0.351833 | 7.56946
33.5 | 0.67 | 0.4305084 | 8.107857 | 0.3074619 |  |  | 0.3455728 | 7.499905
34 | 0.68 | 0.3305084 | 8.207857 | 0.3158994 |  |  | 0.3384776 | 7.422349
34.5 | 0.69 | 0.4305084 | 8.107857 | 0.3074619 |  |  | 0.3301619 | 7.333015
35 | 0.7 | 0.5305084 | 8.007857 | 0.2988137 |  |  | 0.3211932 | 7.238348
35.5 | 0.71 | 0.5305084 | 8.007857 | 0.2988137 |  |  | 0.3112944 | 7.135904
36 | 0.72 | 0.5805084 | 7.957857 | 0.2944081 |  |  | 0.3011935 | 7.03346
36.5 | 0.73 | 0.8805084 | 7.657857 | 0.2667661 |  |  | 0.290509 | 6.927461
37 | 0.74 | 0.8805084 | 7.657857 | 0.2667661 |  |  | 0.2800082 | 6.825682
37.5 | 0.75 | 1.080508 | 7.457857 | 0.2471028 |  |  | 0.2694481 | 6.725683
38 | 0.76 | 1.380508 | 7.157857 | 0.2155473 |  |  | 0.2595809 | 6.634349
38.5 | 0.77 | 1.580508 | 6.957857 | 0.1929987 |  |  | 0.2499438 | 6.547237
39 | 0.78 | 1.930508 | 6.607857 | 0.150254 |  |  | 0.2412587 | 6.470571
39.5 | 0.79 | 2.080508 | 6.457857 | 0.1305165 |  |  | 0.2329286 | 6.398793
40 | 0.8 | 2.130508 | 6.407857 | 0.123732 |  |  | 0.2254058 | 6.335459
40.5 | 0.81 | 2.180508 | 6.357857 | 0.1168407 |  |  | 0.21807 | 6.275015
41 | 0.82 | 2.280509 | 6.257857 | 0.102728 |  |  | 0.2115753 | 6.222571
41.5 | 0.83 | 2.230508 | 6.307857 | 0.1098403 |  |  | 0.2052385 | 6.172349
42 | 0.84 | 2.330508 | 6.207857 | 0.0955011 |  |  | 0.1996535 | 6.128793
42.5 | 0.85 | 2.330508 | 6.207857 | 0.0955011 |  |  | 0.1942145 | 6.087015
43 | 0.86 | 2.530509 | 6.007857 | 0.06539052 |  |  | 0.1894583 | 6.051016
43.5 | 0.87 | 2.380508 | 6.157857 | 0.0881568 |  |  | 0.1846137 | 6.014793
44 | 0.88 | 2.680508 | 5.857857 | 0.0414583 |  |  | 0.1803505 | 5.983237
44.5 | 0.89 | 2.530509 | 6.007857 | 0.06539052 |  |  | 0.176075 | 5.951904
45 | 0.9 | 2.530509 | 6.007857 | 0.06539052 |  |  | 0.1723395 | 5.924793
45.5 | 0.91 | 2.580508 | 5.957857 | 0.05754706 |  |  | 0.168439 | 5.896793
46 | 0.92 | 2.580508 | 5.957857 | 0.05754706 |  |  | 0.1650594 | 5.872793
46.5 | 0.93 | 2.730508 | 5.807857 | 0.03320623 |  |  | 0.1614582 | 5.84746
47 | 0.94 | 2.680508 | 5.857857 | 0.0414583 |  |  | 0.1581105 | 5.824126
47.5 | 0.95 | 2.630508 | 5.907857 | 0.04957076 |  |  | 0.1544455 | 5.798793
48 | 0.96 | 2.680508 | 5.857857 | 0.0414583 |  |  | 0.1511758 | 5.776349
48.5 | 0.97 | 2.580508 | 5.957857 | 0.05754706 |  |  | 0.1475903 | 5.751904
49 | 0.98 | 2.730508 | 5.807857 | 0.03320623 |  |  | 0.1443035 | 5.729682
49.5 | 0.99 | 2.580508 | 5.957857 | 0.05754706 |  |  | 0.1407504 | 5.705905
50 | 1 | 2.880508 | 5.657857 | 0.007574768 |  |  | 0.1374979 | 5.684349
50.5 | 1.01 | 2.730508 | 5.807857 | 0.03320623 |  |  | 0.133877 | 5.660571
51 | 1.02 | 2.680508 | 5.857857 | 0.0414583 |  |  | 0.1303859 | 5.637904
51.5 | 1.03 | 2.730508 | 5.807857 | 0.03320623 |  |  | 0.1263698 | 5.612127
52 | 1.04 | 2.830508 | 5.707857 | 0.0162683 |  |  | 0.1224539 | 5.587237
52.5 | 1.05 | 2.780509 | 5.757857 | 0.02481077 |  |  | 0.1179314 | 5.558793
53 | 1.06 | 2.880508 | 5.657857 | 0.007574768 |  |  | 0.1134276 | 5.530793
53.5 | 1.07 | 2.830508 | 5.707857 | 0.0162683 |  |  | 0.1085174 | 5.500571
54 | 1.08 | 2.880508 | 5.657857 | 0.007574768 |  |  | 0.1039653 | 5.472794
54.5 | 1.09 | 2.830508 | 5.707857 | 0.0162683 |  |  | 0.09911616 | 5.44346
55 | 1.1 | 2.930508 | 5.607857 | -0.001273791 |  |  | 0.09474574 | 5.417237
55.5 | 1.11 | 2.880508 | 5.657857 | 0.007574768 |  |  | 0.09030683 | 5.390793
56 | 1.12 | 2.930508 | 5.607857 | -0.001273791 |  |  | 0.08651028 | 5.368349
56.5 | 1.13 | 2.880508 | 5.657857 | 0.007574768 |  |  | 0.08265173 | 5.345682
57 | 1.14 | 2.930508 | 5.607857 | -0.001273791 |  |  | 0.07945649 | 5.327015
57.5 | 1.15 | 2.980508 | 5.557857 | -0.01028147 |  |  | 0.07619852 | 5.308126
58 | 1.16 | 2.930508 | 5.607857 | -0.001273791 |  |  | 0.07342684 | 5.292127
58.5 | 1.17 | 2.930508 | 5.607857 | -0.001273791 |  |  | 0.07025222 | 5.273904
59 | 1.18 | 2.980508 | 5.557857 | -0.01028147 |  |  | 0.06736511 | 5.25746
59.5 | 1.19 | 2.830508 | 5.707857 | 0.0162683 |  |  | 0.06397282 | 5.238348
60 | 1.2 | [5 empty] | 0.06094619 | 5.22146
60.5 | 1.21 | [5 empty] | 0.0576039 | 5.203015
61 | 1.22 | [5 empty] | 0.05474932 | 5.18746
61.5 | 1.23 | [5 empty] | 0.05152985 | 5.170127
62 | 1.24 | [5 empty] | 0.04889075 | 5.156126
62.5 | 1.25 | [5 empty] | 0.04586454 | 5.140127
63 | 1.26 | [5 empty] | 0.04331469 | 5.126793
63.5 | 1.27 | [5 empty] | 0.04062997 | 5.112793
64 | 1.28 | [5 empty] | 0.03883446 | 5.10346
64.5 | 1.29 | [5 empty] | 0.03675676 | 5.092571
65 | 1.3 | [5 empty] | 0.03531114 | 5.085015
65.5 | 1.31 | [5 empty] | 0.03339178 | 5.075016
66 | 1.32 | [5 empty] | 0.0317597 | 5.066571
66.5 | 1.33 | [5 empty] | 0.02929821 | 5.053904
67 | 1.34 | [5 empty] | 0.02715813 | 5.043015
67.5 | 1.35 | [5 empty] | 0.02436356 | 5.028793
68 | 1.36 | [5 empty] | 0.02205201 | 5.017016
68.5 | 1.37 | [5 empty] | 0.0191424 | 5.002126
69 | 1.38 | [5 empty] | 0.01676469 | 4.989904
69.5 | 1.39 | [5 empty] | 0.01395953 | 4.97546
70 | 1.4 | [5 empty] | 0.0118607 | 4.964571
70.5 | 1.41 | [5 empty] | 0.009501089 | 4.952348
71 | 1.42 | [5 empty] | 0.00793357 | 4.944127
71.5 | 1.43 | [5 empty] | 0.00622406 | 4.935237
72 | 1.44 | [5 empty] | 0.005396735 | 4.930793
72.5 | 1.45 | [5 empty] | 0.004197815 | 4.924571
73 | 1.46 | [5 empty] | 0.0035993 | 4.92146
73.5 | 1.47 | [5 empty] | 0.002758215 | 4.917238
74 | 1.48 | [5 empty] | 0.002359803 | 4.915238
74.5 | 1.49 | [5 empty] | 0.001370327 | 4.910349
75 | 1.5 | [5 empty] | 0.000966048 | 4.908349
75.5 | 1.51 | [5 empty] | 0.0002782706 | 4.9
76 | 1.52 | [5 empty] | 0 | 4.9
76.5 | 1.53 | [5 empty] | 0 | 4.9
77 | 1.54 | [5 empty] | 0 | 4.9
77.5 | 1.55 | [5 empty] | 0 | 4.9
78 | 1.56 | [5 empty] | 0 | 4.9
78.5 | 1.57 | [5 empty] | 0 | 4.9
79 | 1.58 | [5 empty] | 0 | 4.9
79.5 | 1.59 | [5 empty] | 0 | 4.9
80 | 1.6 | [5 empty] | 0 | 4.9
80.5 | 1.61
81 | 1.62
81.5 | 1.63
82 | 1.64
82.5 | 1.65
83 | 1.66
83.5 | 1.67
84 | 1.68
84.5 | 1.69
85 | 1.7
85.5 | 1.71
86 | 1.72
86.5 | 1.73
87 | 1.74
87.5 | 1.75
88 | 1.76
88.5 | 1.77
89 | 1.78
89.5 | 1.79
90 | 1.8
90.5 | 1.81
91 | 1.82
91.5 | 1.83
92 | 1.84
92.5 | 1.85
93 | 1.86
93.5 | 1.87
94 | 1.88
94.5 | 1.89
95 | 1.9
95.5 | 1.91
96 | 1.92
96.5 | 1.93
97 | 1.94
97.5 | 1.95
98 | 1.96
98.5 | 1.97
99 | 1.98
99.5 | 1.99
100 | 2
100.5 | 2.01
101 | 2.02
101.5 | 2.03
102 | 2.04
102.5 | 2.05
103 | 2.06
103.5 | 2.07
104 | 2.08
104.5 | 2.09
105 | 2.1
105.5 | 2.11
106 | 2.12
106.5 | 2.13
107 | 2.14
107.5 | 2.15
108 | 2.16
108.5 | 2.17
109 | 2.18
109.5 | 2.19
110 | 2.2
110.5 | 2.21
111 | 2.22
111.5 | 2.23
112 | 2.24
112.5 | 2.25
113 | 2.26
113.5 | 2.27
114 | 2.28
114.5 | 2.29
115 | 2.3
115.5 | 2.31
116 | 2.32
116.5 | 2.33
117 | 2.34
117.5 | 2.35
118 | 2.36
118.5 | 2.37
119 | 2.38
119.5 | 2.39
120 | 2.4
120.5 | 2.41
121 | 2.42
121.5 | 2.43
122 | 2.44
122.5 | 2.45
123 | 2.46
123.5 | 2.47
124 | 2.48
124.5 | 2.49
125 | 2.5

## Fuerza
ciclos | seg | Fuerza | Presión
0.5 | 0.01 | 9.24102 | 83.08759 | 0.6 | 11.6739
1 | 0.02 | 9.29988 | 83.61681 | 0.6 | 0
1.5 | 0.03 | 9.26064 | 83.264
2 | 0.04 | 9.24102 | 83.08759
2.5 | 0.05 | 9.26064 | 83.264
3 | 0.06 | 9.26064 | 83.264
3.5 | 0.07 | 9.26064 | 83.264
4 | 0.08 | 9.28026 | 83.44041
4.5 | 0.09 | 9.24102 | 83.08759
5 | 0.1 | 9.26064 | 83.264
5.5 | 0.11 | 9.26064 | 83.264
6 | 0.12 | 9.29988 | 83.61681
6.5 | 0.13 | 9.28026 | 83.44041
7 | 0.14 | 9.26064 | 83.264
7.5 | 0.15 | 9.28026 | 83.44041
8 | 0.16 | 9.26064 | 83.264
8.5 | 0.17 | 9.26064 | 83.264 | 0.6 | 104.962
9 | 0.18 | 9.29988 | 83.61681 | 0.6 | 0
9.5 | 0.19 | 9.28026 | 83.44041
10 | 0.2 | 9.28026 | 83.44041
10.5 | 0.21 | 9.28026 | 83.44041
11 | 0.22 | 9.28026 | 83.44041
11.5 | 0.23 | 9.2214 | 82.91119
12 | 0.24 | 9.29988 | 83.61681
12.5 | 0.25 | 9.29988 | 83.61681
13 | 0.26 | 9.33912 | 83.96963
13.5 | 0.27 | 9.24102 | 83.08759
14 | 0.28 | 9.28026 | 83.44041
14.5 | 0.29 | 9.28026 | 83.44041
15 | 0.3 | 9.28026 | 83.44041
15.5 | 0.31 | 9.28026 | 83.44041
16 | 0.32 | 9.28026 | 83.44041
16.5 | 0.33 | 9.28026 | 83.44041
17 | 0.34 | 9.3195 | 83.79322
17.5 | 0.35 | 9.28026 | 83.44041
18 | 0.36 | 9.28026 | 83.44041
18.5 | 0.37 | 9.29988 | 83.61681
19 | 0.38 | 9.28026 | 83.44041
19.5 | 0.39 | 9.26064 | 83.264
20 | 0.4 | 9.28026 | 83.44041
20.5 | 0.41 | 9.29988 | 83.61681
21 | 0.42 | 9.29988 | 83.61681
21.5 | 0.43 | 9.29988 | 83.61681
22 | 0.44 | 9.28026 | 83.44041
22.5 | 0.45 | 9.26064 | 83.264
23 | 0.46 | 9.29988 | 83.61681
23.5 | 0.47 | 9.26064 | 83.264
24 | 0.48 | 9.29988 | 83.61681
24.5 | 0.49 | 9.28026 | 83.44041
25 | 0.5 | 9.29988 | 83.61681
25.5 | 0.51 | 9.29988 | 83.61681
26 | 0.52 | 9.26064 | 83.264
26.5 | 0.53 | 9.29988 | 83.61681
27 | 0.54 | 9.29988 | 83.61681
27.5 | 0.55 | 9.29988 | 83.61681
28 | 0.56 | 9.33912 | 83.96963
28.5 | 0.57 | 9.29988 | 83.61681
29 | 0.58 | 9.28026 | 83.44041
29.5 | 0.59 | 9.33912 | 83.96963
30 | 0.6 | 9.29988 | 83.61681
30.5 | 0.61 | 9.29988 | 83.61681
31 | 0.62 | 9.29988 | 83.61681
31.5 | 0.63 | 9.29988 | 83.61681
32 | 0.64 | 9.29988 | 83.61681
32.5 | 0.65 | 9.26064 | 83.264
33 | 0.66 | 9.28026 | 83.44041
33.5 | 0.67 | 9.29988 | 83.61681
34 | 0.68 | 9.28026 | 83.44041
34.5 | 0.69 | 9.28026 | 83.44041
35 | 0.7 | 9.26064 | 83.264
35.5 | 0.71 | 9.3195 | 83.79322
36 | 0.72 | 9.29988 | 83.61681
36.5 | 0.73 | 9.26064 | 83.264
37 | 0.74 | 9.2214 | 82.91119
37.5 | 0.75 | 9.24102 | 83.08759
38 | 0.76 | 9.18216 | 82.55838
38.5 | 0.77 | 9.20178 | 82.73478
39 | 0.78 | 9.2214 | 82.91119
39.5 | 0.79 | 9.18216 | 82.55838
40 | 0.8 | 9.18216 | 82.55838
40.5 | 0.81 | 9.16254 | 82.38197
41 | 0.82 | 9.10368 | 81.85275
41.5 | 0.83 | 9.10368 | 81.85275
42 | 0.84 | 9.08406 | 81.67634
42.5 | 0.85 | 9.04482 | 81.32352
43 | 0.86 | 9.06444 | 81.49993
43.5 | 0.87 | 9.04482 | 81.32352
44 | 0.88 | 9.06444 | 81.49993
44.5 | 0.89 | 9.08406 | 81.67634
45 | 0.9 | 9.00558 | 80.97071
45.5 | 0.91 | 9.0252 | 81.14712
46 | 0.92 | 9.04482 | 81.32352
46.5 | 0.93 | 9.00558 | 80.97071
47 | 0.94 | 8.98596 | 80.7943
47.5 | 0.95 | 8.98596 | 80.7943
48 | 0.96 | 9.0252 | 81.14712
48.5 | 0.97 | 8.98596 | 80.7943
49 | 0.98 | 8.96634 | 80.6179
49.5 | 0.99 | 9.00558 | 80.97071
50 | 1 | 9.00558 | 80.97071
50.5 | 1.01 | 8.98596 | 80.7943
51 | 1.02 | 8.98596 | 80.7943
51.5 | 1.03 | 8.98596 | 80.7943
52 | 1.04 | 8.98596 | 80.7943
52.5 | 1.05 | 9.00558 | 80.97071
53 | 1.06 | 8.98596 | 80.7943
53.5 | 1.07 | 8.98596 | 80.7943
54 | 1.08 | 9.00558 | 80.97071
54.5 | 1.09 | 9.04482 | 81.32352
55 | 1.1 | 9.00558 | 80.97071
55.5 | 1.11 | 9.0252 | 81.14712
56 | 1.12 | 9.00558 | 80.97071
56.5 | 1.13 | 9.04482 | 81.32352
57 | 1.14 | 9.04482 | 81.32352
57.5 | 1.15 | 9.04482 | 81.32352
58 | 1.16 | 9.06444 | 81.49993
58.5 | 1.17 | 9.04482 | 81.32352
59 | 1.18 | 9.06444 | 81.49993
59.5 | 1.19 | 9.06444 | 81.49993
60 | 1.2
60.5 | 1.21
61 | 1.22
61.5 | 1.23
62 | 1.24
62.5 | 1.25
63 | 1.26
63.5 | 1.27
64 | 1.28
64.5 | 1.29
65 | 1.3
65.5 | 1.31
66 | 1.32
66.5 | 1.33
67 | 1.34
67.5 | 1.35
68 | 1.36
68.5 | 1.37
69 | 1.38
69.5 | 1.39
70 | 1.4
70.5 | 1.41
71 | 1.42
71.5 | 1.43
72 | 1.44
72.5 | 1.45
73 | 1.46
73.5 | 1.47
74 | 1.48
74.5 | 1.49
75 | 1.5
75.5 | 1.51
76 | 1.52
76.5 | 1.53
77 | 1.54
77.5 | 1.55
78 | 1.56
78.5 | 1.57
79 | 1.58
79.5 | 1.59
80 | 1.6
80.5 | 1.61
81 | 1.62
81.5 | 1.63
82 | 1.64
82.5 | 1.65
83 | 1.66
83.5 | 1.67
84 | 1.68
84.5 | 1.69
85 | 1.7
85.5 | 1.71
86 | 1.72
86.5 | 1.73
87 | 1.74
87.5 | 1.75
88 | 1.76
88.5 | 1.77
89 | 1.78
89.5 | 1.79
90 | 1.8
90.5 | 1.81
91 | 1.82
91.5 | 1.83
92 | 1.84
92.5 | 1.85
93 | 1.86
93.5 | 1.87
94 | 1.88
94.5 | 1.89
95 | 1.9
95.5 | 1.91
96 | 1.92
96.5 | 1.93
97 | 1.94
97.5 | 1.95
98 | 1.96
98.5 | 1.97
99 | 1.98
99.5 | 1.99
100 | 2
100.5 | 2.01
101 | 2.02
101.5 | 2.03
102 | 2.04
102.5 | 2.05
103 | 2.06
103.5 | 2.07
104 | 2.08
104.5 | 2.09
105 | 2.1
105.5 | 2.11
106 | 2.12
106.5 | 2.13
107 | 2.14
107.5 | 2.15
108 | 2.16
108.5 | 2.17
109 | 2.18
109.5 | 2.19
110 | 2.2
110.5 | 2.21
111 | 2.22
111.5 | 2.23
112 | 2.24
112.5 | 2.25
113 | 2.26
113.5 | 2.27
114 | 2.28
114.5 | 2.29
115 | 2.3
115.5 | 2.31
116 | 2.32
116.5 | 2.33
117 | 2.34
117.5 | 2.35
118 | 2.36
118.5 | 2.37
119 | 2.38
119.5 | 2.39
120 | 2.4
120.5 | 2.41
121 | 2.42
121.5 | 2.43
122 | 2.44
122.5 | 2.45
123 | 2.46
123.5 | 2.47
124 | 2.48
124.5 | 2.49
125 | 2.5

## Resistencia
ciclos | seg | Intensidad | Tensión | Resistencia | Potencia | Energía
0.5 | 0.01 | 0 | 0.5708475 |  |  |  | 0.6 | 12.04125
1 | 0.02 | 0 | -0.03915255 |  |  |  | 0.6 | 0 | La línea vertical roja señala el fin del precalentamiento
1.5 | 0.03 | 0 | -0.02915255 |  |  |  | 0.7 | 12.04125
2 | 0.04 | 0 | 0.01084745 |  |  |  | 0.7 | 0
2.5 | 0.05 | 0 | 0.05084746
3 | 0.06 | 0 | -0.02915255
3.5 | 0.07 | 0 | -0.009152546
4 | 0.08 | 0 | 0.01084745
4.5 | 0.09 | 0 | 0.01084745
5 | 0.1 | 0 | -0.03915255
5.5 | 0.11 | 0 | 0.01084745
6 | 0.12 | 0 | -0.03915255
6.5 | 0.13 | 0 | -0.02915255
7 | 0.14 | 0 | -0.009152546
7.5 | 0.15 | 0 | 0.05084746
8 | 0.16 | 0 | -0.009152546
8.5 | 0.17 | 0 | 0.01084745
9 | 0.18 | 0 | -0.009152546 |  |  |  | 0.6 | 2.463303
9.5 | 0.19 | 0 | 0.07084745 |  |  |  | 0.6 | 0
10 | 0.2 | 0 | 0.03084745
10.5 | 0.21 | 0 | -0.02915255
11 | 0.22 | 0 | 0.07084745
11.5 | 0.23 | 0 | -0.009152546
12 | 0.24 | 0 | -0.05915255
12.5 | 0.25 | 0 | -0.009152546
13 | 0.26 | 0 | 0.01084745
13.5 | 0.27 | 0 | -0.02915255
14 | 0.28 | 0 | -0.009152546
14.5 | 0.29 | 0 | -0.03915255
15 | 0.3 | 0 | 0.07084745
15.5 | 0.31 | 0 | -0.02915255
16 | 0.32 | 0 | 0.03084745
16.5 | 0.33 | 0 | 0.03084745 |  |  |  | 0.6 | 0.8198922
17 | 0.34 | 0 | 0.01084745 |  |  |  | 0.6 | 0
17.5 | 0.35 | 0 | -0.02915255
18 | 0.36 | 0 | -0.02915255
18.5 | 0.37 | 0 | 0.05084746
19 | 0.38 | 0 | -0.009152546
19.5 | 0.39 | 0 | -0.02915255
20 | 0.4 | 0 | 0.01084745
20.5 | 0.41 | 0 | -0.009152546
21 | 0.42 | 0 | 0.01084745
21.5 | 0.43 | 0 | -0.03915255
22 | 0.44 | 0 | -0.009152546
22.5 | 0.45 | 0 | -0.03915255
23 | 0.46 | 0 | 0.05084746
23.5 | 0.47 | 0 | -0.009152546
24 | 0.48 | 0 | 0.07084745
24.5 | 0.49 | 0 | 0.05084746 |  |  |  | 0.6 | 21.32039
25 | 0.5 | 0 | -0.02915255 |  |  |  | 0.6 | 0
25.5 | 0.51 | 0 | 0.1108475
26 | 0.52 | 0 | -0.02915255
26.5 | 0.53 | 0 | -0.02915255
27 | 0.54 | 0 | -0.009152546
27.5 | 0.55 | 0 | -0.02915255
28 | 0.56 | 0 | -0.03915255
28.5 | 0.57 | 0 | 0.03084745
29 | 0.58 | 0 | -0.02915255
29.5 | 0.59 | 0 | 0.01084745
30 | 0.6 | 0 | -0.009152546
30.5 | 0.61 | 0 | -0.05915255
31 | 0.62 | 2.691 | -0.05921814 | -0.022006 | -0.159356 | -0.00159356
31.5 | 0.63 | 2.593 | 1.700784 | 0.6559138 | 4.410134 | 0.04250778
32 | 0.64 | 2.671 | 1.520782 | 0.5693682 | 4.06201 | 0.08312788
32.5 | 0.65 | 2.749 | 1.35078 | 0.4913716 | 3.713296 | 0.1202608
33 | 0.66 | 2.944 | 1.660776 | 0.5641221 | 4.889324 | 0.1691541
33.5 | 0.67 | 3.042 | 1.330773 | 0.4374666 | 4.048213 | 0.2096362
34 | 0.68 | 3.315 | 1.230767 | 0.371272 | 4.079991 | 0.2504361
34.5 | 0.69 | 3.432 | 1.330764 | 0.3877517 | 4.567181 | 0.2961079
35 | 0.7 | 3.588 | 1.33076 | 0.3708919 | 4.774767 | 0.3438556
35.5 | 0.71 | 3.724 | 1.310757 | 0.3519755 | 4.881258 | 0.3926682
36 | 0.72 | 4.953 | 1.480727 | 0.2989555 | 7.33404 | 0.4660085
36.5 | 0.73 | 5.265 | 1.640719 | 0.3116276 | 8.638386 | 0.5523924
37 | 0.74 | 5.655 | 1.58071 | 0.2795242 | 8.938913 | 0.6417816
37.5 | 0.75 | 7.41 | 1.890667 | 0.2551507 | 14.00984 | 0.78188
38 | 0.76 | 8.424 | 1.970642 | 0.2339319 | 16.60069 | 0.9478868
38.5 | 0.77 | 9.633 | 1.770613 | 0.183807 | 17.05631 | 1.11845
39 | 0.78 | 9.535 | 1.770615 | 0.1856964 | 16.88281 | 1.287278
39.5 | 0.79 | 9.184 | 1.580624 | 0.1721062 | 14.51645 | 1.432443
40 | 0.8 | 8.521 | 1.47064 | 0.17259 | 12.53132 | 1.557756
40.5 | 0.81 | 8.053 | 1.270651 | 0.157786 | 10.23255 | 1.660081
41 | 0.82 | 7.878 | 1.060655 | 0.1346351 | 8.355843 | 1.74364
41.5 | 0.83 | 8.053 | 1.250651 | 0.1553025 | 10.07149 | 1.844355
42 | 0.84 | 8.014 | 1.140652 | 0.1423324 | 9.141186 | 1.935766
42.5 | 0.85 | 8.034 | 1.170652 | 0.1457122 | 9.405015 | 2.029817
43 | 0.86 | 8.073 | 1.150651 | 0.1425307 | 9.289203 | 2.122709
43.5 | 0.87 | 7.956 | 1.000654 | 0.1257734 | 7.961199 | 2.202321
44 | 0.88 | 8.014 | 1.040652 | 0.1298543 | 8.339786 | 2.285718
44.5 | 0.89 | 8.034 | 1.080652 | 0.1345098 | 8.681955 | 2.372538
45 | 0.9 | 7.995 | 1.020653 | 0.1276614 | 8.160117 | 2.454139
45.5 | 0.91 | 8.034 | 1.040652 | 0.1295309 | 8.360595 | 2.537745
46 | 0.92 | 8.014 | 1.330652 | 0.1660409 | 10.66385 | 2.644384
46.5 | 0.93 | 7.975 | 1.000653 | 0.1254737 | 7.980208 | 2.724186
47 | 0.94 | 7.995 | 1.060652 | 0.1326645 | 8.479917 | 2.808985
47.5 | 0.95 | 8.014 | 1.230652 | 0.1535628 | 9.862446 | 2.907609
48 | 0.96 | 8.014 | 0.9606521 | 0.1198717 | 7.698666 | 2.984596
48.5 | 0.97 | 7.956 | 1.040653 | 0.1308011 | 8.279439 | 3.06739
49 | 0.98 | 7.936 | 0.940654 | 0.11853 | 7.46503 | 3.14204
49.5 | 0.99 | 7.956 | 0.9806535 | 0.1232596 | 7.802079 | 3.220061
50 | 1 | 7.936 | 0.860654 | 0.1084493 | 6.83015 | 3.288363
50.5 | 1.01 | 7.936 | 1.100654 | 0.1386913 | 8.73479 | 3.375711
51 | 1.02 | 7.975 | 1.100653 | 0.1380129 | 8.777708 | 3.463488
51.5 | 1.03 | 7.995 | 1.040653 | 0.1301629 | 8.320017 | 3.546688
52 | 1.04 | 7.936 | 1.060654 | 0.1336509 | 8.41735 | 3.630862
52.5 | 1.05 | 7.917 | 1.100654 | 0.1390242 | 8.713881 | 3.718
53 | 1.06 | 7.936 | 0.880654 | 0.1109695 | 6.98887 | 3.787889
53.5 | 1.07 | 7.936 | 1.080654 | 0.1361711 | 8.57607 | 3.87365
54 | 1.08 | 7.917 | 0.9806545 | 0.1238669 | 7.763841 | 3.951288
54.5 | 1.09 | 7.917 | 0.8406544 | 0.1061835 | 6.655461 | 4.017843
55 | 1.1 | 7.917 | 0.8806545 | 0.1112359 | 6.972141 | 4.087564
55.5 | 1.11 | 7.936 | 1.150654 | 0.1449917 | 9.13159 | 4.17888
56 | 1.12 | 7.936 | 0.830654 | 0.1046691 | 6.59207 | 4.244801
56.5 | 1.13 | 7.917 | 1.140654 | 0.1440766 | 9.030561 | 4.335106
57 | 1.14 | 7.878 | 0.8306554 | 0.1054399 | 6.543903 | 4.400546
57.5 | 1.15 | 7.897 | 0.860655 | 0.1089851 | 6.796592 | 4.468512
58 | 1.16 | 7.878 | 0.8806554 | 0.1117867 | 6.937803 | 4.537889
58.5 | 1.17 | 7.858 | 0.9806559 | 0.1247971 | 7.705994 | 4.614949
59 | 1.18 | 7.878 | 0.8406554 | 0.1067092 | 6.622683 | 4.681176
59.5 | 1.19 | 7.878 | 0.8106554 | 0.1029012 | 6.386343 | 4.745039
60 | 1.2
60.5 | 1.21
61 | 1.22
61.5 | 1.23
62 | 1.24
62.5 | 1.25
63 | 1.26
63.5 | 1.27
64 | 1.28
64.5 | 1.29
65 | 1.3
65.5 | 1.31
66 | 1.32
66.5 | 1.33
67 | 1.34
67.5 | 1.35
68 | 1.36
68.5 | 1.37
69 | 1.38
69.5 | 1.39
70 | 1.4
70.5 | 1.41
71 | 1.42
71.5 | 1.43
72 | 1.44
72.5 | 1.45
73 | 1.46
73.5 | 1.47
74 | 1.48
74.5 | 1.49
75 | 1.5
75.5 | 1.51
76 | 1.52
76.5 | 1.53
77 | 1.54
77.5 | 1.55
78 | 1.56
78.5 | 1.57
79 | 1.58
79.5 | 1.59
80 | 1.6
80.5 | 1.61
81 | 1.62
81.5 | 1.63
82 | 1.64
82.5 | 1.65
83 | 1.66
83.5 | 1.67
84 | 1.68
84.5 | 1.69
85 | 1.7
85.5 | 1.71
86 | 1.72
86.5 | 1.73
87 | 1.74
87.5 | 1.75
88 | 1.76
88.5 | 1.77
89 | 1.78
89.5 | 1.79
90 | 1.8
90.5 | 1.81
91 | 1.82
91.5 | 1.83
92 | 1.84
92.5 | 1.85
93 | 1.86
93.5 | 1.87
94 | 1.88
94.5 | 1.89
95 | 1.9
95.5 | 1.91
96 | 1.92
96.5 | 1.93
97 | 1.94
97.5 | 1.95
98 | 1.96
98.5 | 1.97
99 | 1.98
99.5 | 1.99
100 | 2
100.5 | 2.01
101 | 2.02
101.5 | 2.03
102 | 2.04
102.5 | 2.05
103 | 2.06
103.5 | 2.07
104 | 2.08
104.5 | 2.09
105 | 2.1
105.5 | 2.11
106 | 2.12
106.5 | 2.13
107 | 2.14
107.5 | 2.15
108 | 2.16
108.5 | 2.17
109 | 2.18
109.5 | 2.19
110 | 2.2
110.5 | 2.21
111 | 2.22
111.5 | 2.23
112 | 2.24
112.5 | 2.25
113 | 2.26
113.5 | 2.27
114 | 2.28
114.5 | 2.29
115 | 2.3
115.5 | 2.31
116 | 2.32
116.5 | 2.33
117 | 2.34
117.5 | 2.35
118 | 2.36
118.5 | 2.37
119 | 2.38
119.5 | 2.39
120 | 2.4
120.5 | 2.41
121 | 2.42
121.5 | 2.43
122 | 2.44
122.5 | 2.45
123 | 2.46
123.5 | 2.47
124 | 2.48
124.5 | 2.49
125 | 2.5

## Resultados
Inicio paso corriente
30 | 0
30 | 0.5 | Eje Izquierdo |  | Eje Derecho
Fin de Subida |  | Máx = | 0.5 | Máx = | 0.6
38.78738 | 0 | Mín = | 0 | Mín = | 0
38.78738 | 0.5
¿Suavizar?
Inicio paso corriente |  | Eje Izquierdo |  | Eje Derecho
30 | 0 | Máx = | 100 | Máx = | 9
30 | 100 | Mín = | 0 | Mín = | 0
Fin de Subida
38.78738 | 0
38.78738 | 100
¿Suavizar?
|  | Eje Izquierdo |  | Eje Derecho
Inicio paso corriente |  | Máx = | 10 | Máx = | 6
30 | 0 | Mín = | 0 | Mín = | 0
30 | 10
Fin de Subida
38.78738 | 0
38.78738 | 10
|  | Eje Izquierdo |  | Eje Derecho
Inicio paso corriente |  | Máx = | 14 | Máx = | 9
30 | 0 | Mín = | 0 | Mín = | 0
30 | 14
Fin de Subida
38.78738 | 0
38.78738 | 14