## Parámetros
Ensayo |  |  |  |  | Fecha:
Características polvo |  | Material | Referencia polvo | Densidad de golpeo g/cm3 | Densidad aparente g/cm3 | Densidad absoluta g/cm3
|  | Al-NH3 |  | 1.19 | 0.84 | 2.725 |  | Sí
No
Activación externa |  | PRECOMPRESIÓN | No | # MPa
|  | ACTIVACIÓN ELÉC. | No | # V | # A
Características de corriente | Duraciones
|  | Aproximación | Apriete | PreCalentamiento | Calentamiento | Enfriamiento
|  | 99 | 30 | 5 | 25 | 60 | ciclos
|  | 1.98 | 0.6 | 0.1 | 0.5 | 1.2 | segundos
Intensidades
|  | I máx | So1i (grados) | I So1i (kA) | ISo2i (kA) | Energía (kJ) | EDE (kJ/g)
|  | 9.301 | 15 | 1 | 8 | 4.541219 | 2.532184
Características de Presión |  | Presión Trabajo | Presión Sinterizado
|  | 923 |  | kgf
|  | 3.812474 | 0 | bares
Características Sinterizados |  | Diámetro (mm) | Altura (mm) | Masa (g) |  | Secc (cm2)
| 1 | 11.94 | 6.57 | 1.7934 |  | 1.13451
| 2 | 12.08 | 6.43 |  |  | Volumen (cm3)
| 3 | 12.01 | 6.21 |  |  | 0.7279302
| 4 | 12 | 6.33
| 5 | 12.06 | 6.6 |  |  | Densid (g/cm3)
| 6 | 12 | 6.37 |  |  | 2.463698
| 7 | 12.1 | 6.22 |  |  | Porosidad (%)
| 8 | 11.96 | 6.6 |  |  | 9.589071
|  | 12.01875 | 6.41625
Otros Datos |  | Tª Inicial (ºC) | Lubricante | Diám Punzón (mm) | h punzones (mm) | h obleas (mm) | tS (ciclos)
|  | 21.7 |  | 11.9 | 97.31 | 9.3 | 8.714382
Observaciones
[9 empty] | 4 | 5 | 8
[9 empty] | 3 | 9 | 2

## Adquisición
379 | 475 | 0 | 75
379 | 472 | 0 | 19 | IP:x,x,x,x:
381 | 474 | 0 | 16 | 172,16,1,14
378 | 475 | 0 | 23
377 | 475 | 0 | 23 | Abrir canal. (IP: 172,16,1,14)(Return:1)
378 | 476 | 0 | 25
377 | 476 | 0 | 16
380 | 474 | 0 | 12 | Recibidos de 1905 registros (Soldadura:1681)
378 | 474 | 0 | 19
377 | 476 | 0 | 19
379 | 472 | 0 | 23 | Representar gráficas
378 | 474 | 0 | 19
378 | 473 | 0 | 17
379 | 473 | 0 | 25
378 | 474 | 0 | 23
381 | 474 | 0 | 21
378 | 474 | 0 | 27
377 | 475 | 0 | 17
381 | 475 | 0 | 17
381 | 474 | 0 | 19
379 | 474 | 0 | 16
379 | 474 | 0 | 16
377 | 475 | 0 | 17
378 | 474 | 0 | 23
379 | 475 | 0 | 17
380 | 475 | 0 | 17
379 | 475 | 0 | 27
379 | 472 | 0 | 23
379 | 474 | 0 | 19
377 | 475 | 0 | 17
378 | 475 | 0 | 21
381 | 475 | 0 | 21
379 | 473 | 0 | 25
379 | 475 | 0 | 16
381 | 475 | 0 | 23
379 | 475 | 0 | 19
378 | 476 | 0 | 21
379 | 474 | 0 | 21
379 | 474 | 0 | 19
381 | 475 | 0 | 17
379 | 475 | 0 | 19
379 | 474 | 0 | 19
378 | 477 | 0 | 21
378 | 475 | 0 | 23
378 | 476 | 0 | 21
379 | 473 | 0 | 19
379 | 473 | 0 | 19
379 | 473 | 0 | 17
379 | 475 | 0 | 16
379 | 477 | 0 | 16
379 | 475 | 0 | 23
377 | 475 | 0 | 21
379 | 475 | 0 | 21
379 | 473 | 0 | 23
379 | 475 | 0 | 16
379 | 475 | 0 | 23
379 | 475 | 0 | 19
379 | 477 | 0 | 19
381 | 475 | 0 | 23
379 | 476 | 0 | 23
379 | 474 | 0 | 21
380 | 478 | 2554 | 21
378 | 474 | 2457 | 118
382 | 475 | 2691 | 176
381 | 475 | 2925 | 155
388 | 475 | 3100 | 153
385 | 475 | 3295 | 151
390 | 475 | 3568 | 161
390 | 474 | 3744 | 161
393 | 474 | 3939 | 155
393 | 473 | 4056 | 155
397 | 471 | 5011 | 176
397 | 470 | 5226 | 176
401 | 474 | 5479 | 157
403 | 469 | 7195 | 203
413 | 470 | 7195 | 221
414 | 472 | 7956 | 192
426 | 468 | 9126 | 211
424 | 470 | 9301 | 147
433 | 466 | 9262 | 161
429 | 468 | 8482 | 135
433 | 465 | 8482 | 167
431 | 465 | 8151 | 134
436 | 463 | 8151 | 130
434 | 462 | 8131 | 130
437 | 461 | 8112 | 122
434 | 460 | 7995 | 137
439 | 460 | 7995 | 120
435 | 459 | 8053 | 130
440 | 456 | 8073 | 122
434 | 457 | 8053 | 122
440 | 457 | 7975 | 134
439 | 457 | 7995 | 116
441 | 454 | 7995 | 104
435 | 455 | 7995 | 108
441 | 457 | 8034 | 120
437 | 453 | 8034 | 126
443 | 453 | 7936 | 112
439 | 456 | 7936 | 122
444 | 456 | 7936 | 116
440 | 455 | 7975 | 103
444 | 455 | 7995 | 132
439 | 456 | 7936 | 106
445 | 455 | 7956 | 97
439 | 456 | 7956 | 116
445 | 456 | 7956 | 108
439 | 457 | 7956 | 122
446 | 456 | 7956 | 106
441 | 457 | 7897 | 116
446 | 456 | 7897 | 118
442 | 458 | 7936 | 103
446 | 458 | 7936 | 112
444 | 458 | 7975 | 112
447 | 459 | 7975 | 93
443 | 459 | 7878 | 118
447 | 460 | 7897 | 120
443 | 460 | 7897 | 99
448 | 459 | 7878 | 99
445 | 461 | 7839 | 120

## Desplazamiento
ciclos | seg | x(t) | h(t) | θ(t) |  |  | θ(t) | H(t)
0.5 | 0.01 | 0.007627869 | 9.730536 | 0.3406067 |  |  | 0.3750702 | 7.841402
1 | 0.02 | 0.007627869 | 9.730536 | 0.3406067 | 0.6 | 4.322035 | 0.3751417 | 7.842302
1.5 | 0.03 | 0.1076279 | 9.630536 | 0.3337598 | 0.6 | 0 | 0.3752058 | 7.843109
2 | 0.04 | -0.04237213 | 9.780536 | 0.3439776 |  |  | 0.3752927 | 7.844202
2.5 | 0.05 | -0.09237213 | 9.830536 | 0.3473143 |  |  | 0.375362 | 7.845078
3 | 0.06 | -0.04237213 | 9.780536 | 0.3439776 |  |  | 0.3754207 | 7.845825
3.5 | 0.07 | -0.09237213 | 9.830536 | 0.3473143 |  |  | 0.3755129 | 7.846983
4 | 0.08 | 0.05762787 | 9.680536 | 0.337201 |  |  | 0.3754949 | 7.846785
4.5 | 0.09 | -0.04237213 | 9.780536 | 0.3439776 |  |  | 0.375441 | 7.846127
5 | 0.1 | -0.09237213 | 9.830536 | 0.3473143 |  |  | 0.3753342 | 7.844794
5.5 | 0.11 | 0.007627869 | 9.730536 | 0.3406067 |  |  | 0.3751218 | 7.842126
6 | 0.12 | -0.04237213 | 9.780536 | 0.3439776 |  |  | 0.3747863 | 7.837904
6.5 | 0.13 | -0.04237213 | 9.780536 | 0.3439776 |  |  | 0.3744717 | 7.833904
7 | 0.14 | 0.007627869 | 9.730536 | 0.3406067 |  |  | 0.3741395 | 7.829682
7.5 | 0.15 | -0.04237213 | 9.780536 | 0.3439776 |  |  | 0.3738248 | 7.825682
8 | 0.16 | 0.1076279 | 9.630536 | 0.3337598 |  |  | 0.3735437 | 7.822127
8.5 | 0.17 | -0.04237213 | 9.780536 | 0.3439776 |  |  | 0.3732584 | 7.818571
9 | 0.18 | -0.09237213 | 9.830536 | 0.3473143 |  |  | 0.372825 | 7.813238
9.5 | 0.19 | 0.1076279 | 9.630536 | 0.3337598 |  |  | 0.3723171 | 7.807015
10 | 0.2 | 0.1076279 | 9.630536 | 0.3337598 |  |  | 0.3717346 | 7.799905
10.5 | 0.21 | 0.007627869 | 9.730536 | 0.3406067 |  |  | 0.3711689 | 7.793016
11 | 0.22 | 0.007627869 | 9.730536 | 0.3406067 |  |  | 0.3707125 | 7.78746
11.5 | 0.23 | -0.09237213 | 9.830536 | 0.3473143 | 0.6 | 12.28817 | 0.3704918 | 7.784793
12 | 0.24 | -0.04237213 | 9.780536 | 0.3439776 | 0.6 | 0 | 0.3704702 | 7.784571
12.5 | 0.25 | 0.007627869 | 9.730536 | 0.3406067 |  |  | 0.3706844 | 7.787238
13 | 0.26 | 0.05762787 | 9.680536 | 0.337201 |  |  | 0.3711176 | 7.792571
13.5 | 0.27 | 0.007627869 | 9.730536 | 0.3406067 |  |  | 0.371803 | 7.801015
14 | 0.28 | 0.007627869 | 9.730536 | 0.3406067 |  |  | 0.372667 | 7.811682
14.5 | 0.29 | 0.007627869 | 9.730536 | 0.3406067 |  |  | 0.3736567 | 7.823905
15 | 0.3 | -0.09237213 | 9.830536 | 0.3473143 |  |  | 0.3746632 | 7.836349
15.5 | 0.31 | -0.04237213 | 9.780536 | 0.3439776 |  |  | 0.3755583 | 7.84746
16 | 0.32 | 0.1076279 | 9.630536 | 0.3337598 |  |  | 0.3762361 | 7.855905
16.5 | 0.33 | 0.007627869 | 9.730536 | 0.3406067 |  |  | 0.3766634 | 7.861238
17 | 0.34 | 0.007627869 | 9.730536 | 0.3406067 |  |  | 0.376893 | 7.864127
17.5 | 0.35 | 0.1076279 | 9.630536 | 0.3337598 |  |  | 0.3769621 | 7.865016
18 | 0.36 | 0.007627869 | 9.730536 | 0.3406067 |  |  | 0.3769085 | 7.864348
18.5 | 0.37 | -0.04237213 | 9.780536 | 0.3439776 |  |  | 0.3767322 | 7.862127
19 | 0.38 | 0.007627869 | 9.730536 | 0.3406067 |  |  | 0.3765035 | 7.859238
19.5 | 0.39 | 0.007627869 | 9.730536 | 0.3406067 |  |  | 0.3761875 | 7.855238
20 | 0.4 | 0.1076279 | 9.630536 | 0.3337598 |  |  | 0.3758546 | 7.851016
20.5 | 0.41 | 0.007627869 | 9.730536 | 0.3406067 |  |  | 0.3755747 | 7.84746
21 | 0.42 | 0.007627869 | 9.730536 | 0.3406067 |  |  | 0.3754183 | 7.84546
21.5 | 0.43 | -0.04237213 | 9.780536 | 0.3439776 |  |  | 0.3753499 | 7.844571
22 | 0.44 | -0.04237213 | 9.780536 | 0.3439776 | 0.6 | 0.4341429 | 0.3754045 | 7.845238
22.5 | 0.45 | -0.04237213 | 9.780536 | 0.3439776 | 0.6 | 0 | 0.3754217 | 7.84546
23 | 0.46 | 0.007627869 | 9.730536 | 0.3406067 |  |  | 0.3753664 | 7.844793
23.5 | 0.47 | 0.007627869 | 9.730536 | 0.3406067 |  |  | 0.3751857 | 7.84257
24 | 0.48 | 0.007627869 | 9.730536 | 0.3406067 |  |  | 0.3748973 | 7.839015
24.5 | 0.49 | 0.007627869 | 9.730536 | 0.3406067 |  |  | 0.3744486 | 7.833459
25 | 0.5 | 0.007627869 | 9.730536 | 0.3406067 |  |  | 0.3740013 | 7.827905
25.5 | 0.51 | 0.007627869 | 9.730536 | 0.3406067 |  |  | 0.3735552 | 7.822349
26 | 0.52 | -0.09237213 | 9.830536 | 0.3473143 |  |  | 0.3731464 | 7.817238
26.5 | 0.53 | 0.007627869 | 9.730536 | 0.3406067 |  |  | 0.3727195 | 7.811904
27 | 0.54 | 0.007627869 | 9.730536 | 0.3406067 |  |  | 0.372434 | 7.808349
27.5 | 0.55 | 0.007627869 | 9.730536 | 0.3406067 |  |  | 0.3721627 | 7.805016
28 | 0.56 | 0.007627869 | 9.730536 | 0.3406067 |  |  | 0.3719411 | 7.802349
28.5 | 0.57 | 0.007627869 | 9.730536 | 0.3406067 |  |  | 0.3716404 | 7.798794
29 | 0.58 | 0.007627869 | 9.730536 | 0.3406067 |  |  | 0.3713712 | 7.795682
29.5 | 0.59 | 0.1076279 | 9.630536 | 0.3337598 |  |  | 0.3707694 | 7.788571
30 | 0.6 | 0.007627869 | 9.730536 | 0.3406067 |  |  | 0.3699269 | 7.778571
30.5 | 0.61 | 0.007627869 | 9.730536 | 0.3406067 |  |  | 0.3685414 | 7.762127
31 | 0.62 | 0.05762787 | 9.680536 | 0.337201 |  |  | 0.3667579 | 7.741015
31.5 | 0.63 | -0.04237213 | 9.780536 | 0.3439776 |  |  | 0.3641653 | 7.710571
32 | 0.64 | 0.1576279 | 9.580536 | 0.3302827 |  |  | 0.3609946 | 7.673682
32.5 | 0.65 | 0.1076279 | 9.630536 | 0.3337598 |  |  | 0.3568092 | 7.625682
33 | 0.66 | 0.4576279 | 9.280536 | 0.3086337 |  |  | 0.351833 | 7.56946
33.5 | 0.67 | 0.3076279 | 9.430536 | 0.3196304 |  |  | 0.3455728 | 7.499905
34 | 0.68 | 0.5576279 | 9.180536 | 0.3011029 |  |  | 0.3384776 | 7.422349
34.5 | 0.69 | 0.5576279 | 9.180536 | 0.3011029 |  |  | 0.3301619 | 7.333015
35 | 0.7 | 0.7076279 | 9.030536 | 0.2894939 |  |  | 0.3211932 | 7.238348
35.5 | 0.71 | 0.7076279 | 9.030536 | 0.2894939 |  |  | 0.3112944 | 7.135904
36 | 0.72 | 0.9076279 | 8.830536 | 0.2734019 |  |  | 0.3011935 | 7.03346
36.5 | 0.73 | 0.9076279 | 8.830536 | 0.2734019 |  |  | 0.290509 | 6.927461
37 | 0.74 | 1.107628 | 8.630536 | 0.2565641 |  |  | 0.2800082 | 6.825682
37.5 | 0.75 | 1.207628 | 8.530536 | 0.2478491 |  |  | 0.2694481 | 6.725683
38 | 0.76 | 1.707628 | 8.030536 | 0.2010184 |  |  | 0.2595809 | 6.634349
38.5 | 0.77 | 1.757628 | 7.980536 | 0.1960126 |  |  | 0.2499438 | 6.547237
39 | 0.78 | 2.357628 | 7.380536 | 0.1306526 |  |  | 0.2412587 | 6.470571
39.5 | 0.79 | 2.257628 | 7.480536 | 0.142274 |  |  | 0.2329286 | 6.398793
40 | 0.8 | 2.707628 | 7.030536 | 0.08737399 |  |  | 0.2254058 | 6.335459
40.5 | 0.81 | 2.507628 | 7.230536 | 0.1126176 |  |  | 0.21807 | 6.275015
41 | 0.82 | 2.707628 | 7.030536 | 0.08737399 |  |  | 0.2115753 | 6.222571
41.5 | 0.83 | 2.607628 | 7.130536 | 0.1001728 |  |  | 0.2052385 | 6.172349
42 | 0.84 | 2.857628 | 6.880536 | 0.06747817 |  |  | 0.1996535 | 6.128793
42.5 | 0.85 | 2.757628 | 6.980536 | 0.08083703 |  |  | 0.1942145 | 6.087015
43 | 0.86 | 2.907628 | 6.830536 | 0.06065201 |  |  | 0.1894583 | 6.051016
43.5 | 0.87 | 2.757628 | 6.980536 | 0.08083703 |  |  | 0.1846137 | 6.014793
44 | 0.88 | 3.007628 | 6.730536 | 0.04669552 |  |  | 0.1803505 | 5.983237
44.5 | 0.89 | 2.807628 | 6.930536 | 0.07420582 |  |  | 0.176075 | 5.951904
45 | 0.9 | 3.057628 | 6.680536 | 0.03956062 |  |  | 0.1723395 | 5.924793
45.5 | 0.91 | 2.757628 | 6.980536 | 0.08083703 |  |  | 0.168439 | 5.896793
46 | 0.92 | 3.057628 | 6.680536 | 0.03956062 |  |  | 0.1650594 | 5.872793
46.5 | 0.93 | 3.007628 | 6.730536 | 0.04669552 |  |  | 0.1614582 | 5.84746
47 | 0.94 | 3.107628 | 6.630536 | 0.03231804 |  |  | 0.1581105 | 5.824126
47.5 | 0.95 | 2.807628 | 6.930536 | 0.07420582 |  |  | 0.1544455 | 5.798793
48 | 0.96 | 3.107628 | 6.630536 | 0.03231804 |  |  | 0.1511758 | 5.776349
48.5 | 0.97 | 2.907628 | 6.830536 | 0.06065201 |  |  | 0.1475903 | 5.751904
49 | 0.98 | 3.207628 | 6.530536 | 0.01750025 |  |  | 0.1443035 | 5.729682
49.5 | 0.99 | 3.007628 | 6.730536 | 0.04669552 |  |  | 0.1407504 | 5.705905
50 | 1 | 3.257628 | 6.480536 | 0.009919833 |  |  | 0.1374979 | 5.684349
50.5 | 1.01 | 3.057628 | 6.680536 | 0.03956062 |  |  | 0.133877 | 5.660571
51 | 1.02 | 3.257628 | 6.480536 | 0.009919833 |  |  | 0.1303859 | 5.637904
51.5 | 1.03 | 3.007628 | 6.730536 | 0.04669552 |  |  | 0.1263698 | 5.612127
52 | 1.04 | 3.307628 | 6.430536 | 0.002221607 |  |  | 0.1224539 | 5.587237
52.5 | 1.05 | 3.007628 | 6.730536 | 0.04669552 |  |  | 0.1179314 | 5.558793
53 | 1.06 | 3.307628 | 6.430536 | 0.002221607 |  |  | 0.1134276 | 5.530793
53.5 | 1.07 | 3.007628 | 6.730536 | 0.04669552 |  |  | 0.1085174 | 5.500571
54 | 1.08 | 3.357628 | 6.380536 | -0.005597346 |  |  | 0.1039653 | 5.472794
54.5 | 1.09 | 3.107628 | 6.630536 | 0.03231804 |  |  | 0.09911616 | 5.44346
55 | 1.1 | 3.357628 | 6.380536 | -0.005597346 |  |  | 0.09474574 | 5.417237
55.5 | 1.11 | 3.157628 | 6.580536 | 0.02496541 |  |  | 0.09030683 | 5.390793
56 | 1.12 | 3.357628 | 6.380536 | -0.005597346 |  |  | 0.08651028 | 5.368349
56.5 | 1.13 | 3.257628 | 6.480536 | 0.009919833 |  |  | 0.08265173 | 5.345682
57 | 1.14 | 3.407628 | 6.330536 | -0.01353981 |  |  | 0.07945649 | 5.327015
57.5 | 1.15 | 3.207628 | 6.530536 | 0.01750025 |  |  | 0.07619852 | 5.308126
58 | 1.16 | 3.407628 | 6.330536 | -0.01353981 |  |  | 0.07342684 | 5.292127
58.5 | 1.17 | 3.207628 | 6.530536 | 0.01750025 |  |  | 0.07025222 | 5.273904
59 | 1.18 | 3.457628 | 6.280536 | -0.02160866 |  |  | 0.06736511 | 5.25746
59.5 | 1.19 | 3.307628 | 6.430536 | 0.002221607 |  |  | 0.06397282 | 5.238348
60 | 1.2 | [5 empty] | 0.06094619 | 5.22146
60.5 | 1.21 | [5 empty] | 0.0576039 | 5.203015
61 | 1.22 | [5 empty] | 0.05474932 | 5.18746
61.5 | 1.23 | [5 empty] | 0.05152985 | 5.170127
62 | 1.24 | [5 empty] | 0.04889075 | 5.156126
62.5 | 1.25 | [5 empty] | 0.04586454 | 5.140127
63 | 1.26 | [5 empty] | 0.04331469 | 5.126793
63.5 | 1.27 | [5 empty] | 0.04062997 | 5.112793
64 | 1.28 | [5 empty] | 0.03883446 | 5.10346
64.5 | 1.29 | [5 empty] | 0.03675676 | 5.092571
65 | 1.3 | [5 empty] | 0.03531114 | 5.085015
65.5 | 1.31 | [5 empty] | 0.03339178 | 5.075016
66 | 1.32 | [5 empty] | 0.0317597 | 5.066571
66.5 | 1.33 | [5 empty] | 0.02929821 | 5.053904
67 | 1.34 | [5 empty] | 0.02715813 | 5.043015
67.5 | 1.35 | [5 empty] | 0.02436356 | 5.028793
68 | 1.36 | [5 empty] | 0.02205201 | 5.017016
68.5 | 1.37 | [5 empty] | 0.0191424 | 5.002126
69 | 1.38 | [5 empty] | 0.01676469 | 4.989904
69.5 | 1.39 | [5 empty] | 0.01395953 | 4.97546
70 | 1.4 | [5 empty] | 0.0118607 | 4.964571
70.5 | 1.41 | [5 empty] | 0.009501089 | 4.952348
71 | 1.42 | [5 empty] | 0.00793357 | 4.944127
71.5 | 1.43 | [5 empty] | 0.00622406 | 4.935237
72 | 1.44 | [5 empty] | 0.005396735 | 4.930793
72.5 | 1.45 | [5 empty] | 0.004197815 | 4.924571
73 | 1.46 | [5 empty] | 0.0035993 | 4.92146
73.5 | 1.47 | [5 empty] | 0.002758215 | 4.917238
74 | 1.48 | [5 empty] | 0.002359803 | 4.915238
74.5 | 1.49 | [5 empty] | 0.001370327 | 4.910349
75 | 1.5 | [5 empty] | 0.000966048 | 4.908349
75.5 | 1.51 | [5 empty] | 0.0002782706 | 4.9
76 | 1.52 | [5 empty] | 0 | 4.9
76.5 | 1.53 | [5 empty] | 0 | 4.9
77 | 1.54 | [5 empty] | 0 | 4.9
77.5 | 1.55 | [5 empty] | 0 | 4.9
78 | 1.56 | [5 empty] | 0 | 4.9
78.5 | 1.57 | [5 empty] | 0 | 4.9
79 | 1.58 | [5 empty] | 0 | 4.9
79.5 | 1.59 | [5 empty] | 0 | 4.9
80 | 1.6 | [5 empty] | 0 | 4.9
80.5 | 1.61
81 | 1.62
81.5 | 1.63
82 | 1.64
82.5 | 1.65
83 | 1.66
83.5 | 1.67
84 | 1.68
84.5 | 1.69
85 | 1.7
85.5 | 1.71
86 | 1.72
86.5 | 1.73
87 | 1.74
87.5 | 1.75
88 | 1.76
88.5 | 1.77
89 | 1.78
89.5 | 1.79
90 | 1.8
90.5 | 1.81
91 | 1.82
91.5 | 1.83
92 | 1.84
92.5 | 1.85
93 | 1.86
93.5 | 1.87
94 | 1.88
94.5 | 1.89
95 | 1.9
95.5 | 1.91
96 | 1.92
96.5 | 1.93
97 | 1.94
97.5 | 1.95
98 | 1.96
98.5 | 1.97
99 | 1.98
99.5 | 1.99
100 | 2
100.5 | 2.01
101 | 2.02
101.5 | 2.03
102 | 2.04
102.5 | 2.05
103 | 2.06
103.5 | 2.07
104 | 2.08
104.5 | 2.09
105 | 2.1
105.5 | 2.11
106 | 2.12
106.5 | 2.13
107 | 2.14
107.5 | 2.15
108 | 2.16
108.5 | 2.17
109 | 2.18
109.5 | 2.19
110 | 2.2
110.5 | 2.21
111 | 2.22
111.5 | 2.23
112 | 2.24
112.5 | 2.25
113 | 2.26
113.5 | 2.27
114 | 2.28
114.5 | 2.29
115 | 2.3
115.5 | 2.31
116 | 2.32
116.5 | 2.33
117 | 2.34
117.5 | 2.35
118 | 2.36
118.5 | 2.37
119 | 2.38
119.5 | 2.39
120 | 2.4
120.5 | 2.41
121 | 2.42
121.5 | 2.43
122 | 2.44
122.5 | 2.45
123 | 2.46
123.5 | 2.47
124 | 2.48
124.5 | 2.49
125 | 2.5

## Fuerza
ciclos | seg | Fuerza | Presión
0.5 | 0.01 | 9.3195 | 83.79322 | 0.6 | 11.72295
1 | 0.02 | 9.26064 | 83.264 | 0.6 | 0
1.5 | 0.03 | 9.29988 | 83.61681
2 | 0.04 | 9.3195 | 83.79322
2.5 | 0.05 | 9.3195 | 83.79322
3 | 0.06 | 9.33912 | 83.96963
3.5 | 0.07 | 9.33912 | 83.96963
4 | 0.08 | 9.29988 | 83.61681
4.5 | 0.09 | 9.29988 | 83.61681
5 | 0.1 | 9.33912 | 83.96963
5.5 | 0.11 | 9.26064 | 83.264
6 | 0.12 | 9.29988 | 83.61681
6.5 | 0.13 | 9.28026 | 83.44041
7 | 0.14 | 9.28026 | 83.44041
7.5 | 0.15 | 9.29988 | 83.61681
8 | 0.16 | 9.29988 | 83.61681
8.5 | 0.17 | 9.29988 | 83.61681 | 0.6 | 105.4031
9 | 0.18 | 9.3195 | 83.79322 | 0.6 | 0
9.5 | 0.19 | 9.3195 | 83.79322
10 | 0.2 | 9.29988 | 83.61681
10.5 | 0.21 | 9.29988 | 83.61681
11 | 0.22 | 9.29988 | 83.61681
11.5 | 0.23 | 9.3195 | 83.79322
12 | 0.24 | 9.29988 | 83.61681
12.5 | 0.25 | 9.3195 | 83.79322
13 | 0.26 | 9.3195 | 83.79322
13.5 | 0.27 | 9.3195 | 83.79322
14 | 0.28 | 9.26064 | 83.264
14.5 | 0.29 | 9.29988 | 83.61681
15 | 0.3 | 9.3195 | 83.79322
15.5 | 0.31 | 9.3195 | 83.79322
16 | 0.32 | 9.3195 | 83.79322
16.5 | 0.33 | 9.28026 | 83.44041
17 | 0.34 | 9.3195 | 83.79322
17.5 | 0.35 | 9.3195 | 83.79322
18 | 0.36 | 9.3195 | 83.79322
18.5 | 0.37 | 9.33912 | 83.96963
19 | 0.38 | 9.29988 | 83.61681
19.5 | 0.39 | 9.29988 | 83.61681
20 | 0.4 | 9.3195 | 83.79322
20.5 | 0.41 | 9.3195 | 83.79322
21 | 0.42 | 9.29988 | 83.61681
21.5 | 0.43 | 9.35874 | 84.14603
22 | 0.44 | 9.3195 | 83.79322
22.5 | 0.45 | 9.33912 | 83.96963
23 | 0.46 | 9.28026 | 83.44041
23.5 | 0.47 | 9.28026 | 83.44041
24 | 0.48 | 9.28026 | 83.44041
24.5 | 0.49 | 9.3195 | 83.79322
25 | 0.5 | 9.35874 | 84.14603
25.5 | 0.51 | 9.3195 | 83.79322
26 | 0.52 | 9.3195 | 83.79322
26.5 | 0.53 | 9.3195 | 83.79322
27 | 0.54 | 9.28026 | 83.44041
27.5 | 0.55 | 9.3195 | 83.79322
28 | 0.56 | 9.3195 | 83.79322
28.5 | 0.57 | 9.3195 | 83.79322
29 | 0.58 | 9.35874 | 84.14603
29.5 | 0.59 | 9.3195 | 83.79322
30 | 0.6 | 9.33912 | 83.96963
30.5 | 0.61 | 9.29988 | 83.61681
31 | 0.62 | 9.37836 | 84.32244
31.5 | 0.63 | 9.29988 | 83.61681
32 | 0.64 | 9.3195 | 83.79322
32.5 | 0.65 | 9.3195 | 83.79322
33 | 0.66 | 9.3195 | 83.79322
33.5 | 0.67 | 9.3195 | 83.79322
34 | 0.68 | 9.3195 | 83.79322
34.5 | 0.69 | 9.29988 | 83.61681
35 | 0.7 | 9.29988 | 83.61681
35.5 | 0.71 | 9.28026 | 83.44041
36 | 0.72 | 9.24102 | 83.08759
36.5 | 0.73 | 9.2214 | 82.91119
37 | 0.74 | 9.29988 | 83.61681
37.5 | 0.75 | 9.20178 | 82.73478
38 | 0.76 | 9.2214 | 82.91119
38.5 | 0.77 | 9.26064 | 83.264
39 | 0.78 | 9.18216 | 82.55838
39.5 | 0.79 | 9.2214 | 82.91119
40 | 0.8 | 9.14292 | 82.20556
40.5 | 0.81 | 9.18216 | 82.55838
41 | 0.82 | 9.1233 | 82.02915
41.5 | 0.83 | 9.1233 | 82.02915
42 | 0.84 | 9.08406 | 81.67634
42.5 | 0.85 | 9.06444 | 81.49993
43 | 0.86 | 9.04482 | 81.32352
43.5 | 0.87 | 9.0252 | 81.14712
44 | 0.88 | 9.0252 | 81.14712
44.5 | 0.89 | 9.00558 | 80.97071
45 | 0.9 | 8.94672 | 80.44149
45.5 | 0.91 | 8.96634 | 80.6179
46 | 0.92 | 8.96634 | 80.6179
46.5 | 0.93 | 8.96634 | 80.6179
47 | 0.94 | 8.90748 | 80.08868
47.5 | 0.95 | 8.9271 | 80.26508
48 | 0.96 | 8.96634 | 80.6179
48.5 | 0.97 | 8.88786 | 79.91228
49 | 0.98 | 8.88786 | 79.91228
49.5 | 0.99 | 8.94672 | 80.44149
50 | 1 | 8.94672 | 80.44149
50.5 | 1.01 | 8.9271 | 80.26508
51 | 1.02 | 8.9271 | 80.26508
51.5 | 1.03 | 8.94672 | 80.44149
52 | 1.04 | 8.9271 | 80.26508
52.5 | 1.05 | 8.94672 | 80.44149
53 | 1.06 | 8.94672 | 80.44149
53.5 | 1.07 | 8.96634 | 80.6179
54 | 1.08 | 8.94672 | 80.44149
54.5 | 1.09 | 8.96634 | 80.6179
55 | 1.1 | 8.94672 | 80.44149
55.5 | 1.11 | 8.98596 | 80.7943
56 | 1.12 | 8.98596 | 80.7943
56.5 | 1.13 | 8.98596 | 80.7943
57 | 1.14 | 9.00558 | 80.97071
57.5 | 1.15 | 9.00558 | 80.97071
58 | 1.16 | 9.0252 | 81.14712
58.5 | 1.17 | 9.0252 | 81.14712
59 | 1.18 | 9.00558 | 80.97071
59.5 | 1.19 | 9.04482 | 81.32352
60 | 1.2
60.5 | 1.21
61 | 1.22
61.5 | 1.23
62 | 1.24
62.5 | 1.25
63 | 1.26
63.5 | 1.27
64 | 1.28
64.5 | 1.29
65 | 1.3
65.5 | 1.31
66 | 1.32
66.5 | 1.33
67 | 1.34
67.5 | 1.35
68 | 1.36
68.5 | 1.37
69 | 1.38
69.5 | 1.39
70 | 1.4
70.5 | 1.41
71 | 1.42
71.5 | 1.43
72 | 1.44
72.5 | 1.45
73 | 1.46
73.5 | 1.47
74 | 1.48
74.5 | 1.49
75 | 1.5
75.5 | 1.51
76 | 1.52
76.5 | 1.53
77 | 1.54
77.5 | 1.55
78 | 1.56
78.5 | 1.57
79 | 1.58
79.5 | 1.59
80 | 1.6
80.5 | 1.61
81 | 1.62
81.5 | 1.63
82 | 1.64
82.5 | 1.65
83 | 1.66
83.5 | 1.67
84 | 1.68
84.5 | 1.69
85 | 1.7
85.5 | 1.71
86 | 1.72
86.5 | 1.73
87 | 1.74
87.5 | 1.75
88 | 1.76
88.5 | 1.77
89 | 1.78
89.5 | 1.79
90 | 1.8
90.5 | 1.81
91 | 1.82
91.5 | 1.83
92 | 1.84
92.5 | 1.85
93 | 1.86
93.5 | 1.87
94 | 1.88
94.5 | 1.89
95 | 1.9
95.5 | 1.91
96 | 1.92
96.5 | 1.93
97 | 1.94
97.5 | 1.95
98 | 1.96
98.5 | 1.97
99 | 1.98
99.5 | 1.99
100 | 2
100.5 | 2.01
101 | 2.02
101.5 | 2.03
102 | 2.04
102.5 | 2.05
103 | 2.06
103.5 | 2.07
104 | 2.08
104.5 | 2.09
105 | 2.1
105.5 | 2.11
106 | 2.12
106.5 | 2.13
107 | 2.14
107.5 | 2.15
108 | 2.16
108.5 | 2.17
109 | 2.18
109.5 | 2.19
110 | 2.2
110.5 | 2.21
111 | 2.22
111.5 | 2.23
112 | 2.24
112.5 | 2.25
113 | 2.26
113.5 | 2.27
114 | 2.28
114.5 | 2.29
115 | 2.3
115.5 | 2.31
116 | 2.32
116.5 | 2.33
117 | 2.34
117.5 | 2.35
118 | 2.36
118.5 | 2.37
119 | 2.38
119.5 | 2.39
120 | 2.4
120.5 | 2.41
121 | 2.42
121.5 | 2.43
122 | 2.44
122.5 | 2.45
123 | 2.46
123.5 | 2.47
124 | 2.48
124.5 | 2.49
125 | 2.5

## Resistencia
ciclos | seg | Intensidad | Tensión | Resistencia | Potencia | Energía
0.5 | 0.01 | 0 | 0.550339 |  |  |  | 0.6 | 11.62625
1 | 0.02 | 0 | -0.009661026 |  |  |  | 0.6 | 0 | La línea vertical roja señala el fin del precalentamiento
1.5 | 0.03 | 0 | -0.03966103 |  |  |  | 0.7 | 11.62625
2 | 0.04 | 0 | 0.03033897 |  |  |  | 0.7 | 0
2.5 | 0.05 | 0 | 0.03033897
3 | 0.06 | 0 | 0.05033897
3.5 | 0.07 | 0 | -0.03966103
4 | 0.08 | 0 | -0.07966103
4.5 | 0.09 | 0 | -0.009661026
5 | 0.1 | 0 | -0.009661026
5.5 | 0.11 | 0 | 0.03033897
6 | 0.12 | 0 | -0.009661026
6.5 | 0.13 | 0 | -0.02966103
7 | 0.14 | 0 | 0.05033897
7.5 | 0.15 | 0 | 0.03033897
8 | 0.16 | 0 | 0.01033897
8.5 | 0.17 | 0 | 0.07033897
9 | 0.18 | 0 | -0.02966103 |  |  |  | 0.6 | 2.512704
9.5 | 0.19 | 0 | -0.02966103 |  |  |  | 0.6 | 0
10 | 0.2 | 0 | -0.009661026
10.5 | 0.21 | 0 | -0.03966103
11 | 0.22 | 0 | -0.03966103
11.5 | 0.23 | 0 | -0.02966103
12 | 0.24 | 0 | 0.03033897
12.5 | 0.25 | 0 | -0.02966103
13 | 0.26 | 0 | -0.02966103
13.5 | 0.27 | 0 | 0.07033897
14 | 0.28 | 0 | 0.03033897
14.5 | 0.29 | 0 | -0.009661026
15 | 0.3 | 0 | -0.02966103
15.5 | 0.31 | 0 | 0.01033897
16 | 0.32 | 0 | 0.01033897
16.5 | 0.33 | 0 | 0.05033897 |  |  |  | 0.6 | 0.7247647
17 | 0.34 | 0 | -0.03966103 |  |  |  | 0.6 | 0
17.5 | 0.35 | 0 | 0.03033897
18 | 0.36 | 0 | -0.009661026
18.5 | 0.37 | 0 | 0.01033897
19 | 0.38 | 0 | 0.01033897
19.5 | 0.39 | 0 | -0.009661026
20 | 0.4 | 0 | -0.02966103
20.5 | 0.41 | 0 | -0.009661026
21 | 0.42 | 0 | -0.009661026
21.5 | 0.43 | 0 | 0.01033897
22 | 0.44 | 0 | 0.03033897
22.5 | 0.45 | 0 | 0.01033897
23 | 0.46 | 0 | -0.009661026
23.5 | 0.47 | 0 | -0.009661026
24 | 0.48 | 0 | -0.02966103
24.5 | 0.49 | 0 | -0.03966103 |  |  |  | 0.6 | 21.78966
25 | 0.5 | 0 | -0.03966103 |  |  |  | 0.6 | 0
25.5 | 0.51 | 0 | 0.03033897
26 | 0.52 | 0 | 0.01033897
26.5 | 0.53 | 0 | 0.01033897
27 | 0.54 | 0 | 0.03033897
27.5 | 0.55 | 0 | -0.03966103
28 | 0.56 | 0 | 0.03033897
28.5 | 0.57 | 0 | -0.009661026
29 | 0.58 | 0 | -0.009661026
29.5 | 0.59 | 0 | 0.03033897
30 | 0.6 | 0 | 0.03033897
30.5 | 0.61 | 0 | 0.01033897
31 | 0.62 | 2.554 | 0.01027672 | 0.004023774 | 0.02624674 | 0.0002624674
31.5 | 0.63 | 2.457 | 0.9802791 | 0.398974 | 2.408546 | 0.02434793
32 | 0.64 | 2.691 | 1.560273 | 0.5798118 | 4.198696 | 0.06633488
32.5 | 0.65 | 2.925 | 1.350268 | 0.46163 | 3.949533 | 0.1058302
33 | 0.66 | 3.1 | 1.330263 | 0.4291172 | 4.123816 | 0.1470684
33.5 | 0.67 | 3.295 | 1.310259 | 0.3976506 | 4.317302 | 0.1902414
34 | 0.68 | 3.568 | 1.410252 | 0.39525 | 5.031779 | 0.2405592
34.5 | 0.69 | 3.744 | 1.410248 | 0.3766687 | 5.279967 | 0.2933589
35 | 0.7 | 3.939 | 1.350243 | 0.3427883 | 5.318607 | 0.3465449
35.5 | 0.71 | 4.056 | 1.35024 | 0.3328994 | 5.476574 | 0.4013107
36 | 0.72 | 5.011 | 1.560217 | 0.3113584 | 7.818246 | 0.4794931
36.5 | 0.73 | 5.226 | 1.560212 | 0.298548 | 8.153666 | 0.5610298
37 | 0.74 | 5.479 | 1.370205 | 0.2500831 | 7.507356 | 0.6361033
37.5 | 0.75 | 7.195 | 1.830164 | 0.254366 | 13.16803 | 0.7677836
38 | 0.76 | 7.195 | 2.010164 | 0.2793834 | 14.46313 | 0.9124148
38.5 | 0.77 | 7.956 | 1.720145 | 0.2162073 | 13.68547 | 1.04927
39 | 0.78 | 9.126 | 1.910117 | 0.2093049 | 17.43172 | 1.223587
39.5 | 0.79 | 9.301 | 1.270112 | 0.1365565 | 11.81331 | 1.34172
40 | 0.8 | 9.262 | 1.410113 | 0.1522472 | 13.06047 | 1.472325
40.5 | 0.81 | 8.482 | 1.150132 | 0.1355968 | 9.755423 | 1.569879
41 | 0.82 | 8.482 | 1.470132 | 0.1733238 | 12.46966 | 1.694576
41.5 | 0.83 | 8.151 | 1.14014 | 0.1398773 | 9.293283 | 1.787508
42 | 0.84 | 8.151 | 1.10014 | 0.13497 | 8.967243 | 1.877181
42.5 | 0.85 | 8.131 | 1.100141 | 0.135302 | 8.945244 | 1.966633
43 | 0.86 | 8.112 | 1.020141 | 0.1257571 | 8.275386 | 2.049387
43.5 | 0.87 | 7.995 | 1.170144 | 0.1463595 | 9.355302 | 2.14294
44 | 0.88 | 7.995 | 1.000144 | 0.1250962 | 7.996152 | 2.222902
44.5 | 0.89 | 8.053 | 1.100143 | 0.1366128 | 8.859448 | 2.311496
45 | 0.9 | 8.073 | 1.020142 | 0.1263647 | 8.235608 | 2.393852
45.5 | 0.91 | 8.053 | 1.020143 | 0.1266786 | 8.215209 | 2.476004
46 | 0.92 | 7.975 | 1.140145 | 0.1429648 | 9.092653 | 2.566931
46.5 | 0.93 | 7.995 | 0.960144 | 0.1200931 | 7.676352 | 2.643694
47 | 0.94 | 7.995 | 0.840144 | 0.1050837 | 6.716951 | 2.710864
47.5 | 0.95 | 7.995 | 0.8801441 | 0.1100868 | 7.036752 | 2.781231
48 | 0.96 | 8.034 | 1.000143 | 0.1244888 | 8.035151 | 2.861583
48.5 | 0.97 | 8.034 | 1.060143 | 0.1319571 | 8.51719 | 2.946755
49 | 0.98 | 7.936 | 0.9201455 | 0.1159458 | 7.302275 | 3.019778
49.5 | 0.99 | 7.936 | 1.020146 | 0.1285466 | 8.095875 | 3.100737
50 | 1 | 7.936 | 0.9601455 | 0.1209861 | 7.619714 | 3.176934
50.5 | 1.01 | 7.975 | 0.8301446 | 0.1040934 | 6.620403 | 3.243138
51 | 1.02 | 7.995 | 1.120144 | 0.1401056 | 8.955551 | 3.332693
51.5 | 1.03 | 7.936 | 0.8601455 | 0.1083853 | 6.826115 | 3.400954
52 | 1.04 | 7.956 | 0.770145 | 0.09680053 | 6.127274 | 3.462227
52.5 | 1.05 | 7.956 | 0.960145 | 0.1206819 | 7.638914 | 3.538616
53 | 1.06 | 7.956 | 0.880145 | 0.1106266 | 7.002434 | 3.60864
53.5 | 1.07 | 7.956 | 1.020145 | 0.1282234 | 8.116274 | 3.689803
54 | 1.08 | 7.956 | 0.860145 | 0.1081128 | 6.843314 | 3.758236
54.5 | 1.09 | 7.897 | 0.9601464 | 0.1215837 | 7.582276 | 3.834059
55 | 1.1 | 7.897 | 0.9801465 | 0.1241163 | 7.740217 | 3.911461
55.5 | 1.11 | 7.936 | 0.8301455 | 0.104605 | 6.588035 | 3.977341
56 | 1.12 | 7.936 | 0.9201455 | 0.1159458 | 7.302275 | 4.050364
56.5 | 1.13 | 7.975 | 0.9201446 | 0.1153786 | 7.338153 | 4.123745
57 | 1.14 | 7.975 | 0.7301446 | 0.09155419 | 5.822903 | 4.181974
57.5 | 1.15 | 7.878 | 0.9801469 | 0.1244157 | 7.721597 | 4.259191
58 | 1.16 | 7.897 | 1.000147 | 0.1266489 | 7.898157 | 4.338172
58.5 | 1.17 | 7.897 | 0.7901465 | 0.1000565 | 6.239787 | 4.40057
59 | 1.18 | 7.878 | 0.7901469 | 0.1002979 | 6.224778 | 4.462818
59.5 | 1.19 | 7.839 | 1.000148 | 0.1275862 | 7.84016 | 4.541219
60 | 1.2
60.5 | 1.21
61 | 1.22
61.5 | 1.23
62 | 1.24
62.5 | 1.25
63 | 1.26
63.5 | 1.27
64 | 1.28
64.5 | 1.29
65 | 1.3
65.5 | 1.31
66 | 1.32
66.5 | 1.33
67 | 1.34
67.5 | 1.35
68 | 1.36
68.5 | 1.37
69 | 1.38
69.5 | 1.39
70 | 1.4
70.5 | 1.41
71 | 1.42
71.5 | 1.43
72 | 1.44
72.5 | 1.45
73 | 1.46
73.5 | 1.47
74 | 1.48
74.5 | 1.49
75 | 1.5
75.5 | 1.51
76 | 1.52
76.5 | 1.53
77 | 1.54
77.5 | 1.55
78 | 1.56
78.5 | 1.57
79 | 1.58
79.5 | 1.59
80 | 1.6
80.5 | 1.61
81 | 1.62
81.5 | 1.63
82 | 1.64
82.5 | 1.65
83 | 1.66
83.5 | 1.67
84 | 1.68
84.5 | 1.69
85 | 1.7
85.5 | 1.71
86 | 1.72
86.5 | 1.73
87 | 1.74
87.5 | 1.75
88 | 1.76
88.5 | 1.77
89 | 1.78
89.5 | 1.79
90 | 1.8
90.5 | 1.81
91 | 1.82
91.5 | 1.83
92 | 1.84
92.5 | 1.85
93 | 1.86
93.5 | 1.87
94 | 1.88
94.5 | 1.89
95 | 1.9
95.5 | 1.91
96 | 1.92
96.5 | 1.93
97 | 1.94
97.5 | 1.95
98 | 1.96
98.5 | 1.97
99 | 1.98
99.5 | 1.99
100 | 2
100.5 | 2.01
101 | 2.02
101.5 | 2.03
102 | 2.04
102.5 | 2.05
103 | 2.06
103.5 | 2.07
104 | 2.08
104.5 | 2.09
105 | 2.1
105.5 | 2.11
106 | 2.12
106.5 | 2.13
107 | 2.14
107.5 | 2.15
108 | 2.16
108.5 | 2.17
109 | 2.18
109.5 | 2.19
110 | 2.2
110.5 | 2.21
111 | 2.22
111.5 | 2.23
112 | 2.24
112.5 | 2.25
113 | 2.26
113.5 | 2.27
114 | 2.28
114.5 | 2.29
115 | 2.3
115.5 | 2.31
116 | 2.32
116.5 | 2.33
117 | 2.34
117.5 | 2.35
118 | 2.36
118.5 | 2.37
119 | 2.38
119.5 | 2.39
120 | 2.4
120.5 | 2.41
121 | 2.42
121.5 | 2.43
122 | 2.44
122.5 | 2.45
123 | 2.46
123.5 | 2.47
124 | 2.48
124.5 | 2.49
125 | 2.5

## Resultados
Inicio paso corriente
30 | 0
30 | 0.5 | Eje Izquierdo |  | Eje Derecho
Fin de Subida |  | Máx = | 0.5 | Máx = | 0.6
38.71438 | 0 | Mín = | 0 | Mín = | 0
38.71438 | 0.5
¿Suavizar?
Inicio paso corriente |  | Eje Izquierdo |  | Eje Derecho
30 | 0 | Máx = | 100 | Máx = | 9
30 | 100 | Mín = | 0 | Mín = | 0
Fin de Subida
38.71438 | 0
38.71438 | 100
¿Suavizar?
|  | Eje Izquierdo |  | Eje Derecho
Inicio paso corriente |  | Máx = | 10 | Máx = | 6
30 | 0 | Mín = | 0 | Mín = | 0
30 | 10
Fin de Subida
38.71438 | 0
38.71438 | 10
|  | Eje Izquierdo |  | Eje Derecho
Inicio paso corriente |  | Máx = | 14 | Máx = | 9
30 | 0 | Mín = | 0 | Mín = | 0
30 | 14
Fin de Subida
38.71438 | 0
38.71438 | 14