## Parámetros
Ensayo |  |  |  |  | Fecha:
Características polvo |  | Material | Referencia polvo | Densidad de golpeo g/cm3 | Densidad aparente g/cm3 | Densidad absoluta g/cm3
|  | Al-NH3 |  | 1.19 | 0.84 | 2.725 |  | Sí
No
Activación externa |  | PRECOMPRESIÓN | No | # MPa
|  | ACTIVACIÓN ELÉC. | No | # V | # A
Características de corriente | Duraciones
|  | Aproximación | Apriete | PreCalentamiento | Calentamiento | Enfriamiento
|  | 99 | 30 | 5 | 35 | 60 | ciclos
|  | 1.98 | 0.6 | 0.1 | 0.7 | 1.2 | segundos
Intensidades
|  | I máx | So1i (grados) | I So1i (kA) | ISo2i (kA) | Energía (kJ) | EDE (kJ/g)
|  | 8.853 | 15 | 1 | 8 | 5.85701 | 3.544762
Características de Presión |  | Presión Trabajo | Presión Sinterizado
|  | 923 |  | kgf
|  | 3.812474 | 0 | bares
Características Sinterizados |  | Diámetro (mm) | Altura (mm) | Masa (g) |  | Secc (cm2)
| 1 | 11.99 | 5.72 | 1.6523 |  | 1.133331
| 2 | 12.03 | 5.84 |  |  | Volumen (cm3)
| 3 | 11.95 | 5.88 |  |  | 0.6502485
| 4 | 12.07 | 5.52
| 5 | 12.06 | 5.86 |  |  | Densid (g/cm3)
| 6 | 12.05 | 5.77 |  |  | 2.541029
| 7 | 12 | 5.7 |  |  | Porosidad (%)
| 8 | 11.95 | 5.61 |  |  | 6.751243
|  | 12.0125 | 5.7375
Otros Datos |  | Tª Inicial (ºC) | Lubricante | Diám Punzón (mm) | h punzones (mm) | h obleas (mm) | tS (ciclos)
|  | 20.6 |  | 11.9 | 97.31 | 9.3 | 7.98877
Observaciones
[9 empty] | 4 | 5 | 8
[9 empty] | 3 | 9 | 2

## Adquisición
387 | 472 | 0 | 72
389 | 473 | 0 | 16 | IP:x,x,x,x:
387 | 474 | 0 | 19 | 172,16,1,14
389 | 473 | 0 | 23
387 | 473 | 0 | 21 | Abrir canal. (IP: 172,16,1,14)(Return:1)
389 | 473 | 0 | 23
389 | 473 | 0 | 21
389 | 473 | 0 | 19 | Recibidos de 2226 registros (Soldadura:1688)
389 | 471 | 0 | 23
391 | 473 | 0 | 23
389 | 473 | 0 | 17 | Representar gráficas
389 | 473 | 0 | 17
389 | 474 | 0 | 16
389 | 472 | 0 | 17
389 | 472 | 0 | 19
388 | 473 | 0 | 19
389 | 472 | 0 | 19
388 | 475 | 0 | 21
389 | 472 | 0 | 14
389 | 473 | 0 | 17
389 | 472 | 0 | 17
390 | 473 | 0 | 21
389 | 474 | 0 | 25
387 | 473 | 0 | 19
389 | 473 | 0 | 17
389 | 474 | 0 | 23
390 | 473 | 0 | 19
389 | 473 | 0 | 17
391 | 473 | 0 | 21
388 | 476 | 0 | 21
389 | 474 | 0 | 23
388 | 476 | 0 | 19
389 | 473 | 0 | 23
389 | 472 | 0 | 17
391 | 474 | 0 | 19
390 | 473 | 0 | 21
389 | 474 | 0 | 19
389 | 473 | 0 | 23
389 | 474 | 0 | 17
390 | 473 | 0 | 19
389 | 473 | 0 | 17
387 | 475 | 0 | 23
389 | 473 | 0 | 23
389 | 473 | 0 | 19
391 | 474 | 0 | 23
390 | 474 | 0 | 19
390 | 472 | 0 | 21
389 | 474 | 0 | 19
388 | 473 | 0 | 16
392 | 474 | 0 | 21
389 | 473 | 0 | 21
389 | 474 | 0 | 25
389 | 473 | 0 | 23
389 | 474 | 0 | 19
389 | 474 | 0 | 14
389 | 474 | 0 | 21
389 | 473 | 0 | 21
389 | 474 | 0 | 23
389 | 474 | 0 | 19
387 | 474 | 0 | 17
389 | 474 | 0 | 21
391 | 474 | 3451 | 21
389 | 474 | 3295 | 112
391 | 473 | 3354 | 155
390 | 474 | 3471 | 161
396 | 474 | 3744 | 167
395 | 473 | 4017 | 149
400 | 473 | 4329 | 147
400 | 472 | 4563 | 149
403 | 473 | 4777 | 137
402 | 473 | 4933 | 128
406 | 472 | 4933 | 104
402 | 471 | 3373 | 104
408 | 469 | 6396 | 91
404 | 472 | 6396 | 178
414 | 469 | 7936 | 192
413 | 471 | 8463 | 182
423 | 469 | 8853 | 161
421 | 468 | 8619 | 161
432 | 468 | 8619 | 134
428 | 464 | 8190 | 145
434 | 466 | 8073 | 145
431 | 463 | 8112 | 130
436 | 464 | 8209 | 145
435 | 464 | 8190 | 135
439 | 462 | 8170 | 145
437 | 463 | 8092 | 130
441 | 461 | 8034 | 141
437 | 461 | 8034 | 122
442 | 460 | 8073 | 122
440 | 460 | 8092 | 122
444 | 457 | 8053 | 120
439 | 459 | 8053 | 122
444 | 459 | 8053 | 122
440 | 458 | 8053 | 120
445 | 457 | 8034 | 130
441 | 458 | 7995 | 124
448 | 457 | 8014 | 122
442 | 458 | 8034 | 122
447 | 457 | 8053 | 118
443 | 455 | 8034 | 124
447 | 458 | 7995 | 112
445 | 457 | 8014 | 124
446 | 458 | 8014 | 120
444 | 458 | 8053 | 120
449 | 459 | 7995 | 106
443 | 459 | 7897 | 122
451 | 459 | 7995 | 112
443 | 459 | 7995 | 112
449 | 460 | 8014 | 103
445 | 458 | 7936 | 132
450 | 461 | 8014 | 104
447 | 460 | 8053 | 116
450 | 459 | 7995 | 112
446 | 460 | 7956 | 118
451 | 462 | 7917 | 112
446 | 462 | 7975 | 101
451 | 463 | 8053 | 99
448 | 462 | 7995 | 104
452 | 461 | 7975 | 116
446 | 465 | 8014 | 106
452 | 463 | 7975 | 110
448 | 463 | 7956 | 114
451 | 464 | 7975 | 124
451 | 465 | 7956 | 103
453 | 464 | 7995 | 103
448 | 465 | 7956 | 106
451 | 465 | 7956 | 106
449 | 466 | 7975 | 106
453 | 466 | 7956 | 110
448 | 466 | 7956 | 99
454 | 464 | 7956 | 104
449 | 466 | 7956 | 116
454 | 465 | 7956 | 101
451 | 467 | 7917 | 101
454 | 465 | 7936 | 101
450 | 466 | 7936 | 110
454 | 466 | 7897 | 103
450 | 466 | 7858 | 97

## Desplazamiento
ciclos | seg | x(t) | h(t) | θ(t) |  |  | θ(t) | H(t)
0.5 | 0.01 | -0.1016953 | 8.973214 | 0.360597 |  |  | 0.3750702 | 7.841402
1 | 0.02 | -0.001695251 | 8.873215 | 0.3533911 | 0.6 | 4.060381 | 0.3751417 | 7.842302
1.5 | 0.03 | -0.1016953 | 8.973214 | 0.360597 | 0.6 | 0 | 0.3752058 | 7.843109
2 | 0.04 | -0.001695251 | 8.873215 | 0.3533911 |  |  | 0.3752927 | 7.844202
2.5 | 0.05 | -0.1016953 | 8.973214 | 0.360597 |  |  | 0.375362 | 7.845078
3 | 0.06 | -0.001695251 | 8.873215 | 0.3533911 |  |  | 0.3754207 | 7.845825
3.5 | 0.07 | -0.001695251 | 8.873215 | 0.3533911 |  |  | 0.3755129 | 7.846983
4 | 0.08 | -0.001695251 | 8.873215 | 0.3533911 |  |  | 0.3754949 | 7.846785
4.5 | 0.09 | -0.001695251 | 8.873215 | 0.3533911 |  |  | 0.375441 | 7.846127
5 | 0.1 | 0.09830475 | 8.773214 | 0.3460208 |  |  | 0.3753342 | 7.844794
5.5 | 0.11 | -0.001695251 | 8.873215 | 0.3533911 |  |  | 0.3751218 | 7.842126
6 | 0.12 | -0.001695251 | 8.873215 | 0.3533911 |  |  | 0.3747863 | 7.837904
6.5 | 0.13 | -0.001695251 | 8.873215 | 0.3533911 |  |  | 0.3744717 | 7.833904
7 | 0.14 | -0.001695251 | 8.873215 | 0.3533911 |  |  | 0.3741395 | 7.829682
7.5 | 0.15 | -0.001695251 | 8.873215 | 0.3533911 |  |  | 0.3738248 | 7.825682
8 | 0.16 | -0.05169525 | 8.923214 | 0.3570142 |  |  | 0.3735437 | 7.822127
8.5 | 0.17 | -0.001695251 | 8.873215 | 0.3533911 |  |  | 0.3732584 | 7.818571
9 | 0.18 | -0.05169525 | 8.923214 | 0.3570142 |  |  | 0.372825 | 7.813238
9.5 | 0.19 | -0.001695251 | 8.873215 | 0.3533911 |  |  | 0.3723171 | 7.807015
10 | 0.2 | -0.001695251 | 8.873215 | 0.3533911 |  |  | 0.3717346 | 7.799905
10.5 | 0.21 | -0.001695251 | 8.873215 | 0.3533911 |  |  | 0.3711689 | 7.793016
11 | 0.22 | 0.04830475 | 8.823215 | 0.3497268 |  |  | 0.3707125 | 7.78746
11.5 | 0.23 | -0.001695251 | 8.873215 | 0.3533911 | 0.6 | 11.21652 | 0.3704918 | 7.784793
12 | 0.24 | -0.1016953 | 8.973214 | 0.360597 | 0.6 | 0 | 0.3704702 | 7.784571
12.5 | 0.25 | -0.001695251 | 8.873215 | 0.3533911 |  |  | 0.3706844 | 7.787238
13 | 0.26 | -0.001695251 | 8.873215 | 0.3533911 |  |  | 0.3711176 | 7.792571
13.5 | 0.27 | 0.04830475 | 8.823215 | 0.3497268 |  |  | 0.371803 | 7.801015
14 | 0.28 | -0.001695251 | 8.873215 | 0.3533911 |  |  | 0.372667 | 7.811682
14.5 | 0.29 | 0.09830475 | 8.773214 | 0.3460208 |  |  | 0.3736567 | 7.823905
15 | 0.3 | -0.05169525 | 8.923214 | 0.3570142 |  |  | 0.3746632 | 7.836349
15.5 | 0.31 | -0.001695251 | 8.873215 | 0.3533911 |  |  | 0.3755583 | 7.84746
16 | 0.32 | -0.05169525 | 8.923214 | 0.3570142 |  |  | 0.3762361 | 7.855905
16.5 | 0.33 | -0.001695251 | 8.873215 | 0.3533911 |  |  | 0.3766634 | 7.861238
17 | 0.34 | -0.001695251 | 8.873215 | 0.3533911 |  |  | 0.376893 | 7.864127
17.5 | 0.35 | 0.09830475 | 8.773214 | 0.3460208 |  |  | 0.3769621 | 7.865016
18 | 0.36 | 0.04830475 | 8.823215 | 0.3497268 |  |  | 0.3769085 | 7.864348
18.5 | 0.37 | -0.001695251 | 8.873215 | 0.3533911 |  |  | 0.3767322 | 7.862127
19 | 0.38 | -0.001695251 | 8.873215 | 0.3533911 |  |  | 0.3765035 | 7.859238
19.5 | 0.39 | -0.001695251 | 8.873215 | 0.3533911 |  |  | 0.3761875 | 7.855238
20 | 0.4 | 0.04830475 | 8.823215 | 0.3497268 |  |  | 0.3758546 | 7.851016
20.5 | 0.41 | -0.001695251 | 8.873215 | 0.3533911 |  |  | 0.3755747 | 7.84746
21 | 0.42 | -0.1016953 | 8.973214 | 0.360597 |  |  | 0.3754183 | 7.84546
21.5 | 0.43 | -0.001695251 | 8.873215 | 0.3533911 |  |  | 0.3753499 | 7.844571
22 | 0.44 | -0.001695251 | 8.873215 | 0.3533911 | 0.6 | 0.4507463 | 0.3754045 | 7.845238
22.5 | 0.45 | 0.09830475 | 8.773214 | 0.3460208 | 0.6 | 0 | 0.3754217 | 7.84546
23 | 0.46 | 0.04830475 | 8.823215 | 0.3497268 |  |  | 0.3753664 | 7.844793
23.5 | 0.47 | 0.04830475 | 8.823215 | 0.3497268 |  |  | 0.3751857 | 7.84257
24 | 0.48 | -0.001695251 | 8.873215 | 0.3533911 |  |  | 0.3748973 | 7.839015
24.5 | 0.49 | -0.05169525 | 8.923214 | 0.3570142 |  |  | 0.3744486 | 7.833459
25 | 0.5 | 0.1483047 | 8.723214 | 0.3422723 |  |  | 0.3740013 | 7.827905
25.5 | 0.51 | -0.001695251 | 8.873215 | 0.3533911 |  |  | 0.3735552 | 7.822349
26 | 0.52 | -0.001695251 | 8.873215 | 0.3533911 |  |  | 0.3731464 | 7.817238
26.5 | 0.53 | -0.001695251 | 8.873215 | 0.3533911 |  |  | 0.3727195 | 7.811904
27 | 0.54 | -0.001695251 | 8.873215 | 0.3533911 |  |  | 0.372434 | 7.808349
27.5 | 0.55 | -0.001695251 | 8.873215 | 0.3533911 |  |  | 0.3721627 | 7.805016
28 | 0.56 | -0.001695251 | 8.873215 | 0.3533911 |  |  | 0.3719411 | 7.802349
28.5 | 0.57 | -0.001695251 | 8.873215 | 0.3533911 |  |  | 0.3716404 | 7.798794
29 | 0.58 | -0.001695251 | 8.873215 | 0.3533911 |  |  | 0.3713712 | 7.795682
29.5 | 0.59 | -0.001695251 | 8.873215 | 0.3533911 |  |  | 0.3707694 | 7.788571
30 | 0.6 | -0.1016953 | 8.973214 | 0.360597 |  |  | 0.3699269 | 7.778571
30.5 | 0.61 | -0.001695251 | 8.873215 | 0.3533911 |  |  | 0.3685414 | 7.762127
31 | 0.62 | 0.09830475 | 8.773214 | 0.3460208 |  |  | 0.3667579 | 7.741015
31.5 | 0.63 | -0.001695251 | 8.873215 | 0.3533911 |  |  | 0.3641653 | 7.710571
32 | 0.64 | 0.09830475 | 8.773214 | 0.3460208 |  |  | 0.3609946 | 7.673682
32.5 | 0.65 | 0.04830475 | 8.823215 | 0.3497268 |  |  | 0.3568092 | 7.625682
33 | 0.66 | 0.3483047 | 8.523214 | 0.3268385 |  |  | 0.351833 | 7.56946
33.5 | 0.67 | 0.2983047 | 8.573215 | 0.3307645 |  |  | 0.3455728 | 7.499905
34 | 0.68 | 0.5483047 | 8.323215 | 0.310663 |  |  | 0.3384776 | 7.422349
34.5 | 0.69 | 0.5483047 | 8.323215 | 0.310663 |  |  | 0.3301619 | 7.333015
35 | 0.7 | 0.6983048 | 8.173214 | 0.2980118 |  |  | 0.3211932 | 7.238348
35.5 | 0.71 | 0.6483048 | 8.223214 | 0.3022802 |  |  | 0.3112944 | 7.135904
36 | 0.72 | 0.8483047 | 8.023214 | 0.2848876 |  |  | 0.3011935 | 7.03346
36.5 | 0.73 | 0.6483048 | 8.223214 | 0.3022802 |  |  | 0.290509 | 6.927461
37 | 0.74 | 0.9483048 | 7.923214 | 0.2758621 |  |  | 0.2800082 | 6.825682
37.5 | 0.75 | 0.7483047 | 8.123215 | 0.293691 |  |  | 0.2694481 | 6.725683
38 | 0.76 | 1.248305 | 7.623214 | 0.2473648 |  |  | 0.2595809 | 6.634349
38.5 | 0.77 | 1.198305 | 7.673214 | 0.2522691 |  |  | 0.2499438 | 6.547237
39 | 0.78 | 1.698305 | 7.173214 | 0.2001494 |  |  | 0.2412587 | 6.470571
39.5 | 0.79 | 1.598305 | 7.273214 | 0.2111466 |  |  | 0.2329286 | 6.398793
40 | 0.8 | 2.148305 | 6.723214 | 0.1466136 |  |  | 0.2254058 | 6.335459
40.5 | 0.81 | 1.948305 | 6.923214 | 0.1712665 |  |  | 0.21807 | 6.275015
41 | 0.82 | 2.248305 | 6.623214 | 0.1337288 |  |  | 0.2115753 | 6.222571
41.5 | 0.83 | 2.098305 | 6.773214 | 0.1529133 |  |  | 0.2052385 | 6.172349
42 | 0.84 | 2.348305 | 6.523214 | 0.120449 |  |  | 0.1996535 | 6.128793
42.5 | 0.85 | 2.298305 | 6.573215 | 0.1271394 |  |  | 0.1942145 | 6.087015
43 | 0.86 | 2.498305 | 6.373214 | 0.09974788 |  |  | 0.1894583 | 6.051016
43.5 | 0.87 | 2.398305 | 6.473214 | 0.1136552 |  |  | 0.1846137 | 6.014793
44 | 0.88 | 2.598305 | 6.273214 | 0.08539716 |  |  | 0.1803505 | 5.983237
44.5 | 0.89 | 2.398305 | 6.473214 | 0.1136552 |  |  | 0.176075 | 5.951904
45 | 0.9 | 2.648305 | 6.223214 | 0.07804882 |  |  | 0.1723395 | 5.924793
45.5 | 0.91 | 2.548305 | 6.323215 | 0.09262929 |  |  | 0.168439 | 5.896793
46 | 0.92 | 2.748305 | 6.123214 | 0.06299218 |  |  | 0.1650594 | 5.872793
46.5 | 0.93 | 2.498305 | 6.373214 | 0.09974788 |  |  | 0.1614582 | 5.84746
47 | 0.94 | 2.748305 | 6.123214 | 0.06299218 |  |  | 0.1581105 | 5.824126
47.5 | 0.95 | 2.548305 | 6.323215 | 0.09262929 |  |  | 0.1544455 | 5.798793
48 | 0.96 | 2.798305 | 6.073215 | 0.05527795 |  |  | 0.1511758 | 5.776349
48.5 | 0.97 | 2.598305 | 6.273214 | 0.08539716 |  |  | 0.1475903 | 5.751904
49 | 0.98 | 2.948305 | 5.923214 | 0.03135372 |  |  | 0.1443035 | 5.729682
49.5 | 0.99 | 2.648305 | 6.223214 | 0.07804882 |  |  | 0.1407504 | 5.705905
50 | 1 | 2.898305 | 5.973214 | 0.03946192 |  |  | 0.1374979 | 5.684349
50.5 | 1.01 | 2.698305 | 6.173214 | 0.07058151 |  |  | 0.133877 | 5.660571
51 | 1.02 | 2.898305 | 5.973214 | 0.03946192 |  |  | 0.1303859 | 5.637904
51.5 | 1.03 | 2.798305 | 6.073215 | 0.05527795 |  |  | 0.1263698 | 5.612127
52 | 1.04 | 2.848305 | 6.023214 | 0.04743559 |  |  | 0.1224539 | 5.587237
52.5 | 1.05 | 2.748305 | 6.123214 | 0.06299218 |  |  | 0.1179314 | 5.558793
53 | 1.06 | 2.998305 | 5.873214 | 0.02310738 |  |  | 0.1134276 | 5.530793
53.5 | 1.07 | 2.698305 | 6.173214 | 0.07058151 |  |  | 0.1085174 | 5.500571
54 | 1.08 | 3.098305 | 5.773214 | 0.006186275 |  |  | 0.1039653 | 5.472794
54.5 | 1.09 | 2.698305 | 6.173214 | 0.07058151 |  |  | 0.09911616 | 5.44346
55 | 1.1 | 2.998305 | 5.873214 | 0.02310738 |  |  | 0.09474574 | 5.417237
55.5 | 1.11 | 2.798305 | 6.073215 | 0.05527795 |  |  | 0.09030683 | 5.390793
56 | 1.12 | 3.048305 | 5.823215 | 0.01471951 |  |  | 0.08651028 | 5.368349
56.5 | 1.13 | 2.898305 | 5.973214 | 0.03946192 |  |  | 0.08265173 | 5.345682
57 | 1.14 | 3.048305 | 5.823215 | 0.01471951 |  |  | 0.07945649 | 5.327015
57.5 | 1.15 | 2.848305 | 6.023214 | 0.04743559 |  |  | 0.07619852 | 5.308126
58 | 1.16 | 3.098305 | 5.773214 | 0.006186275 |  |  | 0.07342684 | 5.292127
58.5 | 1.17 | 2.848305 | 6.023214 | 0.04743559 |  |  | 0.07025222 | 5.273904
59 | 1.18 | 3.098305 | 5.773214 | 0.006186275 |  |  | 0.06736511 | 5.25746
59.5 | 1.19 | 2.948305 | 5.923214 | 0.03135372 |  |  | 0.06397282 | 5.238348
60 | 1.2 | 3.148305 | 5.723214 | -0.002496062 |  |  | 0.06094619 | 5.22146
60.5 | 1.21 | 2.848305 | 6.023214 | 0.04743559 |  |  | 0.0576039 | 5.203015
61 | 1.22 | 3.148305 | 5.723214 | -0.002496062 |  |  | 0.05474932 | 5.18746
61.5 | 1.23 | 2.948305 | 5.923214 | 0.03135372 |  |  | 0.05152985 | 5.170127
62 | 1.24 | 3.098305 | 5.773214 | 0.006186275 |  |  | 0.04889075 | 5.156126
62.5 | 1.25 | 3.098305 | 5.773214 | 0.006186275 |  |  | 0.04586454 | 5.140127
63 | 1.26 | 3.198305 | 5.673214 | -0.01133136 |  |  | 0.04331469 | 5.126793
63.5 | 1.27 | 2.948305 | 5.923214 | 0.03135372 |  |  | 0.04062997 | 5.112793
64 | 1.28 | 3.098305 | 5.773214 | 0.006186275 |  |  | 0.03883446 | 5.10346
64.5 | 1.29 | 2.998305 | 5.873214 | 0.02310738 |  |  | 0.03675676 | 5.092571
65 | 1.3 | 3.198305 | 5.673214 | -0.01133136 |  |  | 0.03531114 | 5.085015
65.5 | 1.31 | 2.948305 | 5.923214 | 0.03135372 |  |  | 0.03339178 | 5.075016
66 | 1.32 | 3.248305 | 5.623214 | -0.02032386 |  |  | 0.0317597 | 5.066571
66.5 | 1.33 | 2.998305 | 5.873214 | 0.02310738 |  |  | 0.02929821 | 5.053904
67 | 1.34 | 3.248305 | 5.623214 | -0.02032386 |  |  | 0.02715813 | 5.043015
67.5 | 1.35 | 3.098305 | 5.773214 | 0.006186275 |  |  | 0.02436356 | 5.028793
68 | 1.36 | 3.248305 | 5.623214 | -0.02032386 |  |  | 0.02205201 | 5.017016
68.5 | 1.37 | 3.048305 | 5.823215 | 0.01471951 |  |  | 0.0191424 | 5.002126
69 | 1.38 | 3.248305 | 5.623214 | -0.02032386 |  |  | 0.01676469 | 4.989904
69.5 | 1.39 | 3.048305 | 5.823215 | 0.01471951 |  |  | 0.01395953 | 4.97546
70 | 1.4 | [5 empty] | 0.0118607 | 4.964571
70.5 | 1.41 | [5 empty] | 0.009501089 | 4.952348
71 | 1.42 | [5 empty] | 0.00793357 | 4.944127
71.5 | 1.43 | [5 empty] | 0.00622406 | 4.935237
72 | 1.44 | [5 empty] | 0.005396735 | 4.930793
72.5 | 1.45 | [5 empty] | 0.004197815 | 4.924571
73 | 1.46 | [5 empty] | 0.0035993 | 4.92146
73.5 | 1.47 | [5 empty] | 0.002758215 | 4.917238
74 | 1.48 | [5 empty] | 0.002359803 | 4.915238
74.5 | 1.49 | [5 empty] | 0.001370327 | 4.910349
75 | 1.5 | [5 empty] | 0.000966048 | 4.908349
75.5 | 1.51 | [5 empty] | 0.0002782706 | 4.9
76 | 1.52 | [5 empty] | 0 | 4.9
76.5 | 1.53 | [5 empty] | 0 | 4.9
77 | 1.54 | [5 empty] | 0 | 4.9
77.5 | 1.55 | [5 empty] | 0 | 4.9
78 | 1.56 | [5 empty] | 0 | 4.9
78.5 | 1.57 | [5 empty] | 0 | 4.9
79 | 1.58 | [5 empty] | 0 | 4.9
79.5 | 1.59 | [5 empty] | 0 | 4.9
80 | 1.6 | [5 empty] | 0 | 4.9
80.5 | 1.61
81 | 1.62
81.5 | 1.63
82 | 1.64
82.5 | 1.65
83 | 1.66
83.5 | 1.67
84 | 1.68
84.5 | 1.69
85 | 1.7
85.5 | 1.71
86 | 1.72
86.5 | 1.73
87 | 1.74
87.5 | 1.75
88 | 1.76
88.5 | 1.77
89 | 1.78
89.5 | 1.79
90 | 1.8
90.5 | 1.81
91 | 1.82
91.5 | 1.83
92 | 1.84
92.5 | 1.85
93 | 1.86
93.5 | 1.87
94 | 1.88
94.5 | 1.89
95 | 1.9
95.5 | 1.91
96 | 1.92
96.5 | 1.93
97 | 1.94
97.5 | 1.95
98 | 1.96
98.5 | 1.97
99 | 1.98
99.5 | 1.99
100 | 2
100.5 | 2.01
101 | 2.02
101.5 | 2.03
102 | 2.04
102.5 | 2.05
103 | 2.06
103.5 | 2.07
104 | 2.08
104.5 | 2.09
105 | 2.1
105.5 | 2.11
106 | 2.12
106.5 | 2.13
107 | 2.14
107.5 | 2.15
108 | 2.16
108.5 | 2.17
109 | 2.18
109.5 | 2.19
110 | 2.2
110.5 | 2.21
111 | 2.22
111.5 | 2.23
112 | 2.24
112.5 | 2.25
113 | 2.26
113.5 | 2.27
114 | 2.28
114.5 | 2.29
115 | 2.3
115.5 | 2.31
116 | 2.32
116.5 | 2.33
117 | 2.34
117.5 | 2.35
118 | 2.36
118.5 | 2.37
119 | 2.38
119.5 | 2.39
120 | 2.4
120.5 | 2.41
121 | 2.42
121.5 | 2.43
122 | 2.44
122.5 | 2.45
123 | 2.46
123.5 | 2.47
124 | 2.48
124.5 | 2.49
125 | 2.5

## Fuerza
ciclos | seg | Fuerza | Presión
0.5 | 0.01 | 9.26064 | 83.264 | 0.6 | 11.6739
1 | 0.02 | 9.28026 | 83.44041 | 0.6 | 0
1.5 | 0.03 | 9.29988 | 83.61681
2 | 0.04 | 9.28026 | 83.44041
2.5 | 0.05 | 9.28026 | 83.44041
3 | 0.06 | 9.28026 | 83.44041
3.5 | 0.07 | 9.28026 | 83.44041
4 | 0.08 | 9.28026 | 83.44041
4.5 | 0.09 | 9.24102 | 83.08759
5 | 0.1 | 9.28026 | 83.44041
5.5 | 0.11 | 9.28026 | 83.44041
6 | 0.12 | 9.28026 | 83.44041
6.5 | 0.13 | 9.29988 | 83.61681
7 | 0.14 | 9.26064 | 83.264
7.5 | 0.15 | 9.26064 | 83.264
8 | 0.16 | 9.28026 | 83.44041
8.5 | 0.17 | 9.26064 | 83.264 | 0.6 | 104.962
9 | 0.18 | 9.3195 | 83.79322 | 0.6 | 0
9.5 | 0.19 | 9.26064 | 83.264
10 | 0.2 | 9.28026 | 83.44041
10.5 | 0.21 | 9.26064 | 83.264
11 | 0.22 | 9.28026 | 83.44041
11.5 | 0.23 | 9.29988 | 83.61681
12 | 0.24 | 9.28026 | 83.44041
12.5 | 0.25 | 9.28026 | 83.44041
13 | 0.26 | 9.29988 | 83.61681
13.5 | 0.27 | 9.28026 | 83.44041
14 | 0.28 | 9.28026 | 83.44041
14.5 | 0.29 | 9.28026 | 83.44041
15 | 0.3 | 9.33912 | 83.96963
15.5 | 0.31 | 9.29988 | 83.61681
16 | 0.32 | 9.33912 | 83.96963
16.5 | 0.33 | 9.28026 | 83.44041
17 | 0.34 | 9.26064 | 83.264
17.5 | 0.35 | 9.29988 | 83.61681
18 | 0.36 | 9.28026 | 83.44041
18.5 | 0.37 | 9.29988 | 83.61681
19 | 0.38 | 9.28026 | 83.44041
19.5 | 0.39 | 9.29988 | 83.61681
20 | 0.4 | 9.28026 | 83.44041
20.5 | 0.41 | 9.28026 | 83.44041
21 | 0.42 | 9.3195 | 83.79322
21.5 | 0.43 | 9.28026 | 83.44041
22 | 0.44 | 9.28026 | 83.44041
22.5 | 0.45 | 9.29988 | 83.61681
23 | 0.46 | 9.29988 | 83.61681
23.5 | 0.47 | 9.26064 | 83.264
24 | 0.48 | 9.29988 | 83.61681
24.5 | 0.49 | 9.28026 | 83.44041
25 | 0.5 | 9.29988 | 83.61681
25.5 | 0.51 | 9.28026 | 83.44041
26 | 0.52 | 9.29988 | 83.61681
26.5 | 0.53 | 9.28026 | 83.44041
27 | 0.54 | 9.29988 | 83.61681
27.5 | 0.55 | 9.29988 | 83.61681
28 | 0.56 | 9.29988 | 83.61681
28.5 | 0.57 | 9.28026 | 83.44041
29 | 0.58 | 9.29988 | 83.61681
29.5 | 0.59 | 9.29988 | 83.61681
30 | 0.6 | 9.29988 | 83.61681
30.5 | 0.61 | 9.29988 | 83.61681
31 | 0.62 | 9.29988 | 83.61681
31.5 | 0.63 | 9.29988 | 83.61681
32 | 0.64 | 9.28026 | 83.44041
32.5 | 0.65 | 9.29988 | 83.61681
33 | 0.66 | 9.29988 | 83.61681
33.5 | 0.67 | 9.28026 | 83.44041
34 | 0.68 | 9.28026 | 83.44041
34.5 | 0.69 | 9.26064 | 83.264
35 | 0.7 | 9.28026 | 83.44041
35.5 | 0.71 | 9.28026 | 83.44041
36 | 0.72 | 9.26064 | 83.264
36.5 | 0.73 | 9.24102 | 83.08759
37 | 0.74 | 9.20178 | 82.73478
37.5 | 0.75 | 9.26064 | 83.264
38 | 0.76 | 9.20178 | 82.73478
38.5 | 0.77 | 9.24102 | 83.08759
39 | 0.78 | 9.20178 | 82.73478
39.5 | 0.79 | 9.18216 | 82.55838
40 | 0.8 | 9.18216 | 82.55838
40.5 | 0.81 | 9.10368 | 81.85275
41 | 0.82 | 9.14292 | 82.20556
41.5 | 0.83 | 9.08406 | 81.67634
42 | 0.84 | 9.10368 | 81.85275
42.5 | 0.85 | 9.10368 | 81.85275
43 | 0.86 | 9.06444 | 81.49993
43.5 | 0.87 | 9.08406 | 81.67634
44 | 0.88 | 9.04482 | 81.32352
44.5 | 0.89 | 9.04482 | 81.32352
45 | 0.9 | 9.0252 | 81.14712
45.5 | 0.91 | 9.0252 | 81.14712
46 | 0.92 | 8.96634 | 80.6179
46.5 | 0.93 | 9.00558 | 80.97071
47 | 0.94 | 9.00558 | 80.97071
47.5 | 0.95 | 8.98596 | 80.7943
48 | 0.96 | 8.96634 | 80.6179
48.5 | 0.97 | 8.98596 | 80.7943
49 | 0.98 | 8.96634 | 80.6179
49.5 | 0.99 | 8.98596 | 80.7943
50 | 1 | 8.96634 | 80.6179
50.5 | 1.01 | 8.9271 | 80.26508
51 | 1.02 | 8.98596 | 80.7943
51.5 | 1.03 | 8.96634 | 80.6179
52 | 1.04 | 8.98596 | 80.7943
52.5 | 1.05 | 8.98596 | 80.7943
53 | 1.06 | 9.00558 | 80.97071
53.5 | 1.07 | 9.00558 | 80.97071
54 | 1.08 | 9.00558 | 80.97071
54.5 | 1.09 | 9.00558 | 80.97071
55 | 1.1 | 9.0252 | 81.14712
55.5 | 1.11 | 8.98596 | 80.7943
56 | 1.12 | 9.04482 | 81.32352
56.5 | 1.13 | 9.0252 | 81.14712
57 | 1.14 | 9.00558 | 80.97071
57.5 | 1.15 | 9.0252 | 81.14712
58 | 1.16 | 9.06444 | 81.49993
58.5 | 1.17 | 9.06444 | 81.49993
59 | 1.18 | 9.08406 | 81.67634
59.5 | 1.19 | 9.06444 | 81.49993
60 | 1.2 | 9.04482 | 81.32352
60.5 | 1.21 | 9.1233 | 82.02915
61 | 1.22 | 9.08406 | 81.67634
61.5 | 1.23 | 9.08406 | 81.67634
62 | 1.24 | 9.10368 | 81.85275
62.5 | 1.25 | 9.1233 | 82.02915
63 | 1.26 | 9.10368 | 81.85275
63.5 | 1.27 | 9.1233 | 82.02915
64 | 1.28 | 9.1233 | 82.02915
64.5 | 1.29 | 9.14292 | 82.20556
65 | 1.3 | 9.14292 | 82.20556
65.5 | 1.31 | 9.14292 | 82.20556
66 | 1.32 | 9.10368 | 81.85275
66.5 | 1.33 | 9.14292 | 82.20556
67 | 1.34 | 9.1233 | 82.02915
67.5 | 1.35 | 9.16254 | 82.38197
68 | 1.36 | 9.1233 | 82.02915
68.5 | 1.37 | 9.14292 | 82.20556
69 | 1.38 | 9.14292 | 82.20556
69.5 | 1.39 | 9.14292 | 82.20556
70 | 1.4
70.5 | 1.41
71 | 1.42
71.5 | 1.43
72 | 1.44
72.5 | 1.45
73 | 1.46
73.5 | 1.47
74 | 1.48
74.5 | 1.49
75 | 1.5
75.5 | 1.51
76 | 1.52
76.5 | 1.53
77 | 1.54
77.5 | 1.55
78 | 1.56
78.5 | 1.57
79 | 1.58
79.5 | 1.59
80 | 1.6
80.5 | 1.61
81 | 1.62
81.5 | 1.63
82 | 1.64
82.5 | 1.65
83 | 1.66
83.5 | 1.67
84 | 1.68
84.5 | 1.69
85 | 1.7
85.5 | 1.71
86 | 1.72
86.5 | 1.73
87 | 1.74
87.5 | 1.75
88 | 1.76
88.5 | 1.77
89 | 1.78
89.5 | 1.79
90 | 1.8
90.5 | 1.81
91 | 1.82
91.5 | 1.83
92 | 1.84
92.5 | 1.85
93 | 1.86
93.5 | 1.87
94 | 1.88
94.5 | 1.89
95 | 1.9
95.5 | 1.91
96 | 1.92
96.5 | 1.93
97 | 1.94
97.5 | 1.95
98 | 1.96
98.5 | 1.97
99 | 1.98
99.5 | 1.99
100 | 2
100.5 | 2.01
101 | 2.02
101.5 | 2.03
102 | 2.04
102.5 | 2.05
103 | 2.06
103.5 | 2.07
104 | 2.08
104.5 | 2.09
105 | 2.1
105.5 | 2.11
106 | 2.12
106.5 | 2.13
107 | 2.14
107.5 | 2.15
108 | 2.16
108.5 | 2.17
109 | 2.18
109.5 | 2.19
110 | 2.2
110.5 | 2.21
111 | 2.22
111.5 | 2.23
112 | 2.24
112.5 | 2.25
113 | 2.26
113.5 | 2.27
114 | 2.28
114.5 | 2.29
115 | 2.3
115.5 | 2.31
116 | 2.32
116.5 | 2.33
117 | 2.34
117.5 | 2.35
118 | 2.36
118.5 | 2.37
119 | 2.38
119.5 | 2.39
120 | 2.4
120.5 | 2.41
121 | 2.42
121.5 | 2.43
122 | 2.44
122.5 | 2.45
123 | 2.46
123.5 | 2.47
124 | 2.48
124.5 | 2.49
125 | 2.5

## Resistencia
ciclos | seg | Intensidad | Tensión | Resistencia | Potencia | Energía
0.5 | 0.01 | 0 | 0.5211865 |  |  |  | 0.6 | 11.06625
1 | 0.02 | 0 | -0.03881355 |  |  |  | 0.6 | 0 | La línea vertical roja señala el fin del precalentamiento
1.5 | 0.03 | 0 | -0.008813553 |  |  |  | 0.7 | 11.06625
2 | 0.04 | 0 | 0.03118645 |  |  |  | 0.7 | 0
2.5 | 0.05 | 0 | 0.01118645
3 | 0.06 | 0 | 0.03118645
3.5 | 0.07 | 0 | 0.01118645
4 | 0.08 | 0 | -0.008813553
4.5 | 0.09 | 0 | 0.03118645
5 | 0.1 | 0 | 0.03118645
5.5 | 0.11 | 0 | -0.02881355
6 | 0.12 | 0 | -0.02881355
6.5 | 0.13 | 0 | -0.03881355
7 | 0.14 | 0 | -0.02881355
7.5 | 0.15 | 0 | -0.008813553
8 | 0.16 | 0 | -0.008813553
8.5 | 0.17 | 0 | -0.008813553
9 | 0.18 | 0 | 0.01118645 |  |  |  | 0.6 | 2.151241
9.5 | 0.19 | 0 | -0.05881355 |  |  |  | 0.6 | 0
10 | 0.2 | 0 | -0.02881355
10.5 | 0.21 | 0 | -0.02881355
11 | 0.22 | 0 | 0.01118645
11.5 | 0.23 | 0 | 0.05118645
12 | 0.24 | 0 | -0.008813553
12.5 | 0.25 | 0 | -0.02881355
13 | 0.26 | 0 | 0.03118645
13.5 | 0.27 | 0 | -0.008813553
14 | 0.28 | 0 | -0.02881355
14.5 | 0.29 | 0 | 0.01118645
15 | 0.3 | 0 | 0.01118645
15.5 | 0.31 | 0 | 0.03118645
16 | 0.32 | 0 | -0.008813553
16.5 | 0.33 | 0 | 0.03118645 |  |  |  | 0.6 | 0.5081755
17 | 0.34 | 0 | -0.02881355 |  |  |  | 0.6 | 0
17.5 | 0.35 | 0 | -0.008813553
18 | 0.36 | 0 | 0.01118645
18.5 | 0.37 | 0 | -0.008813553
19 | 0.38 | 0 | 0.03118645
19.5 | 0.39 | 0 | -0.02881355
20 | 0.4 | 0 | -0.008813553
20.5 | 0.41 | 0 | -0.02881355
21 | 0.42 | 0 | 0.03118645
21.5 | 0.43 | 0 | 0.03118645
22 | 0.44 | 0 | -0.008813553
22.5 | 0.45 | 0 | 0.03118645
23 | 0.46 | 0 | -0.008813553
23.5 | 0.47 | 0 | 0.01118645
24 | 0.48 | 0 | -0.008813553
24.5 | 0.49 | 0 | -0.03881355 |  |  |  | 0.6 | 17.14794
25 | 0.5 | 0 | 0.01118645 |  |  |  | 0.6 | 0
25.5 | 0.51 | 0 | 0.01118645
26 | 0.52 | 0 | 0.05118645
26.5 | 0.53 | 0 | 0.03118645
27 | 0.54 | 0 | -0.008813553
27.5 | 0.55 | 0 | -0.05881355
28 | 0.56 | 0 | 0.01118645
28.5 | 0.57 | 0 | 0.01118645
29 | 0.58 | 0 | 0.03118645
29.5 | 0.59 | 0 | -0.008813553
30 | 0.6 | 0 | -0.02881355
30.5 | 0.61 | 0 | 0.01118645
31 | 0.62 | 3.451 | 0.01110233 | 0.003217133 | 0.03831413 | 0.0003831413
31.5 | 0.63 | 3.295 | 0.9211061 | 0.2795466 | 3.035045 | 0.03073359
32 | 0.64 | 3.354 | 1.351105 | 0.4028338 | 4.531605 | 0.07604964
32.5 | 0.65 | 3.471 | 1.411102 | 0.4065404 | 4.897934 | 0.125029
33 | 0.66 | 3.744 | 1.471095 | 0.3929207 | 5.50778 | 0.1801068
33.5 | 0.67 | 4.017 | 1.291089 | 0.3214062 | 5.186303 | 0.2319698
34 | 0.68 | 4.329 | 1.271081 | 0.29362 | 5.50251 | 0.2869949
34.5 | 0.69 | 4.563 | 1.291075 | 0.2829444 | 5.891177 | 0.3459067
35 | 0.7 | 4.777 | 1.17107 | 0.2451476 | 5.594201 | 0.4018487
35.5 | 0.71 | 4.933 | 1.081066 | 0.2191498 | 5.332899 | 0.4551777
36 | 0.72 | 4.933 | 0.8410662 | 0.1704979 | 4.14898 | 0.4966675
36.5 | 0.73 | 3.373 | 0.8411043 | 0.2493639 | 2.837045 | 0.5250379
37 | 0.74 | 6.396 | 0.7110305 | 0.111168 | 4.547751 | 0.5705155
37.5 | 0.75 | 6.396 | 1.58103 | 0.2471905 | 10.11227 | 0.6716382
38 | 0.76 | 7.936 | 1.720993 | 0.216859 | 13.6578 | 0.8082162
38.5 | 0.77 | 8.463 | 1.62098 | 0.1915373 | 13.71836 | 0.9453998
39 | 0.78 | 8.853 | 1.410971 | 0.1593777 | 12.49132 | 1.070313
39.5 | 0.79 | 8.619 | 1.410976 | 0.1637053 | 12.16121 | 1.191925
40 | 0.8 | 8.619 | 1.140976 | 0.1323792 | 9.834076 | 1.290266
40.5 | 0.81 | 8.19 | 1.250987 | 0.1527456 | 10.24558 | 1.392722
41 | 0.82 | 8.073 | 1.25099 | 0.1549597 | 10.09924 | 1.493714
41.5 | 0.83 | 8.112 | 1.100989 | 0.1357234 | 8.93122 | 1.583026
42 | 0.84 | 8.209 | 1.250986 | 0.1523921 | 10.26935 | 1.68572
42.5 | 0.85 | 8.19 | 1.150987 | 0.1405356 | 9.426581 | 1.779986
43 | 0.86 | 8.17 | 1.250987 | 0.1531196 | 10.22057 | 1.882191
43.5 | 0.87 | 8.092 | 1.100989 | 0.136059 | 8.909204 | 1.971283
44 | 0.88 | 8.034 | 1.210991 | 0.1507332 | 9.729098 | 2.068574
44.5 | 0.89 | 8.034 | 1.020991 | 0.1270837 | 8.202639 | 2.150601
45 | 0.9 | 8.073 | 1.02099 | 0.1264697 | 8.24245 | 2.233025
45.5 | 0.91 | 8.092 | 1.020989 | 0.1261727 | 8.261845 | 2.315644
46 | 0.92 | 8.053 | 1.00099 | 0.1243003 | 8.060974 | 2.396253
46.5 | 0.93 | 8.053 | 1.02099 | 0.1267838 | 8.222034 | 2.478474
47 | 0.94 | 8.053 | 1.02099 | 0.1267838 | 8.222034 | 2.560694
47.5 | 0.95 | 8.053 | 1.00099 | 0.1243003 | 8.060974 | 2.641304
48 | 0.96 | 8.034 | 1.100991 | 0.1370414 | 8.845359 | 2.729757
48.5 | 0.97 | 7.995 | 1.040992 | 0.1302053 | 8.322727 | 2.812984
49 | 0.98 | 8.014 | 1.020991 | 0.1274009 | 8.182222 | 2.894807
49.5 | 0.99 | 8.034 | 1.020991 | 0.1270837 | 8.202639 | 2.976833
50 | 1 | 8.053 | 0.9809902 | 0.1218167 | 7.899914 | 3.055832
50.5 | 1.01 | 8.034 | 1.040991 | 0.1295731 | 8.363318 | 3.139465
51 | 1.02 | 7.995 | 0.9209915 | 0.1151959 | 7.363327 | 3.213099
51.5 | 1.03 | 8.014 | 1.040991 | 0.1298966 | 8.342503 | 3.296524
52 | 1.04 | 8.014 | 1.000991 | 0.1249053 | 8.021943 | 3.376743
52.5 | 1.05 | 8.053 | 1.00099 | 0.1243003 | 8.060974 | 3.457353
53 | 1.06 | 7.995 | 0.8609915 | 0.1076913 | 6.883627 | 3.526189
53.5 | 1.07 | 7.897 | 1.020994 | 0.1292888 | 8.062789 | 3.606817
54 | 1.08 | 7.995 | 0.9209915 | 0.1151959 | 7.363327 | 3.68045
54.5 | 1.09 | 7.995 | 0.9209915 | 0.1151959 | 7.363327 | 3.754083
55 | 1.1 | 8.014 | 0.8309911 | 0.1036924 | 6.659563 | 3.820679
55.5 | 1.11 | 7.936 | 1.120993 | 0.1412542 | 8.8962 | 3.909641
56 | 1.12 | 8.014 | 0.8409911 | 0.1049403 | 6.739703 | 3.977038
56.5 | 1.13 | 8.053 | 0.9609902 | 0.1193332 | 7.738854 | 4.054427
57 | 1.14 | 7.995 | 0.9209915 | 0.1151959 | 7.363327 | 4.12806
57.5 | 1.15 | 7.956 | 0.9809925 | 0.1233022 | 7.804776 | 4.206108
58 | 1.16 | 7.917 | 0.9209934 | 0.1163311 | 7.291505 | 4.279023
58.5 | 1.17 | 7.975 | 0.8109921 | 0.1016918 | 6.467661 | 4.343699
59 | 1.18 | 8.053 | 0.7909902 | 0.09822304 | 6.369844 | 4.407398
59.5 | 1.19 | 7.995 | 0.8409916 | 0.1051897 | 6.723727 | 4.474635
60 | 1.2 | 7.975 | 0.9609921 | 0.1205006 | 7.663912 | 4.551274
60.5 | 1.21 | 8.014 | 0.8609911 | 0.1074359 | 6.899983 | 4.620274
61 | 1.22 | 7.975 | 0.9009921 | 0.1129771 | 7.185412 | 4.692128
61.5 | 1.23 | 7.956 | 0.9409925 | 0.1182746 | 7.486536 | 4.766994
62 | 1.24 | 7.975 | 1.040992 | 0.1305319 | 8.301911 | 4.850013
62.5 | 1.25 | 7.956 | 0.8309925 | 0.1044485 | 6.611376 | 4.916127
63 | 1.26 | 7.995 | 0.8309916 | 0.1039389 | 6.643777 | 4.982564
63.5 | 1.27 | 7.956 | 0.8609925 | 0.1082193 | 6.850056 | 5.051065
64 | 1.28 | 7.956 | 0.8609925 | 0.1082193 | 6.850056 | 5.119565
64.5 | 1.29 | 7.975 | 0.8609921 | 0.1079614 | 6.866412 | 5.18823
65 | 1.3 | 7.956 | 0.9009925 | 0.1132469 | 7.168296 | 5.259912
65.5 | 1.31 | 7.956 | 0.7909925 | 0.09942088 | 6.293136 | 5.322844
66 | 1.32 | 7.956 | 0.8409925 | 0.1057054 | 6.690936 | 5.389753
66.5 | 1.33 | 7.956 | 0.9609925 | 0.1207884 | 7.645656 | 5.46621
67 | 1.34 | 7.956 | 0.8109925 | 0.1019347 | 6.452256 | 5.530733
67.5 | 1.35 | 7.917 | 0.8109934 | 0.102437 | 6.420635 | 5.594939
68 | 1.36 | 7.936 | 0.810993 | 0.1021917 | 6.43604 | 5.659299
68.5 | 1.37 | 7.936 | 0.900993 | 0.1135324 | 7.15028 | 5.730802
69 | 1.38 | 7.897 | 0.830994 | 0.1052291 | 6.562359 | 5.796426
69.5 | 1.39 | 7.858 | 0.7709949 | 0.09811592 | 6.058478 | 5.85701
70 | 1.4
70.5 | 1.41
71 | 1.42
71.5 | 1.43
72 | 1.44
72.5 | 1.45
73 | 1.46
73.5 | 1.47
74 | 1.48
74.5 | 1.49
75 | 1.5
75.5 | 1.51
76 | 1.52
76.5 | 1.53
77 | 1.54
77.5 | 1.55
78 | 1.56
78.5 | 1.57
79 | 1.58
79.5 | 1.59
80 | 1.6
80.5 | 1.61
81 | 1.62
81.5 | 1.63
82 | 1.64
82.5 | 1.65
83 | 1.66
83.5 | 1.67
84 | 1.68
84.5 | 1.69
85 | 1.7
85.5 | 1.71
86 | 1.72
86.5 | 1.73
87 | 1.74
87.5 | 1.75
88 | 1.76
88.5 | 1.77
89 | 1.78
89.5 | 1.79
90 | 1.8
90.5 | 1.81
91 | 1.82
91.5 | 1.83
92 | 1.84
92.5 | 1.85
93 | 1.86
93.5 | 1.87
94 | 1.88
94.5 | 1.89
95 | 1.9
95.5 | 1.91
96 | 1.92
96.5 | 1.93
97 | 1.94
97.5 | 1.95
98 | 1.96
98.5 | 1.97
99 | 1.98
99.5 | 1.99
100 | 2
100.5 | 2.01
101 | 2.02
101.5 | 2.03
102 | 2.04
102.5 | 2.05
103 | 2.06
103.5 | 2.07
104 | 2.08
104.5 | 2.09
105 | 2.1
105.5 | 2.11
106 | 2.12
106.5 | 2.13
107 | 2.14
107.5 | 2.15
108 | 2.16
108.5 | 2.17
109 | 2.18
109.5 | 2.19
110 | 2.2
110.5 | 2.21
111 | 2.22
111.5 | 2.23
112 | 2.24
112.5 | 2.25
113 | 2.26
113.5 | 2.27
114 | 2.28
114.5 | 2.29
115 | 2.3
115.5 | 2.31
116 | 2.32
116.5 | 2.33
117 | 2.34
117.5 | 2.35
118 | 2.36
118.5 | 2.37
119 | 2.38
119.5 | 2.39
120 | 2.4
120.5 | 2.41
121 | 2.42
121.5 | 2.43
122 | 2.44
122.5 | 2.45
123 | 2.46
123.5 | 2.47
124 | 2.48
124.5 | 2.49
125 | 2.5

## Resultados
Inicio paso corriente
30 | 0
30 | 0.5 | Eje Izquierdo |  | Eje Derecho
Fin de Subida |  | Máx = | 0.5 | Máx = | 0.6
37.98877 | 0 | Mín = | 0 | Mín = | 0
37.98877 | 0.5
¿Suavizar?
Inicio paso corriente |  | Eje Izquierdo |  | Eje Derecho
30 | 0 | Máx = | 100 | Máx = | 9
30 | 100 | Mín = | 0 | Mín = | 0
Fin de Subida
37.98877 | 0
37.98877 | 100
¿Suavizar?
|  | Eje Izquierdo |  | Eje Derecho
Inicio paso corriente |  | Máx = | 10 | Máx = | 6
30 | 0 | Mín = | 0 | Mín = | 0
30 | 10
Fin de Subida
37.98877 | 0
37.98877 | 10
|  | Eje Izquierdo |  | Eje Derecho
Inicio paso corriente |  | Máx = | 14 | Máx = | 9
30 | 0 | Mín = | 0 | Mín = | 0
30 | 14
Fin de Subida
37.98877 | 0
37.98877 | 14