## Parámetros
Ensayo |  |  |  |  | Fecha:
Características polvo |  | Material | Referencia polvo | Densidad de golpeo g/cm3 | Densidad aparente g/cm3 | Densidad absoluta g/cm3
|  | Al-NH3 |  | 1.19 | 0.84 | 2.725 |  | Sí
No
Activación externa |  | PRECOMPRESIÓN | No | # MPa
|  | ACTIVACIÓN ELÉC. | No | # V | # A
Características de corriente | Duraciones
|  | Aproximación | Apriete | PreCalentamiento | Calentamiento | Enfriamiento
|  | 99 | 30 | 5 | 35 | 60 | ciclos
|  | 1.98 | 0.6 | 0.1 | 0.7 | 1.2 | segundos
Intensidades
|  | I máx | So1i (grados) | I So1i (kA) | ISo2i (kA) | Energía (kJ) | EDE (kJ/g)
|  | 9.087 | 15 | 1 | 8 | 5.652617 | 3.095289
Características de Presión |  | Presión Trabajo | Presión Sinterizado
|  | 923 |  | kgf
|  | 3.812474 | 0 | bares
Características Sinterizados |  | Diámetro (mm) | Altura (mm) | Masa (g) |  | Secc (cm2)
| 1 | 12.07 | 6.5 | 1.8262 |  | 1.138526
| 2 | 12.05 | 6.15 |  |  | Volumen (cm3)
| 3 | 12.06 | 6.28 |  |  | 0.7238177
| 4 | 12.02 | 6.39
| 5 | 12.03 | 6.41 |  |  | Densid (g/cm3)
| 6 | 12.06 | 6.3 |  |  | 2.523011
| 7 | 12.05 | 6.41 |  |  | Porosidad (%)
| 8 | 11.98 | 6.42 |  |  | 7.412439
|  | 12.04 | 6.3575
Otros Datos |  | Tª Inicial (ºC) | Lubricante | Diám Punzón (mm) | h punzones (mm) | h obleas (mm) | tS (ciclos)
|  | 20.5 |  | 11.9 | 97.31 | 9.3 | 8.30838
Observaciones
[9 empty] | 4 | 5 | 8
[9 empty] | 3 | 9 | 2

## Adquisición
385 | 473 | 0 | 74
385 | 473 | 0 | 25 | IP:x,x,x,x:
385 | 473 | 0 | 21 | 172,16,1,14
385 | 474 | 0 | 23
386 | 473 | 0 | 21 | Abrir canal. (IP: 172,16,1,14)(Return:1)
385 | 473 | 0 | 23
384 | 472 | 0 | 17
384 | 471 | 0 | 17 | Recibidos de 2226 registros (Soldadura:1689)
385 | 471 | 0 | 16
386 | 473 | 0 | 17
384 | 473 | 0 | 21 | Representar gráficas
386 | 473 | 0 | 17
384 | 472 | 0 | 23
385 | 474 | 0 | 17
382 | 474 | 0 | 19
384 | 473 | 0 | 14
385 | 474 | 0 | 23
386 | 474 | 0 | 25
383 | 475 | 0 | 21
386 | 474 | 0 | 23
383 | 473 | 0 | 14
383 | 474 | 0 | 25
386 | 474 | 0 | 21
385 | 472 | 0 | 23
385 | 473 | 0 | 17
384 | 473 | 0 | 21
385 | 472 | 0 | 14
385 | 472 | 0 | 19
386 | 472 | 0 | 17
384 | 476 | 0 | 23
385 | 474 | 0 | 17
385 | 473 | 0 | 17
384 | 474 | 0 | 23
382 | 474 | 0 | 21
382 | 473 | 0 | 21
384 | 474 | 0 | 21
383 | 476 | 0 | 19
385 | 474 | 0 | 19
385 | 472 | 0 | 23
385 | 473 | 0 | 14
385 | 474 | 0 | 21
383 | 474 | 0 | 23
385 | 474 | 0 | 23
385 | 475 | 0 | 21
384 | 474 | 0 | 21
383 | 476 | 0 | 17
384 | 475 | 0 | 17
387 | 475 | 0 | 31
387 | 475 | 0 | 19
385 | 474 | 0 | 21
384 | 475 | 0 | 16
385 | 475 | 0 | 21
383 | 475 | 0 | 16
384 | 475 | 0 | 16
385 | 474 | 0 | 17
385 | 474 | 0 | 21
384 | 477 | 0 | 19
385 | 476 | 0 | 23
385 | 474 | 0 | 21
385 | 476 | 0 | 23
385 | 475 | 0 | 17
389 | 475 | 3432 | 17
384 | 477 | 3432 | 153
386 | 476 | 3295 | 153
387 | 475 | 3354 | 167
389 | 477 | 3588 | 172
392 | 474 | 3900 | 159
395 | 472 | 4192 | 153
394 | 474 | 4407 | 151
398 | 473 | 4621 | 141
397 | 472 | 4738 | 155
402 | 473 | 3256 | 153
398 | 473 | 3315 | 106
404 | 472 | 6279 | 101
403 | 472 | 6279 | 194
413 | 471 | 7878 | 186
415 | 470 | 8580 | 178
425 | 469 | 9087 | 165
423 | 471 | 9067 | 168
432 | 468 | 8599 | 139
430 | 468 | 8248 | 126
438 | 467 | 8248 | 147
433 | 466 | 8151 | 128
438 | 464 | 8092 | 132
435 | 464 | 8092 | 110
442 | 463 | 8053 | 124
437 | 462 | 8034 | 120
441 | 461 | 8112 | 118
439 | 460 | 8112 | 118
443 | 460 | 8053 | 116
439 | 462 | 8014 | 114
445 | 459 | 7995 | 124
441 | 458 | 8053 | 116
444 | 457 | 8073 | 108
442 | 456 | 8014 | 122
446 | 458 | 7878 | 103
442 | 458 | 7975 | 116
447 | 457 | 8053 | 114
443 | 458 | 8034 | 120
446 | 456 | 7995 | 130
442 | 457 | 8053 | 104
447 | 459 | 8014 | 124
444 | 458 | 8014 | 103
450 | 458 | 8053 | 104
443 | 460 | 8014 | 116
447 | 459 | 7995 | 106
445 | 456 | 8034 | 110
449 | 459 | 7995 | 116
445 | 461 | 7956 | 122
449 | 461 | 8014 | 120
445 | 460 | 7975 | 130
449 | 462 | 7956 | 101
446 | 460 | 7956 | 114
453 | 461 | 8034 | 95
446 | 461 | 8014 | 93
453 | 459 | 7936 | 106
449 | 461 | 7995 | 106
451 | 462 | 7956 | 101
447 | 463 | 7975 | 126
452 | 463 | 7975 | 95
447 | 463 | 7975 | 97
452 | 463 | 7975 | 103
448 | 464 | 7975 | 103
452 | 463 | 7975 | 104
448 | 464 | 7956 | 89
452 | 463 | 7975 | 106
448 | 463 | 7975 | 99
452 | 465 | 7975 | 99
447 | 465 | 7975 | 99
453 | 464 | 7936 | 118
449 | 466 | 7936 | 108
453 | 466 | 7956 | 112
449 | 467 | 7956 | 108
453 | 466 | 7936 | 97
448 | 467 | 7936 | 110
454 | 468 | 7917 | 106
451 | 468 | 7917 | 99
454 | 468 | 7917 | 91
450 | 468 | 7878 | 101

## Desplazamiento
ciclos | seg | x(t) | h(t) | θ(t) |  |  | θ(t) | H(t)
0.5 | 0.01 | 0.02203369 | 9.671785 | 0.3426756 |  |  | 0.3750702 | 7.841402
1 | 0.02 | 0.02203369 | 9.671785 | 0.3426756 | 0.6 | 4.340042 | 0.3751417 | 7.842302
1.5 | 0.03 | 0.02203369 | 9.671785 | 0.3426756 | 0.6 | 0 | 0.3752058 | 7.843109
2 | 0.04 | 0.02203369 | 9.671785 | 0.3426756 |  |  | 0.3752927 | 7.844202
2.5 | 0.05 | 0.07203369 | 9.621785 | 0.3392598 |  |  | 0.375362 | 7.845078
3 | 0.06 | 0.02203369 | 9.671785 | 0.3426756 |  |  | 0.3754207 | 7.845825
3.5 | 0.07 | -0.02796631 | 9.721786 | 0.3460563 |  |  | 0.3755129 | 7.846983
4 | 0.08 | -0.02796631 | 9.721786 | 0.3460563 |  |  | 0.3754949 | 7.846785
4.5 | 0.09 | 0.02203369 | 9.671785 | 0.3426756 |  |  | 0.375441 | 7.846127
5 | 0.1 | 0.07203369 | 9.621785 | 0.3392598 |  |  | 0.3753342 | 7.844794
5.5 | 0.11 | -0.02796631 | 9.721786 | 0.3460563 |  |  | 0.3751218 | 7.842126
6 | 0.12 | 0.07203369 | 9.621785 | 0.3392598 |  |  | 0.3747863 | 7.837904
6.5 | 0.13 | -0.02796631 | 9.721786 | 0.3460563 |  |  | 0.3744717 | 7.833904
7 | 0.14 | 0.02203369 | 9.671785 | 0.3426756 |  |  | 0.3741395 | 7.829682
7.5 | 0.15 | -0.1279663 | 9.821785 | 0.3527144 |  |  | 0.3738248 | 7.825682
8 | 0.16 | -0.02796631 | 9.721786 | 0.3460563 |  |  | 0.3735437 | 7.822127
8.5 | 0.17 | 0.02203369 | 9.671785 | 0.3426756 |  |  | 0.3732584 | 7.818571
9 | 0.18 | 0.07203369 | 9.621785 | 0.3392598 |  |  | 0.372825 | 7.813238
9.5 | 0.19 | -0.07796631 | 9.771786 | 0.3494024 |  |  | 0.3723171 | 7.807015
10 | 0.2 | 0.07203369 | 9.621785 | 0.3392598 |  |  | 0.3717346 | 7.799905
10.5 | 0.21 | -0.07796631 | 9.771786 | 0.3494024 |  |  | 0.3711689 | 7.793016
11 | 0.22 | -0.07796631 | 9.771786 | 0.3494024 |  |  | 0.3707125 | 7.78746
11.5 | 0.23 | 0.07203369 | 9.621785 | 0.3392598 | 0.6 | 12.27723 | 0.3704918 | 7.784793
12 | 0.24 | 0.02203369 | 9.671785 | 0.3426756 | 0.6 | 0 | 0.3704702 | 7.784571
12.5 | 0.25 | 0.02203369 | 9.671785 | 0.3426756 |  |  | 0.3706844 | 7.787238
13 | 0.26 | -0.02796631 | 9.721786 | 0.3460563 |  |  | 0.3711176 | 7.792571
13.5 | 0.27 | 0.02203369 | 9.671785 | 0.3426756 |  |  | 0.371803 | 7.801015
14 | 0.28 | 0.02203369 | 9.671785 | 0.3426756 |  |  | 0.372667 | 7.811682
14.5 | 0.29 | 0.07203369 | 9.621785 | 0.3392598 |  |  | 0.3736567 | 7.823905
15 | 0.3 | -0.02796631 | 9.721786 | 0.3460563 |  |  | 0.3746632 | 7.836349
15.5 | 0.31 | 0.02203369 | 9.671785 | 0.3426756 |  |  | 0.3755583 | 7.84746
16 | 0.32 | 0.02203369 | 9.671785 | 0.3426756 |  |  | 0.3762361 | 7.855905
16.5 | 0.33 | -0.02796631 | 9.721786 | 0.3460563 |  |  | 0.3766634 | 7.861238
17 | 0.34 | -0.1279663 | 9.821785 | 0.3527144 |  |  | 0.376893 | 7.864127
17.5 | 0.35 | -0.1279663 | 9.821785 | 0.3527144 |  |  | 0.3769621 | 7.865016
18 | 0.36 | -0.02796631 | 9.721786 | 0.3460563 |  |  | 0.3769085 | 7.864348
18.5 | 0.37 | -0.07796631 | 9.771786 | 0.3494024 |  |  | 0.3767322 | 7.862127
19 | 0.38 | 0.02203369 | 9.671785 | 0.3426756 |  |  | 0.3765035 | 7.859238
19.5 | 0.39 | 0.02203369 | 9.671785 | 0.3426756 |  |  | 0.3761875 | 7.855238
20 | 0.4 | 0.02203369 | 9.671785 | 0.3426756 |  |  | 0.3758546 | 7.851016
20.5 | 0.41 | 0.02203369 | 9.671785 | 0.3426756 |  |  | 0.3755747 | 7.84746
21 | 0.42 | -0.07796631 | 9.771786 | 0.3494024 |  |  | 0.3754183 | 7.84546
21.5 | 0.43 | 0.02203369 | 9.671785 | 0.3426756 |  |  | 0.3753499 | 7.844571
22 | 0.44 | 0.02203369 | 9.671785 | 0.3426756 | 0.6 | 0.4408929 | 0.3754045 | 7.845238
22.5 | 0.45 | -0.02796631 | 9.721786 | 0.3460563 | 0.6 | 0 | 0.3754217 | 7.84546
23 | 0.46 | -0.07796631 | 9.771786 | 0.3494024 |  |  | 0.3753664 | 7.844793
23.5 | 0.47 | -0.02796631 | 9.721786 | 0.3460563 |  |  | 0.3751857 | 7.84257
24 | 0.48 | 0.1220337 | 9.571785 | 0.3358083 |  |  | 0.3748973 | 7.839015
24.5 | 0.49 | 0.1220337 | 9.571785 | 0.3358083 |  |  | 0.3744486 | 7.833459
25 | 0.5 | 0.02203369 | 9.671785 | 0.3426756 |  |  | 0.3740013 | 7.827905
25.5 | 0.51 | -0.02796631 | 9.721786 | 0.3460563 |  |  | 0.3735552 | 7.822349
26 | 0.52 | 0.02203369 | 9.671785 | 0.3426756 |  |  | 0.3731464 | 7.817238
26.5 | 0.53 | -0.07796631 | 9.771786 | 0.3494024 |  |  | 0.3727195 | 7.811904
27 | 0.54 | -0.02796631 | 9.721786 | 0.3460563 |  |  | 0.372434 | 7.808349
27.5 | 0.55 | 0.02203369 | 9.671785 | 0.3426756 |  |  | 0.3721627 | 7.805016
28 | 0.56 | 0.02203369 | 9.671785 | 0.3426756 |  |  | 0.3719411 | 7.802349
28.5 | 0.57 | -0.02796631 | 9.721786 | 0.3460563 |  |  | 0.3716404 | 7.798794
29 | 0.58 | 0.02203369 | 9.671785 | 0.3426756 |  |  | 0.3713712 | 7.795682
29.5 | 0.59 | 0.02203369 | 9.671785 | 0.3426756 |  |  | 0.3707694 | 7.788571
30 | 0.6 | 0.02203369 | 9.671785 | 0.3426756 |  |  | 0.3699269 | 7.778571
30.5 | 0.61 | 0.02203369 | 9.671785 | 0.3426756 |  |  | 0.3685414 | 7.762127
31 | 0.62 | 0.2220337 | 9.471786 | 0.328796 |  |  | 0.3667579 | 7.741015
31.5 | 0.63 | -0.02796631 | 9.721786 | 0.3460563 |  |  | 0.3641653 | 7.710571
32 | 0.64 | 0.07203369 | 9.621785 | 0.3392598 |  |  | 0.3609946 | 7.673682
32.5 | 0.65 | 0.1220337 | 9.571785 | 0.3358083 |  |  | 0.3568092 | 7.625682
33 | 0.66 | 0.2220337 | 9.471786 | 0.328796 |  |  | 0.351833 | 7.56946
33.5 | 0.67 | 0.3720337 | 9.321785 | 0.3179954 |  |  | 0.3455728 | 7.499905
34 | 0.68 | 0.5220337 | 9.171785 | 0.3068416 |  |  | 0.3384776 | 7.422349
34.5 | 0.69 | 0.4720337 | 9.221786 | 0.3105998 |  |  | 0.3301619 | 7.333015
35 | 0.7 | 0.6720337 | 9.021786 | 0.2953168 |  |  | 0.3211932 | 7.238348
35.5 | 0.71 | 0.6220337 | 9.071785 | 0.2992007 |  |  | 0.3112944 | 7.135904
36 | 0.72 | 0.8720337 | 8.821785 | 0.2793408 |  |  | 0.3011935 | 7.03346
36.5 | 0.73 | 0.6720337 | 9.021786 | 0.2953168 |  |  | 0.290509 | 6.927461
37 | 0.74 | 0.9720337 | 8.721786 | 0.2710781 |  |  | 0.2800082 | 6.825682
37.5 | 0.75 | 0.9220337 | 8.771786 | 0.275233 |  |  | 0.2694481 | 6.725683
38 | 0.76 | 1.422034 | 8.271786 | 0.2314235 |  |  | 0.2595809 | 6.634349
38.5 | 0.77 | 1.522034 | 8.171785 | 0.2220182 |  |  | 0.2499438 | 6.547237
39 | 0.78 | 2.022034 | 7.671785 | 0.1713141 |  |  | 0.2412587 | 6.470571
39.5 | 0.79 | 1.922034 | 7.771785 | 0.1819768 |  |  | 0.2329286 | 6.398793
40 | 0.8 | 2.372034 | 7.321785 | 0.1317008 |  |  | 0.2254058 | 6.335459
40.5 | 0.81 | 2.272034 | 7.421785 | 0.1434001 |  |  | 0.21807 | 6.275015
41 | 0.82 | 2.672034 | 7.021785 | 0.0946034 |  |  | 0.2115753 | 6.222571
41.5 | 0.83 | 2.422034 | 7.271785 | 0.1257304 |  |  | 0.2052385 | 6.172349
42 | 0.84 | 2.672034 | 7.021785 | 0.0946034 |  |  | 0.1996535 | 6.128793
42.5 | 0.85 | 2.522034 | 7.171785 | 0.1135401 |  |  | 0.1942145 | 6.087015
43 | 0.86 | 2.872034 | 6.821785 | 0.06805916 |  |  | 0.1894583 | 6.051016
43.5 | 0.87 | 2.622034 | 7.071785 | 0.1010049 |  |  | 0.1846137 | 6.014793
44 | 0.88 | 2.822034 | 6.871785 | 0.07484005 |  |  | 0.1803505 | 5.983237
44.5 | 0.89 | 2.722034 | 6.971786 | 0.08811016 |  |  | 0.176075 | 5.951904
45 | 0.9 | 2.922034 | 6.771785 | 0.06117808 |  |  | 0.1723395 | 5.924793
45.5 | 0.91 | 2.722034 | 6.971786 | 0.08811016 |  |  | 0.168439 | 5.896793
46 | 0.92 | 3.022034 | 6.671785 | 0.04710657 |  |  | 0.1650594 | 5.872793
46.5 | 0.93 | 2.822034 | 6.871785 | 0.07484005 |  |  | 0.1614582 | 5.84746
47 | 0.94 | 2.972034 | 6.721786 | 0.05419469 |  |  | 0.1581105 | 5.824126
47.5 | 0.95 | 2.872034 | 6.821785 | 0.06805916 |  |  | 0.1544455 | 5.798793
48 | 0.96 | 3.072034 | 6.621785 | 0.0399114 |  |  | 0.1511758 | 5.776349
48.5 | 0.97 | 2.872034 | 6.821785 | 0.06805916 |  |  | 0.1475903 | 5.751904
49 | 0.98 | 3.122034 | 6.571785 | 0.03260682 |  |  | 0.1443035 | 5.729682
49.5 | 0.99 | 2.922034 | 6.771785 | 0.06117808 |  |  | 0.1407504 | 5.705905
50 | 1 | 3.072034 | 6.621785 | 0.0399114 |  |  | 0.1374979 | 5.684349
50.5 | 1.01 | 2.872034 | 6.821785 | 0.06805916 |  |  | 0.133877 | 5.660571
51 | 1.02 | 3.122034 | 6.571785 | 0.03260682 |  |  | 0.1303859 | 5.637904
51.5 | 1.03 | 2.972034 | 6.721786 | 0.05419469 |  |  | 0.1263698 | 5.612127
52 | 1.04 | 3.272034 | 6.421785 | 0.01001044 |  |  | 0.1224539 | 5.587237
52.5 | 1.05 | 2.922034 | 6.771785 | 0.06117808 |  |  | 0.1179314 | 5.558793
53 | 1.06 | 3.122034 | 6.571785 | 0.03260682 |  |  | 0.1134276 | 5.530793
53.5 | 1.07 | 3.022034 | 6.671785 | 0.04710657 |  |  | 0.1085174 | 5.500571
54 | 1.08 | 3.222034 | 6.471786 | 0.01765897 |  |  | 0.1039653 | 5.472794
54.5 | 1.09 | 3.022034 | 6.671785 | 0.04710657 |  |  | 0.09911616 | 5.44346
55 | 1.1 | 3.222034 | 6.471786 | 0.01765897 |  |  | 0.09474574 | 5.417237
55.5 | 1.11 | 3.022034 | 6.671785 | 0.04710657 |  |  | 0.09030683 | 5.390793
56 | 1.12 | 3.222034 | 6.471786 | 0.01765897 |  |  | 0.08651028 | 5.368349
56.5 | 1.13 | 3.072034 | 6.621785 | 0.0399114 |  |  | 0.08265173 | 5.345682
57 | 1.14 | 3.422034 | 6.271785 | -0.01366679 |  |  | 0.07945649 | 5.327015
57.5 | 1.15 | 3.072034 | 6.621785 | 0.0399114 |  |  | 0.07619852 | 5.308126
58 | 1.16 | 3.422034 | 6.271785 | -0.01366679 |  |  | 0.07342684 | 5.292127
58.5 | 1.17 | 3.222034 | 6.471786 | 0.01765897 |  |  | 0.07025222 | 5.273904
59 | 1.18 | 3.322034 | 6.371785 | 0.00224187 |  |  | 0.06736511 | 5.25746
59.5 | 1.19 | 3.122034 | 6.571785 | 0.03260682 |  |  | 0.06397282 | 5.238348
60 | 1.2 | 3.372034 | 6.321785 | -0.005649511 |  |  | 0.06094619 | 5.22146
60.5 | 1.21 | 3.122034 | 6.571785 | 0.03260682 |  |  | 0.0576039 | 5.203015
61 | 1.22 | 3.372034 | 6.321785 | -0.005649511 |  |  | 0.05474932 | 5.18746
61.5 | 1.23 | 3.172034 | 6.521785 | 0.02519016 |  |  | 0.05152985 | 5.170127
62 | 1.24 | 3.372034 | 6.321785 | -0.005649511 |  |  | 0.04889075 | 5.156126
62.5 | 1.25 | 3.172034 | 6.521785 | 0.02519016 |  |  | 0.04586454 | 5.140127
63 | 1.26 | 3.372034 | 6.321785 | -0.005649511 |  |  | 0.04331469 | 5.126793
63.5 | 1.27 | 3.172034 | 6.521785 | 0.02519016 |  |  | 0.04062997 | 5.112793
64 | 1.28 | 3.372034 | 6.321785 | -0.005649511 |  |  | 0.03883446 | 5.10346
64.5 | 1.29 | 3.122034 | 6.571785 | 0.03260682 |  |  | 0.03675676 | 5.092571
65 | 1.3 | 3.422034 | 6.271785 | -0.01366679 |  |  | 0.03531114 | 5.085015
65.5 | 1.31 | 3.222034 | 6.471786 | 0.01765897 |  |  | 0.03339178 | 5.075016
66 | 1.32 | 3.422034 | 6.271785 | -0.01366679 |  |  | 0.0317597 | 5.066571
66.5 | 1.33 | 3.222034 | 6.471786 | 0.01765897 |  |  | 0.02929821 | 5.053904
67 | 1.34 | 3.422034 | 6.271785 | -0.01366679 |  |  | 0.02715813 | 5.043015
67.5 | 1.35 | 3.172034 | 6.521785 | 0.02519016 |  |  | 0.02436356 | 5.028793
68 | 1.36 | 3.472034 | 6.221786 | -0.02181285 |  |  | 0.02205201 | 5.017016
68.5 | 1.37 | 3.322034 | 6.371785 | 0.00224187 |  |  | 0.0191424 | 5.002126
69 | 1.38 | 3.472034 | 6.221786 | -0.02181285 |  |  | 0.01676469 | 4.989904
69.5 | 1.39 | 3.272034 | 6.421785 | 0.01001044 |  |  | 0.01395953 | 4.97546
70 | 1.4 | [5 empty] | 0.0118607 | 4.964571
70.5 | 1.41 | [5 empty] | 0.009501089 | 4.952348
71 | 1.42 | [5 empty] | 0.00793357 | 4.944127
71.5 | 1.43 | [5 empty] | 0.00622406 | 4.935237
72 | 1.44 | [5 empty] | 0.005396735 | 4.930793
72.5 | 1.45 | [5 empty] | 0.004197815 | 4.924571
73 | 1.46 | [5 empty] | 0.0035993 | 4.92146
73.5 | 1.47 | [5 empty] | 0.002758215 | 4.917238
74 | 1.48 | [5 empty] | 0.002359803 | 4.915238
74.5 | 1.49 | [5 empty] | 0.001370327 | 4.910349
75 | 1.5 | [5 empty] | 0.000966048 | 4.908349
75.5 | 1.51 | [5 empty] | 0.0002782706 | 4.9
76 | 1.52 | [5 empty] | 0 | 4.9
76.5 | 1.53 | [5 empty] | 0 | 4.9
77 | 1.54 | [5 empty] | 0 | 4.9
77.5 | 1.55 | [5 empty] | 0 | 4.9
78 | 1.56 | [5 empty] | 0 | 4.9
78.5 | 1.57 | [5 empty] | 0 | 4.9
79 | 1.58 | [5 empty] | 0 | 4.9
79.5 | 1.59 | [5 empty] | 0 | 4.9
80 | 1.6 | [5 empty] | 0 | 4.9
80.5 | 1.61
81 | 1.62
81.5 | 1.63
82 | 1.64
82.5 | 1.65
83 | 1.66
83.5 | 1.67
84 | 1.68
84.5 | 1.69
85 | 1.7
85.5 | 1.71
86 | 1.72
86.5 | 1.73
87 | 1.74
87.5 | 1.75
88 | 1.76
88.5 | 1.77
89 | 1.78
89.5 | 1.79
90 | 1.8
90.5 | 1.81
91 | 1.82
91.5 | 1.83
92 | 1.84
92.5 | 1.85
93 | 1.86
93.5 | 1.87
94 | 1.88
94.5 | 1.89
95 | 1.9
95.5 | 1.91
96 | 1.92
96.5 | 1.93
97 | 1.94
97.5 | 1.95
98 | 1.96
98.5 | 1.97
99 | 1.98
99.5 | 1.99
100 | 2
100.5 | 2.01
101 | 2.02
101.5 | 2.03
102 | 2.04
102.5 | 2.05
103 | 2.06
103.5 | 2.07
104 | 2.08
104.5 | 2.09
105 | 2.1
105.5 | 2.11
106 | 2.12
106.5 | 2.13
107 | 2.14
107.5 | 2.15
108 | 2.16
108.5 | 2.17
109 | 2.18
109.5 | 2.19
110 | 2.2
110.5 | 2.21
111 | 2.22
111.5 | 2.23
112 | 2.24
112.5 | 2.25
113 | 2.26
113.5 | 2.27
114 | 2.28
114.5 | 2.29
115 | 2.3
115.5 | 2.31
116 | 2.32
116.5 | 2.33
117 | 2.34
117.5 | 2.35
118 | 2.36
118.5 | 2.37
119 | 2.38
119.5 | 2.39
120 | 2.4
120.5 | 2.41
121 | 2.42
121.5 | 2.43
122 | 2.44
122.5 | 2.45
123 | 2.46
123.5 | 2.47
124 | 2.48
124.5 | 2.49
125 | 2.5

## Fuerza
ciclos | seg | Fuerza | Presión
0.5 | 0.01 | 9.28026 | 83.44041 | 0.6 | 11.69842
1 | 0.02 | 9.28026 | 83.44041 | 0.6 | 0
1.5 | 0.03 | 9.28026 | 83.44041
2 | 0.04 | 9.29988 | 83.61681
2.5 | 0.05 | 9.28026 | 83.44041
3 | 0.06 | 9.28026 | 83.44041
3.5 | 0.07 | 9.26064 | 83.264
4 | 0.08 | 9.24102 | 83.08759
4.5 | 0.09 | 9.24102 | 83.08759
5 | 0.1 | 9.28026 | 83.44041
5.5 | 0.11 | 9.28026 | 83.44041
6 | 0.12 | 9.28026 | 83.44041
6.5 | 0.13 | 9.26064 | 83.264
7 | 0.14 | 9.29988 | 83.61681
7.5 | 0.15 | 9.29988 | 83.61681
8 | 0.16 | 9.28026 | 83.44041
8.5 | 0.17 | 9.29988 | 83.61681 | 0.6 | 105.1825
9 | 0.18 | 9.29988 | 83.61681 | 0.6 | 0
9.5 | 0.19 | 9.3195 | 83.79322
10 | 0.2 | 9.29988 | 83.61681
10.5 | 0.21 | 9.28026 | 83.44041
11 | 0.22 | 9.29988 | 83.61681
11.5 | 0.23 | 9.29988 | 83.61681
12 | 0.24 | 9.26064 | 83.264
12.5 | 0.25 | 9.28026 | 83.44041
13 | 0.26 | 9.28026 | 83.44041
13.5 | 0.27 | 9.26064 | 83.264
14 | 0.28 | 9.26064 | 83.264
14.5 | 0.29 | 9.26064 | 83.264
15 | 0.3 | 9.33912 | 83.96963
15.5 | 0.31 | 9.29988 | 83.61681
16 | 0.32 | 9.28026 | 83.44041
16.5 | 0.33 | 9.29988 | 83.61681
17 | 0.34 | 9.29988 | 83.61681
17.5 | 0.35 | 9.28026 | 83.44041
18 | 0.36 | 9.29988 | 83.61681
18.5 | 0.37 | 9.33912 | 83.96963
19 | 0.38 | 9.29988 | 83.61681
19.5 | 0.39 | 9.26064 | 83.264
20 | 0.4 | 9.28026 | 83.44041
20.5 | 0.41 | 9.29988 | 83.61681
21 | 0.42 | 9.29988 | 83.61681
21.5 | 0.43 | 9.29988 | 83.61681
22 | 0.44 | 9.3195 | 83.79322
22.5 | 0.45 | 9.29988 | 83.61681
23 | 0.46 | 9.33912 | 83.96963
23.5 | 0.47 | 9.3195 | 83.79322
24 | 0.48 | 9.3195 | 83.79322
24.5 | 0.49 | 9.3195 | 83.79322
25 | 0.5 | 9.29988 | 83.61681
25.5 | 0.51 | 9.3195 | 83.79322
26 | 0.52 | 9.3195 | 83.79322
26.5 | 0.53 | 9.3195 | 83.79322
27 | 0.54 | 9.3195 | 83.79322
27.5 | 0.55 | 9.29988 | 83.61681
28 | 0.56 | 9.29988 | 83.61681
28.5 | 0.57 | 9.35874 | 84.14603
29 | 0.58 | 9.33912 | 83.96963
29.5 | 0.59 | 9.29988 | 83.61681
30 | 0.6 | 9.33912 | 83.96963
30.5 | 0.61 | 9.3195 | 83.79322
31 | 0.62 | 9.3195 | 83.79322
31.5 | 0.63 | 9.35874 | 84.14603
32 | 0.64 | 9.33912 | 83.96963
32.5 | 0.65 | 9.3195 | 83.79322
33 | 0.66 | 9.35874 | 84.14603
33.5 | 0.67 | 9.29988 | 83.61681
34 | 0.68 | 9.26064 | 83.264
34.5 | 0.69 | 9.29988 | 83.61681
35 | 0.7 | 9.28026 | 83.44041
35.5 | 0.71 | 9.26064 | 83.264
36 | 0.72 | 9.28026 | 83.44041
36.5 | 0.73 | 9.28026 | 83.44041
37 | 0.74 | 9.26064 | 83.264
37.5 | 0.75 | 9.26064 | 83.264
38 | 0.76 | 9.24102 | 83.08759
38.5 | 0.77 | 9.2214 | 82.91119
39 | 0.78 | 9.20178 | 82.73478
39.5 | 0.79 | 9.24102 | 83.08759
40 | 0.8 | 9.18216 | 82.55838
40.5 | 0.81 | 9.18216 | 82.55838
41 | 0.82 | 9.16254 | 82.38197
41.5 | 0.83 | 9.14292 | 82.20556
42 | 0.84 | 9.10368 | 81.85275
42.5 | 0.85 | 9.10368 | 81.85275
43 | 0.86 | 9.08406 | 81.67634
43.5 | 0.87 | 9.06444 | 81.49993
44 | 0.88 | 9.04482 | 81.32352
44.5 | 0.89 | 9.0252 | 81.14712
45 | 0.9 | 9.0252 | 81.14712
45.5 | 0.91 | 9.06444 | 81.49993
46 | 0.92 | 9.00558 | 80.97071
46.5 | 0.93 | 8.98596 | 80.7943
47 | 0.94 | 8.96634 | 80.6179
47.5 | 0.95 | 8.94672 | 80.44149
48 | 0.96 | 8.98596 | 80.7943
48.5 | 0.97 | 8.98596 | 80.7943
49 | 0.98 | 8.96634 | 80.6179
49.5 | 0.99 | 8.98596 | 80.7943
50 | 1 | 8.94672 | 80.44149
50.5 | 1.01 | 8.96634 | 80.6179
51 | 1.02 | 9.00558 | 80.97071
51.5 | 1.03 | 8.98596 | 80.7943
52 | 1.04 | 8.98596 | 80.7943
52.5 | 1.05 | 9.0252 | 81.14712
53 | 1.06 | 9.00558 | 80.97071
53.5 | 1.07 | 8.94672 | 80.44149
54 | 1.08 | 9.00558 | 80.97071
54.5 | 1.09 | 9.04482 | 81.32352
55 | 1.1 | 9.04482 | 81.32352
55.5 | 1.11 | 9.0252 | 81.14712
56 | 1.12 | 9.06444 | 81.49993
56.5 | 1.13 | 9.0252 | 81.14712
57 | 1.14 | 9.04482 | 81.32352
57.5 | 1.15 | 9.04482 | 81.32352
58 | 1.16 | 9.00558 | 80.97071
58.5 | 1.17 | 9.04482 | 81.32352
59 | 1.18 | 9.06444 | 81.49993
59.5 | 1.19 | 9.08406 | 81.67634
60 | 1.2 | 9.08406 | 81.67634
60.5 | 1.21 | 9.08406 | 81.67634
61 | 1.22 | 9.08406 | 81.67634
61.5 | 1.23 | 9.10368 | 81.85275
62 | 1.24 | 9.08406 | 81.67634
62.5 | 1.25 | 9.10368 | 81.85275
63 | 1.26 | 9.08406 | 81.67634
63.5 | 1.27 | 9.08406 | 81.67634
64 | 1.28 | 9.1233 | 82.02915
64.5 | 1.29 | 9.1233 | 82.02915
65 | 1.3 | 9.10368 | 81.85275
65.5 | 1.31 | 9.14292 | 82.20556
66 | 1.32 | 9.14292 | 82.20556
66.5 | 1.33 | 9.16254 | 82.38197
67 | 1.34 | 9.14292 | 82.20556
67.5 | 1.35 | 9.16254 | 82.38197
68 | 1.36 | 9.18216 | 82.55838
68.5 | 1.37 | 9.18216 | 82.55838
69 | 1.38 | 9.18216 | 82.55838
69.5 | 1.39 | 9.18216 | 82.55838
70 | 1.4
70.5 | 1.41
71 | 1.42
71.5 | 1.43
72 | 1.44
72.5 | 1.45
73 | 1.46
73.5 | 1.47
74 | 1.48
74.5 | 1.49
75 | 1.5
75.5 | 1.51
76 | 1.52
76.5 | 1.53
77 | 1.54
77.5 | 1.55
78 | 1.56
78.5 | 1.57
79 | 1.58
79.5 | 1.59
80 | 1.6
80.5 | 1.61
81 | 1.62
81.5 | 1.63
82 | 1.64
82.5 | 1.65
83 | 1.66
83.5 | 1.67
84 | 1.68
84.5 | 1.69
85 | 1.7
85.5 | 1.71
86 | 1.72
86.5 | 1.73
87 | 1.74
87.5 | 1.75
88 | 1.76
88.5 | 1.77
89 | 1.78
89.5 | 1.79
90 | 1.8
90.5 | 1.81
91 | 1.82
91.5 | 1.83
92 | 1.84
92.5 | 1.85
93 | 1.86
93.5 | 1.87
94 | 1.88
94.5 | 1.89
95 | 1.9
95.5 | 1.91
96 | 1.92
96.5 | 1.93
97 | 1.94
97.5 | 1.95
98 | 1.96
98.5 | 1.97
99 | 1.98
99.5 | 1.99
100 | 2
100.5 | 2.01
101 | 2.02
101.5 | 2.03
102 | 2.04
102.5 | 2.05
103 | 2.06
103.5 | 2.07
104 | 2.08
104.5 | 2.09
105 | 2.1
105.5 | 2.11
106 | 2.12
106.5 | 2.13
107 | 2.14
107.5 | 2.15
108 | 2.16
108.5 | 2.17
109 | 2.18
109.5 | 2.19
110 | 2.2
110.5 | 2.21
111 | 2.22
111.5 | 2.23
112 | 2.24
112.5 | 2.25
113 | 2.26
113.5 | 2.27
114 | 2.28
114.5 | 2.29
115 | 2.3
115.5 | 2.31
116 | 2.32
116.5 | 2.33
117 | 2.34
117.5 | 2.35
118 | 2.36
118.5 | 2.37
119 | 2.38
119.5 | 2.39
120 | 2.4
120.5 | 2.41
121 | 2.42
121.5 | 2.43
122 | 2.44
122.5 | 2.45
123 | 2.46
123.5 | 2.47
124 | 2.48
124.5 | 2.49
125 | 2.5

## Resistencia
ciclos | seg | Intensidad | Tensión | Resistencia | Potencia | Energía
0.5 | 0.01 | 0 | 0.5415254 |  |  |  | 0.6 | 11.35875
1 | 0.02 | 0 | 0.05152542 |  |  |  | 0.6 | 0 | La línea vertical roja señala el fin del precalentamiento
1.5 | 0.03 | 0 | 0.01152542 |  |  |  | 0.7 | 11.35875
2 | 0.04 | 0 | 0.03152542 |  |  |  | 0.7 | 0
2.5 | 0.05 | 0 | 0.01152542
3 | 0.06 | 0 | 0.03152542
3.5 | 0.07 | 0 | -0.02847458
4 | 0.08 | 0 | -0.02847458
4.5 | 0.09 | 0 | -0.03847458
5 | 0.1 | 0 | -0.02847458
5.5 | 0.11 | 0 | 0.01152542
6 | 0.12 | 0 | -0.02847458
6.5 | 0.13 | 0 | 0.03152542
7 | 0.14 | 0 | -0.02847458
7.5 | 0.15 | 0 | -0.008474579
8 | 0.16 | 0 | -0.05847458
8.5 | 0.17 | 0 | 0.03152542
9 | 0.18 | 0 | 0.05152542 |  |  |  | 0.6 | 2.176715
9.5 | 0.19 | 0 | 0.01152542 |  |  |  | 0.6 | 0
10 | 0.2 | 0 | 0.03152542
10.5 | 0.21 | 0 | -0.05847458
11 | 0.22 | 0 | 0.05152542
11.5 | 0.23 | 0 | 0.01152542
12 | 0.24 | 0 | 0.03152542
12.5 | 0.25 | 0 | -0.02847458
13 | 0.26 | 0 | 0.01152542
13.5 | 0.27 | 0 | -0.05847458
14 | 0.28 | 0 | -0.008474579
14.5 | 0.29 | 0 | -0.02847458
15 | 0.3 | 0 | 0.03152542
15.5 | 0.31 | 0 | -0.02847458
16 | 0.32 | 0 | -0.02847458
16.5 | 0.33 | 0 | 0.03152542 |  |  |  | 0.6 | 0.5483913
17 | 0.34 | 0 | 0.01152542 |  |  |  | 0.6 | 0
17.5 | 0.35 | 0 | 0.01152542
18 | 0.36 | 0 | 0.01152542
18.5 | 0.37 | 0 | -0.008474579
19 | 0.38 | 0 | -0.008474579
19.5 | 0.39 | 0 | 0.03152542
20 | 0.4 | 0 | -0.05847458
20.5 | 0.41 | 0 | 0.01152542
21 | 0.42 | 0 | 0.03152542
21.5 | 0.43 | 0 | 0.03152542
22 | 0.44 | 0 | 0.01152542
22.5 | 0.45 | 0 | 0.01152542
23 | 0.46 | 0 | -0.02847458
23.5 | 0.47 | 0 | -0.02847458
24 | 0.48 | 0 | 0.1115254
24.5 | 0.49 | 0 | -0.008474579 |  |  |  | 0.6 | 16.95962
25 | 0.5 | 0 | 0.01152542 |  |  |  | 0.6 | 0
25.5 | 0.51 | 0 | -0.03847458
26 | 0.52 | 0 | 0.01152542
26.5 | 0.53 | 0 | -0.03847458
27 | 0.54 | 0 | -0.03847458
27.5 | 0.55 | 0 | -0.02847458
28 | 0.56 | 0 | 0.01152542
28.5 | 0.57 | 0 | -0.008474579
29 | 0.58 | 0 | 0.03152542
29.5 | 0.59 | 0 | 0.01152542
30 | 0.6 | 0 | 0.03152542
30.5 | 0.61 | 0 | -0.02847458
31 | 0.62 | 3.432 | -0.02855824 | -0.008321165 | -0.09801187 | -0.0009801186
31.5 | 0.63 | 3.432 | 1.331442 | 0.3879492 | 4.569508 | 0.04471496
32 | 0.64 | 3.295 | 1.331445 | 0.4040805 | 4.387112 | 0.08858608
32.5 | 0.65 | 3.354 | 1.471444 | 0.4387131 | 4.935222 | 0.1379383
33 | 0.66 | 3.588 | 1.521438 | 0.4240351 | 5.458919 | 0.1925275
33.5 | 0.67 | 3.9 | 1.39143 | 0.356777 | 5.426579 | 0.2467933
34 | 0.68 | 4.192 | 1.331423 | 0.3176105 | 5.581326 | 0.3026066
34.5 | 0.69 | 4.407 | 1.311418 | 0.2975761 | 5.779419 | 0.3604007
35 | 0.7 | 4.621 | 1.211413 | 0.2621538 | 5.597938 | 0.4163801
35.5 | 0.71 | 4.738 | 1.35141 | 0.2852279 | 6.40298 | 0.4804099
36 | 0.72 | 3.256 | 1.331446 | 0.4089208 | 4.335188 | 0.5237618
36.5 | 0.73 | 3.315 | 0.8614446 | 0.2598626 | 2.855689 | 0.5523187
37 | 0.74 | 6.279 | 0.8113723 | 0.12922 | 5.094607 | 0.6032647
37.5 | 0.75 | 6.279 | 1.741372 | 0.2773328 | 10.93408 | 0.7126055
38 | 0.76 | 7.878 | 1.661333 | 0.2108826 | 13.08798 | 0.8434854
38.5 | 0.77 | 8.58 | 1.581316 | 0.1843026 | 13.56769 | 0.9791623
39 | 0.78 | 9.087 | 1.451304 | 0.1597121 | 13.188 | 1.111042
39.5 | 0.79 | 9.067 | 1.481304 | 0.1633731 | 13.43099 | 1.245352
40 | 0.8 | 8.599 | 1.191316 | 0.1385412 | 10.24413 | 1.347793
40.5 | 0.81 | 8.248 | 1.061324 | 0.1286766 | 8.753803 | 1.435331
41 | 0.82 | 8.248 | 1.271324 | 0.1541373 | 10.48588 | 1.54019
41.5 | 0.83 | 8.151 | 1.081327 | 0.1326618 | 8.813894 | 1.628329
42 | 0.84 | 8.092 | 1.121328 | 0.1385724 | 9.073787 | 1.719067
42.5 | 0.85 | 8.092 | 0.9013282 | 0.1113851 | 7.293548 | 1.792003
43 | 0.86 | 8.053 | 1.041329 | 0.1293094 | 8.385823 | 1.875861
43.5 | 0.87 | 8.034 | 1.00133 | 0.1246365 | 8.044682 | 1.956308
44 | 0.88 | 8.112 | 0.9813277 | 0.1209723 | 7.960531 | 2.035913
44.5 | 0.89 | 8.112 | 0.9813277 | 0.1209723 | 7.960531 | 2.115518
45 | 0.9 | 8.053 | 0.9613292 | 0.1193753 | 7.741584 | 2.192934
45.5 | 0.91 | 8.014 | 0.9413301 | 0.1174607 | 7.543819 | 2.268373
46 | 0.92 | 7.995 | 1.04133 | 0.1302477 | 8.325437 | 2.351627
46.5 | 0.93 | 8.053 | 0.9613292 | 0.1193753 | 7.741584 | 2.429043
47 | 0.94 | 8.073 | 0.8813286 | 0.1091699 | 7.114965 | 2.500192
47.5 | 0.95 | 8.014 | 1.02133 | 0.1274432 | 8.184938 | 2.582042
48 | 0.96 | 7.878 | 0.8313334 | 0.1055259 | 6.549244 | 2.647534
48.5 | 0.97 | 7.975 | 0.9613311 | 0.1205431 | 7.666615 | 2.7242
49 | 0.98 | 8.053 | 0.9413291 | 0.1168917 | 7.580524 | 2.800005
49.5 | 0.99 | 8.034 | 1.00133 | 0.1246365 | 8.044682 | 2.880452
50 | 1 | 7.995 | 1.101331 | 0.1377524 | 8.805138 | 2.968503
50.5 | 1.01 | 8.053 | 0.8413292 | 0.104474 | 6.775224 | 3.036256
51 | 1.02 | 8.014 | 1.04133 | 0.1299389 | 8.345219 | 3.119708
51.5 | 1.03 | 8.014 | 0.8313301 | 0.1037347 | 6.66228 | 3.186331
52 | 1.04 | 8.053 | 0.8413292 | 0.104474 | 6.775224 | 3.254083
52.5 | 1.05 | 8.014 | 0.9613301 | 0.1199563 | 7.7041 | 3.331124
53 | 1.06 | 7.995 | 0.8613305 | 0.1077337 | 6.886337 | 3.399987
53.5 | 1.07 | 8.034 | 0.9013296 | 0.1121894 | 7.241282 | 3.4724
54 | 1.08 | 7.995 | 0.9613305 | 0.1202415 | 7.685837 | 3.549258
54.5 | 1.09 | 7.956 | 1.021331 | 0.1283725 | 8.125712 | 3.630516
55 | 1.1 | 8.014 | 1.00133 | 0.1249476 | 8.024659 | 3.710762
55.5 | 1.11 | 7.975 | 1.101331 | 0.1380979 | 8.783114 | 3.798594
56 | 1.12 | 7.956 | 0.8113315 | 0.1019773 | 6.454953 | 3.863143
56.5 | 1.13 | 7.956 | 0.9413314 | 0.1183172 | 7.489233 | 3.938035
57 | 1.14 | 8.034 | 0.7513295 | 0.09351873 | 6.036182 | 3.998397
57.5 | 1.15 | 8.014 | 0.7313301 | 0.09125657 | 5.860879 | 4.057006
58 | 1.16 | 7.936 | 0.8613319 | 0.1085348 | 6.83553 | 4.125361
58.5 | 1.17 | 7.995 | 0.8613305 | 0.1077337 | 6.886337 | 4.194224
59 | 1.18 | 7.956 | 0.8113315 | 0.1019773 | 6.454953 | 4.258774
59.5 | 1.19 | 7.975 | 1.061331 | 0.1330823 | 8.464115 | 4.343415
60 | 1.2 | 7.975 | 0.751331 | 0.09421079 | 5.991865 | 4.403334
60.5 | 1.21 | 7.975 | 0.7713311 | 0.09671863 | 6.151365 | 4.464847
61 | 1.22 | 7.975 | 0.8313311 | 0.1042421 | 6.629865 | 4.531146
61.5 | 1.23 | 7.975 | 0.8313311 | 0.1042421 | 6.629865 | 4.597444
62 | 1.24 | 7.975 | 0.8413311 | 0.1054961 | 6.709615 | 4.66454
62.5 | 1.25 | 7.956 | 0.6913314 | 0.08689435 | 5.500233 | 4.719543
63 | 1.26 | 7.975 | 0.861331 | 0.1080039 | 6.869115 | 4.788234
63.5 | 1.27 | 7.975 | 0.7913311 | 0.09922647 | 6.310865 | 4.851342
64 | 1.28 | 7.975 | 0.7913311 | 0.09922647 | 6.310865 | 4.914451
64.5 | 1.29 | 7.975 | 0.7913311 | 0.09922647 | 6.310865 | 4.977559
65 | 1.3 | 7.936 | 0.9813319 | 0.1236557 | 7.78785 | 5.055438
65.5 | 1.31 | 7.936 | 0.8813319 | 0.1110549 | 6.99425 | 5.12538
66 | 1.32 | 7.956 | 0.9213315 | 0.1158034 | 7.330113 | 5.198681
66.5 | 1.33 | 7.956 | 0.8813314 | 0.1107757 | 7.011873 | 5.2688
67 | 1.34 | 7.936 | 0.771332 | 0.09719405 | 6.12129 | 5.330013
67.5 | 1.35 | 7.936 | 0.901332 | 0.1135751 | 7.15297 | 5.401543
68 | 1.36 | 7.917 | 0.8613324 | 0.1087953 | 6.819169 | 5.469735
68.5 | 1.37 | 7.917 | 0.7913324 | 0.09995358 | 6.264979 | 5.532384
69 | 1.38 | 7.917 | 0.7113324 | 0.08984873 | 5.631619 | 5.588701
69.5 | 1.39 | 7.878 | 0.8113334 | 0.1029872 | 6.391684 | 5.652617
70 | 1.4
70.5 | 1.41
71 | 1.42
71.5 | 1.43
72 | 1.44
72.5 | 1.45
73 | 1.46
73.5 | 1.47
74 | 1.48
74.5 | 1.49
75 | 1.5
75.5 | 1.51
76 | 1.52
76.5 | 1.53
77 | 1.54
77.5 | 1.55
78 | 1.56
78.5 | 1.57
79 | 1.58
79.5 | 1.59
80 | 1.6
80.5 | 1.61
81 | 1.62
81.5 | 1.63
82 | 1.64
82.5 | 1.65
83 | 1.66
83.5 | 1.67
84 | 1.68
84.5 | 1.69
85 | 1.7
85.5 | 1.71
86 | 1.72
86.5 | 1.73
87 | 1.74
87.5 | 1.75
88 | 1.76
88.5 | 1.77
89 | 1.78
89.5 | 1.79
90 | 1.8
90.5 | 1.81
91 | 1.82
91.5 | 1.83
92 | 1.84
92.5 | 1.85
93 | 1.86
93.5 | 1.87
94 | 1.88
94.5 | 1.89
95 | 1.9
95.5 | 1.91
96 | 1.92
96.5 | 1.93
97 | 1.94
97.5 | 1.95
98 | 1.96
98.5 | 1.97
99 | 1.98
99.5 | 1.99
100 | 2
100.5 | 2.01
101 | 2.02
101.5 | 2.03
102 | 2.04
102.5 | 2.05
103 | 2.06
103.5 | 2.07
104 | 2.08
104.5 | 2.09
105 | 2.1
105.5 | 2.11
106 | 2.12
106.5 | 2.13
107 | 2.14
107.5 | 2.15
108 | 2.16
108.5 | 2.17
109 | 2.18
109.5 | 2.19
110 | 2.2
110.5 | 2.21
111 | 2.22
111.5 | 2.23
112 | 2.24
112.5 | 2.25
113 | 2.26
113.5 | 2.27
114 | 2.28
114.5 | 2.29
115 | 2.3
115.5 | 2.31
116 | 2.32
116.5 | 2.33
117 | 2.34
117.5 | 2.35
118 | 2.36
118.5 | 2.37
119 | 2.38
119.5 | 2.39
120 | 2.4
120.5 | 2.41
121 | 2.42
121.5 | 2.43
122 | 2.44
122.5 | 2.45
123 | 2.46
123.5 | 2.47
124 | 2.48
124.5 | 2.49
125 | 2.5

## Resultados
Inicio paso corriente
30 | 0
30 | 0.5 | Eje Izquierdo |  | Eje Derecho
Fin de Subida |  | Máx = | 0.5 | Máx = | 0.6
38.30838 | 0 | Mín = | 0 | Mín = | 0
38.30838 | 0.5
¿Suavizar?
Inicio paso corriente |  | Eje Izquierdo |  | Eje Derecho
30 | 0 | Máx = | 100 | Máx = | 9
30 | 100 | Mín = | 0 | Mín = | 0
Fin de Subida
38.30838 | 0
38.30838 | 100
¿Suavizar?
|  | Eje Izquierdo |  | Eje Derecho
Inicio paso corriente |  | Máx = | 10 | Máx = | 6
30 | 0 | Mín = | 0 | Mín = | 0
30 | 10
Fin de Subida
38.30838 | 0
38.30838 | 10
|  | Eje Izquierdo |  | Eje Derecho
Inicio paso corriente |  | Máx = | 14 | Máx = | 9
30 | 0 | Mín = | 0 | Mín = | 0
30 | 14
Fin de Subida
38.30838 | 0
38.30838 | 14