## Parámetros
Ensayo |  |  |  |  | Fecha:
Características polvo |  | Material | Referencia polvo | Densidad de golpeo g/cm3 | Densidad aparente g/cm3 | Densidad absoluta g/cm3
|  | Al-NH3 |  | 1.19 | 0.84 | 2.725 |  | Sí
No
Activación externa |  | PRECOMPRESIÓN | No | # MPa
|  | ACTIVACIÓN ELÉC. | No | # V | # A
Características de corriente | Duraciones
|  | Aproximación | Apriete | PreCalentamiento | Calentamiento | Enfriamiento
|  | 99 | 30 | 5 | 45 | 60 | ciclos
|  | 1.98 | 0.6 | 0.1 | 0.9 | 1.2 | segundos
Intensidades
|  | I máx | So1i (grados) | I So1i (kA) | ISo2i (kA) | Energía (kJ) | EDE (kJ/g)
|  | 8.677 | 15 | 1 | 8 | 6.853083 | 4.312285
Características de Presión |  | Presión Trabajo | Presión Sinterizado
|  | 923 |  | kgf
|  | 3.812474 | 0 | bares
Características Sinterizados |  | Diámetro (mm) | Altura (mm) | Masa (g) |  | Secc (cm2)
| 1 | 12.3 | 5.25 | 1.5892 |  | 1.169226
| 2 | 12.2 | 5.29 |  |  | Volumen (cm3)
| 3 | 12.3 | 5.42 |  |  | 0.6253898
| 4 | 12.1 | 5.36
| 5 | 12.08 | 5.49 |  |  | Densid (g/cm3)
| 6 | 12.23 | 5.37 |  |  | 2.541135
| 7 | 12.2 | 5.29 |  |  | Porosidad (%)
| 8 | 12.2 | 5.32 |  |  | 6.747335
|  | 12.20125 | 5.34875
Otros Datos |  | Tª Inicial (ºC) | Lubricante | Diám Punzón (mm) | h punzones (mm) | h obleas (mm) | tS (ciclos)
|  | 20.1 |  | 11.9 | 97.31 | 9.3 | 5.737442
Observaciones
[9 empty] | 4 | 5 | 8
[9 empty] | 3 | 9 | 2

## Adquisición
413 | 471 | 0 | 70
413 | 473 | 0 | 17 | IP:x,x,x,x:
413 | 472 | 0 | 19 | 172,16,1,14
414 | 471 | 0 | 21
414 | 471 | 0 | 14 | Abrir canal. (IP: 172,16,1,14)(Return:1)
414 | 474 | 0 | 16
414 | 473 | 0 | 25
414 | 473 | 0 | 23 | Recibidos de 2549 registros (Soldadura:1698)
414 | 471 | 0 | 17
416 | 473 | 0 | 23
414 | 473 | 0 | 21 | Representar gráficas
414 | 473 | 0 | 21
414 | 471 | 0 | 12
415 | 473 | 0 | 21
412 | 472 | 0 | 21
414 | 472 | 0 | 19
414 | 472 | 0 | 14
414 | 473 | 0 | 17
414 | 471 | 0 | 17
412 | 473 | 0 | 21
414 | 472 | 0 | 21
413 | 473 | 0 | 23
413 | 473 | 0 | 19
413 | 473 | 0 | 19
414 | 472 | 0 | 17
412 | 473 | 0 | 19
412 | 475 | 0 | 17
414 | 474 | 0 | 23
414 | 470 | 0 | 23
414 | 472 | 0 | 21
413 | 473 | 0 | 21
416 | 473 | 0 | 21
412 | 473 | 0 | 19
414 | 475 | 0 | 21
414 | 473 | 0 | 21
416 | 473 | 0 | 25
414 | 473 | 0 | 25
414 | 474 | 0 | 17
414 | 471 | 0 | 17
413 | 473 | 0 | 17
412 | 473 | 0 | 17
413 | 473 | 0 | 25
412 | 471 | 0 | 17
412 | 473 | 0 | 19
414 | 471 | 0 | 19
414 | 471 | 0 | 25
414 | 473 | 0 | 27
414 | 472 | 0 | 16
414 | 473 | 0 | 21
414 | 475 | 0 | 19
414 | 475 | 0 | 23
414 | 473 | 0 | 25
414 | 474 | 0 | 23
413 | 473 | 0 | 12
414 | 472 | 0 | 23
414 | 473 | 0 | 19
415 | 473 | 0 | 14
414 | 473 | 0 | 21
415 | 473 | 0 | 17
412 | 476 | 0 | 17
414 | 474 | 0 | 21
416 | 473 | 4212 | 21
411 | 475 | 3978 | 128
416 | 472 | 4075 | 145
415 | 475 | 4212 | 145
422 | 471 | 4602 | 135
421 | 471 | 4855 | 137
426 | 471 | 5148 | 132
424 | 472 | 5304 | 139
430 | 469 | 5304 | 141
428 | 472 | 5616 | 141
433 | 471 | 5616 | 159
431 | 470 | 7234 | 153
441 | 469 | 7488 | 143
439 | 470 | 7800 | 143
446 | 468 | 8677 | 153
442 | 470 | 8502 | 153
451 | 465 | 8014 | 118
447 | 466 | 7936 | 124
453 | 465 | 8073 | 134
450 | 465 | 8053 | 141
456 | 464 | 8014 | 130
453 | 465 | 8034 | 122
459 | 462 | 8073 | 120
456 | 463 | 8053 | 126
459 | 462 | 7995 | 135
458 | 462 | 7995 | 126
462 | 460 | 8053 | 118
458 | 462 | 8053 | 118
463 | 462 | 8014 | 108
461 | 460 | 7995 | 122
468 | 459 | 8053 | 112
462 | 459 | 8053 | 124
468 | 459 | 7995 | 108
463 | 459 | 8014 | 108
467 | 459 | 8014 | 101
462 | 458 | 8014 | 118
468 | 459 | 8034 | 118
463 | 458 | 8053 | 108
468 | 458 | 7995 | 122
465 | 458 | 7956 | 112
469 | 458 | 7995 | 103
466 | 456 | 7975 | 112
469 | 458 | 7995 | 112
465 | 461 | 7995 | 103
472 | 459 | 8014 | 124
466 | 458 | 8014 | 124
471 | 458 | 8014 | 114
467 | 459 | 8014 | 108
473 | 460 | 8014 | 110
468 | 460 | 7995 | 101
472 | 460 | 7995 | 101
468 | 461 | 7975 | 103
471 | 462 | 7995 | 101
466 | 462 | 7995 | 106
472 | 460 | 7975 | 106
468 | 463 | 7995 | 103
471 | 462 | 7975 | 87
467 | 465 | 7975 | 116
473 | 462 | 7995 | 104
468 | 463 | 7975 | 118
472 | 466 | 7956 | 118
469 | 464 | 7956 | 101
472 | 464 | 7956 | 103
468 | 466 | 7956 | 103
474 | 463 | 7956 | 87
470 | 466 | 7975 | 95
474 | 465 | 7975 | 104
470 | 466 | 7956 | 93
474 | 465 | 7975 | 108
473 | 466 | 7936 | 108
474 | 468 | 7936 | 103
470 | 468 | 7956 | 116
474 | 468 | 7956 | 116
471 | 467 | 7956 | 95
476 | 468 | 7956 | 91
471 | 468 | 7936 | 106
475 | 466 | 7936 | 106
472 | 468 | 7917 | 99
475 | 469 | 7936 | 99
472 | 469 | 7936 | 99
473 | 470 | 7936 | 89
471 | 467 | 7878 | 89
474 | 470 | 7936 | 93
470 | 472 | 7878 | 89
473 | 472 | 7917 | 97
471 | 470 | 7956 | 95
474 | 473 | 7897 | 95
471 | 471 | 7858 | 95
475 | 467 | 7858 | 93
471 | 470 | 7878 | 91
476 | 471 | 7956 | 91
472 | 471 | 7878 | 89
474 | 470 | 7878 | 99
470 | 473 | 7897 | 97
475 | 469 | 7878 | 99
471 | 471 | 7897 | 93
475 | 472 | 7878 | 93
473 | 472 | 7917 | 91
475 | 472 | 7878 | 99

## Desplazamiento
ciclos | seg | x(t) | h(t) | θ(t) |  |  | θ(t) | H(t)
0.5 | 0.01 | -0.03474579 | 8.363036 | 0.3604296 |  |  | 0.3750702 | 7.841402
1 | 0.02 | -0.03474579 | 8.363036 | 0.3604296 | 0.6 | 3.894068 | 0.3751417 | 7.842302
1.5 | 0.03 | -0.03474579 | 8.363036 | 0.3604296 | 0.6 | 0 | 0.3752058 | 7.843109
2 | 0.04 | 0.01525421 | 8.313036 | 0.3565828 |  |  | 0.3752927 | 7.844202
2.5 | 0.05 | 0.01525421 | 8.313036 | 0.3565828 |  |  | 0.375362 | 7.845078
3 | 0.06 | 0.01525421 | 8.313036 | 0.3565828 |  |  | 0.3754207 | 7.845825
3.5 | 0.07 | 0.01525421 | 8.313036 | 0.3565828 |  |  | 0.3755129 | 7.846983
4 | 0.08 | 0.01525421 | 8.313036 | 0.3565828 |  |  | 0.3754949 | 7.846785
4.5 | 0.09 | 0.01525421 | 8.313036 | 0.3565828 |  |  | 0.375441 | 7.846127
5 | 0.1 | 0.1152542 | 8.213036 | 0.3487487 |  |  | 0.3753342 | 7.844794
5.5 | 0.11 | 0.01525421 | 8.313036 | 0.3565828 |  |  | 0.3751218 | 7.842126
6 | 0.12 | 0.01525421 | 8.313036 | 0.3565828 |  |  | 0.3747863 | 7.837904
6.5 | 0.13 | 0.01525421 | 8.313036 | 0.3565828 |  |  | 0.3744717 | 7.833904
7 | 0.14 | 0.06525421 | 8.263036 | 0.3526894 |  |  | 0.3741395 | 7.829682
7.5 | 0.15 | -0.08474579 | 8.413035 | 0.3642306 |  |  | 0.3738248 | 7.825682
8 | 0.16 | 0.01525421 | 8.313036 | 0.3565828 |  |  | 0.3735437 | 7.822127
8.5 | 0.17 | 0.01525421 | 8.313036 | 0.3565828 |  |  | 0.3732584 | 7.818571
9 | 0.18 | 0.01525421 | 8.313036 | 0.3565828 |  |  | 0.372825 | 7.813238
9.5 | 0.19 | 0.01525421 | 8.313036 | 0.3565828 |  |  | 0.3723171 | 7.807015
10 | 0.2 | -0.08474579 | 8.413035 | 0.3642306 |  |  | 0.3717346 | 7.799905
10.5 | 0.21 | 0.01525421 | 8.313036 | 0.3565828 |  |  | 0.3711689 | 7.793016
11 | 0.22 | -0.03474579 | 8.363036 | 0.3604296 |  |  | 0.3707125 | 7.78746
11.5 | 0.23 | -0.03474579 | 8.363036 | 0.3604296 | 0.6 | 10.57879 | 0.3704918 | 7.784793
12 | 0.24 | -0.03474579 | 8.363036 | 0.3604296 | 0.6 | 0 | 0.3704702 | 7.784571
12.5 | 0.25 | 0.01525421 | 8.313036 | 0.3565828 |  |  | 0.3706844 | 7.787238
13 | 0.26 | -0.08474579 | 8.413035 | 0.3642306 |  |  | 0.3711176 | 7.792571
13.5 | 0.27 | -0.08474579 | 8.413035 | 0.3642306 |  |  | 0.371803 | 7.801015
14 | 0.28 | 0.01525421 | 8.313036 | 0.3565828 |  |  | 0.372667 | 7.811682
14.5 | 0.29 | 0.01525421 | 8.313036 | 0.3565828 |  |  | 0.3736567 | 7.823905
15 | 0.3 | 0.01525421 | 8.313036 | 0.3565828 |  |  | 0.3746632 | 7.836349
15.5 | 0.31 | -0.03474579 | 8.363036 | 0.3604296 |  |  | 0.3755583 | 7.84746
16 | 0.32 | 0.1152542 | 8.213036 | 0.3487487 |  |  | 0.3762361 | 7.855905
16.5 | 0.33 | -0.08474579 | 8.413035 | 0.3642306 |  |  | 0.3766634 | 7.861238
17 | 0.34 | 0.01525421 | 8.313036 | 0.3565828 |  |  | 0.376893 | 7.864127
17.5 | 0.35 | 0.01525421 | 8.313036 | 0.3565828 |  |  | 0.3769621 | 7.865016
18 | 0.36 | 0.1152542 | 8.213036 | 0.3487487 |  |  | 0.3769085 | 7.864348
18.5 | 0.37 | 0.01525421 | 8.313036 | 0.3565828 |  |  | 0.3767322 | 7.862127
19 | 0.38 | 0.01525421 | 8.313036 | 0.3565828 |  |  | 0.3765035 | 7.859238
19.5 | 0.39 | 0.01525421 | 8.313036 | 0.3565828 |  |  | 0.3761875 | 7.855238
20 | 0.4 | -0.03474579 | 8.363036 | 0.3604296 |  |  | 0.3758546 | 7.851016
20.5 | 0.41 | -0.08474579 | 8.413035 | 0.3642306 |  |  | 0.3755747 | 7.84746
21 | 0.42 | -0.03474579 | 8.363036 | 0.3604296 |  |  | 0.3754183 | 7.84546
21.5 | 0.43 | -0.08474579 | 8.413035 | 0.3642306 |  |  | 0.3753499 | 7.844571
22 | 0.44 | -0.08474579 | 8.413035 | 0.3642306 | 0.6 | 0.4599835 | 0.3754045 | 7.845238
22.5 | 0.45 | 0.01525421 | 8.313036 | 0.3565828 | 0.6 | 0 | 0.3754217 | 7.84546
23 | 0.46 | 0.01525421 | 8.313036 | 0.3565828 |  |  | 0.3753664 | 7.844793
23.5 | 0.47 | 0.01525421 | 8.313036 | 0.3565828 |  |  | 0.3751857 | 7.84257
24 | 0.48 | 0.01525421 | 8.313036 | 0.3565828 |  |  | 0.3748973 | 7.839015
24.5 | 0.49 | 0.01525421 | 8.313036 | 0.3565828 |  |  | 0.3744486 | 7.833459
25 | 0.5 | 0.01525421 | 8.313036 | 0.3565828 |  |  | 0.3740013 | 7.827905
25.5 | 0.51 | 0.01525421 | 8.313036 | 0.3565828 |  |  | 0.3735552 | 7.822349
26 | 0.52 | 0.01525421 | 8.313036 | 0.3565828 |  |  | 0.3731464 | 7.817238
26.5 | 0.53 | 0.01525421 | 8.313036 | 0.3565828 |  |  | 0.3727195 | 7.811904
27 | 0.54 | -0.03474579 | 8.363036 | 0.3604296 |  |  | 0.372434 | 7.808349
27.5 | 0.55 | 0.01525421 | 8.313036 | 0.3565828 |  |  | 0.3721627 | 7.805016
28 | 0.56 | 0.01525421 | 8.313036 | 0.3565828 |  |  | 0.3719411 | 7.802349
28.5 | 0.57 | 0.06525421 | 8.263036 | 0.3526894 |  |  | 0.3716404 | 7.798794
29 | 0.58 | 0.01525421 | 8.313036 | 0.3565828 |  |  | 0.3713712 | 7.795682
29.5 | 0.59 | 0.06525421 | 8.263036 | 0.3526894 |  |  | 0.3707694 | 7.788571
30 | 0.6 | -0.08474579 | 8.413035 | 0.3642306 |  |  | 0.3699269 | 7.778571
30.5 | 0.61 | 0.01525421 | 8.313036 | 0.3565828 |  |  | 0.3685414 | 7.762127
31 | 0.62 | 0.1152542 | 8.213036 | 0.3487487 |  |  | 0.3667579 | 7.741015
31.5 | 0.63 | -0.1347458 | 8.463036 | 0.3679868 |  |  | 0.3641653 | 7.710571
32 | 0.64 | 0.1152542 | 8.213036 | 0.3487487 |  |  | 0.3609946 | 7.673682
32.5 | 0.65 | 0.06525421 | 8.263036 | 0.3526894 |  |  | 0.3568092 | 7.625682
33 | 0.66 | 0.4152542 | 7.913036 | 0.3240584 |  |  | 0.351833 | 7.56946
33.5 | 0.67 | 0.3652542 | 7.963036 | 0.3283026 |  |  | 0.3455728 | 7.499905
34 | 0.68 | 0.6152542 | 7.713036 | 0.3065311 |  |  | 0.3384776 | 7.422349
34.5 | 0.69 | 0.5152542 | 7.813036 | 0.3154069 |  |  | 0.3301619 | 7.333015
35 | 0.7 | 0.8152542 | 7.513036 | 0.2880707 |  |  | 0.3211932 | 7.238348
35.5 | 0.71 | 0.7152542 | 7.613036 | 0.2974221 |  |  | 0.3112944 | 7.135904
36 | 0.72 | 0.9652542 | 7.363036 | 0.2735672 |  |  | 0.3011935 | 7.03346
36.5 | 0.73 | 0.8652542 | 7.463036 | 0.283301 |  |  | 0.290509 | 6.927461
37 | 0.74 | 1.365254 | 6.963036 | 0.2318364 |  |  | 0.2800082 | 6.825682
37.5 | 0.75 | 1.265254 | 7.063036 | 0.2427123 |  |  | 0.2694481 | 6.725683
38 | 0.76 | 1.615254 | 6.713036 | 0.2032292 |  |  | 0.2595809 | 6.634349
38.5 | 0.77 | 1.415254 | 6.913036 | 0.2262805 |  |  | 0.2499438 | 6.547237
39 | 0.78 | 1.865254 | 6.463036 | 0.172409 |  |  | 0.2412587 | 6.470571
39.5 | 0.79 | 1.665254 | 6.663036 | 0.1972502 |  |  | 0.2329286 | 6.398793
40 | 0.8 | 1.965254 | 6.363036 | 0.1594027 |  |  | 0.2254058 | 6.335459
40.5 | 0.81 | 1.815254 | 6.513036 | 0.1787623 |  |  | 0.21807 | 6.275015
41 | 0.82 | 2.115254 | 6.213036 | 0.1391084 |  |  | 0.2115753 | 6.222571
41.5 | 0.83 | 1.965254 | 6.363036 | 0.1594027 |  |  | 0.2052385 | 6.172349
42 | 0.84 | 2.265254 | 6.063036 | 0.1178099 |  |  | 0.1996535 | 6.128793
42.5 | 0.85 | 2.115254 | 6.213036 | 0.1391084 |  |  | 0.1942145 | 6.087015
43 | 0.86 | 2.265254 | 6.063036 | 0.1178099 |  |  | 0.1894583 | 6.051016
43.5 | 0.87 | 2.215254 | 6.113036 | 0.1250255 |  |  | 0.1846137 | 6.014793
44 | 0.88 | 2.415254 | 5.913036 | 0.09543076 |  |  | 0.1803505 | 5.983237
44.5 | 0.89 | 2.215254 | 6.113036 | 0.1250255 |  |  | 0.176075 | 5.951904
45 | 0.9 | 2.465254 | 5.863036 | 0.08771656 |  |  | 0.1723395 | 5.924793
45.5 | 0.91 | 2.365254 | 5.963036 | 0.1030155 |  |  | 0.168439 | 5.896793
46 | 0.92 | 2.715254 | 5.613036 | 0.0470842 |  |  | 0.1650594 | 5.872793
46.5 | 0.93 | 2.415254 | 5.913036 | 0.09543076 |  |  | 0.1614582 | 5.84746
47 | 0.94 | 2.715254 | 5.613036 | 0.0470842 |  |  | 0.1581105 | 5.824126
47.5 | 0.95 | 2.465254 | 5.863036 | 0.08771656 |  |  | 0.1544455 | 5.798793
48 | 0.96 | 2.665254 | 5.663036 | 0.05549771 |  |  | 0.1511758 | 5.776349
48.5 | 0.97 | 2.415254 | 5.913036 | 0.09543076 |  |  | 0.1475903 | 5.751904
49 | 0.98 | 2.715254 | 5.613036 | 0.0470842 |  |  | 0.1443035 | 5.729682
49.5 | 0.99 | 2.465254 | 5.863036 | 0.08771656 |  |  | 0.1407504 | 5.705905
50 | 1 | 2.715254 | 5.613036 | 0.0470842 |  |  | 0.1374979 | 5.684349
50.5 | 1.01 | 2.565254 | 5.763036 | 0.07188667 |  |  | 0.133877 | 5.660571
51 | 1.02 | 2.765254 | 5.563036 | 0.03851954 |  |  | 0.1303859 | 5.637904
51.5 | 1.03 | 2.615254 | 5.713036 | 0.06376386 |  |  | 0.1263698 | 5.612127
52 | 1.04 | 2.765254 | 5.563036 | 0.03851954 |  |  | 0.1224539 | 5.587237
52.5 | 1.05 | 2.565254 | 5.763036 | 0.07188667 |  |  | 0.1179314 | 5.558793
53 | 1.06 | 2.915254 | 5.413036 | 0.01187606 |  |  | 0.1134276 | 5.530793
53.5 | 1.07 | 2.615254 | 5.713036 | 0.06376386 |  |  | 0.1085174 | 5.500571
54 | 1.08 | 2.865254 | 5.463036 | 0.02091973 |  |  | 0.1039653 | 5.472794
54.5 | 1.09 | 2.665254 | 5.663036 | 0.05549771 |  |  | 0.09911616 | 5.44346
55 | 1.1 | 2.965254 | 5.363036 | 0.002663663 |  |  | 0.09474574 | 5.417237
55.5 | 1.11 | 2.715254 | 5.613036 | 0.0470842 |  |  | 0.09030683 | 5.390793
56 | 1.12 | 2.915254 | 5.413036 | 0.01187606 |  |  | 0.08651028 | 5.368349
56.5 | 1.13 | 2.715254 | 5.613036 | 0.0470842 |  |  | 0.08265173 | 5.345682
57 | 1.14 | 2.865254 | 5.463036 | 0.02091973 |  |  | 0.07945649 | 5.327015
57.5 | 1.15 | 2.615254 | 5.713036 | 0.06376386 |  |  | 0.07619852 | 5.308126
58 | 1.16 | 2.915254 | 5.413036 | 0.01187606 |  |  | 0.07342684 | 5.292127
58.5 | 1.17 | 2.715254 | 5.613036 | 0.0470842 |  |  | 0.07025222 | 5.273904
59 | 1.18 | 2.865254 | 5.463036 | 0.02091973 |  |  | 0.06736511 | 5.25746
59.5 | 1.19 | 2.665254 | 5.663036 | 0.05549771 |  |  | 0.06397282 | 5.238348
60 | 1.2 | 2.965254 | 5.363036 | 0.002663663 |  |  | 0.06094619 | 5.22146
60.5 | 1.21 | 2.715254 | 5.613036 | 0.0470842 |  |  | 0.0576039 | 5.203015
61 | 1.22 | 2.915254 | 5.413036 | 0.01187606 |  |  | 0.05474932 | 5.18746
61.5 | 1.23 | 2.765254 | 5.563036 | 0.03851954 |  |  | 0.05152985 | 5.170127
62 | 1.24 | 2.915254 | 5.413036 | 0.01187606 |  |  | 0.04889075 | 5.156126
62.5 | 1.25 | 2.715254 | 5.613036 | 0.0470842 |  |  | 0.04586454 | 5.140127
63 | 1.26 | 3.015254 | 5.313036 | -0.006722031 |  |  | 0.04331469 | 5.126793
63.5 | 1.27 | 2.815254 | 5.513036 | 0.02979945 |  |  | 0.04062997 | 5.112793
64 | 1.28 | 3.015254 | 5.313036 | -0.006722031 |  |  | 0.03883446 | 5.10346
64.5 | 1.29 | 2.815254 | 5.513036 | 0.02979945 |  |  | 0.03675676 | 5.092571
65 | 1.3 | 3.015254 | 5.313036 | -0.006722031 |  |  | 0.03531114 | 5.085015
65.5 | 1.31 | 2.965254 | 5.363036 | 0.002663663 |  |  | 0.03339178 | 5.075016
66 | 1.32 | 3.015254 | 5.313036 | -0.006722031 |  |  | 0.0317597 | 5.066571
66.5 | 1.33 | 2.815254 | 5.513036 | 0.02979945 |  |  | 0.02929821 | 5.053904
67 | 1.34 | 3.015254 | 5.313036 | -0.006722031 |  |  | 0.02715813 | 5.043015
67.5 | 1.35 | 2.865254 | 5.463036 | 0.02091973 |  |  | 0.02436356 | 5.028793
68 | 1.36 | 3.115254 | 5.213036 | -0.02603373 |  |  | 0.02205201 | 5.017016
68.5 | 1.37 | 2.865254 | 5.463036 | 0.02091973 |  |  | 0.0191424 | 5.002126
69 | 1.38 | 3.065254 | 5.263036 | -0.01628615 |  |  | 0.01676469 | 4.989904
69.5 | 1.39 | 2.915254 | 5.413036 | 0.01187606 |  |  | 0.01395953 | 4.97546
70 | 1.4 | 3.065254 | 5.263036 | -0.01628615 |  |  | 0.0118607 | 4.964571
70.5 | 1.41 | 2.915254 | 5.413036 | 0.01187606 |  |  | 0.009501089 | 4.952348
71 | 1.42 | 2.965254 | 5.363036 | 0.002663663 |  |  | 0.00793357 | 4.944127
71.5 | 1.43 | 2.865254 | 5.463036 | 0.02091973 |  |  | 0.00622406 | 4.935237
72 | 1.44 | 3.015254 | 5.313036 | -0.006722031 |  |  | 0.005396735 | 4.930793
72.5 | 1.45 | 2.815254 | 5.513036 | 0.02979945 |  |  | 0.004197815 | 4.924571
73 | 1.46 | 2.965254 | 5.363036 | 0.002663663 |  |  | 0.0035993 | 4.92146
73.5 | 1.47 | 2.865254 | 5.463036 | 0.02091973 |  |  | 0.002758215 | 4.917238
74 | 1.48 | 3.015254 | 5.313036 | -0.006722031 |  |  | 0.002359803 | 4.915238
74.5 | 1.49 | 2.865254 | 5.463036 | 0.02091973 |  |  | 0.001370327 | 4.910349
75 | 1.5 | 3.065254 | 5.263036 | -0.01628615 |  |  | 0.000966048 | 4.908349
75.5 | 1.51 | 2.865254 | 5.463036 | 0.02091973 |  |  | 0.0002782706 | 4.9
76 | 1.52 | 3.115254 | 5.213036 | -0.02603373 |  |  | 0 | 4.9
76.5 | 1.53 | 2.915254 | 5.413036 | 0.01187606 |  |  | 0 | 4.9
77 | 1.54 | 3.015254 | 5.313036 | -0.006722031 |  |  | 0 | 4.9
77.5 | 1.55 | 2.815254 | 5.513036 | 0.02979945 |  |  | 0 | 4.9
78 | 1.56 | 3.065254 | 5.263036 | -0.01628615 |  |  | 0 | 4.9
78.5 | 1.57 | 2.865254 | 5.463036 | 0.02091973 |  |  | 0 | 4.9
79 | 1.58 | 3.065254 | 5.263036 | -0.01628615 |  |  | 0 | 4.9
79.5 | 1.59 | 2.965254 | 5.363036 | 0.002663663 |  |  | 0 | 4.9
80 | 1.6 | 3.065254 | 5.263036 | -0.01628615 |  |  | 0 | 4.9
80.5 | 1.61
81 | 1.62
81.5 | 1.63
82 | 1.64
82.5 | 1.65
83 | 1.66
83.5 | 1.67
84 | 1.68
84.5 | 1.69
85 | 1.7
85.5 | 1.71
86 | 1.72
86.5 | 1.73
87 | 1.74
87.5 | 1.75
88 | 1.76
88.5 | 1.77
89 | 1.78
89.5 | 1.79
90 | 1.8
90.5 | 1.81
91 | 1.82
91.5 | 1.83
92 | 1.84
92.5 | 1.85
93 | 1.86
93.5 | 1.87
94 | 1.88
94.5 | 1.89
95 | 1.9
95.5 | 1.91
96 | 1.92
96.5 | 1.93
97 | 1.94
97.5 | 1.95
98 | 1.96
98.5 | 1.97
99 | 1.98
99.5 | 1.99
100 | 2
100.5 | 2.01
101 | 2.02
101.5 | 2.03
102 | 2.04
102.5 | 2.05
103 | 2.06
103.5 | 2.07
104 | 2.08
104.5 | 2.09
105 | 2.1
105.5 | 2.11
106 | 2.12
106.5 | 2.13
107 | 2.14
107.5 | 2.15
108 | 2.16
108.5 | 2.17
109 | 2.18
109.5 | 2.19
110 | 2.2
110.5 | 2.21
111 | 2.22
111.5 | 2.23
112 | 2.24
112.5 | 2.25
113 | 2.26
113.5 | 2.27
114 | 2.28
114.5 | 2.29
115 | 2.3
115.5 | 2.31
116 | 2.32
116.5 | 2.33
117 | 2.34
117.5 | 2.35
118 | 2.36
118.5 | 2.37
119 | 2.38
119.5 | 2.39
120 | 2.4
120.5 | 2.41
121 | 2.42
121.5 | 2.43
122 | 2.44
122.5 | 2.45
123 | 2.46
123.5 | 2.47
124 | 2.48
124.5 | 2.49
125 | 2.5

## Fuerza
ciclos | seg | Fuerza | Presión
0.5 | 0.01 | 9.24102 | 83.08759 | 0.6 | 11.6739
1 | 0.02 | 9.28026 | 83.44041 | 0.6 | 0
1.5 | 0.03 | 9.26064 | 83.264
2 | 0.04 | 9.24102 | 83.08759
2.5 | 0.05 | 9.24102 | 83.08759
3 | 0.06 | 9.29988 | 83.61681
3.5 | 0.07 | 9.28026 | 83.44041
4 | 0.08 | 9.28026 | 83.44041
4.5 | 0.09 | 9.24102 | 83.08759
5 | 0.1 | 9.28026 | 83.44041
5.5 | 0.11 | 9.28026 | 83.44041
6 | 0.12 | 9.28026 | 83.44041
6.5 | 0.13 | 9.24102 | 83.08759
7 | 0.14 | 9.28026 | 83.44041
7.5 | 0.15 | 9.26064 | 83.264
8 | 0.16 | 9.26064 | 83.264
8.5 | 0.17 | 9.26064 | 83.264 | 0.6 | 104.962
9 | 0.18 | 9.28026 | 83.44041 | 0.6 | 0
9.5 | 0.19 | 9.24102 | 83.08759
10 | 0.2 | 9.28026 | 83.44041
10.5 | 0.21 | 9.26064 | 83.264
11 | 0.22 | 9.28026 | 83.44041
11.5 | 0.23 | 9.28026 | 83.44041
12 | 0.24 | 9.28026 | 83.44041
12.5 | 0.25 | 9.26064 | 83.264
13 | 0.26 | 9.28026 | 83.44041
13.5 | 0.27 | 9.3195 | 83.79322
14 | 0.28 | 9.29988 | 83.61681
14.5 | 0.29 | 9.2214 | 82.91119
15 | 0.3 | 9.26064 | 83.264
15.5 | 0.31 | 9.28026 | 83.44041
16 | 0.32 | 9.28026 | 83.44041
16.5 | 0.33 | 9.28026 | 83.44041
17 | 0.34 | 9.3195 | 83.79322
17.5 | 0.35 | 9.28026 | 83.44041
18 | 0.36 | 9.28026 | 83.44041
18.5 | 0.37 | 9.28026 | 83.44041
19 | 0.38 | 9.29988 | 83.61681
19.5 | 0.39 | 9.24102 | 83.08759
20 | 0.4 | 9.28026 | 83.44041
20.5 | 0.41 | 9.28026 | 83.44041
21 | 0.42 | 9.28026 | 83.44041
21.5 | 0.43 | 9.24102 | 83.08759
22 | 0.44 | 9.28026 | 83.44041
22.5 | 0.45 | 9.24102 | 83.08759
23 | 0.46 | 9.24102 | 83.08759
23.5 | 0.47 | 9.28026 | 83.44041
24 | 0.48 | 9.26064 | 83.264
24.5 | 0.49 | 9.28026 | 83.44041
25 | 0.5 | 9.3195 | 83.79322
25.5 | 0.51 | 9.3195 | 83.79322
26 | 0.52 | 9.28026 | 83.44041
26.5 | 0.53 | 9.29988 | 83.61681
27 | 0.54 | 9.28026 | 83.44041
27.5 | 0.55 | 9.26064 | 83.264
28 | 0.56 | 9.28026 | 83.44041
28.5 | 0.57 | 9.28026 | 83.44041
29 | 0.58 | 9.28026 | 83.44041
29.5 | 0.59 | 9.28026 | 83.44041
30 | 0.6 | 9.33912 | 83.96963
30.5 | 0.61 | 9.29988 | 83.61681
31 | 0.62 | 9.28026 | 83.44041
31.5 | 0.63 | 9.3195 | 83.79322
32 | 0.64 | 9.26064 | 83.264
32.5 | 0.65 | 9.3195 | 83.79322
33 | 0.66 | 9.24102 | 83.08759
33.5 | 0.67 | 9.24102 | 83.08759
34 | 0.68 | 9.24102 | 83.08759
34.5 | 0.69 | 9.26064 | 83.264
35 | 0.7 | 9.20178 | 82.73478
35.5 | 0.71 | 9.26064 | 83.264
36 | 0.72 | 9.24102 | 83.08759
36.5 | 0.73 | 9.2214 | 82.91119
37 | 0.74 | 9.20178 | 82.73478
37.5 | 0.75 | 9.2214 | 82.91119
38 | 0.76 | 9.18216 | 82.55838
38.5 | 0.77 | 9.2214 | 82.91119
39 | 0.78 | 9.1233 | 82.02915
39.5 | 0.79 | 9.14292 | 82.20556
40 | 0.8 | 9.1233 | 82.02915
40.5 | 0.81 | 9.1233 | 82.02915
41 | 0.82 | 9.10368 | 81.85275
41.5 | 0.83 | 9.1233 | 82.02915
42 | 0.84 | 9.06444 | 81.49993
42.5 | 0.85 | 9.08406 | 81.67634
43 | 0.86 | 9.06444 | 81.49993
43.5 | 0.87 | 9.06444 | 81.49993
44 | 0.88 | 9.0252 | 81.14712
44.5 | 0.89 | 9.06444 | 81.49993
45 | 0.9 | 9.06444 | 81.49993
45.5 | 0.91 | 9.0252 | 81.14712
46 | 0.92 | 9.00558 | 80.97071
46.5 | 0.93 | 9.00558 | 80.97071
47 | 0.94 | 9.00558 | 80.97071
47.5 | 0.95 | 9.00558 | 80.97071
48 | 0.96 | 9.00558 | 80.97071
48.5 | 0.97 | 8.98596 | 80.7943
49 | 0.98 | 9.00558 | 80.97071
49.5 | 0.99 | 8.98596 | 80.7943
50 | 1 | 8.98596 | 80.7943
50.5 | 1.01 | 8.98596 | 80.7943
51 | 1.02 | 8.98596 | 80.7943
51.5 | 1.03 | 8.94672 | 80.44149
52 | 1.04 | 8.98596 | 80.7943
52.5 | 1.05 | 9.04482 | 81.32352
53 | 1.06 | 9.00558 | 80.97071
53.5 | 1.07 | 8.98596 | 80.7943
54 | 1.08 | 8.98596 | 80.7943
54.5 | 1.09 | 9.00558 | 80.97071
55 | 1.1 | 9.0252 | 81.14712
55.5 | 1.11 | 9.0252 | 81.14712
56 | 1.12 | 9.0252 | 81.14712
56.5 | 1.13 | 9.04482 | 81.32352
57 | 1.14 | 9.06444 | 81.49993
57.5 | 1.15 | 9.06444 | 81.49993
58 | 1.16 | 9.0252 | 81.14712
58.5 | 1.17 | 9.08406 | 81.67634
59 | 1.18 | 9.06444 | 81.49993
59.5 | 1.19 | 9.1233 | 82.02915
60 | 1.2 | 9.06444 | 81.49993
60.5 | 1.21 | 9.08406 | 81.67634
61 | 1.22 | 9.14292 | 82.20556
61.5 | 1.23 | 9.10368 | 81.85275
62 | 1.24 | 9.10368 | 81.85275
62.5 | 1.25 | 9.14292 | 82.20556
63 | 1.26 | 9.08406 | 81.67634
63.5 | 1.27 | 9.14292 | 82.20556
64 | 1.28 | 9.1233 | 82.02915
64.5 | 1.29 | 9.14292 | 82.20556
65 | 1.3 | 9.1233 | 82.02915
65.5 | 1.31 | 9.14292 | 82.20556
66 | 1.32 | 9.18216 | 82.55838
66.5 | 1.33 | 9.18216 | 82.55838
67 | 1.34 | 9.18216 | 82.55838
67.5 | 1.35 | 9.16254 | 82.38197
68 | 1.36 | 9.18216 | 82.55838
68.5 | 1.37 | 9.18216 | 82.55838
69 | 1.38 | 9.14292 | 82.20556
69.5 | 1.39 | 9.18216 | 82.55838
70 | 1.4 | 9.20178 | 82.73478
70.5 | 1.41 | 9.20178 | 82.73478
71 | 1.42 | 9.2214 | 82.91119
71.5 | 1.43 | 9.16254 | 82.38197
72 | 1.44 | 9.2214 | 82.91119
72.5 | 1.45 | 9.26064 | 83.264
73 | 1.46 | 9.26064 | 83.264
73.5 | 1.47 | 9.2214 | 82.91119
74 | 1.48 | 9.28026 | 83.44041
74.5 | 1.49 | 9.24102 | 83.08759
75 | 1.5 | 9.16254 | 82.38197
75.5 | 1.51 | 9.2214 | 82.91119
76 | 1.52 | 9.24102 | 83.08759
76.5 | 1.53 | 9.24102 | 83.08759
77 | 1.54 | 9.2214 | 82.91119
77.5 | 1.55 | 9.28026 | 83.44041
78 | 1.56 | 9.20178 | 82.73478
78.5 | 1.57 | 9.24102 | 83.08759
79 | 1.58 | 9.26064 | 83.264
79.5 | 1.59 | 9.26064 | 83.264
80 | 1.6 | 9.26064 | 83.264
80.5 | 1.61
81 | 1.62
81.5 | 1.63
82 | 1.64
82.5 | 1.65
83 | 1.66
83.5 | 1.67
84 | 1.68
84.5 | 1.69
85 | 1.7
85.5 | 1.71
86 | 1.72
86.5 | 1.73
87 | 1.74
87.5 | 1.75
88 | 1.76
88.5 | 1.77
89 | 1.78
89.5 | 1.79
90 | 1.8
90.5 | 1.81
91 | 1.82
91.5 | 1.83
92 | 1.84
92.5 | 1.85
93 | 1.86
93.5 | 1.87
94 | 1.88
94.5 | 1.89
95 | 1.9
95.5 | 1.91
96 | 1.92
96.5 | 1.93
97 | 1.94
97.5 | 1.95
98 | 1.96
98.5 | 1.97
99 | 1.98
99.5 | 1.99
100 | 2
100.5 | 2.01
101 | 2.02
101.5 | 2.03
102 | 2.04
102.5 | 2.05
103 | 2.06
103.5 | 2.07
104 | 2.08
104.5 | 2.09
105 | 2.1
105.5 | 2.11
106 | 2.12
106.5 | 2.13
107 | 2.14
107.5 | 2.15
108 | 2.16
108.5 | 2.17
109 | 2.18
109.5 | 2.19
110 | 2.2
110.5 | 2.21
111 | 2.22
111.5 | 2.23
112 | 2.24
112.5 | 2.25
113 | 2.26
113.5 | 2.27
114 | 2.28
114.5 | 2.29
115 | 2.3
115.5 | 2.31
116 | 2.32
116.5 | 2.33
117 | 2.34
117.5 | 2.35
118 | 2.36
118.5 | 2.37
119 | 2.38
119.5 | 2.39
120 | 2.4
120.5 | 2.41
121 | 2.42
121.5 | 2.43
122 | 2.44
122.5 | 2.45
123 | 2.46
123.5 | 2.47
124 | 2.48
124.5 | 2.49
125 | 2.5

## Resistencia
ciclos | seg | Intensidad | Tensión | Resistencia | Potencia | Energía
0.5 | 0.01 | 0 | 0.5020339 |  |  |  | 0.6 | 10.84625
1 | 0.02 | 0 | -0.0279661 |  |  |  | 0.6 | 0 | La línea vertical roja señala el fin del precalentamiento
1.5 | 0.03 | 0 | -0.007966098 |  |  |  | 0.7 | 10.84625
2 | 0.04 | 0 | 0.0120339 |  |  |  | 0.7 | 0
2.5 | 0.05 | 0 | -0.0579661
3 | 0.06 | 0 | -0.0379661
3.5 | 0.07 | 0 | 0.0520339
4 | 0.08 | 0 | 0.0320339
4.5 | 0.09 | 0 | -0.0279661
5 | 0.1 | 0 | 0.0320339
5.5 | 0.11 | 0 | 0.0120339
6 | 0.12 | 0 | 0.0120339
6.5 | 0.13 | 0 | -0.0779661
7 | 0.14 | 0 | 0.0120339
7.5 | 0.15 | 0 | 0.0120339
8 | 0.16 | 0 | -0.007966098
8.5 | 0.17 | 0 | -0.0579661
9 | 0.18 | 0 | -0.0279661 |  |  |  | 0.6 | 1.739871
9.5 | 0.19 | 0 | -0.0279661 |  |  |  | 0.6 | 0
10 | 0.2 | 0 | 0.0120339
10.5 | 0.21 | 0 | 0.0120339
11 | 0.22 | 0 | 0.0320339
11.5 | 0.23 | 0 | -0.007966098
12 | 0.24 | 0 | -0.007966098
12.5 | 0.25 | 0 | -0.0279661
13 | 0.26 | 0 | -0.007966098
13.5 | 0.27 | 0 | -0.0279661
14 | 0.28 | 0 | 0.0320339
14.5 | 0.29 | 0 | 0.0320339
15 | 0.3 | 0 | 0.0120339
15.5 | 0.31 | 0 | 0.0120339
16 | 0.32 | 0 | 0.0120339
16.5 | 0.33 | 0 | -0.007966098 |  |  |  | 0.6 | 0.384029
17 | 0.34 | 0 | 0.0120339 |  |  |  | 0.6 | 0
17.5 | 0.35 | 0 | 0.0120339
18 | 0.36 | 0 | 0.0520339
18.5 | 0.37 | 0 | 0.0520339
19 | 0.38 | 0 | -0.0279661
19.5 | 0.39 | 0 | -0.0279661
20 | 0.4 | 0 | -0.0279661
20.5 | 0.41 | 0 | -0.0279661
21 | 0.42 | 0 | 0.0520339
21.5 | 0.43 | 0 | -0.0279661
22 | 0.44 | 0 | -0.007966098
22.5 | 0.45 | 0 | -0.007966098
23 | 0.46 | 0 | 0.0520339
23.5 | 0.47 | 0 | 0.0720339
24 | 0.48 | 0 | -0.0379661
24.5 | 0.49 | 0 | 0.0120339 |  |  |  | 0.6 | 14.44528
25 | 0.5 | 0 | -0.007966098 |  |  |  | 0.6 | 0
25.5 | 0.51 | 0 | 0.0320339
26 | 0.52 | 0 | 0.0520339
26.5 | 0.53 | 0 | 0.0320339
27 | 0.54 | 0 | -0.0779661
27.5 | 0.55 | 0 | 0.0320339
28 | 0.56 | 0 | -0.007966098
28.5 | 0.57 | 0 | -0.0579661
29 | 0.58 | 0 | 0.0120339
29.5 | 0.59 | 0 | -0.0279661
30 | 0.6 | 0 | -0.0279661
30.5 | 0.61 | 0 | 0.0120339
31 | 0.62 | 4.212 | 0.01193123 | 0.002832676 | 0.05025434 | 0.0005025434
31.5 | 0.63 | 3.978 | 1.081937 | 0.2719801 | 4.303945 | 0.04354199
32 | 0.64 | 4.075 | 1.251935 | 0.3072232 | 5.101634 | 0.09455833
32.5 | 0.65 | 4.212 | 1.251931 | 0.2972297 | 5.273135 | 0.1472897
33 | 0.66 | 4.602 | 1.151922 | 0.2503089 | 5.301144 | 0.2003011
33.5 | 0.67 | 4.855 | 1.171916 | 0.2413832 | 5.68965 | 0.2571976
34 | 0.68 | 5.148 | 1.121908 | 0.2179309 | 5.775584 | 0.3149534
34.5 | 0.69 | 5.304 | 1.191905 | 0.224718 | 6.321862 | 0.3781721
35 | 0.7 | 5.304 | 1.211905 | 0.2284888 | 6.427941 | 0.4424515
35.5 | 0.71 | 5.616 | 1.211897 | 0.2157936 | 6.806014 | 0.5105116
36 | 0.72 | 5.616 | 1.391897 | 0.2478449 | 7.816894 | 0.5886806
36.5 | 0.73 | 7.234 | 1.331858 | 0.1841108 | 9.634658 | 0.6850271
37 | 0.74 | 7.488 | 1.231851 | 0.1645101 | 9.224103 | 0.7772682
37.5 | 0.75 | 7.8 | 1.231844 | 0.1579287 | 9.608381 | 0.873352
38 | 0.76 | 8.677 | 1.331822 | 0.1534888 | 11.55622 | 0.9889142
38.5 | 0.77 | 8.502 | 1.331827 | 0.1566486 | 11.32319 | 1.102146
39 | 0.78 | 8.014 | 0.9818386 | 0.1225154 | 7.868454 | 1.180831
39.5 | 0.79 | 7.936 | 1.04184 | 0.1312803 | 8.268045 | 1.263511
40 | 0.8 | 8.073 | 1.141837 | 0.141439 | 9.218051 | 1.355692
40.5 | 0.81 | 8.053 | 1.211838 | 0.1504827 | 9.758928 | 1.453281
41 | 0.82 | 8.014 | 1.101838 | 0.1374892 | 8.830133 | 1.541582
41.5 | 0.83 | 8.034 | 1.021838 | 0.1271892 | 8.209448 | 1.623677
42 | 0.84 | 8.073 | 1.001837 | 0.1240973 | 8.087831 | 1.704555
42.5 | 0.85 | 8.053 | 1.061838 | 0.1318561 | 8.550979 | 1.790065
43 | 0.86 | 7.995 | 1.151839 | 0.1440699 | 9.208953 | 1.882154
43.5 | 0.87 | 7.995 | 1.061839 | 0.1328129 | 8.489403 | 1.967048
44 | 0.88 | 8.053 | 0.9818376 | 0.121922 | 7.906739 | 2.046116
44.5 | 0.89 | 8.053 | 0.9818376 | 0.121922 | 7.906739 | 2.125183
45 | 0.9 | 8.014 | 0.8818386 | 0.1100373 | 7.067054 | 2.195854
45.5 | 0.91 | 7.995 | 1.021839 | 0.1278098 | 8.169602 | 2.27755
46 | 0.92 | 8.053 | 0.9218376 | 0.1144713 | 7.423559 | 2.351785
46.5 | 0.93 | 8.053 | 1.041838 | 0.1293726 | 8.389918 | 2.435685
47 | 0.94 | 7.995 | 0.881839 | 0.1102988 | 7.050303 | 2.506188
47.5 | 0.95 | 8.014 | 0.8818386 | 0.1100373 | 7.067054 | 2.576858
48 | 0.96 | 8.014 | 0.8118386 | 0.1013025 | 6.506074 | 2.641919
48.5 | 0.97 | 8.014 | 0.9818386 | 0.1225154 | 7.868454 | 2.720604
49 | 0.98 | 8.034 | 0.981838 | 0.1222104 | 7.888087 | 2.799484
49.5 | 0.99 | 8.053 | 0.8818376 | 0.1095042 | 7.101439 | 2.870499
50 | 1 | 7.995 | 1.021839 | 0.1278098 | 8.169602 | 2.952195
50.5 | 1.01 | 7.956 | 0.92184 | 0.1158673 | 7.334158 | 3.025537
51 | 1.02 | 7.995 | 0.831839 | 0.1040449 | 6.650552 | 3.092042
51.5 | 1.03 | 7.975 | 0.9218395 | 0.1155912 | 7.35167 | 3.165559
52 | 1.04 | 7.995 | 0.921839 | 0.1153019 | 7.370103 | 3.23926
52.5 | 1.05 | 7.995 | 0.831839 | 0.1040449 | 6.650552 | 3.305765
53 | 1.06 | 8.014 | 1.041839 | 0.1300023 | 8.349294 | 3.389258
53.5 | 1.07 | 8.014 | 1.041839 | 0.1300023 | 8.349294 | 3.472751
54 | 1.08 | 8.014 | 0.9418386 | 0.1175242 | 7.547894 | 3.54823
54.5 | 1.09 | 8.014 | 0.8818386 | 0.1100373 | 7.067054 | 3.618901
55 | 1.1 | 8.014 | 0.9018386 | 0.1125329 | 7.227334 | 3.691174
55.5 | 1.11 | 7.995 | 0.811839 | 0.1015433 | 6.490653 | 3.756081
56 | 1.12 | 7.995 | 0.811839 | 0.1015433 | 6.490653 | 3.820987
56.5 | 1.13 | 7.975 | 0.8318395 | 0.1043059 | 6.63392 | 3.887326
57 | 1.14 | 7.995 | 0.811839 | 0.1015433 | 6.490653 | 3.952233
57.5 | 1.15 | 7.995 | 0.861839 | 0.1077973 | 6.890403 | 4.021137
58 | 1.16 | 7.975 | 0.8618395 | 0.1080677 | 6.87317 | 4.089869
58.5 | 1.17 | 7.995 | 0.831839 | 0.1040449 | 6.650552 | 4.156374
59 | 1.18 | 7.975 | 0.6718395 | 0.0842432 | 5.35792 | 4.209954
59.5 | 1.19 | 7.975 | 0.9618396 | 0.1206068 | 7.670671 | 4.286661
60 | 1.2 | 7.995 | 0.841839 | 0.1052957 | 6.730503 | 4.353966
60.5 | 1.21 | 7.975 | 0.9818395 | 0.1231147 | 7.83017 | 4.432268
61 | 1.22 | 7.956 | 0.98184 | 0.1234087 | 7.811519 | 4.510383
61.5 | 1.23 | 7.956 | 0.8118399 | 0.1020412 | 6.458998 | 4.574973
62 | 1.24 | 7.956 | 0.8318399 | 0.104555 | 6.618118 | 4.641154
62.5 | 1.25 | 7.956 | 0.8318399 | 0.104555 | 6.618118 | 4.707335
63 | 1.26 | 7.956 | 0.67184 | 0.08444444 | 5.345159 | 4.760787
63.5 | 1.27 | 7.975 | 0.7518395 | 0.09427455 | 5.99592 | 4.820746
64 | 1.28 | 7.975 | 0.8418396 | 0.1055598 | 6.71367 | 4.887883
64.5 | 1.29 | 7.956 | 0.73184 | 0.09198592 | 5.822518 | 4.946108
65 | 1.3 | 7.975 | 0.8818395 | 0.1105755 | 7.03267 | 5.016435
65.5 | 1.31 | 7.936 | 0.8818404 | 0.111119 | 6.998285 | 5.086418
66 | 1.32 | 7.936 | 0.8318404 | 0.1048186 | 6.601485 | 5.152432
66.5 | 1.33 | 7.956 | 0.96184 | 0.1208949 | 7.652399 | 5.228956
67 | 1.34 | 7.956 | 0.96184 | 0.1208949 | 7.652399 | 5.30548
67.5 | 1.35 | 7.956 | 0.7518399 | 0.09449974 | 5.981638 | 5.365296
68 | 1.36 | 7.956 | 0.71184 | 0.08947209 | 5.663399 | 5.42193
68.5 | 1.37 | 7.936 | 0.8618404 | 0.1085988 | 6.839566 | 5.490326
69 | 1.38 | 7.936 | 0.8618404 | 0.1085988 | 6.839566 | 5.558722
69.5 | 1.39 | 7.917 | 0.7918409 | 0.1000178 | 6.269004 | 5.621412
70 | 1.4 | 7.936 | 0.7918404 | 0.09977828 | 6.284046 | 5.684252
70.5 | 1.41 | 7.936 | 0.7918404 | 0.09977828 | 6.284046 | 5.747093
71 | 1.42 | 7.936 | 0.6918404 | 0.08717747 | 5.490446 | 5.801997
71.5 | 1.43 | 7.878 | 0.6918418 | 0.08781948 | 5.45033 | 5.856501
72 | 1.44 | 7.936 | 0.7318404 | 0.0922178 | 5.807886 | 5.914579
72.5 | 1.45 | 7.878 | 0.6918418 | 0.08781948 | 5.45033 | 5.969083
73 | 1.46 | 7.917 | 0.7718409 | 0.09749159 | 6.110664 | 6.03019
73.5 | 1.47 | 7.956 | 0.7518399 | 0.09449974 | 5.981638 | 6.090006
74 | 1.48 | 7.897 | 0.7518414 | 0.09520595 | 5.937291 | 6.149379
74.5 | 1.49 | 7.858 | 0.7518423 | 0.09567859 | 5.907977 | 6.208458
75 | 1.5 | 7.858 | 0.7318423 | 0.09313341 | 5.750817 | 6.265966
75.5 | 1.51 | 7.878 | 0.7118419 | 0.0903582 | 5.60789 | 6.322045
76 | 1.52 | 7.956 | 0.71184 | 0.08947209 | 5.663399 | 6.378679
76.5 | 1.53 | 7.878 | 0.6918418 | 0.08781948 | 5.45033 | 6.433183
77 | 1.54 | 7.878 | 0.7918419 | 0.1005131 | 6.23813 | 6.495564
77.5 | 1.55 | 7.897 | 0.7718414 | 0.09773856 | 6.095232 | 6.556516
78 | 1.56 | 7.878 | 0.7918419 | 0.1005131 | 6.23813 | 6.618897
78.5 | 1.57 | 7.897 | 0.7318414 | 0.09267335 | 5.779351 | 6.676691
79 | 1.58 | 7.878 | 0.7318419 | 0.09289692 | 5.76545 | 6.734345
79.5 | 1.59 | 7.917 | 0.7118409 | 0.08991297 | 5.635644 | 6.790702
80 | 1.6 | 7.878 | 0.7918419 | 0.1005131 | 6.23813 | 6.853083
80.5 | 1.61
81 | 1.62
81.5 | 1.63
82 | 1.64
82.5 | 1.65
83 | 1.66
83.5 | 1.67
84 | 1.68
84.5 | 1.69
85 | 1.7
85.5 | 1.71
86 | 1.72
86.5 | 1.73
87 | 1.74
87.5 | 1.75
88 | 1.76
88.5 | 1.77
89 | 1.78
89.5 | 1.79
90 | 1.8
90.5 | 1.81
91 | 1.82
91.5 | 1.83
92 | 1.84
92.5 | 1.85
93 | 1.86
93.5 | 1.87
94 | 1.88
94.5 | 1.89
95 | 1.9
95.5 | 1.91
96 | 1.92
96.5 | 1.93
97 | 1.94
97.5 | 1.95
98 | 1.96
98.5 | 1.97
99 | 1.98
99.5 | 1.99
100 | 2
100.5 | 2.01
101 | 2.02
101.5 | 2.03
102 | 2.04
102.5 | 2.05
103 | 2.06
103.5 | 2.07
104 | 2.08
104.5 | 2.09
105 | 2.1
105.5 | 2.11
106 | 2.12
106.5 | 2.13
107 | 2.14
107.5 | 2.15
108 | 2.16
108.5 | 2.17
109 | 2.18
109.5 | 2.19
110 | 2.2
110.5 | 2.21
111 | 2.22
111.5 | 2.23
112 | 2.24
112.5 | 2.25
113 | 2.26
113.5 | 2.27
114 | 2.28
114.5 | 2.29
115 | 2.3
115.5 | 2.31
116 | 2.32
116.5 | 2.33
117 | 2.34
117.5 | 2.35
118 | 2.36
118.5 | 2.37
119 | 2.38
119.5 | 2.39
120 | 2.4
120.5 | 2.41
121 | 2.42
121.5 | 2.43
122 | 2.44
122.5 | 2.45
123 | 2.46
123.5 | 2.47
124 | 2.48
124.5 | 2.49
125 | 2.5

## Resultados
Inicio paso corriente
30 | 0
30 | 0.5 | Eje Izquierdo |  | Eje Derecho
Fin de Subida |  | Máx = | 0.5 | Máx = | 0.6
35.73744 | 0 | Mín = | 0 | Mín = | 0
35.73744 | 0.5
¿Suavizar?
Inicio paso corriente |  | Eje Izquierdo |  | Eje Derecho
30 | 0 | Máx = | 100 | Máx = | 9
30 | 100 | Mín = | 0 | Mín = | 0
Fin de Subida
35.73744 | 0
35.73744 | 100
¿Suavizar?
|  | Eje Izquierdo |  | Eje Derecho
Inicio paso corriente |  | Máx = | 10 | Máx = | 6
30 | 0 | Mín = | 0 | Mín = | 0
30 | 10
Fin de Subida
35.73744 | 0
35.73744 | 10
|  | Eje Izquierdo |  | Eje Derecho
Inicio paso corriente |  | Máx = | 14 | Máx = | 9
30 | 0 | Mín = | 0 | Mín = | 0
30 | 14
Fin de Subida
35.73744 | 0
35.73744 | 14