## Parámetros
Ensayo |  |  |  |  | Fecha:
Características polvo |  | Material | Referencia polvo | Densidad de golpeo g/cm3 | Densidad aparente g/cm3 | Densidad absoluta g/cm3
|  | Al-NH3 |  | 1.19 | 0.84 | 2.725 |  | Sí
No
Activación externa |  | PRECOMPRESIÓN | No | # MPa
|  | ACTIVACIÓN ELÉC. | No | # V | # A
Características de corriente | Duraciones
|  | Aproximación | Apriete | PreCalentamiento | Calentamiento | Enfriamiento
|  | 99 | 30 | 5 | 45 | 60 | ciclos
|  | 1.98 | 0.6 | 0.1 | 0.9 | 1.2 | segundos
Intensidades
|  | I máx | So1i (grados) | I So1i (kA) | ISo2i (kA) | Energía (kJ) | EDE (kJ/g)
|  | 9.087 | 15 | 1 | 8 | 7.635021 | 3.981135
Características de Presión |  | Presión Trabajo | Presión Sinterizado
|  | 923 |  | kgf
|  | 3.812474 | 0 | bares
Características Sinterizados |  | Diámetro (mm) | Altura (mm) | Masa (g) |  | Secc (cm2)
| 1 | 11.95 | 6.37 | 1.9178 |  | 1.126971
| 2 | 12.03 | 6.4 |  |  | Volumen (cm3)
| 3 | 11.88 | 6.6 |  |  | 0.7323905
| 4 | 12.02 | 6.58
| 5 | 12.05 | 6.7 |  |  | Densid (g/cm3)
| 6 | 11.98 | 6.44 |  |  | 2.618549
| 7 | 11.93 | 6.39 |  |  | Porosidad (%)
| 8 | 11.99 | 6.51 |  |  | 3.906474
|  | 11.97875 | 6.49875
Otros Datos |  | Tª Inicial (ºC) | Lubricante | Diám Punzón (mm) | h punzones (mm) | h obleas (mm) | tS (ciclos)
|  | 22.7 |  | 11.9 | 97.31 | 9.3 | 7.375824
Observaciones
[9 empty] | 4 | 5 | 8
[9 empty] | 3 | 9 | 2

## Adquisición
373 | 474 | 0 | 70
372 | 473 | 0 | 23 | IP:x,x,x,x:
371 | 473 | 0 | 27 | 172,16,1,14
373 | 475 | 0 | 19
373 | 474 | 0 | 12 | Abrir canal. (IP: 172,16,1,14)(Return:1)
372 | 476 | 0 | 16
375 | 475 | 0 | 19
374 | 474 | 0 | 16 | Recibidos de 2548 registros (Soldadura:1701)
373 | 475 | 0 | 17
373 | 474 | 0 | 17
372 | 474 | 0 | 25 | Representar gráficas
373 | 474 | 0 | 17
373 | 475 | 0 | 17
371 | 475 | 0 | 21
373 | 475 | 0 | 17
371 | 477 | 0 | 17
371 | 472 | 0 | 16
372 | 476 | 0 | 14
372 | 476 | 0 | 19
371 | 478 | 0 | 21
372 | 474 | 0 | 16
374 | 476 | 0 | 17
371 | 474 | 0 | 21
372 | 478 | 0 | 14
373 | 477 | 0 | 19
372 | 476 | 0 | 17
372 | 475 | 0 | 23
374 | 475 | 0 | 17
372 | 476 | 0 | 16
371 | 473 | 0 | 21
372 | 476 | 0 | 16
371 | 477 | 0 | 17
372 | 476 | 0 | 23
372 | 475 | 0 | 19
373 | 474 | 0 | 17
375 | 475 | 0 | 19
372 | 478 | 0 | 21
372 | 475 | 0 | 19
375 | 475 | 0 | 21
373 | 476 | 0 | 23
373 | 476 | 0 | 16
373 | 476 | 0 | 27
373 | 475 | 0 | 16
374 | 475 | 0 | 27
374 | 477 | 0 | 19
373 | 476 | 0 | 19
373 | 476 | 0 | 21
373 | 474 | 0 | 23
373 | 475 | 0 | 21
373 | 474 | 0 | 19
373 | 476 | 0 | 19
372 | 475 | 0 | 17
372 | 476 | 0 | 21
372 | 475 | 0 | 25
372 | 476 | 0 | 19
375 | 474 | 0 | 21
372 | 476 | 0 | 19
374 | 476 | 0 | 19
372 | 475 | 0 | 21
370 | 476 | 0 | 19
373 | 473 | 0 | 19
374 | 476 | 3276 | 19
373 | 477 | 3120 | 122
374 | 475 | 3159 | 161
375 | 473 | 3178 | 149
376 | 474 | 3393 | 163
379 | 475 | 3627 | 168
380 | 476 | 3861 | 159
382 | 475 | 4017 | 149
385 | 475 | 4192 | 145
385 | 474 | 4192 | 143
386 | 475 | 5031 | 143
386 | 473 | 5206 | 141
391 | 470 | 5401 | 174
390 | 475 | 7059 | 147
400 | 472 | 7059 | 188
400 | 471 | 7546 | 201
413 | 471 | 8502 | 176
412 | 470 | 8755 | 190
424 | 469 | 9087 | 159
422 | 468 | 8794 | 157
432 | 470 | 8697 | 149
427 | 466 | 8443 | 153
433 | 464 | 8346 | 128
430 | 464 | 8287 | 151
433 | 461 | 8170 | 128
430 | 462 | 8151 | 141
435 | 460 | 8053 | 130
432 | 460 | 8092 | 124
437 | 459 | 8092 | 124
432 | 457 | 8053 | 126
437 | 458 | 8131 | 132
435 | 457 | 8034 | 130
440 | 458 | 8014 | 128
432 | 455 | 8073 | 132
437 | 457 | 8034 | 141
436 | 459 | 7995 | 122
440 | 456 | 8053 | 126
433 | 459 | 8014 | 118
439 | 457 | 8014 | 114
435 | 458 | 8034 | 122
439 | 460 | 8014 | 108
436 | 461 | 8034 | 120
441 | 458 | 8034 | 120
437 | 459 | 8034 | 122
440 | 458 | 7995 | 124
437 | 459 | 8014 | 108
442 | 460 | 7995 | 118
440 | 460 | 8034 | 112
442 | 460 | 8014 | 122
438 | 461 | 7917 | 122
443 | 461 | 8034 | 124
438 | 462 | 7956 | 112
444 | 463 | 7917 | 116
439 | 463 | 7975 | 124
446 | 465 | 7956 | 116
437 | 463 | 7975 | 114
443 | 462 | 7956 | 120
438 | 463 | 8014 | 126
445 | 465 | 7995 | 118
440 | 466 | 8014 | 118
445 | 466 | 8014 | 95
440 | 465 | 7995 | 106
445 | 465 | 8053 | 108
441 | 466 | 7975 | 108
444 | 464 | 7956 | 120
442 | 467 | 8014 | 118
445 | 468 | 7995 | 120
442 | 468 | 7897 | 101
446 | 468 | 7995 | 101
442 | 467 | 7975 | 110
447 | 468 | 7956 | 120
442 | 469 | 7975 | 120
446 | 471 | 7975 | 120
442 | 469 | 7956 | 104
445 | 470 | 7975 | 93
443 | 470 | 7975 | 118
447 | 470 | 7936 | 120
444 | 472 | 7975 | 120
447 | 469 | 7936 | 97
443 | 470 | 7956 | 95
447 | 468 | 7975 | 93
444 | 470 | 7936 | 120
448 | 471 | 7956 | 104
442 | 469 | 7917 | 101
446 | 470 | 7936 | 97
445 | 473 | 7936 | 97
450 | 471 | 7917 | 114
446 | 472 | 7936 | 89
448 | 471 | 7897 | 95
445 | 471 | 7917 | 101
450 | 474 | 7936 | 104
443 | 471 | 7897 | 95
449 | 471 | 7917 | 114
445 | 473 | 7897 | 110
449 | 473 | 7878 | 97
446 | 474 | 7897 | 124
449 | 472 | 7897 | 95
445 | 472 | 7878 | 103
449 | 474 | 7878 | 112

## Desplazamiento
ciclos | seg | x(t) | h(t) | θ(t) |  |  | θ(t) | H(t)
0.5 | 0.01 | 0.02203369 | 10.22018 | 0.3641256 |  |  | 0.3750702 | 7.841402
1 | 0.02 | -0.02796631 | 10.27018 | 0.3672214 | 0.6 | 4.840042 | 0.3751417 | 7.842302
1.5 | 0.03 | -0.07796631 | 10.32018 | 0.3702871 | 0.6 | 0 | 0.3752058 | 7.843109
2 | 0.04 | 0.02203369 | 10.22018 | 0.3641256 |  |  | 0.3752927 | 7.844202
2.5 | 0.05 | 0.02203369 | 10.22018 | 0.3641256 |  |  | 0.375362 | 7.845078
3 | 0.06 | -0.02796631 | 10.27018 | 0.3672214 |  |  | 0.3754207 | 7.845825
3.5 | 0.07 | 0.1220337 | 10.12018 | 0.3578424 |  |  | 0.3755129 | 7.846983
4 | 0.08 | 0.07203369 | 10.17018 | 0.3609994 |  |  | 0.3754949 | 7.846785
4.5 | 0.09 | 0.02203369 | 10.22018 | 0.3641256 |  |  | 0.375441 | 7.846127
5 | 0.1 | 0.02203369 | 10.22018 | 0.3641256 |  |  | 0.3753342 | 7.844794
5.5 | 0.11 | -0.02796631 | 10.27018 | 0.3672214 |  |  | 0.3751218 | 7.842126
6 | 0.12 | 0.02203369 | 10.22018 | 0.3641256 |  |  | 0.3747863 | 7.837904
6.5 | 0.13 | 0.02203369 | 10.22018 | 0.3641256 |  |  | 0.3744717 | 7.833904
7 | 0.14 | -0.07796631 | 10.32018 | 0.3702871 |  |  | 0.3741395 | 7.829682
7.5 | 0.15 | 0.02203369 | 10.22018 | 0.3641256 |  |  | 0.3738248 | 7.825682
8 | 0.16 | -0.07796631 | 10.32018 | 0.3702871 |  |  | 0.3735437 | 7.822127
8.5 | 0.17 | -0.07796631 | 10.32018 | 0.3702871 |  |  | 0.3732584 | 7.818571
9 | 0.18 | -0.02796631 | 10.27018 | 0.3672214 |  |  | 0.372825 | 7.813238
9.5 | 0.19 | -0.02796631 | 10.27018 | 0.3672214 |  |  | 0.3723171 | 7.807015
10 | 0.2 | -0.07796631 | 10.32018 | 0.3702871 |  |  | 0.3717346 | 7.799905
10.5 | 0.21 | -0.02796631 | 10.27018 | 0.3672214 |  |  | 0.3711689 | 7.793016
11 | 0.22 | 0.07203369 | 10.17018 | 0.3609994 |  |  | 0.3707125 | 7.78746
11.5 | 0.23 | -0.07796631 | 10.32018 | 0.3702871 | 0.6 | 12.96272 | 0.3704918 | 7.784793
12 | 0.24 | -0.02796631 | 10.27018 | 0.3672214 | 0.6 | 0 | 0.3704702 | 7.784571
12.5 | 0.25 | 0.02203369 | 10.22018 | 0.3641256 |  |  | 0.3706844 | 7.787238
13 | 0.26 | -0.02796631 | 10.27018 | 0.3672214 |  |  | 0.3711176 | 7.792571
13.5 | 0.27 | -0.02796631 | 10.27018 | 0.3672214 |  |  | 0.371803 | 7.801015
14 | 0.28 | 0.07203369 | 10.17018 | 0.3609994 |  |  | 0.372667 | 7.811682
14.5 | 0.29 | -0.02796631 | 10.27018 | 0.3672214 |  |  | 0.3736567 | 7.823905
15 | 0.3 | -0.07796631 | 10.32018 | 0.3702871 |  |  | 0.3746632 | 7.836349
15.5 | 0.31 | -0.02796631 | 10.27018 | 0.3672214 |  |  | 0.3755583 | 7.84746
16 | 0.32 | -0.07796631 | 10.32018 | 0.3702871 |  |  | 0.3762361 | 7.855905
16.5 | 0.33 | -0.02796631 | 10.27018 | 0.3672214 |  |  | 0.3766634 | 7.861238
17 | 0.34 | -0.02796631 | 10.27018 | 0.3672214 |  |  | 0.376893 | 7.864127
17.5 | 0.35 | 0.02203369 | 10.22018 | 0.3641256 |  |  | 0.3769621 | 7.865016
18 | 0.36 | 0.1220337 | 10.12018 | 0.3578424 |  |  | 0.3769085 | 7.864348
18.5 | 0.37 | -0.02796631 | 10.27018 | 0.3672214 |  |  | 0.3767322 | 7.862127
19 | 0.38 | -0.02796631 | 10.27018 | 0.3672214 |  |  | 0.3765035 | 7.859238
19.5 | 0.39 | 0.1220337 | 10.12018 | 0.3578424 |  |  | 0.3761875 | 7.855238
20 | 0.4 | 0.02203369 | 10.22018 | 0.3641256 |  |  | 0.3758546 | 7.851016
20.5 | 0.41 | 0.02203369 | 10.22018 | 0.3641256 |  |  | 0.3755747 | 7.84746
21 | 0.42 | 0.02203369 | 10.22018 | 0.3641256 |  |  | 0.3754183 | 7.84546
21.5 | 0.43 | 0.02203369 | 10.22018 | 0.3641256 |  |  | 0.3753499 | 7.844571
22 | 0.44 | 0.07203369 | 10.17018 | 0.3609994 | 0.6 | 0.466654 | 0.3754045 | 7.845238
22.5 | 0.45 | 0.07203369 | 10.17018 | 0.3609994 | 0.6 | 0 | 0.3754217 | 7.84546
23 | 0.46 | 0.02203369 | 10.22018 | 0.3641256 |  |  | 0.3753664 | 7.844793
23.5 | 0.47 | 0.02203369 | 10.22018 | 0.3641256 |  |  | 0.3751857 | 7.84257
24 | 0.48 | 0.02203369 | 10.22018 | 0.3641256 |  |  | 0.3748973 | 7.839015
24.5 | 0.49 | 0.02203369 | 10.22018 | 0.3641256 |  |  | 0.3744486 | 7.833459
25 | 0.5 | 0.02203369 | 10.22018 | 0.3641256 |  |  | 0.3740013 | 7.827905
25.5 | 0.51 | 0.02203369 | 10.22018 | 0.3641256 |  |  | 0.3735552 | 7.822349
26 | 0.52 | -0.02796631 | 10.27018 | 0.3672214 |  |  | 0.3731464 | 7.817238
26.5 | 0.53 | -0.02796631 | 10.27018 | 0.3672214 |  |  | 0.3727195 | 7.811904
27 | 0.54 | -0.02796631 | 10.27018 | 0.3672214 |  |  | 0.372434 | 7.808349
27.5 | 0.55 | -0.02796631 | 10.27018 | 0.3672214 |  |  | 0.3721627 | 7.805016
28 | 0.56 | 0.1220337 | 10.12018 | 0.3578424 |  |  | 0.3719411 | 7.802349
28.5 | 0.57 | -0.02796631 | 10.27018 | 0.3672214 |  |  | 0.3716404 | 7.798794
29 | 0.58 | 0.07203369 | 10.17018 | 0.3609994 |  |  | 0.3713712 | 7.795682
29.5 | 0.59 | -0.02796631 | 10.27018 | 0.3672214 |  |  | 0.3707694 | 7.788571
30 | 0.6 | -0.1279663 | 10.37018 | 0.3733232 |  |  | 0.3699269 | 7.778571
30.5 | 0.61 | 0.02203369 | 10.22018 | 0.3641256 |  |  | 0.3685414 | 7.762127
31 | 0.62 | 0.07203369 | 10.17018 | 0.3609994 |  |  | 0.3667579 | 7.741015
31.5 | 0.63 | 0.02203369 | 10.22018 | 0.3641256 |  |  | 0.3641653 | 7.710571
32 | 0.64 | 0.07203369 | 10.17018 | 0.3609994 |  |  | 0.3609946 | 7.673682
32.5 | 0.65 | 0.1220337 | 10.12018 | 0.3578424 |  |  | 0.3568092 | 7.625682
33 | 0.66 | 0.1720337 | 10.07018 | 0.354654 |  |  | 0.351833 | 7.56946
33.5 | 0.67 | 0.3220337 | 9.920178 | 0.3448959 |  |  | 0.3455728 | 7.499905
34 | 0.68 | 0.3720337 | 9.870178 | 0.3415773 |  |  | 0.3384776 | 7.422349
34.5 | 0.69 | 0.4720337 | 9.770179 | 0.3348382 |  |  | 0.3301619 | 7.333015
35 | 0.7 | 0.6220337 | 9.620178 | 0.3244668 |  |  | 0.3211932 | 7.238348
35.5 | 0.71 | 0.6220337 | 9.620178 | 0.3244668 |  |  | 0.3112944 | 7.135904
36 | 0.72 | 0.6720337 | 9.570179 | 0.3209375 |  |  | 0.3011935 | 7.03346
36.5 | 0.73 | 0.6720337 | 9.570179 | 0.3209375 |  |  | 0.290509 | 6.927461
37 | 0.74 | 0.9220337 | 9.320179 | 0.3027226 |  |  | 0.2800082 | 6.825682
37.5 | 0.75 | 0.8720337 | 9.370178 | 0.3064433 |  |  | 0.2694481 | 6.725683
38 | 0.76 | 1.372034 | 8.870178 | 0.2673484 |  |  | 0.2595809 | 6.634349
38.5 | 0.77 | 1.372034 | 8.870178 | 0.2673484 |  |  | 0.2499438 | 6.547237
39 | 0.78 | 2.022034 | 8.220179 | 0.209415 |  |  | 0.2412587 | 6.470571
39.5 | 0.79 | 1.972034 | 8.270179 | 0.2141947 |  |  | 0.2329286 | 6.398793
40 | 0.8 | 2.572034 | 7.670178 | 0.1527251 |  |  | 0.2254058 | 6.335459
40.5 | 0.81 | 2.472034 | 7.770179 | 0.1636293 |  |  | 0.21807 | 6.275015
41 | 0.82 | 2.972034 | 7.270179 | 0.1061087 |  |  | 0.2115753 | 6.222571
41.5 | 0.83 | 2.722034 | 7.520179 | 0.1358251 |  |  | 0.2052385 | 6.172349
42 | 0.84 | 3.022034 | 7.220179 | 0.0999184 |  |  | 0.1996535 | 6.128793
42.5 | 0.85 | 2.872034 | 7.370179 | 0.1182371 |  |  | 0.1942145 | 6.087015
43 | 0.86 | 3.022034 | 7.220179 | 0.0999184 |  |  | 0.1894583 | 6.051016
43.5 | 0.87 | 2.872034 | 7.370179 | 0.1182371 |  |  | 0.1846137 | 6.014793
44 | 0.88 | 3.122034 | 7.120179 | 0.08727714 |  |  | 0.1803505 | 5.983237
44.5 | 0.89 | 2.972034 | 7.270179 | 0.1061087 |  |  | 0.176075 | 5.951904
45 | 0.9 | 3.222034 | 7.020179 | 0.07427572 |  |  | 0.1723395 | 5.924793
45.5 | 0.91 | 2.972034 | 7.270179 | 0.1061087 |  |  | 0.168439 | 5.896793
46 | 0.92 | 3.222034 | 7.020179 | 0.07427572 |  |  | 0.1650594 | 5.872793
46.5 | 0.93 | 3.122034 | 7.120179 | 0.08727714 |  |  | 0.1614582 | 5.84746
47 | 0.94 | 3.372034 | 6.870179 | 0.05406392 |  |  | 0.1581105 | 5.824126
47.5 | 0.95 | 2.972034 | 7.270179 | 0.1061087 |  |  | 0.1544455 | 5.798793
48 | 0.96 | 3.222034 | 7.020179 | 0.07427572 |  |  | 0.1511758 | 5.776349
48.5 | 0.97 | 3.172034 | 7.070179 | 0.08082237 |  |  | 0.1475903 | 5.751904
49 | 0.98 | 3.372034 | 6.870179 | 0.05406392 |  |  | 0.1443035 | 5.729682
49.5 | 0.99 | 3.022034 | 7.220179 | 0.0999184 |  |  | 0.1407504 | 5.705905
50 | 1 | 3.322034 | 6.920178 | 0.06089851 |  |  | 0.1374979 | 5.684349
50.5 | 1.01 | 3.122034 | 7.120179 | 0.08727714 |  |  | 0.133877 | 5.660571
51 | 1.02 | 3.322034 | 6.920178 | 0.06089851 |  |  | 0.1303859 | 5.637904
51.5 | 1.03 | 3.172034 | 7.070179 | 0.08082237 |  |  | 0.1263698 | 5.612127
52 | 1.04 | 3.422034 | 6.820179 | 0.04712906 |  |  | 0.1224539 | 5.587237
52.5 | 1.05 | 3.222034 | 7.020179 | 0.07427572 |  |  | 0.1179314 | 5.558793
53 | 1.06 | 3.372034 | 6.870179 | 0.05406392 |  |  | 0.1134276 | 5.530793
53.5 | 1.07 | 3.222034 | 7.020179 | 0.07427572 |  |  | 0.1085174 | 5.500571
54 | 1.08 | 3.472034 | 6.770179 | 0.04009183 |  |  | 0.1039653 | 5.472794
54.5 | 1.09 | 3.372034 | 6.870179 | 0.05406392 |  |  | 0.09911616 | 5.44346
55 | 1.1 | 3.472034 | 6.770179 | 0.04009183 |  |  | 0.09474574 | 5.417237
55.5 | 1.11 | 3.272034 | 6.970179 | 0.0676351 |  |  | 0.09030683 | 5.390793
56 | 1.12 | 3.522034 | 6.720179 | 0.03294982 |  |  | 0.08651028 | 5.368349
56.5 | 1.13 | 3.272034 | 6.970179 | 0.0676351 |  |  | 0.08265173 | 5.345682
57 | 1.14 | 3.572034 | 6.670178 | 0.02570074 |  |  | 0.07945649 | 5.327015
57.5 | 1.15 | 3.322034 | 6.920178 | 0.06089851 |  |  | 0.07619852 | 5.308126
58 | 1.16 | 3.672034 | 6.570179 | 0.01087164 |  |  | 0.07342684 | 5.292127
58.5 | 1.17 | 3.222034 | 7.020179 | 0.07427572 |  |  | 0.07025222 | 5.273904
59 | 1.18 | 3.522034 | 6.720179 | 0.03294982 |  |  | 0.06736511 | 5.25746
59.5 | 1.19 | 3.272034 | 6.970179 | 0.0676351 |  |  | 0.06397282 | 5.238348
60 | 1.2 | 3.622034 | 6.620179 | 0.01834222 |  |  | 0.06094619 | 5.22146
60.5 | 1.21 | 3.372034 | 6.870179 | 0.05406392 |  |  | 0.0576039 | 5.203015
61 | 1.22 | 3.622034 | 6.620179 | 0.01834222 |  |  | 0.05474932 | 5.18746
61.5 | 1.23 | 3.372034 | 6.870179 | 0.05406392 |  |  | 0.05152985 | 5.170127
62 | 1.24 | 3.622034 | 6.620179 | 0.01834222 |  |  | 0.04889075 | 5.156126
62.5 | 1.25 | 3.422034 | 6.820179 | 0.04712906 |  |  | 0.04586454 | 5.140127
63 | 1.26 | 3.572034 | 6.670178 | 0.02570074 |  |  | 0.04331469 | 5.126793
63.5 | 1.27 | 3.472034 | 6.770179 | 0.04009183 |  |  | 0.04062997 | 5.112793
64 | 1.28 | 3.622034 | 6.620179 | 0.01834222 |  |  | 0.03883446 | 5.10346
64.5 | 1.29 | 3.472034 | 6.770179 | 0.04009183 |  |  | 0.03675676 | 5.092571
65 | 1.3 | 3.672034 | 6.570179 | 0.01087164 |  |  | 0.03531114 | 5.085015
65.5 | 1.31 | 3.472034 | 6.770179 | 0.04009183 |  |  | 0.03339178 | 5.075016
66 | 1.32 | 3.722034 | 6.520179 | 0.00328655 |  |  | 0.0317597 | 5.066571
66.5 | 1.33 | 3.472034 | 6.770179 | 0.04009183 |  |  | 0.02929821 | 5.053904
67 | 1.34 | 3.672034 | 6.570179 | 0.01087164 |  |  | 0.02715813 | 5.043015
67.5 | 1.35 | 3.472034 | 6.770179 | 0.04009183 |  |  | 0.02436356 | 5.028793
68 | 1.36 | 3.622034 | 6.620179 | 0.01834222 |  |  | 0.02205201 | 5.017016
68.5 | 1.37 | 3.522034 | 6.720179 | 0.03294982 |  |  | 0.0191424 | 5.002126
69 | 1.38 | 3.722034 | 6.520179 | 0.00328655 |  |  | 0.01676469 | 4.989904
69.5 | 1.39 | 3.572034 | 6.670178 | 0.02570074 |  |  | 0.01395953 | 4.97546
70 | 1.4 | 3.722034 | 6.520179 | 0.00328655 |  |  | 0.0118607 | 4.964571
70.5 | 1.41 | 3.522034 | 6.720179 | 0.03294982 |  |  | 0.009501089 | 4.952348
71 | 1.42 | 3.722034 | 6.520179 | 0.00328655 |  |  | 0.00793357 | 4.944127
71.5 | 1.43 | 3.572034 | 6.670178 | 0.02570074 |  |  | 0.00622406 | 4.935237
72 | 1.44 | 3.772034 | 6.470179 | -0.004415844 |  |  | 0.005396735 | 4.930793
72.5 | 1.45 | 3.472034 | 6.770179 | 0.04009183 |  |  | 0.004197815 | 4.924571
73 | 1.46 | 3.672034 | 6.570179 | 0.01087164 |  |  | 0.0035993 | 4.92146
73.5 | 1.47 | 3.622034 | 6.620179 | 0.01834222 |  |  | 0.002758215 | 4.917238
74 | 1.48 | 3.872034 | 6.370179 | -0.0201833 |  |  | 0.002359803 | 4.915238
74.5 | 1.49 | 3.672034 | 6.570179 | 0.01087164 |  |  | 0.001370327 | 4.910349
75 | 1.5 | 3.772034 | 6.470179 | -0.004415844 |  |  | 0.000966048 | 4.908349
75.5 | 1.51 | 3.622034 | 6.620179 | 0.01834222 |  |  | 0.0002782706 | 4.9
76 | 1.52 | 3.872034 | 6.370179 | -0.0201833 |  |  | 0 | 4.9
76.5 | 1.53 | 3.522034 | 6.720179 | 0.03294982 |  |  | 0 | 4.9
77 | 1.54 | 3.822034 | 6.420178 | -0.01223821 |  |  | 0 | 4.9
77.5 | 1.55 | 3.622034 | 6.620179 | 0.01834222 |  |  | 0 | 4.9
78 | 1.56 | 3.822034 | 6.420178 | -0.01223821 |  |  | 0 | 4.9
78.5 | 1.57 | 3.672034 | 6.570179 | 0.01087164 |  |  | 0 | 4.9
79 | 1.58 | 3.822034 | 6.420178 | -0.01223821 |  |  | 0 | 4.9
79.5 | 1.59 | 3.622034 | 6.620179 | 0.01834222 |  |  | 0 | 4.9
80 | 1.6 | 3.822034 | 6.420178 | -0.01223821 |  |  | 0 | 4.9
80.5 | 1.61
81 | 1.62
81.5 | 1.63
82 | 1.64
82.5 | 1.65
83 | 1.66
83.5 | 1.67
84 | 1.68
84.5 | 1.69
85 | 1.7
85.5 | 1.71
86 | 1.72
86.5 | 1.73
87 | 1.74
87.5 | 1.75
88 | 1.76
88.5 | 1.77
89 | 1.78
89.5 | 1.79
90 | 1.8
90.5 | 1.81
91 | 1.82
91.5 | 1.83
92 | 1.84
92.5 | 1.85
93 | 1.86
93.5 | 1.87
94 | 1.88
94.5 | 1.89
95 | 1.9
95.5 | 1.91
96 | 1.92
96.5 | 1.93
97 | 1.94
97.5 | 1.95
98 | 1.96
98.5 | 1.97
99 | 1.98
99.5 | 1.99
100 | 2
100.5 | 2.01
101 | 2.02
101.5 | 2.03
102 | 2.04
102.5 | 2.05
103 | 2.06
103.5 | 2.07
104 | 2.08
104.5 | 2.09
105 | 2.1
105.5 | 2.11
106 | 2.12
106.5 | 2.13
107 | 2.14
107.5 | 2.15
108 | 2.16
108.5 | 2.17
109 | 2.18
109.5 | 2.19
110 | 2.2
110.5 | 2.21
111 | 2.22
111.5 | 2.23
112 | 2.24
112.5 | 2.25
113 | 2.26
113.5 | 2.27
114 | 2.28
114.5 | 2.29
115 | 2.3
115.5 | 2.31
116 | 2.32
116.5 | 2.33
117 | 2.34
117.5 | 2.35
118 | 2.36
118.5 | 2.37
119 | 2.38
119.5 | 2.39
120 | 2.4
120.5 | 2.41
121 | 2.42
121.5 | 2.43
122 | 2.44
122.5 | 2.45
123 | 2.46
123.5 | 2.47
124 | 2.48
124.5 | 2.49
125 | 2.5

## Fuerza
ciclos | seg | Fuerza | Presión
0.5 | 0.01 | 9.29988 | 83.61681 | 0.6 | 11.72295
1 | 0.02 | 9.28026 | 83.44041 | 0.6 | 0
1.5 | 0.03 | 9.28026 | 83.44041
2 | 0.04 | 9.3195 | 83.79322
2.5 | 0.05 | 9.29988 | 83.61681
3 | 0.06 | 9.33912 | 83.96963
3.5 | 0.07 | 9.3195 | 83.79322
4 | 0.08 | 9.29988 | 83.61681
4.5 | 0.09 | 9.3195 | 83.79322
5 | 0.1 | 9.29988 | 83.61681
5.5 | 0.11 | 9.29988 | 83.61681
6 | 0.12 | 9.29988 | 83.61681
6.5 | 0.13 | 9.3195 | 83.79322
7 | 0.14 | 9.3195 | 83.79322
7.5 | 0.15 | 9.3195 | 83.79322
8 | 0.16 | 9.35874 | 84.14603
8.5 | 0.17 | 9.26064 | 83.264 | 0.6 | 105.4031
9 | 0.18 | 9.33912 | 83.96963 | 0.6 | 0
9.5 | 0.19 | 9.33912 | 83.96963
10 | 0.2 | 9.37836 | 84.32244
10.5 | 0.21 | 9.29988 | 83.61681
11 | 0.22 | 9.33912 | 83.96963
11.5 | 0.23 | 9.29988 | 83.61681
12 | 0.24 | 9.37836 | 84.32244
12.5 | 0.25 | 9.35874 | 84.14603
13 | 0.26 | 9.33912 | 83.96963
13.5 | 0.27 | 9.3195 | 83.79322
14 | 0.28 | 9.3195 | 83.79322
14.5 | 0.29 | 9.33912 | 83.96963
15 | 0.3 | 9.28026 | 83.44041
15.5 | 0.31 | 9.33912 | 83.96963
16 | 0.32 | 9.35874 | 84.14603
16.5 | 0.33 | 9.33912 | 83.96963
17 | 0.34 | 9.3195 | 83.79322
17.5 | 0.35 | 9.29988 | 83.61681
18 | 0.36 | 9.3195 | 83.79322
18.5 | 0.37 | 9.37836 | 84.32244
19 | 0.38 | 9.3195 | 83.79322
19.5 | 0.39 | 9.3195 | 83.79322
20 | 0.4 | 9.33912 | 83.96963
20.5 | 0.41 | 9.33912 | 83.96963
21 | 0.42 | 9.33912 | 83.96963
21.5 | 0.43 | 9.3195 | 83.79322
22 | 0.44 | 9.3195 | 83.79322
22.5 | 0.45 | 9.35874 | 84.14603
23 | 0.46 | 9.33912 | 83.96963
23.5 | 0.47 | 9.33912 | 83.96963
24 | 0.48 | 9.29988 | 83.61681
24.5 | 0.49 | 9.3195 | 83.79322
25 | 0.5 | 9.29988 | 83.61681
25.5 | 0.51 | 9.33912 | 83.96963
26 | 0.52 | 9.3195 | 83.79322
26.5 | 0.53 | 9.33912 | 83.96963
27 | 0.54 | 9.3195 | 83.79322
27.5 | 0.55 | 9.33912 | 83.96963
28 | 0.56 | 9.29988 | 83.61681
28.5 | 0.57 | 9.33912 | 83.96963
29 | 0.58 | 9.33912 | 83.96963
29.5 | 0.59 | 9.3195 | 83.79322
30 | 0.6 | 9.33912 | 83.96963
30.5 | 0.61 | 9.28026 | 83.44041
31 | 0.62 | 9.33912 | 83.96963
31.5 | 0.63 | 9.35874 | 84.14603
32 | 0.64 | 9.3195 | 83.79322
32.5 | 0.65 | 9.28026 | 83.44041
33 | 0.66 | 9.29988 | 83.61681
33.5 | 0.67 | 9.3195 | 83.79322
34 | 0.68 | 9.33912 | 83.96963
34.5 | 0.69 | 9.3195 | 83.79322
35 | 0.7 | 9.3195 | 83.79322
35.5 | 0.71 | 9.29988 | 83.61681
36 | 0.72 | 9.3195 | 83.79322
36.5 | 0.73 | 9.28026 | 83.44041
37 | 0.74 | 9.2214 | 82.91119
37.5 | 0.75 | 9.3195 | 83.79322
38 | 0.76 | 9.26064 | 83.264
38.5 | 0.77 | 9.24102 | 83.08759
39 | 0.78 | 9.24102 | 83.08759
39.5 | 0.79 | 9.2214 | 82.91119
40 | 0.8 | 9.20178 | 82.73478
40.5 | 0.81 | 9.18216 | 82.55838
41 | 0.82 | 9.2214 | 82.91119
41.5 | 0.83 | 9.14292 | 82.20556
42 | 0.84 | 9.10368 | 81.85275
42.5 | 0.85 | 9.10368 | 81.85275
43 | 0.86 | 9.04482 | 81.32352
43.5 | 0.87 | 9.06444 | 81.49993
44 | 0.88 | 9.0252 | 81.14712
44.5 | 0.89 | 9.0252 | 81.14712
45 | 0.9 | 9.00558 | 80.97071
45.5 | 0.91 | 8.96634 | 80.6179
46 | 0.92 | 8.98596 | 80.7943
46.5 | 0.93 | 8.96634 | 80.6179
47 | 0.94 | 8.98596 | 80.7943
47.5 | 0.95 | 8.9271 | 80.26508
48 | 0.96 | 8.96634 | 80.6179
48.5 | 0.97 | 9.00558 | 80.97071
49 | 0.98 | 8.94672 | 80.44149
49.5 | 0.99 | 9.00558 | 80.97071
50 | 1 | 8.96634 | 80.6179
50.5 | 1.01 | 8.98596 | 80.7943
51 | 1.02 | 9.0252 | 81.14712
51.5 | 1.03 | 9.04482 | 81.32352
52 | 1.04 | 8.98596 | 80.7943
52.5 | 1.05 | 9.00558 | 80.97071
53 | 1.06 | 8.98596 | 80.7943
53.5 | 1.07 | 9.00558 | 80.97071
54 | 1.08 | 9.0252 | 81.14712
54.5 | 1.09 | 9.0252 | 81.14712
55 | 1.1 | 9.0252 | 81.14712
55.5 | 1.11 | 9.04482 | 81.32352
56 | 1.12 | 9.04482 | 81.32352
56.5 | 1.13 | 9.06444 | 81.49993
57 | 1.14 | 9.08406 | 81.67634
57.5 | 1.15 | 9.08406 | 81.67634
58 | 1.16 | 9.1233 | 82.02915
58.5 | 1.17 | 9.08406 | 81.67634
59 | 1.18 | 9.06444 | 81.49993
59.5 | 1.19 | 9.08406 | 81.67634
60 | 1.2 | 9.1233 | 82.02915
60.5 | 1.21 | 9.14292 | 82.20556
61 | 1.22 | 9.14292 | 82.20556
61.5 | 1.23 | 9.1233 | 82.02915
62 | 1.24 | 9.1233 | 82.02915
62.5 | 1.25 | 9.14292 | 82.20556
63 | 1.26 | 9.10368 | 81.85275
63.5 | 1.27 | 9.16254 | 82.38197
64 | 1.28 | 9.18216 | 82.55838
64.5 | 1.29 | 9.18216 | 82.55838
65 | 1.3 | 9.18216 | 82.55838
65.5 | 1.31 | 9.16254 | 82.38197
66 | 1.32 | 9.18216 | 82.55838
66.5 | 1.33 | 9.20178 | 82.73478
67 | 1.34 | 9.24102 | 83.08759
67.5 | 1.35 | 9.20178 | 82.73478
68 | 1.36 | 9.2214 | 82.91119
68.5 | 1.37 | 9.2214 | 82.91119
69 | 1.38 | 9.2214 | 82.91119
69.5 | 1.39 | 9.26064 | 83.264
70 | 1.4 | 9.20178 | 82.73478
70.5 | 1.41 | 9.2214 | 82.91119
71 | 1.42 | 9.18216 | 82.55838
71.5 | 1.43 | 9.2214 | 82.91119
72 | 1.44 | 9.24102 | 83.08759
72.5 | 1.45 | 9.20178 | 82.73478
73 | 1.46 | 9.2214 | 82.91119
73.5 | 1.47 | 9.28026 | 83.44041
74 | 1.48 | 9.24102 | 83.08759
74.5 | 1.49 | 9.26064 | 83.264
75 | 1.5 | 9.24102 | 83.08759
75.5 | 1.51 | 9.24102 | 83.08759
76 | 1.52 | 9.29988 | 83.61681
76.5 | 1.53 | 9.24102 | 83.08759
77 | 1.54 | 9.24102 | 83.08759
77.5 | 1.55 | 9.28026 | 83.44041
78 | 1.56 | 9.28026 | 83.44041
78.5 | 1.57 | 9.29988 | 83.61681
79 | 1.58 | 9.26064 | 83.264
79.5 | 1.59 | 9.26064 | 83.264
80 | 1.6 | 9.29988 | 83.61681
80.5 | 1.61
81 | 1.62
81.5 | 1.63
82 | 1.64
82.5 | 1.65
83 | 1.66
83.5 | 1.67
84 | 1.68
84.5 | 1.69
85 | 1.7
85.5 | 1.71
86 | 1.72
86.5 | 1.73
87 | 1.74
87.5 | 1.75
88 | 1.76
88.5 | 1.77
89 | 1.78
89.5 | 1.79
90 | 1.8
90.5 | 1.81
91 | 1.82
91.5 | 1.83
92 | 1.84
92.5 | 1.85
93 | 1.86
93.5 | 1.87
94 | 1.88
94.5 | 1.89
95 | 1.9
95.5 | 1.91
96 | 1.92
96.5 | 1.93
97 | 1.94
97.5 | 1.95
98 | 1.96
98.5 | 1.97
99 | 1.98
99.5 | 1.99
100 | 2
100.5 | 2.01
101 | 2.02
101.5 | 2.03
102 | 2.04
102.5 | 2.05
103 | 2.06
103.5 | 2.07
104 | 2.08
104.5 | 2.09
105 | 2.1
105.5 | 2.11
106 | 2.12
106.5 | 2.13
107 | 2.14
107.5 | 2.15
108 | 2.16
108.5 | 2.17
109 | 2.18
109.5 | 2.19
110 | 2.2
110.5 | 2.21
111 | 2.22
111.5 | 2.23
112 | 2.24
112.5 | 2.25
113 | 2.26
113.5 | 2.27
114 | 2.28
114.5 | 2.29
115 | 2.3
115.5 | 2.31
116 | 2.32
116.5 | 2.33
117 | 2.34
117.5 | 2.35
118 | 2.36
118.5 | 2.37
119 | 2.38
119.5 | 2.39
120 | 2.4
120.5 | 2.41
121 | 2.42
121.5 | 2.43
122 | 2.44
122.5 | 2.45
123 | 2.46
123.5 | 2.47
124 | 2.48
124.5 | 2.49
125 | 2.5

## Resistencia
ciclos | seg | Intensidad | Tensión | Resistencia | Potencia | Energía
0.5 | 0.01 | 0 | 0.5084746 |  |  |  | 0.6 | 11.35875
1 | 0.02 | 0 | 0.03847458 |  |  |  | 0.6 | 0 | La línea vertical roja señala el fin del precalentamiento
1.5 | 0.03 | 0 | 0.07847458 |  |  |  | 0.7 | 11.35875
2 | 0.04 | 0 | -0.001525421 |  |  |  | 0.7 | 0
2.5 | 0.05 | 0 | -0.07152542
3 | 0.06 | 0 | -0.03152542
3.5 | 0.07 | 0 | -0.001525421
4 | 0.08 | 0 | -0.03152542
4.5 | 0.09 | 0 | -0.02152542
5 | 0.1 | 0 | -0.02152542
5.5 | 0.11 | 0 | 0.05847458
6 | 0.12 | 0 | -0.02152542
6.5 | 0.13 | 0 | -0.02152542
7 | 0.14 | 0 | 0.01847458
7.5 | 0.15 | 0 | -0.02152542
8 | 0.16 | 0 | -0.02152542
8.5 | 0.17 | 0 | -0.03152542
9 | 0.18 | 0 | -0.05152542 |  |  |  | 0.6 | 2.272863
9.5 | 0.19 | 0 | -0.001525421 |  |  |  | 0.6 | 0
10 | 0.2 | 0 | 0.01847458
10.5 | 0.21 | 0 | -0.03152542
11 | 0.22 | 0 | -0.02152542
11.5 | 0.23 | 0 | 0.01847458
12 | 0.24 | 0 | -0.05152542
12.5 | 0.25 | 0 | -0.001525421
13 | 0.26 | 0 | -0.02152542
13.5 | 0.27 | 0 | 0.03847458
14 | 0.28 | 0 | -0.02152542
14.5 | 0.29 | 0 | -0.03152542
15 | 0.3 | 0 | 0.01847458
15.5 | 0.31 | 0 | -0.03152542
16 | 0.32 | 0 | -0.02152542
16.5 | 0.33 | 0 | 0.03847458 |  |  |  | 0.6 | 0.5612526
17 | 0.34 | 0 | -0.001525421 |  |  |  | 0.6 | 0
17.5 | 0.35 | 0 | -0.02152542
18 | 0.36 | 0 | -0.001525421
18.5 | 0.37 | 0 | 0.01847458
19 | 0.38 | 0 | -0.001525421
19.5 | 0.39 | 0 | 0.01847458
20 | 0.4 | 0 | 0.03847458
20.5 | 0.41 | 0 | -0.03152542
21 | 0.42 | 0 | 0.07847458
21.5 | 0.43 | 0 | -0.03152542
22 | 0.44 | 0 | 0.07847458
22.5 | 0.45 | 0 | -0.001525421
23 | 0.46 | 0 | -0.001525421
23.5 | 0.47 | 0 | 0.01847458
24 | 0.48 | 0 | 0.03847458
24.5 | 0.49 | 0 | 0.01847458 |  |  |  | 0.6 | 18.69478
25 | 0.5 | 0 | -0.001525421 |  |  |  | 0.6 | 0
25.5 | 0.51 | 0 | -0.001525421
26 | 0.52 | 0 | -0.02152542
26.5 | 0.53 | 0 | 0.01847458
27 | 0.54 | 0 | 0.05847458
27.5 | 0.55 | 0 | -0.001525421
28 | 0.56 | 0 | 0.01847458
28.5 | 0.57 | 0 | -0.001525421
29 | 0.58 | 0 | -0.001525421
29.5 | 0.59 | 0 | 0.01847458
30 | 0.6 | 0 | -0.001525421
30.5 | 0.61 | 0 | -0.001525421
31 | 0.62 | 3.276 | -0.001605277 | -0.0004900112 | -0.005258886 | -5.258886e-05
31.5 | 0.63 | 3.12 | 1.028399 | 0.3296149 | 3.208603 | 0.03203344
32 | 0.64 | 3.159 | 1.418398 | 0.4490021 | 4.480718 | 0.07684062
32.5 | 0.65 | 3.178 | 1.298397 | 0.4085579 | 4.126306 | 0.1181037
33 | 0.66 | 3.393 | 1.438392 | 0.4239292 | 4.880463 | 0.1669083
33.5 | 0.67 | 3.627 | 1.488386 | 0.4103629 | 5.398377 | 0.2208921
34 | 0.68 | 3.861 | 1.398381 | 0.3621809 | 5.399147 | 0.2748835
34.5 | 0.69 | 4.017 | 1.298377 | 0.3232205 | 5.21558 | 0.3270393
35 | 0.7 | 4.192 | 1.258372 | 0.3001843 | 5.275097 | 0.3797903
35.5 | 0.71 | 4.192 | 1.238372 | 0.2954133 | 5.191257 | 0.4317029
36 | 0.72 | 5.031 | 1.238352 | 0.2461443 | 6.230149 | 0.4940044
36.5 | 0.73 | 5.206 | 1.218348 | 0.2340276 | 6.342718 | 0.5574315
37 | 0.74 | 5.401 | 1.548343 | 0.2866771 | 8.3626 | 0.6410576
37.5 | 0.75 | 7.059 | 1.278303 | 0.1810883 | 9.023538 | 0.7312929
38 | 0.76 | 7.059 | 1.688303 | 0.2391702 | 11.91773 | 0.8504702
38.5 | 0.77 | 7.546 | 1.818291 | 0.2409609 | 13.72082 | 0.9876784
39 | 0.78 | 8.502 | 1.568267 | 0.1844586 | 13.33341 | 1.121012
39.5 | 0.79 | 8.755 | 1.708261 | 0.1951184 | 14.95583 | 1.270571
40 | 0.8 | 9.087 | 1.398253 | 0.153874 | 12.70593 | 1.39763
40.5 | 0.81 | 8.794 | 1.37826 | 0.1567273 | 12.12042 | 1.518834
41 | 0.82 | 8.697 | 1.298263 | 0.1492771 | 11.29099 | 1.631744
41.5 | 0.83 | 8.443 | 1.338269 | 0.1585063 | 11.299 | 1.744734
42 | 0.84 | 8.346 | 1.088271 | 0.1303943 | 9.08271 | 1.835561
42.5 | 0.85 | 8.287 | 1.318272 | 0.1590772 | 10.92452 | 1.944806
43 | 0.86 | 8.17 | 1.088275 | 0.1332038 | 8.891211 | 2.033719
43.5 | 0.87 | 8.151 | 1.218276 | 0.1494634 | 9.930167 | 2.13302
44 | 0.88 | 8.053 | 1.108278 | 0.137623 | 8.924966 | 2.22227
44.5 | 0.89 | 8.092 | 1.048277 | 0.1295449 | 8.482659 | 2.307096
45 | 0.9 | 8.092 | 1.048277 | 0.1295449 | 8.482659 | 2.391923
45.5 | 0.91 | 8.053 | 1.068278 | 0.1326559 | 8.602845 | 2.477952
46 | 0.92 | 8.131 | 1.128276 | 0.1387623 | 9.174014 | 2.569692
46.5 | 0.93 | 8.034 | 1.108279 | 0.1379486 | 8.903912 | 2.658731
47 | 0.94 | 8.014 | 1.088279 | 0.1357973 | 8.72147 | 2.745945
47.5 | 0.95 | 8.073 | 1.128278 | 0.1397594 | 9.108586 | 2.837031
48 | 0.96 | 8.034 | 1.218279 | 0.1516404 | 9.787652 | 2.934908
48.5 | 0.97 | 7.995 | 1.02828 | 0.1286153 | 8.221096 | 3.017119
49 | 0.98 | 8.053 | 1.068278 | 0.1326559 | 8.602845 | 3.103147
49.5 | 0.99 | 8.014 | 0.9882793 | 0.1233191 | 7.92007 | 3.182348
50 | 1 | 8.014 | 0.9482793 | 0.1183278 | 7.59951 | 3.258343
50.5 | 1.01 | 8.034 | 1.028279 | 0.1279909 | 8.261191 | 3.340955
51 | 1.02 | 8.014 | 0.8882793 | 0.1108409 | 7.11867 | 3.412142
51.5 | 1.03 | 8.034 | 1.008279 | 0.1255015 | 8.100512 | 3.493147
52 | 1.04 | 8.034 | 1.008279 | 0.1255015 | 8.100512 | 3.574152
52.5 | 1.05 | 8.034 | 1.028279 | 0.1279909 | 8.261191 | 3.656764
53 | 1.06 | 7.995 | 1.04828 | 0.1311169 | 8.380996 | 3.740574
53.5 | 1.07 | 8.014 | 0.8882793 | 0.1108409 | 7.11867 | 3.81176
54 | 1.08 | 7.995 | 0.9882797 | 0.1236122 | 7.901296 | 3.890773
54.5 | 1.09 | 8.034 | 0.9282787 | 0.1155438 | 7.457792 | 3.965351
55 | 1.1 | 8.014 | 1.028279 | 0.1283104 | 8.240629 | 4.047758
55.5 | 1.11 | 7.917 | 1.028282 | 0.1298827 | 8.140905 | 4.129167
56 | 1.12 | 8.034 | 1.048279 | 0.1304803 | 8.421871 | 4.213385
56.5 | 1.13 | 7.956 | 0.9282807 | 0.1166768 | 7.385401 | 4.287239
57 | 1.14 | 7.917 | 0.9682816 | 0.1223041 | 7.665885 | 4.363898
57.5 | 1.15 | 7.975 | 1.04828 | 0.1314458 | 8.360034 | 4.447498
58 | 1.16 | 7.956 | 0.9682806 | 0.1217045 | 7.70364 | 4.524535
58.5 | 1.17 | 7.975 | 0.9482802 | 0.1189066 | 7.562535 | 4.60016
59 | 1.18 | 7.956 | 1.008281 | 0.1267321 | 8.02188 | 4.680379
59.5 | 1.19 | 8.014 | 1.068279 | 0.1333016 | 8.561189 | 4.765991
60 | 1.2 | 7.995 | 0.9882797 | 0.1236122 | 7.901296 | 4.845004
60.5 | 1.21 | 8.014 | 0.9882793 | 0.1233191 | 7.92007 | 4.924204
61 | 1.22 | 8.014 | 0.7582793 | 0.09461933 | 6.07685 | 4.984973
61.5 | 1.23 | 7.995 | 0.8682797 | 0.1086028 | 6.941896 | 5.054392
62 | 1.24 | 8.053 | 0.8882783 | 0.110304 | 7.153306 | 5.125925
62.5 | 1.25 | 7.975 | 0.8882802 | 0.1113831 | 7.084034 | 5.196765
63 | 1.26 | 7.956 | 1.008281 | 0.1267321 | 8.02188 | 5.276984
63.5 | 1.27 | 8.014 | 0.9882793 | 0.1233191 | 7.92007 | 5.356185
64 | 1.28 | 7.995 | 1.00828 | 0.1261138 | 8.061196 | 5.436797
64.5 | 1.29 | 7.897 | 0.8182821 | 0.1036194 | 6.461973 | 5.501417
65 | 1.3 | 7.995 | 0.8182797 | 0.1023489 | 6.542146 | 5.566838
65.5 | 1.31 | 7.975 | 0.9082802 | 0.1138909 | 7.243535 | 5.639274
66 | 1.32 | 7.956 | 1.008281 | 0.1267321 | 8.02188 | 5.719492
66.5 | 1.33 | 7.975 | 1.00828 | 0.1264301 | 8.041034 | 5.799903
67 | 1.34 | 7.975 | 1.00828 | 0.1264301 | 8.041034 | 5.880313
67.5 | 1.35 | 7.956 | 0.8482806 | 0.1066215 | 6.74892 | 5.947803
68 | 1.36 | 7.975 | 0.7382802 | 0.09257433 | 5.887785 | 6.00668
68.5 | 1.37 | 7.975 | 0.9882802 | 0.1239223 | 7.881535 | 6.085496
69 | 1.38 | 7.936 | 1.008281 | 0.1270515 | 8.001719 | 6.165513
69.5 | 1.39 | 7.975 | 1.00828 | 0.1264301 | 8.041034 | 6.245924
70 | 1.4 | 7.936 | 0.7782811 | 0.0980697 | 6.176439 | 6.307688
70.5 | 1.41 | 7.956 | 0.7582806 | 0.09530928 | 6.032881 | 6.368017
71 | 1.42 | 7.975 | 0.7382802 | 0.09257433 | 5.887785 | 6.426895
71.5 | 1.43 | 7.936 | 1.008281 | 0.1270515 | 8.001719 | 6.506912
72 | 1.44 | 7.956 | 0.8482806 | 0.1066215 | 6.74892 | 6.574401
72.5 | 1.45 | 7.917 | 0.8182816 | 0.1033575 | 6.478335 | 6.639184
73 | 1.46 | 7.936 | 0.7782811 | 0.0980697 | 6.176439 | 6.700949
73.5 | 1.47 | 7.936 | 0.7782811 | 0.0980697 | 6.176439 | 6.762713
74 | 1.48 | 7.917 | 0.9482816 | 0.1197779 | 7.507545 | 6.837789
74.5 | 1.49 | 7.936 | 0.6982811 | 0.08798905 | 5.541559 | 6.893204
75 | 1.5 | 7.897 | 0.7582821 | 0.09602154 | 5.988153 | 6.953086
75.5 | 1.51 | 7.917 | 0.8182816 | 0.1033575 | 6.478335 | 7.017869
76 | 1.52 | 7.936 | 0.8482811 | 0.1068903 | 6.731958 | 7.085189
76.5 | 1.53 | 7.897 | 0.7582821 | 0.09602154 | 5.988153 | 7.145071
77 | 1.54 | 7.917 | 0.9482816 | 0.1197779 | 7.507545 | 7.220146
77.5 | 1.55 | 7.897 | 0.908282 | 0.1150161 | 7.172703 | 7.291873
78 | 1.56 | 7.878 | 0.7782825 | 0.0987919 | 6.13131 | 7.353186
78.5 | 1.57 | 7.897 | 1.048282 | 0.1327443 | 8.278283 | 7.435969
79 | 1.58 | 7.897 | 0.7582821 | 0.09602154 | 5.988153 | 7.495851
79.5 | 1.59 | 7.878 | 0.8382825 | 0.106408 | 6.60399 | 7.561891
80 | 1.6 | 7.878 | 0.9282826 | 0.1178323 | 7.31301 | 7.635021
80.5 | 1.61
81 | 1.62
81.5 | 1.63
82 | 1.64
82.5 | 1.65
83 | 1.66
83.5 | 1.67
84 | 1.68
84.5 | 1.69
85 | 1.7
85.5 | 1.71
86 | 1.72
86.5 | 1.73
87 | 1.74
87.5 | 1.75
88 | 1.76
88.5 | 1.77
89 | 1.78
89.5 | 1.79
90 | 1.8
90.5 | 1.81
91 | 1.82
91.5 | 1.83
92 | 1.84
92.5 | 1.85
93 | 1.86
93.5 | 1.87
94 | 1.88
94.5 | 1.89
95 | 1.9
95.5 | 1.91
96 | 1.92
96.5 | 1.93
97 | 1.94
97.5 | 1.95
98 | 1.96
98.5 | 1.97
99 | 1.98
99.5 | 1.99
100 | 2
100.5 | 2.01
101 | 2.02
101.5 | 2.03
102 | 2.04
102.5 | 2.05
103 | 2.06
103.5 | 2.07
104 | 2.08
104.5 | 2.09
105 | 2.1
105.5 | 2.11
106 | 2.12
106.5 | 2.13
107 | 2.14
107.5 | 2.15
108 | 2.16
108.5 | 2.17
109 | 2.18
109.5 | 2.19
110 | 2.2
110.5 | 2.21
111 | 2.22
111.5 | 2.23
112 | 2.24
112.5 | 2.25
113 | 2.26
113.5 | 2.27
114 | 2.28
114.5 | 2.29
115 | 2.3
115.5 | 2.31
116 | 2.32
116.5 | 2.33
117 | 2.34
117.5 | 2.35
118 | 2.36
118.5 | 2.37
119 | 2.38
119.5 | 2.39
120 | 2.4
120.5 | 2.41
121 | 2.42
121.5 | 2.43
122 | 2.44
122.5 | 2.45
123 | 2.46
123.5 | 2.47
124 | 2.48
124.5 | 2.49
125 | 2.5

## Resultados
Inicio paso corriente
30 | 0
30 | 0.5 | Eje Izquierdo |  | Eje Derecho
Fin de Subida |  | Máx = | 0.5 | Máx = | 0.6
37.37582 | 0 | Mín = | 0 | Mín = | 0
37.37582 | 0.5
¿Suavizar?
Inicio paso corriente |  | Eje Izquierdo |  | Eje Derecho
30 | 0 | Máx = | 100 | Máx = | 9
30 | 100 | Mín = | 0 | Mín = | 0
Fin de Subida
37.37582 | 0
37.37582 | 100
¿Suavizar?
|  | Eje Izquierdo |  | Eje Derecho
Inicio paso corriente |  | Máx = | 10 | Máx = | 6
30 | 0 | Mín = | 0 | Mín = | 0
30 | 10
Fin de Subida
37.37582 | 0
37.37582 | 10
|  | Eje Izquierdo |  | Eje Derecho
Inicio paso corriente |  | Máx = | 14 | Máx = | 9
30 | 0 | Mín = | 0 | Mín = | 0
30 | 14
Fin de Subida
37.37582 | 0
37.37582 | 14