## Parámetros
Ensayo |  |  |  |  | Fecha:
Características polvo |  | Material | Referencia polvo | Densidad de golpeo g/cm3 | Densidad aparente g/cm3 | Densidad absoluta g/cm3
|  | Al-NH3 |  | 1.19 | 0.84 | 2.725 |  | Sí
No
Activación externa |  | PRECOMPRESIÓN | No | # MPa
|  | ACTIVACIÓN ELÉC. | No | # V | # A
Características de corriente | Duraciones
|  | Aproximación | Apriete | PreCalentamiento | Calentamiento | Enfriamiento
|  | 99 | 30 | 5 | 55 | 60 | ciclos
|  | 1.98 | 0.6 | 0.1 | 1.1 | 1.2 | segundos
Intensidades
|  | I máx | So1i (grados) | I So1i (kA) | ISo2i (kA) | Energía (kJ) | EDE (kJ/g)
|  | 8.599 | 15 | 1 | 8 | 8.535484 | 5.02886
Características de Presión |  | Presión Trabajo | Presión Sinterizado
|  | 923 |  | kgf
|  | 3.812474 | 0 | bares
Características Sinterizados |  | Diámetro (mm) | Altura (mm) | Masa (g) |  | Secc (cm2)
| 1 | 11.89 | 5.92 | 1.6973 |  | 1.125796
| 2 | 11.97 | 5.88 |  |  | Volumen (cm3)
| 3 | 12.06 | 5.84 |  |  | 0.6459252
| 4 | 11.95 | 5.68
| 5 | 11.94 | 5.61 |  |  | Densid (g/cm3)
| 6 | 12.04 | 5.63 |  |  | 2.627704
| 7 | 11.91 | 5.65 |  |  | Porosidad (%)
| 8 | 12.02 | 5.69 |  |  | 3.57051
|  | 11.9725 | 5.7375
Otros Datos |  | Tª Inicial (ºC) | Lubricante | Diám Punzón (mm) | h punzones (mm) | h obleas (mm) | tS (ciclos)
|  | 23 |  | 11.9 | 97.31 | 9.3 | 5.85585
Observaciones
[9 empty] | 4 | 5 | 8
[9 empty] | 3 | 9 | 2

## Adquisición
382 | 475 | 0 | 72
383 | 475 | 0 | 19 | IP:x,x,x,x:
381 | 477 | 0 | 23 | 172,16,1,14
381 | 476 | 0 | 17
380 | 475 | 0 | 25 | Abrir canal. (IP: 172,16,1,14)(Return:1)
381 | 476 | 0 | 14
382 | 476 | 0 | 23
382 | 478 | 0 | 17 | Recibidos de 2868 registros (Soldadura:1715)
382 | 475 | 0 | 17
381 | 478 | 0 | 21
382 | 476 | 0 | 19 | Representar gráficas
382 | 477 | 0 | 14
382 | 476 | 0 | 14
382 | 475 | 0 | 16
382 | 476 | 0 | 17
383 | 476 | 0 | 16
383 | 476 | 0 | 21
385 | 476 | 0 | 19
383 | 476 | 0 | 21
382 | 476 | 0 | 19
382 | 477 | 0 | 21
382 | 478 | 0 | 14
384 | 476 | 0 | 17
382 | 477 | 0 | 17
382 | 477 | 0 | 21
382 | 475 | 0 | 19
381 | 475 | 0 | 21
382 | 476 | 0 | 23
381 | 478 | 0 | 27
382 | 475 | 0 | 16
382 | 477 | 0 | 17
382 | 476 | 0 | 16
382 | 476 | 0 | 17
380 | 479 | 0 | 16
382 | 476 | 0 | 21
385 | 476 | 0 | 19
383 | 476 | 0 | 16
383 | 477 | 0 | 23
382 | 477 | 0 | 16
383 | 475 | 0 | 16
383 | 476 | 0 | 16
381 | 477 | 0 | 17
383 | 477 | 0 | 16
382 | 474 | 0 | 16
383 | 476 | 0 | 16
383 | 477 | 0 | 19
383 | 477 | 0 | 16
385 | 476 | 0 | 17
382 | 477 | 0 | 16
382 | 477 | 0 | 17
381 | 477 | 0 | 21
382 | 476 | 0 | 19
382 | 475 | 0 | 19
382 | 477 | 0 | 17
380 | 479 | 0 | 19
382 | 477 | 0 | 21
381 | 478 | 0 | 19
382 | 476 | 0 | 19
382 | 476 | 0 | 16
380 | 477 | 0 | 23
381 | 476 | 0 | 17
384 | 477 | 4173 | 17
380 | 479 | 3997 | 135
383 | 477 | 4056 | 155
384 | 476 | 4134 | 145
388 | 478 | 4426 | 161
391 | 476 | 4719 | 155
395 | 475 | 5011 | 145
395 | 475 | 5167 | 134
399 | 475 | 5421 | 130
399 | 474 | 5421 | 128
403 | 474 | 5538 | 159
404 | 474 | 7741 | 159
409 | 474 | 7741 | 159
409 | 472 | 8073 | 163
416 | 474 | 8599 | 145
416 | 471 | 8424 | 132
420 | 470 | 8131 | 137
419 | 469 | 8014 | 135
425 | 469 | 8034 | 130
422 | 468 | 8112 | 124
430 | 467 | 8053 | 120
424 | 466 | 7975 | 128
431 | 465 | 8034 | 116
427 | 465 | 8014 | 135
433 | 464 | 8073 | 126
429 | 465 | 8073 | 132
435 | 462 | 7956 | 122
430 | 463 | 7936 | 128
437 | 462 | 8014 | 124
433 | 461 | 7956 | 110
436 | 460 | 8034 | 122
434 | 460 | 8014 | 114
440 | 460 | 7995 | 118
437 | 460 | 8053 | 139
439 | 461 | 8053 | 103
436 | 459 | 8034 | 135
444 | 459 | 8014 | 118
439 | 458 | 8014 | 106
444 | 459 | 8014 | 116
436 | 462 | 7995 | 104
443 | 460 | 8034 | 103
439 | 459 | 7995 | 101
443 | 460 | 7975 | 120
438 | 460 | 8034 | 101
444 | 458 | 7975 | 112
438 | 460 | 7975 | 122
444 | 463 | 7975 | 101
440 | 461 | 7975 | 104
444 | 461 | 7995 | 103
441 | 462 | 8014 | 139
443 | 465 | 7995 | 112
441 | 460 | 7956 | 99
445 | 462 | 8014 | 114
441 | 464 | 7995 | 122
444 | 464 | 7975 | 93
442 | 464 | 7975 | 110
446 | 465 | 7975 | 104
441 | 465 | 7975 | 112
449 | 465 | 8014 | 128
442 | 465 | 7975 | 106
447 | 466 | 7956 | 99
443 | 465 | 7995 | 108
447 | 465 | 7936 | 95
445 | 467 | 7975 | 106
448 | 467 | 7956 | 106
442 | 470 | 7975 | 110
447 | 466 | 7956 | 120
443 | 468 | 7995 | 108
445 | 471 | 7975 | 95
443 | 469 | 7956 | 106
447 | 469 | 7975 | 101
443 | 469 | 7956 | 110
447 | 467 | 7936 | 110
442 | 468 | 7956 | 112
449 | 471 | 7975 | 89
443 | 471 | 7956 | 97
446 | 471 | 7956 | 116
443 | 471 | 7956 | 118
449 | 471 | 7956 | 99
443 | 471 | 7936 | 101
448 | 472 | 7956 | 101
443 | 472 | 7936 | 97
447 | 470 | 7917 | 95
445 | 473 | 7975 | 93
448 | 474 | 7936 | 114
442 | 472 | 7936 | 114
450 | 471 | 7956 | 106
442 | 476 | 7936 | 120
446 | 475 | 7936 | 108
444 | 473 | 7936 | 118
450 | 474 | 7936 | 108
444 | 474 | 7936 | 126
448 | 475 | 7936 | 106
444 | 475 | 7956 | 108
451 | 475 | 7936 | 89
444 | 475 | 7878 | 101
448 | 476 | 7917 | 91
443 | 475 | 7858 | 89
449 | 475 | 7936 | 101
444 | 476 | 7975 | 112
448 | 474 | 7936 | 87
443 | 474 | 7897 | 114
448 | 474 | 7839 | 93
444 | 476 | 7897 | 116
448 | 476 | 7936 | 85
443 | 473 | 7878 | 95
447 | 475 | 7956 | 103
443 | 476 | 7956 | 83
448 | 477 | 7878 | 87
446 | 476 | 7897 | 103
448 | 477 | 7956 | 87
444 | 477 | 7897 | 103
448 | 477 | 7878 | 91
445 | 477 | 7878 | 99
448 | 475 | 7878 | 87
444 | 477 | 7897 | 95
447 | 477 | 7956 | 95
444 | 477 | 7917 | 104
448 | 476 | 7878 | 89

## Desplazamiento
ciclos | seg | x(t) | h(t) | θ(t) |  |  | θ(t) | H(t)
0.5 | 0.01 | -0.005084229 | 8.951785 | 0.3590664 |  |  | 0.3750702 | 7.841402
1 | 0.02 | 0.04491577 | 8.901785 | 0.3554664 | 0.6 | 4.306145 | 0.3751417 | 7.842302
1.5 | 0.03 | -0.05508423 | 9.001785 | 0.3626265 | 0.6 | 0 | 0.3752058 | 7.843109
2 | 0.04 | -0.05508423 | 9.001785 | 0.3626265 |  |  | 0.3752927 | 7.844202
2.5 | 0.05 | -0.1050842 | 9.051785 | 0.3661472 |  |  | 0.375362 | 7.845078
3 | 0.06 | -0.05508423 | 9.001785 | 0.3626265 |  |  | 0.3754207 | 7.845825
3.5 | 0.07 | -0.005084229 | 8.951785 | 0.3590664 |  |  | 0.3755129 | 7.846983
4 | 0.08 | -0.005084229 | 8.951785 | 0.3590664 |  |  | 0.3754949 | 7.846785
4.5 | 0.09 | -0.005084229 | 8.951785 | 0.3590664 |  |  | 0.375441 | 7.846127
5 | 0.1 | -0.05508423 | 9.001785 | 0.3626265 |  |  | 0.3753342 | 7.844794
5.5 | 0.11 | -0.005084229 | 8.951785 | 0.3590664 |  |  | 0.3751218 | 7.842126
6 | 0.12 | -0.005084229 | 8.951785 | 0.3590664 |  |  | 0.3747863 | 7.837904
6.5 | 0.13 | -0.005084229 | 8.951785 | 0.3590664 |  |  | 0.3744717 | 7.833904
7 | 0.14 | -0.005084229 | 8.951785 | 0.3590664 |  |  | 0.3741395 | 7.829682
7.5 | 0.15 | -0.005084229 | 8.951785 | 0.3590664 |  |  | 0.3738248 | 7.825682
8 | 0.16 | 0.04491577 | 8.901785 | 0.3554664 |  |  | 0.3735437 | 7.822127
8.5 | 0.17 | 0.04491577 | 8.901785 | 0.3554664 |  |  | 0.3732584 | 7.818571
9 | 0.18 | 0.1449158 | 8.801785 | 0.3481437 |  |  | 0.372825 | 7.813238
9.5 | 0.19 | 0.04491577 | 8.901785 | 0.3554664 |  |  | 0.3723171 | 7.807015
10 | 0.2 | -0.005084229 | 8.951785 | 0.3590664 |  |  | 0.3717346 | 7.799905
10.5 | 0.21 | -0.005084229 | 8.951785 | 0.3590664 |  |  | 0.3711689 | 7.793016
11 | 0.22 | -0.005084229 | 8.951785 | 0.3590664 |  |  | 0.3707125 | 7.78746
11.5 | 0.23 | 0.09491577 | 8.851786 | 0.3518257 | 0.6 | 11.31473 | 0.3704918 | 7.784793
12 | 0.24 | -0.005084229 | 8.951785 | 0.3590664 | 0.6 | 0 | 0.3704702 | 7.784571
12.5 | 0.25 | -0.005084229 | 8.951785 | 0.3590664 |  |  | 0.3706844 | 7.787238
13 | 0.26 | -0.005084229 | 8.951785 | 0.3590664 |  |  | 0.3711176 | 7.792571
13.5 | 0.27 | -0.05508423 | 9.001785 | 0.3626265 |  |  | 0.371803 | 7.801015
14 | 0.28 | -0.005084229 | 8.951785 | 0.3590664 |  |  | 0.372667 | 7.811682
14.5 | 0.29 | -0.05508423 | 9.001785 | 0.3626265 |  |  | 0.3736567 | 7.823905
15 | 0.3 | -0.005084229 | 8.951785 | 0.3590664 |  |  | 0.3746632 | 7.836349
15.5 | 0.31 | -0.005084229 | 8.951785 | 0.3590664 |  |  | 0.3755583 | 7.84746
16 | 0.32 | -0.005084229 | 8.951785 | 0.3590664 |  |  | 0.3762361 | 7.855905
16.5 | 0.33 | -0.005084229 | 8.951785 | 0.3590664 |  |  | 0.3766634 | 7.861238
17 | 0.34 | -0.1050842 | 9.051785 | 0.3661472 |  |  | 0.376893 | 7.864127
17.5 | 0.35 | -0.005084229 | 8.951785 | 0.3590664 |  |  | 0.3769621 | 7.865016
18 | 0.36 | 0.1449158 | 8.801785 | 0.3481437 |  |  | 0.3769085 | 7.864348
18.5 | 0.37 | 0.04491577 | 8.901785 | 0.3554664 |  |  | 0.3767322 | 7.862127
19 | 0.38 | 0.04491577 | 8.901785 | 0.3554664 |  |  | 0.3765035 | 7.859238
19.5 | 0.39 | -0.005084229 | 8.951785 | 0.3590664 |  |  | 0.3761875 | 7.855238
20 | 0.4 | 0.04491577 | 8.901785 | 0.3554664 |  |  | 0.3758546 | 7.851016
20.5 | 0.41 | 0.04491577 | 8.901785 | 0.3554664 |  |  | 0.3755747 | 7.84746
21 | 0.42 | -0.05508423 | 9.001785 | 0.3626265 |  |  | 0.3754183 | 7.84546
21.5 | 0.43 | 0.04491577 | 8.901785 | 0.3554664 |  |  | 0.3753499 | 7.844571
22 | 0.44 | -0.005084229 | 8.951785 | 0.3590664 | 0.6 | 0.457684 | 0.3754045 | 7.845238
22.5 | 0.45 | 0.04491577 | 8.901785 | 0.3554664 | 0.6 | 0 | 0.3754217 | 7.84546
23 | 0.46 | 0.04491577 | 8.901785 | 0.3554664 |  |  | 0.3753664 | 7.844793
23.5 | 0.47 | 0.04491577 | 8.901785 | 0.3554664 |  |  | 0.3751857 | 7.84257
24 | 0.48 | 0.1449158 | 8.801785 | 0.3481437 |  |  | 0.3748973 | 7.839015
24.5 | 0.49 | -0.005084229 | 8.951785 | 0.3590664 |  |  | 0.3744486 | 7.833459
25 | 0.5 | -0.005084229 | 8.951785 | 0.3590664 |  |  | 0.3740013 | 7.827905
25.5 | 0.51 | -0.05508423 | 9.001785 | 0.3626265 |  |  | 0.3735552 | 7.822349
26 | 0.52 | -0.005084229 | 8.951785 | 0.3590664 |  |  | 0.3731464 | 7.817238
26.5 | 0.53 | -0.005084229 | 8.951785 | 0.3590664 |  |  | 0.3727195 | 7.811904
27 | 0.54 | -0.005084229 | 8.951785 | 0.3590664 |  |  | 0.372434 | 7.808349
27.5 | 0.55 | -0.1050842 | 9.051785 | 0.3661472 |  |  | 0.3721627 | 7.805016
28 | 0.56 | -0.005084229 | 8.951785 | 0.3590664 |  |  | 0.3719411 | 7.802349
28.5 | 0.57 | -0.05508423 | 9.001785 | 0.3626265 |  |  | 0.3716404 | 7.798794
29 | 0.58 | -0.005084229 | 8.951785 | 0.3590664 |  |  | 0.3713712 | 7.795682
29.5 | 0.59 | -0.005084229 | 8.951785 | 0.3590664 |  |  | 0.3707694 | 7.788571
30 | 0.6 | -0.1050842 | 9.051785 | 0.3661472 |  |  | 0.3699269 | 7.778571
30.5 | 0.61 | -0.05508423 | 9.001785 | 0.3626265 |  |  | 0.3685414 | 7.762127
31 | 0.62 | 0.09491577 | 8.851786 | 0.3518257 |  |  | 0.3667579 | 7.741015
31.5 | 0.63 | -0.1050842 | 9.051785 | 0.3661472 |  |  | 0.3641653 | 7.710571
32 | 0.64 | 0.04491577 | 8.901785 | 0.3554664 |  |  | 0.3609946 | 7.673682
32.5 | 0.65 | 0.09491577 | 8.851786 | 0.3518257 |  |  | 0.3568092 | 7.625682
33 | 0.66 | 0.2949158 | 8.651785 | 0.3368421 |  |  | 0.351833 | 7.56946
33.5 | 0.67 | 0.4449158 | 8.501785 | 0.3251418 |  |  | 0.3455728 | 7.499905
34 | 0.68 | 0.6449158 | 8.301785 | 0.3088837 |  |  | 0.3384776 | 7.422349
34.5 | 0.69 | 0.6449158 | 8.301785 | 0.3088837 |  |  | 0.3301619 | 7.333015
35 | 0.7 | 0.8449157 | 8.101786 | 0.2918229 |  |  | 0.3211932 | 7.238348
35.5 | 0.71 | 0.8449157 | 8.101786 | 0.2918229 |  |  | 0.3112944 | 7.135904
36 | 0.72 | 1.044916 | 7.901785 | 0.2738983 |  |  | 0.3011935 | 7.03346
36.5 | 0.73 | 1.094916 | 7.851785 | 0.2692745 |  |  | 0.290509 | 6.927461
37 | 0.74 | 1.344916 | 7.601785 | 0.2452431 |  |  | 0.2800082 | 6.825682
37.5 | 0.75 | 1.344916 | 7.601785 | 0.2452431 |  |  | 0.2694481 | 6.725683
38 | 0.76 | 1.694916 | 7.251785 | 0.2088156 |  |  | 0.2595809 | 6.634349
38.5 | 0.77 | 1.694916 | 7.251785 | 0.2088156 |  |  | 0.2499438 | 6.547237
39 | 0.78 | 1.894916 | 7.051785 | 0.1863763 |  |  | 0.2412587 | 6.470571
39.5 | 0.79 | 1.844916 | 7.101785 | 0.1921046 |  |  | 0.2329286 | 6.398793
40 | 0.8 | 2.144916 | 6.801785 | 0.1564716 |  |  | 0.2254058 | 6.335459
40.5 | 0.81 | 1.994916 | 6.951785 | 0.1746725 |  |  | 0.21807 | 6.275015
41 | 0.82 | 2.394916 | 6.551785 | 0.1242846 |  |  | 0.2115753 | 6.222571
41.5 | 0.83 | 2.094916 | 6.851785 | 0.1626271 |  |  | 0.2052385 | 6.172349
42 | 0.84 | 2.444916 | 6.501785 | 0.1175501 |  |  | 0.1996535 | 6.128793
42.5 | 0.85 | 2.244916 | 6.701785 | 0.1438849 |  |  | 0.1942145 | 6.087015
43 | 0.86 | 2.544916 | 6.401785 | 0.1037657 |  |  | 0.1894583 | 6.051016
43.5 | 0.87 | 2.344916 | 6.601785 | 0.130917 |  |  | 0.1846137 | 6.014793
44 | 0.88 | 2.644916 | 6.301785 | 0.08954381 |  |  | 0.1803505 | 5.983237
44.5 | 0.89 | 2.394916 | 6.551785 | 0.1242846 |  |  | 0.176075 | 5.951904
45 | 0.9 | 2.744916 | 6.201785 | 0.07486321 |  |  | 0.1723395 | 5.924793
45.5 | 0.91 | 2.544916 | 6.401785 | 0.1037657 |  |  | 0.168439 | 5.896793
46 | 0.92 | 2.694916 | 6.251785 | 0.08226222 |  |  | 0.1650594 | 5.872793
46.5 | 0.93 | 2.594916 | 6.351785 | 0.0967107 |  |  | 0.1614582 | 5.84746
47 | 0.94 | 2.894916 | 6.051785 | 0.05193276 |  |  | 0.1581105 | 5.824126
47.5 | 0.95 | 2.744916 | 6.201785 | 0.07486321 |  |  | 0.1544455 | 5.798793
48 | 0.96 | 2.844916 | 6.101785 | 0.05970148 |  |  | 0.1511758 | 5.776349
48.5 | 0.97 | 2.694916 | 6.251785 | 0.08226222 |  |  | 0.1475903 | 5.751904
49 | 0.98 | 3.094916 | 5.851785 | 0.01953004 |  |  | 0.1443035 | 5.729682
49.5 | 0.99 | 2.844916 | 6.101785 | 0.05970148 |  |  | 0.1407504 | 5.705905
50 | 1 | 3.094916 | 5.851785 | 0.01953004 |  |  | 0.1374979 | 5.684349
50.5 | 1.01 | 2.694916 | 6.251785 | 0.08226222 |  |  | 0.133877 | 5.660571
51 | 1.02 | 3.044916 | 5.901785 | 0.02783663 |  |  | 0.1303859 | 5.637904
51.5 | 1.03 | 2.844916 | 6.101785 | 0.05970148 |  |  | 0.1263698 | 5.612127
52 | 1.04 | 3.044916 | 5.901785 | 0.02783663 |  |  | 0.1224539 | 5.587237
52.5 | 1.05 | 2.794916 | 6.151785 | 0.06734399 |  |  | 0.1179314 | 5.558793
53 | 1.06 | 3.094916 | 5.851785 | 0.01953004 |  |  | 0.1134276 | 5.530793
53.5 | 1.07 | 2.794916 | 6.151785 | 0.06734399 |  |  | 0.1085174 | 5.500571
54 | 1.08 | 3.094916 | 5.851785 | 0.01953004 |  |  | 0.1039653 | 5.472794
54.5 | 1.09 | 2.894916 | 6.051785 | 0.05193276 |  |  | 0.09911616 | 5.44346
55 | 1.1 | 3.094916 | 5.851785 | 0.01953004 |  |  | 0.09474574 | 5.417237
55.5 | 1.11 | 2.944916 | 6.001785 | 0.04403452 |  |  | 0.09030683 | 5.390793
56 | 1.12 | 3.044916 | 5.901785 | 0.02783663 |  |  | 0.08651028 | 5.368349
56.5 | 1.13 | 2.944916 | 6.001785 | 0.04403452 |  |  | 0.08265173 | 5.345682
57 | 1.14 | 3.144916 | 5.801785 | 0.01108037 |  |  | 0.07945649 | 5.327015
57.5 | 1.15 | 2.944916 | 6.001785 | 0.04403452 |  |  | 0.07619852 | 5.308126
58 | 1.16 | 3.094916 | 5.851785 | 0.01953004 |  |  | 0.07342684 | 5.292127
58.5 | 1.17 | 2.994916 | 5.951785 | 0.03600357 |  |  | 0.07025222 | 5.273904
59 | 1.18 | 3.194916 | 5.751785 | 0.002483702 |  |  | 0.06736511 | 5.25746
59.5 | 1.19 | 2.944916 | 6.001785 | 0.04403452 |  |  | 0.06397282 | 5.238348
60 | 1.2 | 3.344916 | 5.601785 | -0.02422699 |  |  | 0.06094619 | 5.22146
60.5 | 1.21 | 2.994916 | 5.951785 | 0.03600357 |  |  | 0.0576039 | 5.203015
61 | 1.22 | 3.244916 | 5.701785 | -0.006263735 |  |  | 0.05474932 | 5.18746
61.5 | 1.23 | 3.044916 | 5.901785 | 0.02783663 |  |  | 0.05152985 | 5.170127
62 | 1.24 | 3.244916 | 5.701785 | -0.006263735 |  |  | 0.04889075 | 5.156126
62.5 | 1.25 | 3.144916 | 5.801785 | 0.01108037 |  |  | 0.04586454 | 5.140127
63 | 1.26 | 3.294916 | 5.651785 | -0.01516586 |  |  | 0.04331469 | 5.126793
63.5 | 1.27 | 2.994916 | 5.951785 | 0.03600357 |  |  | 0.04062997 | 5.112793
64 | 1.28 | 3.244916 | 5.701785 | -0.006263735 |  |  | 0.03883446 | 5.10346
64.5 | 1.29 | 3.044916 | 5.901785 | 0.02783663 |  |  | 0.03675676 | 5.092571
65 | 1.3 | 3.144916 | 5.801785 | 0.01108037 |  |  | 0.03531114 | 5.085015
65.5 | 1.31 | 3.044916 | 5.901785 | 0.02783663 |  |  | 0.03339178 | 5.075016
66 | 1.32 | 3.244916 | 5.701785 | -0.006263735 |  |  | 0.0317597 | 5.066571
66.5 | 1.33 | 3.044916 | 5.901785 | 0.02783663 |  |  | 0.02929821 | 5.053904
67 | 1.34 | 3.244916 | 5.701785 | -0.006263735 |  |  | 0.02715813 | 5.043015
67.5 | 1.35 | 2.994916 | 5.951785 | 0.03600357 |  |  | 0.02436356 | 5.028793
68 | 1.36 | 3.344916 | 5.601785 | -0.02422699 |  |  | 0.02205201 | 5.017016
68.5 | 1.37 | 3.044916 | 5.901785 | 0.02783663 |  |  | 0.0191424 | 5.002126
69 | 1.38 | 3.194916 | 5.751785 | 0.002483702 |  |  | 0.01676469 | 4.989904
69.5 | 1.39 | 3.044916 | 5.901785 | 0.02783663 |  |  | 0.01395953 | 4.97546
70 | 1.4 | 3.344916 | 5.601785 | -0.02422699 |  |  | 0.0118607 | 4.964571
70.5 | 1.41 | 3.044916 | 5.901785 | 0.02783663 |  |  | 0.009501089 | 4.952348
71 | 1.42 | 3.294916 | 5.651785 | -0.01516586 |  |  | 0.00793357 | 4.944127
71.5 | 1.43 | 3.044916 | 5.901785 | 0.02783663 |  |  | 0.00622406 | 4.935237
72 | 1.44 | 3.244916 | 5.701785 | -0.006263735 |  |  | 0.005396735 | 4.930793
72.5 | 1.45 | 3.144916 | 5.801785 | 0.01108037 |  |  | 0.004197815 | 4.924571
73 | 1.46 | 3.294916 | 5.651785 | -0.01516586 |  |  | 0.0035993 | 4.92146
73.5 | 1.47 | 2.994916 | 5.951785 | 0.03600357 |  |  | 0.002758215 | 4.917238
74 | 1.48 | 3.394916 | 5.551785 | -0.03345124 |  |  | 0.002359803 | 4.915238
74.5 | 1.49 | 2.994916 | 5.951785 | 0.03600357 |  |  | 0.001370327 | 4.910349
75 | 1.5 | 3.194916 | 5.751785 | 0.002483702 |  |  | 0.000966048 | 4.908349
75.5 | 1.51 | 3.094916 | 5.851785 | 0.01953004 |  |  | 0.0002782706 | 4.9
76 | 1.52 | 3.394916 | 5.551785 | -0.03345124 |  |  | 0 | 4.9
76.5 | 1.53 | 3.094916 | 5.851785 | 0.01953004 |  |  | 0 | 4.9
77 | 1.54 | 3.294916 | 5.651785 | -0.01516586 |  |  | 0 | 4.9
77.5 | 1.55 | 3.094916 | 5.851785 | 0.01953004 |  |  | 0 | 4.9
78 | 1.56 | 3.444916 | 5.501785 | -0.04284323 |  |  | 0 | 4.9
78.5 | 1.57 | 3.094916 | 5.851785 | 0.01953004 |  |  | 0 | 4.9
79 | 1.58 | 3.294916 | 5.651785 | -0.01516586 |  |  | 0 | 4.9
79.5 | 1.59 | 3.044916 | 5.901785 | 0.02783663 |  |  | 0 | 4.9
80 | 1.6 | 3.344916 | 5.601785 | -0.02422699 |  |  | 0 | 4.9
80.5 | 1.61 | 3.094916 | 5.851785 | 0.01953004
81 | 1.62 | 3.294916 | 5.651785 | -0.01516586
81.5 | 1.63 | 3.044916 | 5.901785 | 0.02783663
82 | 1.64 | 3.294916 | 5.651785 | -0.01516586
82.5 | 1.65 | 3.094916 | 5.851785 | 0.01953004
83 | 1.66 | 3.294916 | 5.651785 | -0.01516586
83.5 | 1.67 | 3.044916 | 5.901785 | 0.02783663
84 | 1.68 | 3.244916 | 5.701785 | -0.006263735
84.5 | 1.69 | 3.044916 | 5.901785 | 0.02783663
85 | 1.7 | 3.294916 | 5.651785 | -0.01516586
85.5 | 1.71 | 3.194916 | 5.751785 | 0.002483702
86 | 1.72 | 3.294916 | 5.651785 | -0.01516586
86.5 | 1.73 | 3.094916 | 5.851785 | 0.01953004
87 | 1.74 | 3.294916 | 5.651785 | -0.01516586
87.5 | 1.75 | 3.144916 | 5.801785 | 0.01108037
88 | 1.76 | 3.294916 | 5.651785 | -0.01516586
88.5 | 1.77 | 3.094916 | 5.851785 | 0.01953004
89 | 1.78 | 3.244916 | 5.701785 | -0.006263735
89.5 | 1.79 | 3.094916 | 5.851785 | 0.01953004
90 | 1.8 | 3.294916 | 5.651785 | -0.01516586
90.5 | 1.81
91 | 1.82
91.5 | 1.83
92 | 1.84
92.5 | 1.85
93 | 1.86
93.5 | 1.87
94 | 1.88
94.5 | 1.89
95 | 1.9
95.5 | 1.91
96 | 1.92
96.5 | 1.93
97 | 1.94
97.5 | 1.95
98 | 1.96
98.5 | 1.97
99 | 1.98
99.5 | 1.99
100 | 2
100.5 | 2.01
101 | 2.02
101.5 | 2.03
102 | 2.04
102.5 | 2.05
103 | 2.06
103.5 | 2.07
104 | 2.08
104.5 | 2.09
105 | 2.1
105.5 | 2.11
106 | 2.12
106.5 | 2.13
107 | 2.14
107.5 | 2.15
108 | 2.16
108.5 | 2.17
109 | 2.18
109.5 | 2.19
110 | 2.2
110.5 | 2.21
111 | 2.22
111.5 | 2.23
112 | 2.24
112.5 | 2.25
113 | 2.26
113.5 | 2.27
114 | 2.28
114.5 | 2.29
115 | 2.3
115.5 | 2.31
116 | 2.32
116.5 | 2.33
117 | 2.34
117.5 | 2.35
118 | 2.36
118.5 | 2.37
119 | 2.38
119.5 | 2.39
120 | 2.4
120.5 | 2.41
121 | 2.42
121.5 | 2.43
122 | 2.44
122.5 | 2.45
123 | 2.46
123.5 | 2.47
124 | 2.48
124.5 | 2.49
125 | 2.5

## Fuerza
ciclos | seg | Fuerza | Presión
0.5 | 0.01 | 9.3195 | 83.79322 | 0.6 | 11.74747
1 | 0.02 | 9.3195 | 83.79322 | 0.6 | 0
1.5 | 0.03 | 9.35874 | 84.14603
2 | 0.04 | 9.33912 | 83.96963
2.5 | 0.05 | 9.3195 | 83.79322
3 | 0.06 | 9.33912 | 83.96963
3.5 | 0.07 | 9.33912 | 83.96963
4 | 0.08 | 9.37836 | 84.32244
4.5 | 0.09 | 9.3195 | 83.79322
5 | 0.1 | 9.37836 | 84.32244
5.5 | 0.11 | 9.33912 | 83.96963
6 | 0.12 | 9.35874 | 84.14603
6.5 | 0.13 | 9.33912 | 83.96963
7 | 0.14 | 9.3195 | 83.79322
7.5 | 0.15 | 9.33912 | 83.96963
8 | 0.16 | 9.33912 | 83.96963
8.5 | 0.17 | 9.33912 | 83.96963 | 0.6 | 105.6236
9 | 0.18 | 9.33912 | 83.96963 | 0.6 | 0
9.5 | 0.19 | 9.33912 | 83.96963
10 | 0.2 | 9.33912 | 83.96963
10.5 | 0.21 | 9.35874 | 84.14603
11 | 0.22 | 9.37836 | 84.32244
11.5 | 0.23 | 9.33912 | 83.96963
12 | 0.24 | 9.35874 | 84.14603
12.5 | 0.25 | 9.35874 | 84.14603
13 | 0.26 | 9.3195 | 83.79322
13.5 | 0.27 | 9.3195 | 83.79322
14 | 0.28 | 9.33912 | 83.96963
14.5 | 0.29 | 9.37836 | 84.32244
15 | 0.3 | 9.3195 | 83.79322
15.5 | 0.31 | 9.35874 | 84.14603
16 | 0.32 | 9.33912 | 83.96963
16.5 | 0.33 | 9.33912 | 83.96963
17 | 0.34 | 9.39798 | 84.49885
17.5 | 0.35 | 9.33912 | 83.96963
18 | 0.36 | 9.33912 | 83.96963
18.5 | 0.37 | 9.33912 | 83.96963
19 | 0.38 | 9.35874 | 84.14603
19.5 | 0.39 | 9.35874 | 84.14603
20 | 0.4 | 9.3195 | 83.79322
20.5 | 0.41 | 9.33912 | 83.96963
21 | 0.42 | 9.35874 | 84.14603
21.5 | 0.43 | 9.35874 | 84.14603
22 | 0.44 | 9.29988 | 83.61681
22.5 | 0.45 | 9.33912 | 83.96963
23 | 0.46 | 9.35874 | 84.14603
23.5 | 0.47 | 9.35874 | 84.14603
24 | 0.48 | 9.33912 | 83.96963
24.5 | 0.49 | 9.35874 | 84.14603
25 | 0.5 | 9.35874 | 84.14603
25.5 | 0.51 | 9.35874 | 84.14603
26 | 0.52 | 9.33912 | 83.96963
26.5 | 0.53 | 9.3195 | 83.79322
27 | 0.54 | 9.35874 | 84.14603
27.5 | 0.55 | 9.39798 | 84.49885
28 | 0.56 | 9.35874 | 84.14603
28.5 | 0.57 | 9.37836 | 84.32244
29 | 0.58 | 9.33912 | 83.96963
29.5 | 0.59 | 9.33912 | 83.96963
30 | 0.6 | 9.35874 | 84.14603
30.5 | 0.61 | 9.33912 | 83.96963
31 | 0.62 | 9.35874 | 84.14603
31.5 | 0.63 | 9.39798 | 84.49885
32 | 0.64 | 9.35874 | 84.14603
32.5 | 0.65 | 9.33912 | 83.96963
33 | 0.66 | 9.37836 | 84.32244
33.5 | 0.67 | 9.33912 | 83.96963
34 | 0.68 | 9.3195 | 83.79322
34.5 | 0.69 | 9.3195 | 83.79322
35 | 0.7 | 9.3195 | 83.79322
35.5 | 0.71 | 9.29988 | 83.61681
36 | 0.72 | 9.29988 | 83.61681
36.5 | 0.73 | 9.29988 | 83.61681
37 | 0.74 | 9.29988 | 83.61681
37.5 | 0.75 | 9.26064 | 83.264
38 | 0.76 | 9.29988 | 83.61681
38.5 | 0.77 | 9.24102 | 83.08759
39 | 0.78 | 9.2214 | 82.91119
39.5 | 0.79 | 9.20178 | 82.73478
40 | 0.8 | 9.20178 | 82.73478
40.5 | 0.81 | 9.18216 | 82.55838
41 | 0.82 | 9.16254 | 82.38197
41.5 | 0.83 | 9.14292 | 82.20556
42 | 0.84 | 9.1233 | 82.02915
42.5 | 0.85 | 9.1233 | 82.02915
43 | 0.86 | 9.10368 | 81.85275
43.5 | 0.87 | 9.1233 | 82.02915
44 | 0.88 | 9.06444 | 81.49993
44.5 | 0.89 | 9.08406 | 81.67634
45 | 0.9 | 9.06444 | 81.49993
45.5 | 0.91 | 9.04482 | 81.32352
46 | 0.92 | 9.0252 | 81.14712
46.5 | 0.93 | 9.0252 | 81.14712
47 | 0.94 | 9.0252 | 81.14712
47.5 | 0.95 | 9.0252 | 81.14712
48 | 0.96 | 9.04482 | 81.32352
48.5 | 0.97 | 9.00558 | 80.97071
49 | 0.98 | 9.00558 | 80.97071
49.5 | 0.99 | 8.98596 | 80.7943
50 | 1 | 9.00558 | 80.97071
50.5 | 1.01 | 9.06444 | 81.49993
51 | 1.02 | 9.0252 | 81.14712
51.5 | 1.03 | 9.00558 | 80.97071
52 | 1.04 | 9.0252 | 81.14712
52.5 | 1.05 | 9.0252 | 81.14712
53 | 1.06 | 8.98596 | 80.7943
53.5 | 1.07 | 9.0252 | 81.14712
54 | 1.08 | 9.08406 | 81.67634
54.5 | 1.09 | 9.04482 | 81.32352
55 | 1.1 | 9.04482 | 81.32352
55.5 | 1.11 | 9.06444 | 81.49993
56 | 1.12 | 9.1233 | 82.02915
56.5 | 1.13 | 9.0252 | 81.14712
57 | 1.14 | 9.06444 | 81.49993
57.5 | 1.15 | 9.10368 | 81.85275
58 | 1.16 | 9.10368 | 81.85275
58.5 | 1.17 | 9.10368 | 81.85275
59 | 1.18 | 9.1233 | 82.02915
59.5 | 1.19 | 9.1233 | 82.02915
60 | 1.2 | 9.1233 | 82.02915
60.5 | 1.21 | 9.1233 | 82.02915
61 | 1.22 | 9.14292 | 82.20556
61.5 | 1.23 | 9.1233 | 82.02915
62 | 1.24 | 9.1233 | 82.02915
62.5 | 1.25 | 9.16254 | 82.38197
63 | 1.26 | 9.16254 | 82.38197
63.5 | 1.27 | 9.2214 | 82.91119
64 | 1.28 | 9.14292 | 82.20556
64.5 | 1.29 | 9.18216 | 82.55838
65 | 1.3 | 9.24102 | 83.08759
65.5 | 1.31 | 9.20178 | 82.73478
66 | 1.32 | 9.20178 | 82.73478
66.5 | 1.33 | 9.20178 | 82.73478
67 | 1.34 | 9.16254 | 82.38197
67.5 | 1.35 | 9.18216 | 82.55838
68 | 1.36 | 9.24102 | 83.08759
68.5 | 1.37 | 9.24102 | 83.08759
69 | 1.38 | 9.24102 | 83.08759
69.5 | 1.39 | 9.24102 | 83.08759
70 | 1.4 | 9.24102 | 83.08759
70.5 | 1.41 | 9.24102 | 83.08759
71 | 1.42 | 9.26064 | 83.264
71.5 | 1.43 | 9.26064 | 83.264
72 | 1.44 | 9.2214 | 82.91119
72.5 | 1.45 | 9.28026 | 83.44041
73 | 1.46 | 9.29988 | 83.61681
73.5 | 1.47 | 9.26064 | 83.264
74 | 1.48 | 9.24102 | 83.08759
74.5 | 1.49 | 9.33912 | 83.96963
75 | 1.5 | 9.3195 | 83.79322
75.5 | 1.51 | 9.28026 | 83.44041
76 | 1.52 | 9.29988 | 83.61681
76.5 | 1.53 | 9.29988 | 83.61681
77 | 1.54 | 9.3195 | 83.79322
77.5 | 1.55 | 9.3195 | 83.79322
78 | 1.56 | 9.3195 | 83.79322
78.5 | 1.57 | 9.3195 | 83.79322
79 | 1.58 | 9.33912 | 83.96963
79.5 | 1.59 | 9.3195 | 83.79322
80 | 1.6 | 9.3195 | 83.79322
80.5 | 1.61 | 9.33912 | 83.96963
81 | 1.62 | 9.29988 | 83.61681
81.5 | 1.63 | 9.29988 | 83.61681
82 | 1.64 | 9.29988 | 83.61681
82.5 | 1.65 | 9.33912 | 83.96963
83 | 1.66 | 9.33912 | 83.96963
83.5 | 1.67 | 9.28026 | 83.44041
84 | 1.68 | 9.3195 | 83.79322
84.5 | 1.69 | 9.33912 | 83.96963
85 | 1.7 | 9.35874 | 84.14603
85.5 | 1.71 | 9.33912 | 83.96963
86 | 1.72 | 9.35874 | 84.14603
86.5 | 1.73 | 9.35874 | 84.14603
87 | 1.74 | 9.35874 | 84.14603
87.5 | 1.75 | 9.35874 | 84.14603
88 | 1.76 | 9.3195 | 83.79322
88.5 | 1.77 | 9.35874 | 84.14603
89 | 1.78 | 9.35874 | 84.14603
89.5 | 1.79 | 9.35874 | 84.14603
90 | 1.8 | 9.33912 | 83.96963
90.5 | 1.81
91 | 1.82
91.5 | 1.83
92 | 1.84
92.5 | 1.85
93 | 1.86
93.5 | 1.87
94 | 1.88
94.5 | 1.89
95 | 1.9
95.5 | 1.91
96 | 1.92
96.5 | 1.93
97 | 1.94
97.5 | 1.95
98 | 1.96
98.5 | 1.97
99 | 1.98
99.5 | 1.99
100 | 2
100.5 | 2.01
101 | 2.02
101.5 | 2.03
102 | 2.04
102.5 | 2.05
103 | 2.06
103.5 | 2.07
104 | 2.08
104.5 | 2.09
105 | 2.1
105.5 | 2.11
106 | 2.12
106.5 | 2.13
107 | 2.14
107.5 | 2.15
108 | 2.16
108.5 | 2.17
109 | 2.18
109.5 | 2.19
110 | 2.2
110.5 | 2.21
111 | 2.22
111.5 | 2.23
112 | 2.24
112.5 | 2.25
113 | 2.26
113.5 | 2.27
114 | 2.28
114.5 | 2.29
115 | 2.3
115.5 | 2.31
116 | 2.32
116.5 | 2.33
117 | 2.34
117.5 | 2.35
118 | 2.36
118.5 | 2.37
119 | 2.38
119.5 | 2.39
120 | 2.4
120.5 | 2.41
121 | 2.42
121.5 | 2.43
122 | 2.44
122.5 | 2.45
123 | 2.46
123.5 | 2.47
124 | 2.48
124.5 | 2.49
125 | 2.5

## Resistencia
ciclos | seg | Intensidad | Tensión | Resistencia | Potencia | Energía
0.5 | 0.01 | 0 | 0.5366102 |  |  |  | 0.6 | 10.74875
1 | 0.02 | 0 | 0.006610164 |  |  |  | 0.6 | 0 | La línea vertical roja señala el fin del precalentamiento
1.5 | 0.03 | 0 | 0.04661017 |  |  |  | 0.7 | 10.74875
2 | 0.04 | 0 | -0.01338984 |  |  |  | 0.7 | 0
2.5 | 0.05 | 0 | 0.06661016
3 | 0.06 | 0 | -0.04338983
3.5 | 0.07 | 0 | 0.04661017
4 | 0.08 | 0 | -0.01338984
4.5 | 0.09 | 0 | -0.01338984
5 | 0.1 | 0 | 0.02661016
5.5 | 0.11 | 0 | 0.006610164
6 | 0.12 | 0 | -0.04338983
6.5 | 0.13 | 0 | -0.04338983
7 | 0.14 | 0 | -0.02338983
7.5 | 0.15 | 0 | -0.01338984
8 | 0.16 | 0 | -0.02338983
8.5 | 0.17 | 0 | 0.02661016
9 | 0.18 | 0 | 0.006610164 |  |  |  | 0.6 | 1.808017
9.5 | 0.19 | 0 | 0.02661016 |  |  |  | 0.6 | 0
10 | 0.2 | 0 | 0.006610164
10.5 | 0.21 | 0 | 0.02661016
11 | 0.22 | 0 | -0.04338983
11.5 | 0.23 | 0 | -0.01338984
12 | 0.24 | 0 | -0.01338984
12.5 | 0.25 | 0 | 0.02661016
13 | 0.26 | 0 | 0.006610164
13.5 | 0.27 | 0 | 0.02661016
14 | 0.28 | 0 | 0.04661017
14.5 | 0.29 | 0 | 0.08661017
15 | 0.3 | 0 | -0.02338983
15.5 | 0.31 | 0 | -0.01338984
16 | 0.32 | 0 | -0.02338983
16.5 | 0.33 | 0 | -0.01338984 |  |  |  | 0.6 | 0.4211388
17 | 0.34 | 0 | -0.02338983 |  |  |  | 0.6 | 0
17.5 | 0.35 | 0 | 0.02661016
18 | 0.36 | 0 | 0.006610164
18.5 | 0.37 | 0 | -0.02338983
19 | 0.38 | 0 | 0.04661017
19.5 | 0.39 | 0 | -0.02338983
20 | 0.4 | 0 | -0.02338983
20.5 | 0.41 | 0 | -0.02338983
21 | 0.42 | 0 | -0.01338984
21.5 | 0.43 | 0 | -0.02338983
22 | 0.44 | 0 | -0.02338983
22.5 | 0.45 | 0 | -0.02338983
23 | 0.46 | 0 | 0.006610164
23.5 | 0.47 | 0 | -0.02338983
24 | 0.48 | 0 | -0.01338984
24.5 | 0.49 | 0 | -0.02338983 |  |  |  | 0.6 | 14.59612
25 | 0.5 | 0 | -0.01338984 |  |  |  | 0.6 | 0
25.5 | 0.51 | 0 | 0.02661016
26 | 0.52 | 0 | 0.006610164
26.5 | 0.53 | 0 | 0.006610164
27 | 0.54 | 0 | -0.01338984
27.5 | 0.55 | 0 | 0.006610164
28 | 0.56 | 0 | 0.02661016
28.5 | 0.57 | 0 | 0.006610164
29 | 0.58 | 0 | 0.006610164
29.5 | 0.59 | 0 | -0.02338983
30 | 0.6 | 0 | 0.04661017
30.5 | 0.61 | 0 | -0.01338984
31 | 0.62 | 4.173 | -0.01349156 | -0.003233059 | -0.05630026 | -0.0005630026
31.5 | 0.63 | 3.997 | 1.166513 | 0.2918471 | 4.662551 | 0.04606251
32 | 0.64 | 4.056 | 1.366511 | 0.3369111 | 5.54257 | 0.1014882
32.5 | 0.65 | 4.134 | 1.266509 | 0.3063642 | 5.23575 | 0.1538457
33 | 0.66 | 4.426 | 1.426502 | 0.3223006 | 6.313699 | 0.2169827
33.5 | 0.67 | 4.719 | 1.366495 | 0.289573 | 6.44849 | 0.2814676
34 | 0.68 | 5.011 | 1.266488 | 0.2527415 | 6.346371 | 0.3449313
34.5 | 0.69 | 5.167 | 1.156484 | 0.2238212 | 5.975553 | 0.4046869
35 | 0.7 | 5.421 | 1.116478 | 0.2059543 | 6.052428 | 0.4652112
35.5 | 0.71 | 5.421 | 1.096478 | 0.2022649 | 5.944008 | 0.5246512
36 | 0.72 | 5.538 | 1.406475 | 0.2539681 | 7.78906 | 0.6025418
36.5 | 0.73 | 7.741 | 1.406421 | 0.1816847 | 10.88711 | 0.7114129
37 | 0.74 | 7.741 | 1.406421 | 0.1816847 | 10.88711 | 0.820284
37.5 | 0.75 | 8.073 | 1.446413 | 0.1791668 | 11.6769 | 0.937053
38 | 0.76 | 8.599 | 1.266401 | 0.147273 | 10.88978 | 1.045951
38.5 | 0.77 | 8.424 | 1.136405 | 0.1349009 | 9.573073 | 1.141682
39 | 0.78 | 8.131 | 1.186412 | 0.1459122 | 9.646715 | 1.238149
39.5 | 0.79 | 8.014 | 1.166415 | 0.1455471 | 9.347648 | 1.331625
40 | 0.8 | 8.034 | 1.116414 | 0.1389612 | 8.969273 | 1.421318
40.5 | 0.81 | 8.112 | 1.056412 | 0.1302283 | 8.569617 | 1.507014
41 | 0.82 | 8.053 | 1.016414 | 0.1262155 | 8.185181 | 1.588866
41.5 | 0.83 | 7.975 | 1.096416 | 0.1374816 | 8.743916 | 1.676305
42 | 0.84 | 8.034 | 0.9764143 | 0.1215353 | 7.844513 | 1.75475
42.5 | 0.85 | 8.014 | 1.166415 | 0.1455471 | 9.347648 | 1.848227
43 | 0.86 | 8.073 | 1.076413 | 0.133335 | 8.689885 | 1.935126
43.5 | 0.87 | 8.073 | 1.136413 | 0.1407672 | 9.174265 | 2.026868
44 | 0.88 | 7.956 | 1.036416 | 0.1302685 | 8.245727 | 2.109326
44.5 | 0.89 | 7.936 | 1.096417 | 0.1381574 | 8.701163 | 2.196337
45 | 0.9 | 8.014 | 1.056415 | 0.1318212 | 8.466107 | 2.280998
45.5 | 0.91 | 7.956 | 0.9164162 | 0.1151856 | 7.291008 | 2.353908
46 | 0.92 | 8.034 | 1.036414 | 0.1290035 | 8.326552 | 2.437174
46.5 | 0.93 | 8.014 | 0.9564148 | 0.119343 | 7.664708 | 2.513821
47 | 0.94 | 7.995 | 0.9964153 | 0.1246298 | 7.96634 | 2.593484
47.5 | 0.95 | 8.053 | 1.206414 | 0.1498092 | 9.715251 | 2.690637
48 | 0.96 | 8.053 | 0.8464139 | 0.1051054 | 6.816172 | 2.758799
48.5 | 0.97 | 8.034 | 1.166414 | 0.1451847 | 9.370973 | 2.852508
49 | 0.98 | 8.014 | 0.9964148 | 0.1243343 | 7.985269 | 2.932361
49.5 | 0.99 | 8.014 | 0.8764148 | 0.1093605 | 7.023589 | 3.002597
50 | 1 | 8.014 | 0.9764149 | 0.1218386 | 7.824989 | 3.080847
50.5 | 1.01 | 7.995 | 0.8564153 | 0.1071189 | 6.84704 | 3.149317
51 | 1.02 | 8.034 | 0.8464143 | 0.105354 | 6.800093 | 3.217318
51.5 | 1.03 | 7.995 | 0.8264152 | 0.1033665 | 6.60719 | 3.28339
52 | 1.04 | 7.975 | 1.016416 | 0.1274502 | 8.105915 | 3.36445
52.5 | 1.05 | 8.034 | 0.8264143 | 0.1028646 | 6.639413 | 3.430844
53 | 1.06 | 7.975 | 0.9364158 | 0.1174189 | 7.467916 | 3.505523
53.5 | 1.07 | 7.975 | 1.036416 | 0.1299581 | 8.265415 | 3.588177
54 | 1.08 | 7.975 | 0.8264158 | 0.1036258 | 6.590666 | 3.654084
54.5 | 1.09 | 7.975 | 0.8564158 | 0.1073876 | 6.829916 | 3.722383
55 | 1.1 | 7.995 | 0.8464153 | 0.1058681 | 6.76709 | 3.790054
55.5 | 1.11 | 8.014 | 1.206415 | 0.1505384 | 9.668208 | 3.886736
56 | 1.12 | 7.995 | 0.9364153 | 0.1171251 | 7.48664 | 3.961602
56.5 | 1.13 | 7.956 | 0.8064162 | 0.1013595 | 6.415847 | 4.025761
57 | 1.14 | 8.014 | 0.9564148 | 0.119343 | 7.664708 | 4.102408
57.5 | 1.15 | 7.995 | 1.036415 | 0.1296329 | 8.286139 | 4.185269
58 | 1.16 | 7.975 | 0.7464158 | 0.09359446 | 5.952666 | 4.244796
58.5 | 1.17 | 7.975 | 0.9164158 | 0.1149111 | 7.308416 | 4.31788
59 | 1.18 | 7.975 | 0.8564158 | 0.1073876 | 6.829916 | 4.386179
59.5 | 1.19 | 7.975 | 0.9364158 | 0.1174189 | 7.467916 | 4.460859
60 | 1.2 | 8.014 | 1.096415 | 0.1368124 | 8.786668 | 4.548726
60.5 | 1.21 | 7.975 | 0.8764158 | 0.1098954 | 6.989416 | 4.61862
61 | 1.22 | 7.956 | 0.8064162 | 0.1013595 | 6.415847 | 4.682778
61.5 | 1.23 | 7.995 | 0.8964152 | 0.112122 | 7.16684 | 4.754447
62 | 1.24 | 7.936 | 0.7664167 | 0.09657468 | 6.082283 | 4.81527
62.5 | 1.25 | 7.975 | 0.8764158 | 0.1098954 | 6.989416 | 4.885164
63 | 1.26 | 7.956 | 0.8764162 | 0.1101579 | 6.972767 | 4.954892
63.5 | 1.27 | 7.975 | 0.9164158 | 0.1149111 | 7.308416 | 5.027977
64 | 1.28 | 7.956 | 1.016416 | 0.1277547 | 8.086607 | 5.108842
64.5 | 1.29 | 7.995 | 0.8964152 | 0.112122 | 7.16684 | 5.180511
65 | 1.3 | 7.975 | 0.7664158 | 0.09610229 | 6.112166 | 5.241632
65.5 | 1.31 | 7.956 | 0.8764162 | 0.1101579 | 6.972767 | 5.31136
66 | 1.32 | 7.975 | 0.8264158 | 0.1036258 | 6.590666 | 5.377267
66.5 | 1.33 | 7.956 | 0.9164162 | 0.1151856 | 7.291008 | 5.450177
67 | 1.34 | 7.936 | 0.9164167 | 0.1154759 | 7.272683 | 5.522904
67.5 | 1.35 | 7.956 | 0.9364162 | 0.1176994 | 7.450127 | 5.597405
68 | 1.36 | 7.975 | 0.7064158 | 0.08857878 | 5.633666 | 5.653742
68.5 | 1.37 | 7.956 | 0.7864162 | 0.09884568 | 6.256727 | 5.716309
69 | 1.38 | 7.956 | 0.9764162 | 0.122727 | 7.768367 | 5.793993
69.5 | 1.39 | 7.956 | 0.9964162 | 0.1252408 | 7.927487 | 5.873267
70 | 1.4 | 7.956 | 0.8064162 | 0.1013595 | 6.415847 | 5.937426
70.5 | 1.41 | 7.936 | 0.8264167 | 0.1041352 | 6.558443 | 6.00301
71 | 1.42 | 7.956 | 0.8264162 | 0.1038733 | 6.574967 | 6.06876
71.5 | 1.43 | 7.936 | 0.7864167 | 0.09909485 | 6.241003 | 6.13117
72 | 1.44 | 7.917 | 0.7664171 | 0.09680651 | 6.067724 | 6.191847
72.5 | 1.45 | 7.975 | 0.7464158 | 0.09359446 | 5.952666 | 6.251373
73 | 1.46 | 7.936 | 0.9564167 | 0.1205162 | 7.590123 | 6.327274
73.5 | 1.47 | 7.936 | 0.9564167 | 0.1205162 | 7.590123 | 6.403175
74 | 1.48 | 7.956 | 0.8764162 | 0.1101579 | 6.972767 | 6.472903
74.5 | 1.49 | 7.936 | 1.016417 | 0.1280767 | 8.066282 | 6.553566
75 | 1.5 | 7.936 | 0.8964167 | 0.1129557 | 7.113963 | 6.624706
75.5 | 1.51 | 7.936 | 0.9964167 | 0.1255565 | 7.907563 | 6.703782
76 | 1.52 | 7.936 | 0.8964167 | 0.1129557 | 7.113963 | 6.774921
76.5 | 1.53 | 7.936 | 1.076417 | 0.1356372 | 8.542443 | 6.860346
77 | 1.54 | 7.936 | 0.8764167 | 0.1104356 | 6.955243 | 6.929898
77.5 | 1.55 | 7.956 | 0.8964162 | 0.1126717 | 7.131887 | 7.001217
78 | 1.56 | 7.936 | 0.7064167 | 0.08901419 | 5.606122 | 7.057279
78.5 | 1.57 | 7.878 | 0.8264181 | 0.104902 | 6.510521 | 7.122384
79 | 1.58 | 7.917 | 0.7264172 | 0.0917541 | 5.751045 | 7.179894
79.5 | 1.59 | 7.858 | 0.7064186 | 0.08989801 | 5.551037 | 7.235405
80 | 1.6 | 7.936 | 0.8264167 | 0.1041352 | 6.558443 | 7.30099
80.5 | 1.61 | 7.975 | 0.9364158 | 0.1174189 | 7.467916 | 7.375669
81 | 1.62 | 7.936 | 0.6864167 | 0.08649404 | 5.447403 | 7.430143
81.5 | 1.63 | 7.897 | 0.9564176 | 0.1211115 | 7.55283 | 7.505671
82 | 1.64 | 7.839 | 0.7464191 | 0.09521866 | 5.851179 | 7.564183
82.5 | 1.65 | 7.897 | 0.9764177 | 0.1236441 | 7.71077 | 7.641291
83 | 1.66 | 7.936 | 0.6664167 | 0.08397388 | 5.288683 | 7.694178
83.5 | 1.67 | 7.878 | 0.7664181 | 0.09728587 | 6.037842 | 7.754556
84 | 1.68 | 7.956 | 0.8464162 | 0.1063872 | 6.734087 | 7.821897
84.5 | 1.69 | 7.956 | 0.6464162 | 0.08124889 | 5.142887 | 7.873326
85 | 1.7 | 7.878 | 0.6864181 | 0.08713102 | 5.407602 | 7.927402
85.5 | 1.71 | 7.897 | 0.8464177 | 0.1071822 | 6.68416 | 7.994244
86 | 1.72 | 7.956 | 0.6864162 | 0.08627655 | 5.461127 | 8.048855
86.5 | 1.73 | 7.897 | 0.8464177 | 0.1071822 | 6.68416 | 8.115697
87 | 1.74 | 7.878 | 0.7264181 | 0.09220845 | 5.722722 | 8.172924
87.5 | 1.75 | 7.878 | 0.8064181 | 0.1023633 | 6.352962 | 8.236454
88 | 1.76 | 7.878 | 0.6864181 | 0.08713102 | 5.407602 | 8.29053
88.5 | 1.77 | 7.897 | 0.7664176 | 0.09705175 | 6.0524 | 8.351054
89 | 1.78 | 7.956 | 0.7664162 | 0.09633185 | 6.097607 | 8.41203
89.5 | 1.79 | 7.917 | 0.8564172 | 0.1081745 | 6.780255 | 8.479833
90 | 1.8 | 7.878 | 0.7064181 | 0.08966973 | 5.565162 | 8.535484
90.5 | 1.81
91 | 1.82
91.5 | 1.83
92 | 1.84
92.5 | 1.85
93 | 1.86
93.5 | 1.87
94 | 1.88
94.5 | 1.89
95 | 1.9
95.5 | 1.91
96 | 1.92
96.5 | 1.93
97 | 1.94
97.5 | 1.95
98 | 1.96
98.5 | 1.97
99 | 1.98
99.5 | 1.99
100 | 2
100.5 | 2.01
101 | 2.02
101.5 | 2.03
102 | 2.04
102.5 | 2.05
103 | 2.06
103.5 | 2.07
104 | 2.08
104.5 | 2.09
105 | 2.1
105.5 | 2.11
106 | 2.12
106.5 | 2.13
107 | 2.14
107.5 | 2.15
108 | 2.16
108.5 | 2.17
109 | 2.18
109.5 | 2.19
110 | 2.2
110.5 | 2.21
111 | 2.22
111.5 | 2.23
112 | 2.24
112.5 | 2.25
113 | 2.26
113.5 | 2.27
114 | 2.28
114.5 | 2.29
115 | 2.3
115.5 | 2.31
116 | 2.32
116.5 | 2.33
117 | 2.34
117.5 | 2.35
118 | 2.36
118.5 | 2.37
119 | 2.38
119.5 | 2.39
120 | 2.4
120.5 | 2.41
121 | 2.42
121.5 | 2.43
122 | 2.44
122.5 | 2.45
123 | 2.46
123.5 | 2.47
124 | 2.48
124.5 | 2.49
125 | 2.5

## Resultados
Inicio paso corriente
30 | 0
30 | 0.5 | Eje Izquierdo |  | Eje Derecho
Fin de Subida |  | Máx = | 0.5 | Máx = | 0.6
35.85585 | 0 | Mín = | 0 | Mín = | 0
35.85585 | 0.5
¿Suavizar?
Inicio paso corriente |  | Eje Izquierdo |  | Eje Derecho
30 | 0 | Máx = | 100 | Máx = | 9
30 | 100 | Mín = | 0 | Mín = | 0
Fin de Subida
35.85585 | 0
35.85585 | 100
¿Suavizar?
|  | Eje Izquierdo |  | Eje Derecho
Inicio paso corriente |  | Máx = | 10 | Máx = | 6
30 | 0 | Mín = | 0 | Mín = | 0
30 | 10
Fin de Subida
35.85585 | 0
35.85585 | 10
|  | Eje Izquierdo |  | Eje Derecho
Inicio paso corriente |  | Máx = | 14 | Máx = | 9
30 | 0 | Mín = | 0 | Mín = | 0
30 | 14
Fin de Subida
35.85585 | 0
35.85585 | 14