## Parámetros
Ensayo |  |  |  |  | Fecha:
Características polvo |  | Material | Referencia polvo | Densidad de golpeo g/cm3 | Densidad aparente g/cm3 | Densidad absoluta g/cm3
|  | Al-NH3 |  | 1.19 | 0.84 | 2.725 |  | Sí
No
Activación externa |  | PRECOMPRESIÓN | No | # MPa
|  | ACTIVACIÓN ELÉC. | No | # V | # A
Características de corriente | Duraciones
|  | Aproximación | Apriete | PreCalentamiento | Calentamiento | Enfriamiento
|  | 99 | 30 | 5 | 55 | 60 | ciclos
|  | 1.98 | 0.6 | 0.1 | 1.1 | 1.2 | segundos
Intensidades
|  | I máx | So1i (grados) | I So1i (kA) | ISo2i (kA) | Energía (kJ) | EDE (kJ/g)
|  | 8.892 | 15 | 1 | 8 | 8.84202 | 5.226089
Características de Presión |  | Presión Trabajo | Presión Sinterizado
|  | 923 |  | kgf
|  | 3.812474 | 0 | bares
Características Sinterizados |  | Diámetro (mm) | Altura (mm) | Masa (g) |  | Secc (cm2)
| 1 | 11.84 | 5.61 | 1.6919 |  | 1.128148
| 2 | 11.95 | 5.74 |  |  | Volumen (cm3)
| 3 | 11.99 | 5.84 |  |  | 0.6426211
| 4 | 12.05 | 5.86
| 5 | 12 | 5.74 |  |  | Densid (g/cm3)
| 6 | 12.04 | 5.67 |  |  | 2.632811
| 7 | 11.95 | 5.51 |  |  | Porosidad (%)
| 8 | 12.06 | 5.6 |  |  | 3.383073
|  | 11.985 | 5.69625
Otros Datos |  | Tª Inicial (ºC) | Lubricante | Diám Punzón (mm) | h punzones (mm) | h obleas (mm) | tS (ciclos)
|  | 23.2 |  | 11.9 | 97.31 | 9.3 | 6.0896
Observaciones
[9 empty] | 4 | 5 | 8
[9 empty] | 3 | 9 | 2

## Adquisición
379 | 476 | 0 | 74
377 | 476 | 0 | 14 | IP:x,x,x,x:
378 | 476 | 0 | 19 | 172,16,1,14
376 | 475 | 0 | 14
378 | 475 | 0 | 19 | Abrir canal. (IP: 172,16,1,14)(Return:1)
378 | 474 | 0 | 19
377 | 478 | 0 | 16
378 | 476 | 0 | 21 | Recibidos de 2869 registros (Soldadura:1716)
378 | 477 | 0 | 21
380 | 476 | 0 | 23
377 | 478 | 0 | 14 | Representar gráficas
378 | 476 | 0 | 17
378 | 477 | 0 | 14
378 | 477 | 0 | 21
377 | 476 | 0 | 17
375 | 478 | 0 | 21
380 | 477 | 0 | 19
377 | 476 | 0 | 17
378 | 476 | 0 | 17
375 | 476 | 0 | 21
375 | 477 | 0 | 27
377 | 476 | 0 | 19
377 | 477 | 0 | 23
377 | 476 | 0 | 21
380 | 476 | 0 | 14
376 | 477 | 0 | 17
377 | 478 | 0 | 16
378 | 477 | 0 | 19
376 | 478 | 0 | 19
376 | 478 | 0 | 17
377 | 476 | 0 | 23
378 | 478 | 0 | 27
380 | 476 | 0 | 16
376 | 478 | 0 | 17
378 | 477 | 0 | 16
378 | 476 | 0 | 16
376 | 478 | 0 | 12
376 | 478 | 0 | 17
377 | 477 | 0 | 16
376 | 478 | 0 | 23
377 | 478 | 0 | 25
376 | 478 | 0 | 23
378 | 477 | 0 | 23
378 | 474 | 0 | 21
378 | 474 | 0 | 16
377 | 477 | 0 | 27
376 | 479 | 0 | 12
377 | 478 | 0 | 21
379 | 477 | 0 | 27
378 | 478 | 0 | 25
379 | 478 | 0 | 21
379 | 478 | 0 | 16
378 | 476 | 0 | 17
378 | 478 | 0 | 17
378 | 478 | 0 | 14
378 | 477 | 0 | 14
378 | 478 | 0 | 16
378 | 477 | 0 | 19
379 | 477 | 0 | 21
376 | 479 | 0 | 19
378 | 476 | 0 | 17
380 | 478 | 3978 | 17
376 | 479 | 3744 | 151
381 | 478 | 3841 | 163
380 | 478 | 3939 | 176
384 | 476 | 4309 | 153
385 | 477 | 4582 | 157
390 | 478 | 4914 | 137
386 | 478 | 5089 | 130
394 | 476 | 5304 | 135
392 | 476 | 5382 | 135
398 | 476 | 6513 | 122
397 | 472 | 6610 | 151
403 | 474 | 6610 | 132
402 | 474 | 6922 | 168
411 | 472 | 8853 | 168
410 | 472 | 8892 | 151
417 | 471 | 8131 | 130
414 | 471 | 7878 | 155
420 | 470 | 8092 | 128
418 | 468 | 8034 | 128
424 | 469 | 8034 | 147
420 | 468 | 8073 | 135
424 | 468 | 8131 | 135
423 | 467 | 8014 | 145
426 | 467 | 7975 | 128
424 | 463 | 8073 | 126
431 | 464 | 8034 | 124
428 | 463 | 7975 | 137
432 | 463 | 8092 | 118
429 | 462 | 8053 | 134
433 | 462 | 8014 | 130
429 | 462 | 7956 | 116
435 | 461 | 7917 | 122
431 | 461 | 8034 | 120
435 | 460 | 8053 | 130
432 | 457 | 8053 | 126
439 | 458 | 8034 | 126
435 | 459 | 8034 | 126
439 | 458 | 8034 | 108
436 | 460 | 7995 | 116
439 | 457 | 8034 | 134
435 | 459 | 7995 | 112
439 | 460 | 8034 | 122
436 | 460 | 8014 | 112
441 | 459 | 8034 | 132
436 | 460 | 8014 | 122
441 | 461 | 8034 | 122
436 | 462 | 8034 | 114
442 | 459 | 7975 | 122
437 | 461 | 8034 | 112
441 | 462 | 7995 | 114
436 | 463 | 7975 | 110
442 | 463 | 8053 | 106
438 | 462 | 7975 | 135
442 | 461 | 7975 | 104
439 | 464 | 7956 | 104
442 | 464 | 7956 | 116
438 | 464 | 7975 | 104
442 | 462 | 8014 | 108
438 | 462 | 7956 | 106
443 | 463 | 7975 | 126
437 | 467 | 8034 | 112
443 | 465 | 7936 | 120
438 | 467 | 7936 | 108
442 | 467 | 8014 | 108
441 | 467 | 7956 | 108
444 | 467 | 8014 | 116
438 | 469 | 7975 | 110
443 | 468 | 7995 | 106
440 | 466 | 7995 | 118
444 | 468 | 7956 | 93
442 | 469 | 7936 | 128
444 | 470 | 7995 | 95
439 | 470 | 7975 | 95
445 | 469 | 7975 | 101
440 | 468 | 7975 | 97
443 | 472 | 7975 | 120
441 | 471 | 7956 | 104
445 | 471 | 7975 | 120
440 | 472 | 7975 | 101
443 | 472 | 7995 | 124
439 | 474 | 7975 | 118
443 | 472 | 7936 | 118
440 | 471 | 7975 | 114
444 | 473 | 7956 | 95
440 | 471 | 7956 | 104
443 | 472 | 7936 | 101
440 | 472 | 7975 | 128
442 | 473 | 7975 | 124
440 | 474 | 7917 | 103
444 | 472 | 7956 | 99
440 | 472 | 7956 | 99
444 | 474 | 7917 | 89
442 | 474 | 7936 | 93
445 | 475 | 7956 | 93
440 | 475 | 7936 | 87
443 | 475 | 7975 | 103
440 | 476 | 7858 | 130
443 | 475 | 7936 | 114
440 | 476 | 7995 | 114
445 | 474 | 7917 | 114
440 | 475 | 7878 | 99
444 | 476 | 7995 | 101
440 | 474 | 7936 | 101
446 | 476 | 7936 | 97
440 | 474 | 7878 | 91
444 | 477 | 7839 | 103
440 | 475 | 7995 | 97
443 | 479 | 7936 | 103
438 | 477 | 7878 | 103
443 | 477 | 7956 | 99
439 | 477 | 7897 | 103
445 | 477 | 7858 | 103
440 | 478 | 7897 | 104
443 | 480 | 7975 | 95
440 | 476 | 7995 | 97
444 | 477 | 7878 | 99
440 | 478 | 7917 | 97
444 | 479 | 7956 | 97

## Desplazamiento
ciclos | seg | x(t) | h(t) | θ(t) |  |  | θ(t) | H(t)
0.5 | 0.01 | 0.07796631 | 8.860536 | 0.3571213 |  |  | 0.3750702 | 7.841402
1 | 0.02 | -0.02203369 | 8.960536 | 0.3642958 | 0.6 | 4.284958 | 0.3751417 | 7.842302
1.5 | 0.03 | 0.02796631 | 8.910536 | 0.3607287 | 0.6 | 0 | 0.3752058 | 7.843109
2 | 0.04 | -0.07203369 | 9.010536 | 0.3678234 |  |  | 0.3752927 | 7.844202
2.5 | 0.05 | 0.02796631 | 8.910536 | 0.3607287 |  |  | 0.375362 | 7.845078
3 | 0.06 | 0.02796631 | 8.910536 | 0.3607287 |  |  | 0.3754207 | 7.845825
3.5 | 0.07 | -0.02203369 | 8.960536 | 0.3642958 |  |  | 0.3755129 | 7.846983
4 | 0.08 | 0.02796631 | 8.910536 | 0.3607287 |  |  | 0.3754949 | 7.846785
4.5 | 0.09 | 0.02796631 | 8.910536 | 0.3607287 |  |  | 0.375441 | 7.846127
5 | 0.1 | 0.1279663 | 8.810536 | 0.353473 |  |  | 0.3753342 | 7.844794
5.5 | 0.11 | -0.02203369 | 8.960536 | 0.3642958 |  |  | 0.3751218 | 7.842126
6 | 0.12 | 0.02796631 | 8.910536 | 0.3607287 |  |  | 0.3747863 | 7.837904
6.5 | 0.13 | 0.02796631 | 8.910536 | 0.3607287 |  |  | 0.3744717 | 7.833904
7 | 0.14 | 0.02796631 | 8.910536 | 0.3607287 |  |  | 0.3741395 | 7.829682
7.5 | 0.15 | -0.02203369 | 8.960536 | 0.3642958 |  |  | 0.3738248 | 7.825682
8 | 0.16 | -0.1220337 | 9.060536 | 0.3713121 |  |  | 0.3735437 | 7.822127
8.5 | 0.17 | 0.1279663 | 8.810536 | 0.353473 |  |  | 0.3732584 | 7.818571
9 | 0.18 | -0.02203369 | 8.960536 | 0.3642958 |  |  | 0.372825 | 7.813238
9.5 | 0.19 | 0.02796631 | 8.910536 | 0.3607287 |  |  | 0.3723171 | 7.807015
10 | 0.2 | -0.1220337 | 9.060536 | 0.3713121 |  |  | 0.3717346 | 7.799905
10.5 | 0.21 | -0.1220337 | 9.060536 | 0.3713121 |  |  | 0.3711689 | 7.793016
11 | 0.22 | -0.02203369 | 8.960536 | 0.3642958 |  |  | 0.3707125 | 7.78746
11.5 | 0.23 | -0.02203369 | 8.960536 | 0.3642958 | 0.6 | 11.32567 | 0.3704918 | 7.784793
12 | 0.24 | -0.02203369 | 8.960536 | 0.3642958 | 0.6 | 0 | 0.3704702 | 7.784571
12.5 | 0.25 | 0.1279663 | 8.810536 | 0.353473 |  |  | 0.3706844 | 7.787238
13 | 0.26 | -0.07203369 | 9.010536 | 0.3678234 |  |  | 0.3711176 | 7.792571
13.5 | 0.27 | -0.02203369 | 8.960536 | 0.3642958 |  |  | 0.371803 | 7.801015
14 | 0.28 | 0.02796631 | 8.910536 | 0.3607287 |  |  | 0.372667 | 7.811682
14.5 | 0.29 | -0.07203369 | 9.010536 | 0.3678234 |  |  | 0.3736567 | 7.823905
15 | 0.3 | -0.07203369 | 9.010536 | 0.3678234 |  |  | 0.3746632 | 7.836349
15.5 | 0.31 | -0.02203369 | 8.960536 | 0.3642958 |  |  | 0.3755583 | 7.84746
16 | 0.32 | 0.02796631 | 8.910536 | 0.3607287 |  |  | 0.3762361 | 7.855905
16.5 | 0.33 | 0.1279663 | 8.810536 | 0.353473 |  |  | 0.3766634 | 7.861238
17 | 0.34 | -0.07203369 | 9.010536 | 0.3678234 |  |  | 0.376893 | 7.864127
17.5 | 0.35 | 0.02796631 | 8.910536 | 0.3607287 |  |  | 0.3769621 | 7.865016
18 | 0.36 | 0.02796631 | 8.910536 | 0.3607287 |  |  | 0.3769085 | 7.864348
18.5 | 0.37 | -0.07203369 | 9.010536 | 0.3678234 |  |  | 0.3767322 | 7.862127
19 | 0.38 | -0.07203369 | 9.010536 | 0.3678234 |  |  | 0.3765035 | 7.859238
19.5 | 0.39 | -0.02203369 | 8.960536 | 0.3642958 |  |  | 0.3761875 | 7.855238
20 | 0.4 | -0.07203369 | 9.010536 | 0.3678234 |  |  | 0.3758546 | 7.851016
20.5 | 0.41 | -0.02203369 | 8.960536 | 0.3642958 |  |  | 0.3755747 | 7.84746
21 | 0.42 | -0.07203369 | 9.010536 | 0.3678234 |  |  | 0.3754183 | 7.84546
21.5 | 0.43 | 0.02796631 | 8.910536 | 0.3607287 |  |  | 0.3753499 | 7.844571
22 | 0.44 | 0.02796631 | 8.910536 | 0.3607287 | 0.6 | 0.4641401 | 0.3754045 | 7.845238
22.5 | 0.45 | 0.02796631 | 8.910536 | 0.3607287 | 0.6 | 0 | 0.3754217 | 7.84546
23 | 0.46 | -0.02203369 | 8.960536 | 0.3642958 |  |  | 0.3753664 | 7.844793
23.5 | 0.47 | -0.07203369 | 9.010536 | 0.3678234 |  |  | 0.3751857 | 7.84257
24 | 0.48 | -0.02203369 | 8.960536 | 0.3642958 |  |  | 0.3748973 | 7.839015
24.5 | 0.49 | 0.07796631 | 8.860536 | 0.3571213 |  |  | 0.3744486 | 7.833459
25 | 0.5 | 0.02796631 | 8.910536 | 0.3607287 |  |  | 0.3740013 | 7.827905
25.5 | 0.51 | 0.07796631 | 8.860536 | 0.3571213 |  |  | 0.3735552 | 7.822349
26 | 0.52 | 0.07796631 | 8.860536 | 0.3571213 |  |  | 0.3731464 | 7.817238
26.5 | 0.53 | 0.02796631 | 8.910536 | 0.3607287 |  |  | 0.3727195 | 7.811904
27 | 0.54 | 0.02796631 | 8.910536 | 0.3607287 |  |  | 0.372434 | 7.808349
27.5 | 0.55 | 0.02796631 | 8.910536 | 0.3607287 |  |  | 0.3721627 | 7.805016
28 | 0.56 | 0.02796631 | 8.910536 | 0.3607287 |  |  | 0.3719411 | 7.802349
28.5 | 0.57 | 0.02796631 | 8.910536 | 0.3607287 |  |  | 0.3716404 | 7.798794
29 | 0.58 | 0.02796631 | 8.910536 | 0.3607287 |  |  | 0.3713712 | 7.795682
29.5 | 0.59 | 0.07796631 | 8.860536 | 0.3571213 |  |  | 0.3707694 | 7.788571
30 | 0.6 | -0.07203369 | 9.010536 | 0.3678234 |  |  | 0.3699269 | 7.778571
30.5 | 0.61 | 0.02796631 | 8.910536 | 0.3607287 |  |  | 0.3685414 | 7.762127
31 | 0.62 | 0.1279663 | 8.810536 | 0.353473 |  |  | 0.3667579 | 7.741015
31.5 | 0.63 | -0.07203369 | 9.010536 | 0.3678234 |  |  | 0.3641653 | 7.710571
32 | 0.64 | 0.1779663 | 8.760536 | 0.349783 |  |  | 0.3609946 | 7.673682
32.5 | 0.65 | 0.1279663 | 8.810536 | 0.353473 |  |  | 0.3568092 | 7.625682
33 | 0.66 | 0.3279663 | 8.610536 | 0.3384558 |  |  | 0.351833 | 7.56946
33.5 | 0.67 | 0.3779663 | 8.560536 | 0.3345919 |  |  | 0.3455728 | 7.499905
34 | 0.68 | 0.6279663 | 8.310536 | 0.3145749 |  |  | 0.3384776 | 7.422349
34.5 | 0.69 | 0.4279663 | 8.510536 | 0.3306826 |  |  | 0.3301619 | 7.333015
35 | 0.7 | 0.8279663 | 8.110536 | 0.2976728 |  |  | 0.3211932 | 7.238348
35.5 | 0.71 | 0.7279663 | 8.210536 | 0.3062268 |  |  | 0.3112944 | 7.135904
36 | 0.72 | 1.027966 | 7.910536 | 0.279916 |  |  | 0.3011935 | 7.03346
36.5 | 0.73 | 0.9779663 | 7.960536 | 0.2844389 |  |  | 0.290509 | 6.927461
37 | 0.74 | 1.277966 | 7.660536 | 0.2564163 |  |  | 0.2800082 | 6.825682
37.5 | 0.75 | 1.227966 | 7.710536 | 0.2612381 |  |  | 0.2694481 | 6.725683
38 | 0.76 | 1.677966 | 7.260536 | 0.2154505 |  |  | 0.2595809 | 6.634349
38.5 | 0.77 | 1.627966 | 7.310536 | 0.2208164 |  |  | 0.2499438 | 6.547237
39 | 0.78 | 1.977966 | 6.960536 | 0.1816363 |  |  | 0.2412587 | 6.470571
39.5 | 0.79 | 1.827966 | 7.110536 | 0.1989001 |  |  | 0.2329286 | 6.398793
40 | 0.8 | 2.127966 | 6.810536 | 0.1636121 |  |  | 0.2254058 | 6.335459
40.5 | 0.81 | 2.027966 | 6.910536 | 0.1757152 |  |  | 0.21807 | 6.275015
41 | 0.82 | 2.327966 | 6.610536 | 0.1383074 |  |  | 0.2115753 | 6.222571
41.5 | 0.83 | 2.127966 | 6.810536 | 0.1636121 |  |  | 0.2052385 | 6.172349
42 | 0.84 | 2.327966 | 6.610536 | 0.1383074 |  |  | 0.1996535 | 6.128793
42.5 | 0.85 | 2.277966 | 6.660536 | 0.144776 |  |  | 0.1942145 | 6.087015
43 | 0.86 | 2.427966 | 6.510536 | 0.1250721 |  |  | 0.1894583 | 6.051016
43.5 | 0.87 | 2.327966 | 6.610536 | 0.1383074 |  |  | 0.1846137 | 6.014793
44 | 0.88 | 2.677966 | 6.260536 | 0.09013386 |  |  | 0.1803505 | 5.983237
44.5 | 0.89 | 2.527966 | 6.410536 | 0.1114237 |  |  | 0.176075 | 5.951904
45 | 0.9 | 2.727966 | 6.210536 | 0.08280865 |  |  | 0.1723395 | 5.924793
45.5 | 0.91 | 2.577966 | 6.360536 | 0.1044387 |  |  | 0.168439 | 5.896793
46 | 0.92 | 2.777966 | 6.160536 | 0.07536453 |  |  | 0.1650594 | 5.872793
46.5 | 0.93 | 2.577966 | 6.360536 | 0.1044387 |  |  | 0.1614582 | 5.84746
47 | 0.94 | 2.877966 | 6.060536 | 0.06010788 |  |  | 0.1581105 | 5.824126
47.5 | 0.95 | 2.677966 | 6.260536 | 0.09013386 |  |  | 0.1544455 | 5.798793
48 | 0.96 | 2.877966 | 6.060536 | 0.06010788 |  |  | 0.1511758 | 5.776349
48.5 | 0.97 | 2.727966 | 6.210536 | 0.08280865 |  |  | 0.1475903 | 5.751904
49 | 0.98 | 3.077966 | 5.860536 | 0.02803262 |  |  | 0.1443035 | 5.729682
49.5 | 0.99 | 2.877966 | 6.060536 | 0.06010788 |  |  | 0.1407504 | 5.705905
50 | 1 | 3.077966 | 5.860536 | 0.02803262 |  |  | 0.1374979 | 5.684349
50.5 | 1.01 | 2.927966 | 6.010536 | 0.05228923 |  |  | 0.133877 | 5.660571
51 | 1.02 | 3.077966 | 5.860536 | 0.02803262 |  |  | 0.1303859 | 5.637904
51.5 | 1.03 | 2.877966 | 6.060536 | 0.06010788 |  |  | 0.1263698 | 5.612127
52 | 1.04 | 3.077966 | 5.860536 | 0.02803262 |  |  | 0.1224539 | 5.587237
52.5 | 1.05 | 2.927966 | 6.010536 | 0.05228923 |  |  | 0.1179314 | 5.558793
53 | 1.06 | 3.177966 | 5.760536 | 0.01115977 |  |  | 0.1134276 | 5.530793
53.5 | 1.07 | 2.927966 | 6.010536 | 0.05228923 |  |  | 0.1085174 | 5.500571
54 | 1.08 | 3.177966 | 5.760536 | 0.01115977 |  |  | 0.1039653 | 5.472794
54.5 | 1.09 | 2.927966 | 6.010536 | 0.05228923 |  |  | 0.09911616 | 5.44346
55 | 1.1 | 3.227966 | 5.710536 | 0.002501707 |  |  | 0.09474574 | 5.417237
55.5 | 1.11 | 2.977966 | 5.960536 | 0.04433931 |  |  | 0.09030683 | 5.390793
56 | 1.12 | 3.177966 | 5.760536 | 0.01115977 |  |  | 0.08651028 | 5.368349
56.5 | 1.13 | 2.927966 | 6.010536 | 0.05228923 |  |  | 0.08265173 | 5.345682
57 | 1.14 | 3.227966 | 5.710536 | 0.002501707 |  |  | 0.07945649 | 5.327015
57.5 | 1.15 | 3.027966 | 5.910536 | 0.0362549 |  |  | 0.07619852 | 5.308126
58 | 1.16 | 3.227966 | 5.710536 | 0.002501707 |  |  | 0.07342684 | 5.292127
58.5 | 1.17 | 3.077966 | 5.860536 | 0.02803262 |  |  | 0.07025222 | 5.273904
59 | 1.18 | 3.227966 | 5.710536 | 0.002501707 |  |  | 0.06736511 | 5.25746
59.5 | 1.19 | 3.027966 | 5.910536 | 0.0362549 |  |  | 0.06397282 | 5.238348
60 | 1.2 | 3.227966 | 5.710536 | 0.002501707 |  |  | 0.06094619 | 5.22146
60.5 | 1.21 | 3.027966 | 5.910536 | 0.0362549 |  |  | 0.0576039 | 5.203015
61 | 1.22 | 3.277966 | 5.660536 | -0.006309315 |  |  | 0.05474932 | 5.18746
61.5 | 1.23 | 2.977966 | 5.960536 | 0.04433931 |  |  | 0.05152985 | 5.170127
62 | 1.24 | 3.277966 | 5.660536 | -0.006309315 |  |  | 0.04889075 | 5.156126
62.5 | 1.25 | 3.027966 | 5.910536 | 0.0362549 |  |  | 0.04586454 | 5.140127
63 | 1.26 | 3.227966 | 5.710536 | 0.002501707 |  |  | 0.04331469 | 5.126793
63.5 | 1.27 | 3.177966 | 5.760536 | 0.01115977 |  |  | 0.04062997 | 5.112793
64 | 1.28 | 3.327966 | 5.610536 | -0.0152773 |  |  | 0.03883446 | 5.10346
64.5 | 1.29 | 3.027966 | 5.910536 | 0.0362549 |  |  | 0.03675676 | 5.092571
65 | 1.3 | 3.277966 | 5.660536 | -0.006309315 |  |  | 0.03531114 | 5.085015
65.5 | 1.31 | 3.127966 | 5.810536 | 0.01966875 |  |  | 0.03339178 | 5.075016
66 | 1.32 | 3.327966 | 5.610536 | -0.0152773 |  |  | 0.0317597 | 5.066571
66.5 | 1.33 | 3.227966 | 5.710536 | 0.002501707 |  |  | 0.02929821 | 5.053904
67 | 1.34 | 3.327966 | 5.610536 | -0.0152773 |  |  | 0.02715813 | 5.043015
67.5 | 1.35 | 3.077966 | 5.860536 | 0.02803262 |  |  | 0.02436356 | 5.028793
68 | 1.36 | 3.377966 | 5.560536 | -0.02440664 |  |  | 0.02205201 | 5.017016
68.5 | 1.37 | 3.127966 | 5.810536 | 0.01966875 |  |  | 0.0191424 | 5.002126
69 | 1.38 | 3.277966 | 5.660536 | -0.006309315 |  |  | 0.01676469 | 4.989904
69.5 | 1.39 | 3.177966 | 5.760536 | 0.01115977 |  |  | 0.01395953 | 4.97546
70 | 1.4 | 3.377966 | 5.560536 | -0.02440664 |  |  | 0.0118607 | 4.964571
70.5 | 1.41 | 3.127966 | 5.810536 | 0.01966875 |  |  | 0.009501089 | 4.952348
71 | 1.42 | 3.277966 | 5.660536 | -0.006309315 |  |  | 0.00793357 | 4.944127
71.5 | 1.43 | 3.077966 | 5.860536 | 0.02803262 |  |  | 0.00622406 | 4.935237
72 | 1.44 | 3.277966 | 5.660536 | -0.006309315 |  |  | 0.005396735 | 4.930793
72.5 | 1.45 | 3.127966 | 5.810536 | 0.01966875 |  |  | 0.004197815 | 4.924571
73 | 1.46 | 3.327966 | 5.610536 | -0.0152773 |  |  | 0.0035993 | 4.92146
73.5 | 1.47 | 3.127966 | 5.810536 | 0.01966875 |  |  | 0.002758215 | 4.917238
74 | 1.48 | 3.277966 | 5.660536 | -0.006309315 |  |  | 0.002359803 | 4.915238
74.5 | 1.49 | 3.127966 | 5.810536 | 0.01966875 |  |  | 0.001370327 | 4.910349
75 | 1.5 | 3.227966 | 5.710536 | 0.002501707 |  |  | 0.000966048 | 4.908349
75.5 | 1.51 | 3.127966 | 5.810536 | 0.01966875 |  |  | 0.0002782706 | 4.9
76 | 1.52 | 3.327966 | 5.610536 | -0.0152773 |  |  | 0 | 4.9
76.5 | 1.53 | 3.127966 | 5.810536 | 0.01966875 |  |  | 0 | 4.9
77 | 1.54 | 3.327966 | 5.610536 | -0.0152773 |  |  | 0 | 4.9
77.5 | 1.55 | 3.227966 | 5.710536 | 0.002501707 |  |  | 0 | 4.9
78 | 1.56 | 3.377966 | 5.560536 | -0.02440664 |  |  | 0 | 4.9
78.5 | 1.57 | 3.127966 | 5.810536 | 0.01966875 |  |  | 0 | 4.9
79 | 1.58 | 3.277966 | 5.660536 | -0.006309315 |  |  | 0 | 4.9
79.5 | 1.59 | 3.127966 | 5.810536 | 0.01966875 |  |  | 0 | 4.9
80 | 1.6 | 3.277966 | 5.660536 | -0.006309315 |  |  | 0 | 4.9
80.5 | 1.61 | 3.127966 | 5.810536 | 0.01966875
81 | 1.62 | 3.377966 | 5.560536 | -0.02440664
81.5 | 1.63 | 3.127966 | 5.810536 | 0.01966875
82 | 1.64 | 3.327966 | 5.610536 | -0.0152773
82.5 | 1.65 | 3.127966 | 5.810536 | 0.01966875
83 | 1.66 | 3.427966 | 5.510536 | -0.03370157
83.5 | 1.67 | 3.127966 | 5.810536 | 0.01966875
84 | 1.68 | 3.327966 | 5.610536 | -0.0152773
84.5 | 1.69 | 3.127966 | 5.810536 | 0.01966875
85 | 1.7 | 3.277966 | 5.660536 | -0.006309315
85.5 | 1.71 | 3.027966 | 5.910536 | 0.0362549
86 | 1.72 | 3.277966 | 5.660536 | -0.006309315
86.5 | 1.73 | 3.077966 | 5.860536 | 0.02803262
87 | 1.74 | 3.377966 | 5.560536 | -0.02440664
87.5 | 1.75 | 3.127966 | 5.810536 | 0.01966875
88 | 1.76 | 3.277966 | 5.660536 | -0.006309315
88.5 | 1.77 | 3.127966 | 5.810536 | 0.01966875
89 | 1.78 | 3.327966 | 5.610536 | -0.0152773
89.5 | 1.79 | 3.127966 | 5.810536 | 0.01966875
90 | 1.8 | 3.327966 | 5.610536 | -0.0152773
90.5 | 1.81
91 | 1.82
91.5 | 1.83
92 | 1.84
92.5 | 1.85
93 | 1.86
93.5 | 1.87
94 | 1.88
94.5 | 1.89
95 | 1.9
95.5 | 1.91
96 | 1.92
96.5 | 1.93
97 | 1.94
97.5 | 1.95
98 | 1.96
98.5 | 1.97
99 | 1.98
99.5 | 1.99
100 | 2
100.5 | 2.01
101 | 2.02
101.5 | 2.03
102 | 2.04
102.5 | 2.05
103 | 2.06
103.5 | 2.07
104 | 2.08
104.5 | 2.09
105 | 2.1
105.5 | 2.11
106 | 2.12
106.5 | 2.13
107 | 2.14
107.5 | 2.15
108 | 2.16
108.5 | 2.17
109 | 2.18
109.5 | 2.19
110 | 2.2
110.5 | 2.21
111 | 2.22
111.5 | 2.23
112 | 2.24
112.5 | 2.25
113 | 2.26
113.5 | 2.27
114 | 2.28
114.5 | 2.29
115 | 2.3
115.5 | 2.31
116 | 2.32
116.5 | 2.33
117 | 2.34
117.5 | 2.35
118 | 2.36
118.5 | 2.37
119 | 2.38
119.5 | 2.39
120 | 2.4
120.5 | 2.41
121 | 2.42
121.5 | 2.43
122 | 2.44
122.5 | 2.45
123 | 2.46
123.5 | 2.47
124 | 2.48
124.5 | 2.49
125 | 2.5

## Fuerza
ciclos | seg | Fuerza | Presión
0.5 | 0.01 | 9.33912 | 83.96963 | 0.6 | 11.772
1 | 0.02 | 9.33912 | 83.96963 | 0.6 | 0
1.5 | 0.03 | 9.33912 | 83.96963
2 | 0.04 | 9.3195 | 83.79322
2.5 | 0.05 | 9.3195 | 83.79322
3 | 0.06 | 9.29988 | 83.61681
3.5 | 0.07 | 9.37836 | 84.32244
4 | 0.08 | 9.33912 | 83.96963
4.5 | 0.09 | 9.35874 | 84.14603
5 | 0.1 | 9.33912 | 83.96963
5.5 | 0.11 | 9.37836 | 84.32244
6 | 0.12 | 9.33912 | 83.96963
6.5 | 0.13 | 9.35874 | 84.14603
7 | 0.14 | 9.35874 | 84.14603
7.5 | 0.15 | 9.33912 | 83.96963
8 | 0.16 | 9.37836 | 84.32244
8.5 | 0.17 | 9.35874 | 84.14603 | 0.6 | 105.8441
9 | 0.18 | 9.33912 | 83.96963 | 0.6 | 0
9.5 | 0.19 | 9.33912 | 83.96963
10 | 0.2 | 9.33912 | 83.96963
10.5 | 0.21 | 9.35874 | 84.14603
11 | 0.22 | 9.33912 | 83.96963
11.5 | 0.23 | 9.35874 | 84.14603
12 | 0.24 | 9.33912 | 83.96963
12.5 | 0.25 | 9.33912 | 83.96963
13 | 0.26 | 9.35874 | 84.14603
13.5 | 0.27 | 9.37836 | 84.32244
14 | 0.28 | 9.35874 | 84.14603
14.5 | 0.29 | 9.37836 | 84.32244
15 | 0.3 | 9.37836 | 84.32244
15.5 | 0.31 | 9.33912 | 83.96963
16 | 0.32 | 9.37836 | 84.32244
16.5 | 0.33 | 9.33912 | 83.96963
17 | 0.34 | 9.37836 | 84.32244
17.5 | 0.35 | 9.35874 | 84.14603
18 | 0.36 | 9.33912 | 83.96963
18.5 | 0.37 | 9.37836 | 84.32244
19 | 0.38 | 9.37836 | 84.32244
19.5 | 0.39 | 9.35874 | 84.14603
20 | 0.4 | 9.37836 | 84.32244
20.5 | 0.41 | 9.37836 | 84.32244
21 | 0.42 | 9.37836 | 84.32244
21.5 | 0.43 | 9.35874 | 84.14603
22 | 0.44 | 9.29988 | 83.61681
22.5 | 0.45 | 9.29988 | 83.61681
23 | 0.46 | 9.35874 | 84.14603
23.5 | 0.47 | 9.39798 | 84.49885
24 | 0.48 | 9.37836 | 84.32244
24.5 | 0.49 | 9.35874 | 84.14603
25 | 0.5 | 9.37836 | 84.32244
25.5 | 0.51 | 9.37836 | 84.32244
26 | 0.52 | 9.37836 | 84.32244
26.5 | 0.53 | 9.33912 | 83.96963
27 | 0.54 | 9.37836 | 84.32244
27.5 | 0.55 | 9.37836 | 84.32244
28 | 0.56 | 9.35874 | 84.14603
28.5 | 0.57 | 9.37836 | 84.32244
29 | 0.58 | 9.35874 | 84.14603
29.5 | 0.59 | 9.35874 | 84.14603
30 | 0.6 | 9.39798 | 84.49885
30.5 | 0.61 | 9.33912 | 83.96963
31 | 0.62 | 9.37836 | 84.32244
31.5 | 0.63 | 9.39798 | 84.49885
32 | 0.64 | 9.37836 | 84.32244
32.5 | 0.65 | 9.37836 | 84.32244
33 | 0.66 | 9.33912 | 83.96963
33.5 | 0.67 | 9.35874 | 84.14603
34 | 0.68 | 9.37836 | 84.32244
34.5 | 0.69 | 9.37836 | 84.32244
35 | 0.7 | 9.33912 | 83.96963
35.5 | 0.71 | 9.33912 | 83.96963
36 | 0.72 | 9.33912 | 83.96963
36.5 | 0.73 | 9.26064 | 83.264
37 | 0.74 | 9.29988 | 83.61681
37.5 | 0.75 | 9.29988 | 83.61681
38 | 0.76 | 9.26064 | 83.264
38.5 | 0.77 | 9.26064 | 83.264
39 | 0.78 | 9.24102 | 83.08759
39.5 | 0.79 | 9.24102 | 83.08759
40 | 0.8 | 9.2214 | 82.91119
40.5 | 0.81 | 9.18216 | 82.55838
41 | 0.82 | 9.20178 | 82.73478
41.5 | 0.83 | 9.18216 | 82.55838
42 | 0.84 | 9.18216 | 82.55838
42.5 | 0.85 | 9.16254 | 82.38197
43 | 0.86 | 9.16254 | 82.38197
43.5 | 0.87 | 9.08406 | 81.67634
44 | 0.88 | 9.10368 | 81.85275
44.5 | 0.89 | 9.08406 | 81.67634
45 | 0.9 | 9.08406 | 81.67634
45.5 | 0.91 | 9.06444 | 81.49993
46 | 0.92 | 9.06444 | 81.49993
46.5 | 0.93 | 9.06444 | 81.49993
47 | 0.94 | 9.04482 | 81.32352
47.5 | 0.95 | 9.04482 | 81.32352
48 | 0.96 | 9.0252 | 81.14712
48.5 | 0.97 | 8.96634 | 80.6179
49 | 0.98 | 8.98596 | 80.7943
49.5 | 0.99 | 9.00558 | 80.97071
50 | 1 | 8.98596 | 80.7943
50.5 | 1.01 | 9.0252 | 81.14712
51 | 1.02 | 8.96634 | 80.6179
51.5 | 1.03 | 9.00558 | 80.97071
52 | 1.04 | 9.0252 | 81.14712
52.5 | 1.05 | 9.0252 | 81.14712
53 | 1.06 | 9.00558 | 80.97071
53.5 | 1.07 | 9.0252 | 81.14712
54 | 1.08 | 9.04482 | 81.32352
54.5 | 1.09 | 9.06444 | 81.49993
55 | 1.1 | 9.00558 | 80.97071
55.5 | 1.11 | 9.04482 | 81.32352
56 | 1.12 | 9.06444 | 81.49993
56.5 | 1.13 | 9.08406 | 81.67634
57 | 1.14 | 9.08406 | 81.67634
57.5 | 1.15 | 9.06444 | 81.49993
58 | 1.16 | 9.04482 | 81.32352
58.5 | 1.17 | 9.10368 | 81.85275
59 | 1.18 | 9.10368 | 81.85275
59.5 | 1.19 | 9.10368 | 81.85275
60 | 1.2 | 9.06444 | 81.49993
60.5 | 1.21 | 9.06444 | 81.49993
61 | 1.22 | 9.08406 | 81.67634
61.5 | 1.23 | 9.16254 | 82.38197
62 | 1.24 | 9.1233 | 82.02915
62.5 | 1.25 | 9.16254 | 82.38197
63 | 1.26 | 9.16254 | 82.38197
63.5 | 1.27 | 9.16254 | 82.38197
64 | 1.28 | 9.16254 | 82.38197
64.5 | 1.29 | 9.20178 | 82.73478
65 | 1.3 | 9.18216 | 82.55838
65.5 | 1.31 | 9.14292 | 82.20556
66 | 1.32 | 9.18216 | 82.55838
66.5 | 1.33 | 9.20178 | 82.73478
67 | 1.34 | 9.2214 | 82.91119
67.5 | 1.35 | 9.2214 | 82.91119
68 | 1.36 | 9.20178 | 82.73478
68.5 | 1.37 | 9.18216 | 82.55838
69 | 1.38 | 9.26064 | 83.264
69.5 | 1.39 | 9.24102 | 83.08759
70 | 1.4 | 9.24102 | 83.08759
70.5 | 1.41 | 9.26064 | 83.264
71 | 1.42 | 9.26064 | 83.264
71.5 | 1.43 | 9.29988 | 83.61681
72 | 1.44 | 9.26064 | 83.264
72.5 | 1.45 | 9.24102 | 83.08759
73 | 1.46 | 9.28026 | 83.44041
73.5 | 1.47 | 9.24102 | 83.08759
74 | 1.48 | 9.26064 | 83.264
74.5 | 1.49 | 9.26064 | 83.264
75 | 1.5 | 9.28026 | 83.44041
75.5 | 1.51 | 9.29988 | 83.61681
76 | 1.52 | 9.26064 | 83.264
76.5 | 1.53 | 9.26064 | 83.264
77 | 1.54 | 9.29988 | 83.61681
77.5 | 1.55 | 9.29988 | 83.61681
78 | 1.56 | 9.3195 | 83.79322
78.5 | 1.57 | 9.3195 | 83.79322
79 | 1.58 | 9.3195 | 83.79322
79.5 | 1.59 | 9.33912 | 83.96963
80 | 1.6 | 9.3195 | 83.79322
80.5 | 1.61 | 9.33912 | 83.96963
81 | 1.62 | 9.29988 | 83.61681
81.5 | 1.63 | 9.3195 | 83.79322
82 | 1.64 | 9.33912 | 83.96963
82.5 | 1.65 | 9.29988 | 83.61681
83 | 1.66 | 9.33912 | 83.96963
83.5 | 1.67 | 9.29988 | 83.61681
84 | 1.68 | 9.35874 | 84.14603
84.5 | 1.69 | 9.3195 | 83.79322
85 | 1.7 | 9.39798 | 84.49885
85.5 | 1.71 | 9.35874 | 84.14603
86 | 1.72 | 9.35874 | 84.14603
86.5 | 1.73 | 9.35874 | 84.14603
87 | 1.74 | 9.35874 | 84.14603
87.5 | 1.75 | 9.37836 | 84.32244
88 | 1.76 | 9.4176 | 84.67525
88.5 | 1.77 | 9.33912 | 83.96963
89 | 1.78 | 9.35874 | 84.14603
89.5 | 1.79 | 9.37836 | 84.32244
90 | 1.8 | 9.39798 | 84.49885
90.5 | 1.81
91 | 1.82
91.5 | 1.83
92 | 1.84
92.5 | 1.85
93 | 1.86
93.5 | 1.87
94 | 1.88
94.5 | 1.89
95 | 1.9
95.5 | 1.91
96 | 1.92
96.5 | 1.93
97 | 1.94
97.5 | 1.95
98 | 1.96
98.5 | 1.97
99 | 1.98
99.5 | 1.99
100 | 2
100.5 | 2.01
101 | 2.02
101.5 | 2.03
102 | 2.04
102.5 | 2.05
103 | 2.06
103.5 | 2.07
104 | 2.08
104.5 | 2.09
105 | 2.1
105.5 | 2.11
106 | 2.12
106.5 | 2.13
107 | 2.14
107.5 | 2.15
108 | 2.16
108.5 | 2.17
109 | 2.18
109.5 | 2.19
110 | 2.2
110.5 | 2.21
111 | 2.22
111.5 | 2.23
112 | 2.24
112.5 | 2.25
113 | 2.26
113.5 | 2.27
114 | 2.28
114.5 | 2.29
115 | 2.3
115.5 | 2.31
116 | 2.32
116.5 | 2.33
117 | 2.34
117.5 | 2.35
118 | 2.36
118.5 | 2.37
119 | 2.38
119.5 | 2.39
120 | 2.4
120.5 | 2.41
121 | 2.42
121.5 | 2.43
122 | 2.44
122.5 | 2.45
123 | 2.46
123.5 | 2.47
124 | 2.48
124.5 | 2.49
125 | 2.5

## Resistencia
ciclos | seg | Intensidad | Tensión | Resistencia | Potencia | Energía
0.5 | 0.01 | 0 | 0.5508475 |  |  |  | 0.6 | 11.115
1 | 0.02 | 0 | -0.04915255 |  |  |  | 0.6 | 0 | La línea vertical roja señala el fin del precalentamiento
1.5 | 0.03 | 0 | 0.0008474541 |  |  |  | 0.7 | 11.115
2 | 0.04 | 0 | -0.04915255 |  |  |  | 0.7 | 0
2.5 | 0.05 | 0 | 0.0008474541
3 | 0.06 | 0 | 0.0008474541
3.5 | 0.07 | 0 | -0.02915255
4 | 0.08 | 0 | 0.02084745
4.5 | 0.09 | 0 | 0.02084745
5 | 0.1 | 0 | 0.04084745
5.5 | 0.11 | 0 | -0.04915255
6 | 0.12 | 0 | -0.01915255
6.5 | 0.13 | 0 | -0.04915255
7 | 0.14 | 0 | 0.02084745
7.5 | 0.15 | 0 | -0.01915255
8 | 0.16 | 0 | 0.02084745
8.5 | 0.17 | 0 | 0.0008474541
9 | 0.18 | 0 | -0.01915255 |  |  |  | 0.6 | 1.963439
9.5 | 0.19 | 0 | -0.01915255 |  |  |  | 0.6 | 0
10 | 0.2 | 0 | 0.02084745
10.5 | 0.21 | 0 | 0.08084746
11 | 0.22 | 0 | 0.0008474541
11.5 | 0.23 | 0 | 0.04084745
12 | 0.24 | 0 | 0.02084745
12.5 | 0.25 | 0 | -0.04915255
13 | 0.26 | 0 | -0.01915255
13.5 | 0.27 | 0 | -0.02915255
14 | 0.28 | 0 | 0.0008474541
14.5 | 0.29 | 0 | 0.0008474541
15 | 0.3 | 0 | -0.01915255
15.5 | 0.31 | 0 | 0.04084745
16 | 0.32 | 0 | 0.08084746
16.5 | 0.33 | 0 | -0.02915255 |  |  |  | 0.6 | 0.4984614
17 | 0.34 | 0 | -0.01915255 |  |  |  | 0.6 | 0
17.5 | 0.35 | 0 | -0.02915255
18 | 0.36 | 0 | -0.02915255
18.5 | 0.37 | 0 | -0.06915255
19 | 0.38 | 0 | -0.01915255
19.5 | 0.39 | 0 | -0.02915255
20 | 0.4 | 0 | 0.04084745
20.5 | 0.41 | 0 | 0.06084745
21 | 0.42 | 0 | 0.04084745
21.5 | 0.43 | 0 | 0.04084745
22 | 0.44 | 0 | 0.02084745
22.5 | 0.45 | 0 | -0.02915255
23 | 0.46 | 0 | 0.08084746
23.5 | 0.47 | 0 | -0.06915255
24 | 0.48 | 0 | 0.02084745
24.5 | 0.49 | 0 | 0.08084746 |  |  |  | 0.6 | 16.4957
25 | 0.5 | 0 | 0.06084745 |  |  |  | 0.6 | 0
25.5 | 0.51 | 0 | 0.02084745
26 | 0.52 | 0 | -0.02915255
26.5 | 0.53 | 0 | -0.01915255
27 | 0.54 | 0 | -0.01915255
27.5 | 0.55 | 0 | -0.04915255
28 | 0.56 | 0 | -0.04915255
28.5 | 0.57 | 0 | -0.02915255
29 | 0.58 | 0 | 0.0008474541
29.5 | 0.59 | 0 | 0.02084745
30 | 0.6 | 0 | 0.0008474541
30.5 | 0.61 | 0 | -0.01915255
31 | 0.62 | 3.978 | -0.01924951 | -0.004838993 | -0.07657456 | -0.0007657456
31.5 | 0.63 | 3.744 | 1.320756 | 0.3527661 | 4.944911 | 0.04868336
32 | 0.64 | 3.841 | 1.440754 | 0.3750986 | 5.533936 | 0.1040227
32.5 | 0.65 | 3.939 | 1.570752 | 0.3987691 | 6.18719 | 0.1658946
33 | 0.66 | 4.309 | 1.340742 | 0.3111493 | 5.777259 | 0.2236672
33.5 | 0.67 | 4.582 | 1.380736 | 0.3013391 | 6.326531 | 0.2869325
34 | 0.68 | 4.914 | 1.180728 | 0.2402783 | 5.802095 | 0.3449535
34.5 | 0.69 | 5.089 | 1.110723 | 0.2182596 | 5.652472 | 0.4014782
35 | 0.7 | 5.304 | 1.160718 | 0.2188383 | 6.156448 | 0.4630427
35.5 | 0.71 | 5.382 | 1.160716 | 0.2156663 | 6.246974 | 0.5255124
36 | 0.72 | 6.513 | 1.030689 | 0.158251 | 6.712875 | 0.5926412
36.5 | 0.73 | 6.61 | 1.320686 | 0.1998013 | 8.729737 | 0.6799386
37 | 0.74 | 6.61 | 1.130686 | 0.1710569 | 7.473836 | 0.7546769
37.5 | 0.75 | 6.922 | 1.490679 | 0.2153538 | 10.31848 | 0.8578617
38 | 0.76 | 8.853 | 1.490632 | 0.1683759 | 13.19656 | 0.9898273
38.5 | 0.77 | 8.892 | 1.320631 | 0.148519 | 11.74305 | 1.107258
39 | 0.78 | 8.131 | 1.110649 | 0.1365944 | 9.030688 | 1.197565
39.5 | 0.79 | 7.878 | 1.360655 | 0.1727158 | 10.71924 | 1.304757
40 | 0.8 | 8.092 | 1.09065 | 0.1347813 | 8.825541 | 1.393013
40.5 | 0.81 | 8.034 | 1.090652 | 0.1357545 | 8.762296 | 1.480636
41 | 0.82 | 8.034 | 1.280652 | 0.159404 | 10.28876 | 1.583523
41.5 | 0.83 | 8.073 | 1.160651 | 0.1437694 | 9.369932 | 1.677222
42 | 0.84 | 8.131 | 1.160649 | 0.1427437 | 9.437238 | 1.771595
42.5 | 0.85 | 8.014 | 1.260652 | 0.1573062 | 10.10287 | 1.872623
43 | 0.86 | 7.975 | 1.090653 | 0.136759 | 8.697958 | 1.959603
43.5 | 0.87 | 8.073 | 1.070651 | 0.1326212 | 8.643363 | 2.046037
44 | 0.88 | 8.034 | 1.050652 | 0.1307756 | 8.440935 | 2.130446
44.5 | 0.89 | 7.975 | 1.180653 | 0.1480443 | 9.415708 | 2.224603
45 | 0.9 | 8.092 | 0.9906502 | 0.1224234 | 8.016342 | 2.304766
45.5 | 0.91 | 8.053 | 1.150651 | 0.1428848 | 9.266193 | 2.397428
46 | 0.92 | 8.014 | 1.110652 | 0.138589 | 8.900765 | 2.486436
46.5 | 0.93 | 7.956 | 0.9706535 | 0.1220027 | 7.722519 | 2.563661
47 | 0.94 | 7.917 | 1.030654 | 0.1301824 | 8.159691 | 2.645258
47.5 | 0.95 | 8.034 | 1.010652 | 0.1257968 | 8.119576 | 2.726454
48 | 0.96 | 8.053 | 1.110651 | 0.1379177 | 8.944074 | 2.815895
48.5 | 0.97 | 8.053 | 1.070651 | 0.1329506 | 8.621954 | 2.902114
49 | 0.98 | 8.034 | 1.070652 | 0.1332651 | 8.601616 | 2.98813
49.5 | 0.99 | 8.034 | 1.070652 | 0.1332651 | 8.601616 | 3.074147
50 | 1 | 8.034 | 0.8906516 | 0.1108603 | 7.155495 | 3.145701
50.5 | 1.01 | 7.995 | 0.9706525 | 0.1214074 | 7.760367 | 3.223305
51 | 1.02 | 8.034 | 1.150652 | 0.1432227 | 9.244335 | 3.315748
51.5 | 1.03 | 7.995 | 0.9306526 | 0.1164043 | 7.440567 | 3.390154
52 | 1.04 | 8.034 | 1.030652 | 0.1282862 | 8.280255 | 3.472957
52.5 | 1.05 | 8.014 | 0.9306521 | 0.1161283 | 7.458246 | 3.547539
53 | 1.06 | 8.034 | 1.130652 | 0.1407333 | 9.083655 | 3.638376
53.5 | 1.07 | 8.014 | 1.030652 | 0.1286064 | 8.259645 | 3.720972
54 | 1.08 | 8.034 | 1.030652 | 0.1282862 | 8.280255 | 3.803775
54.5 | 1.09 | 8.034 | 0.9506516 | 0.1183285 | 7.637535 | 3.88015
55 | 1.1 | 7.975 | 1.030653 | 0.1292355 | 8.219458 | 3.962345
55.5 | 1.11 | 8.034 | 0.9306516 | 0.1158391 | 7.476855 | 4.037113
56 | 1.12 | 7.995 | 0.9506525 | 0.1189059 | 7.600467 | 4.113118
56.5 | 1.13 | 7.975 | 0.9106531 | 0.1141885 | 7.262458 | 4.185742
57 | 1.14 | 8.053 | 0.8706512 | 0.1081151 | 7.011354 | 4.255856
57.5 | 1.15 | 7.975 | 1.160653 | 0.1455364 | 9.256207 | 4.348418
58 | 1.16 | 7.975 | 0.8506531 | 0.106665 | 6.783958 | 4.416258
58.5 | 1.17 | 7.956 | 0.8506535 | 0.1069198 | 6.767799 | 4.483936
59 | 1.18 | 7.956 | 0.9706535 | 0.1220027 | 7.722519 | 4.561161
59.5 | 1.19 | 7.975 | 0.8506531 | 0.106665 | 6.783958 | 4.629001
60 | 1.2 | 8.014 | 0.8906521 | 0.111137 | 7.137686 | 4.700377
60.5 | 1.21 | 7.956 | 0.8706535 | 0.1094336 | 6.926919 | 4.769647
61 | 1.22 | 7.975 | 1.070653 | 0.1342512 | 8.538458 | 4.855031
61.5 | 1.23 | 8.034 | 0.9306516 | 0.1158391 | 7.476855 | 4.9298
62 | 1.24 | 7.936 | 1.010654 | 0.1273506 | 8.02055 | 5.010005
62.5 | 1.25 | 7.936 | 0.890654 | 0.1122296 | 7.06823 | 5.080688
63 | 1.26 | 8.014 | 0.8906521 | 0.111137 | 7.137686 | 5.152064
63.5 | 1.27 | 7.956 | 0.8906535 | 0.1119474 | 7.086039 | 5.222925
64 | 1.28 | 8.014 | 0.9706521 | 0.1211196 | 7.778806 | 5.300713
64.5 | 1.29 | 7.975 | 0.9106531 | 0.1141885 | 7.262458 | 5.373337
65 | 1.3 | 7.995 | 0.8706526 | 0.1088996 | 6.960867 | 5.442946
65.5 | 1.31 | 7.995 | 0.9906526 | 0.123909 | 7.920267 | 5.522149
66 | 1.32 | 7.956 | 0.7406535 | 0.09309371 | 5.892639 | 5.581075
66.5 | 1.33 | 7.936 | 1.090654 | 0.1374312 | 8.65543 | 5.66763
67 | 1.34 | 7.995 | 0.7606525 | 0.09514103 | 6.081417 | 5.728444
67.5 | 1.35 | 7.975 | 0.7606531 | 0.0953797 | 6.066208 | 5.789106
68 | 1.36 | 7.975 | 0.8206531 | 0.1029032 | 6.544708 | 5.854553
68.5 | 1.37 | 7.975 | 0.7806531 | 0.09788753 | 6.225708 | 5.916811
69 | 1.38 | 7.975 | 1.010653 | 0.1267277 | 8.059958 | 5.99741
69.5 | 1.39 | 7.956 | 0.8506535 | 0.1069198 | 6.767799 | 6.065088
70 | 1.4 | 7.975 | 1.010653 | 0.1267277 | 8.059958 | 6.145688
70.5 | 1.41 | 7.975 | 0.8206531 | 0.1029032 | 6.544708 | 6.211135
71 | 1.42 | 7.995 | 1.050653 | 0.1314137 | 8.399966 | 6.295135
71.5 | 1.43 | 7.975 | 0.9906531 | 0.1242198 | 7.900458 | 6.374139
72 | 1.44 | 7.936 | 0.990654 | 0.1248304 | 7.86183 | 6.452758
72.5 | 1.45 | 7.975 | 0.9506531 | 0.1192041 | 7.581458 | 6.528573
73 | 1.46 | 7.956 | 0.7606535 | 0.09560753 | 6.051759 | 6.58909
73.5 | 1.47 | 7.956 | 0.8506535 | 0.1069198 | 6.767799 | 6.656768
74 | 1.48 | 7.936 | 0.820654 | 0.103409 | 6.51271 | 6.721895
74.5 | 1.49 | 7.975 | 1.090653 | 0.136759 | 8.697958 | 6.808875
75 | 1.5 | 7.975 | 1.050653 | 0.1317433 | 8.378958 | 6.892664
75.5 | 1.51 | 7.917 | 0.8406544 | 0.1061835 | 6.655461 | 6.959219
76 | 1.52 | 7.956 | 0.8006535 | 0.1006352 | 6.369999 | 7.022919
76.5 | 1.53 | 7.956 | 0.8006535 | 0.1006352 | 6.369999 | 7.086619
77 | 1.54 | 7.917 | 0.7006544 | 0.08849999 | 5.547081 | 7.14209
77.5 | 1.55 | 7.936 | 0.740654 | 0.09332838 | 5.87783 | 7.200868
78 | 1.56 | 7.956 | 0.7406535 | 0.09309371 | 5.892639 | 7.259795
78.5 | 1.57 | 7.936 | 0.680654 | 0.08576789 | 5.40167 | 7.313811
79 | 1.58 | 7.975 | 0.8406531 | 0.105411 | 6.704208 | 7.380853
79.5 | 1.59 | 7.858 | 1.110656 | 0.1413408 | 8.727534 | 7.468129
80 | 1.6 | 7.936 | 0.950654 | 0.1197901 | 7.54439 | 7.543572
80.5 | 1.61 | 7.995 | 0.9506525 | 0.1189059 | 7.600467 | 7.619577
81 | 1.62 | 7.917 | 0.9506544 | 0.1200776 | 7.526331 | 7.69484
81.5 | 1.63 | 7.878 | 0.8006554 | 0.1016318 | 6.307563 | 7.757916
82 | 1.64 | 7.995 | 0.8206525 | 0.1026457 | 6.561117 | 7.823527
82.5 | 1.65 | 7.936 | 0.820654 | 0.103409 | 6.51271 | 7.888654
83 | 1.66 | 7.936 | 0.780654 | 0.0983687 | 6.19527 | 7.950607
83.5 | 1.67 | 7.878 | 0.7206554 | 0.09147695 | 5.677323 | 8.00738
84 | 1.68 | 7.839 | 0.8406563 | 0.1072403 | 6.589905 | 8.073279
84.5 | 1.69 | 7.995 | 0.7806525 | 0.09764259 | 6.241317 | 8.135693
85 | 1.7 | 7.936 | 0.840654 | 0.1059292 | 6.67143 | 8.202407
85.5 | 1.71 | 7.878 | 0.8406554 | 0.1067092 | 6.622683 | 8.268634
86 | 1.72 | 7.956 | 0.8006535 | 0.1006352 | 6.369999 | 8.332334
86.5 | 1.73 | 7.897 | 0.8406549 | 0.1064524 | 6.638652 | 8.39872
87 | 1.74 | 7.858 | 0.8406559 | 0.1069809 | 6.605874 | 8.464779
87.5 | 1.75 | 7.897 | 0.850655 | 0.1077188 | 6.717622 | 8.531955
88 | 1.76 | 7.975 | 0.7606531 | 0.0953797 | 6.066208 | 8.592617
88.5 | 1.77 | 7.995 | 0.7806525 | 0.09764259 | 6.241317 | 8.65503
89 | 1.78 | 7.878 | 0.8006554 | 0.1016318 | 6.307563 | 8.718106
89.5 | 1.79 | 7.917 | 0.7806544 | 0.09860483 | 6.180441 | 8.779911
90 | 1.8 | 7.956 | 0.7806535 | 0.09812135 | 6.210879 | 8.84202
90.5 | 1.81
91 | 1.82
91.5 | 1.83
92 | 1.84
92.5 | 1.85
93 | 1.86
93.5 | 1.87
94 | 1.88
94.5 | 1.89
95 | 1.9
95.5 | 1.91
96 | 1.92
96.5 | 1.93
97 | 1.94
97.5 | 1.95
98 | 1.96
98.5 | 1.97
99 | 1.98
99.5 | 1.99
100 | 2
100.5 | 2.01
101 | 2.02
101.5 | 2.03
102 | 2.04
102.5 | 2.05
103 | 2.06
103.5 | 2.07
104 | 2.08
104.5 | 2.09
105 | 2.1
105.5 | 2.11
106 | 2.12
106.5 | 2.13
107 | 2.14
107.5 | 2.15
108 | 2.16
108.5 | 2.17
109 | 2.18
109.5 | 2.19
110 | 2.2
110.5 | 2.21
111 | 2.22
111.5 | 2.23
112 | 2.24
112.5 | 2.25
113 | 2.26
113.5 | 2.27
114 | 2.28
114.5 | 2.29
115 | 2.3
115.5 | 2.31
116 | 2.32
116.5 | 2.33
117 | 2.34
117.5 | 2.35
118 | 2.36
118.5 | 2.37
119 | 2.38
119.5 | 2.39
120 | 2.4
120.5 | 2.41
121 | 2.42
121.5 | 2.43
122 | 2.44
122.5 | 2.45
123 | 2.46
123.5 | 2.47
124 | 2.48
124.5 | 2.49
125 | 2.5

## Resultados
Inicio paso corriente
30 | 0
30 | 0.5 | Eje Izquierdo |  | Eje Derecho
Fin de Subida |  | Máx = | 0.5 | Máx = | 0.6
36.0896 | 0 | Mín = | 0 | Mín = | 0
36.0896 | 0.5
¿Suavizar?
Inicio paso corriente |  | Eje Izquierdo |  | Eje Derecho
30 | 0 | Máx = | 100 | Máx = | 9
30 | 100 | Mín = | 0 | Mín = | 0
Fin de Subida
36.0896 | 0
36.0896 | 100
¿Suavizar?
|  | Eje Izquierdo |  | Eje Derecho
Inicio paso corriente |  | Máx = | 10 | Máx = | 6
30 | 0 | Mín = | 0 | Mín = | 0
30 | 10
Fin de Subida
36.0896 | 0
36.0896 | 10
|  | Eje Izquierdo |  | Eje Derecho
Inicio paso corriente |  | Máx = | 14 | Máx = | 9
30 | 0 | Mín = | 0 | Mín = | 0
30 | 14
Fin de Subida
36.0896 | 0
36.0896 | 14