## Parámetros
Ensayo |  |  |  |  | Fecha:
Características polvo |  | Material | Referencia polvo | Densidad de golpeo g/cm3 | Densidad aparente g/cm3 | Densidad absoluta g/cm3
|  | Al-NH3 |  | 1.19 | 0.84 | 2.725 |  | Sí
No
Activación externa |  | PRECOMPRESIÓN | No | # MPa
|  | ACTIVACIÓN ELÉC. | No | # V | # A
Características de corriente | Duraciones
|  | Aproximación | Apriete | PreCalentamiento | Calentamiento | Enfriamiento
|  | 99 | 30 | 5 | 65 | 60 | ciclos
|  | 1.98 | 0.6 | 0.1 | 1.3 | 1.2 | segundos
Intensidades
|  | I máx | So1i (grados) | I So1i (kA) | ISo2i (kA) | Energía (kJ) | EDE (kJ/g)
|  | 9.948 | 15 | 1 | 8 | 10.05176 | 7.041017
Características de Presión |  | Presión Trabajo | Presión Sinterizado
|  | 923 |  | kgf
|  | 3.812474 | 0 | bares
Características Sinterizados |  | Diámetro (mm) | Altura (mm) | Masa (g) |  | Secc (cm2)
| 1 | 11.98 | 4.91 | 1.4276 |  | 1.127206
| 2 | 11.97 | 4.91 |  |  | Volumen (cm3)
| 3 | 11.96 | 5.1 |  |  | 0.5579672
| 4 | 12.01 | 4.8
| 5 | 12.08 | 4.75 |  |  | Densid (g/cm3)
| 6 | 11.93 | 4.83 |  |  | 2.558573
| 7 | 11.96 | 4.92 |  |  | Porosidad (%)
| 8 | 11.95 | 5.38 |  |  | 6.107403
|  | 11.98 | 4.95
Otros Datos |  | Tª Inicial (ºC) | Lubricante | Diám Punzón (mm) | h punzones (mm) | h obleas (mm) | tS (ciclos)
|  | 24.7 |  | 11.9 | 97.31 | 9.3 | 9.182098
Observaciones
[9 empty] | 4 | 5 | 8
[9 empty] | 3 | 9 | 2

## Adquisición
401 | 474 | 0 | 74
400 | 475 | 0 | 21 | IP:x,x,x,x:
402 | 473 | 0 | 27 | 172,16,1,14
400 | 474 | 0 | 19
404 | 474 | 0 | 17 | Abrir canal. (IP: 172,16,1,14)(Return:1)
402 | 474 | 0 | 21
404 | 474 | 0 | 23
402 | 473 | 0 | 17 | Recibidos de 3184 registros (Soldadura:1731)
402 | 474 | 0 | 21
400 | 474 | 0 | 19
400 | 476 | 0 | 19 | Representar gráficas
402 | 474 | 0 | 19
402 | 474 | 0 | 23
401 | 474 | 0 | 16
402 | 475 | 0 | 14
401 | 476 | 0 | 17
403 | 477 | 0 | 17
401 | 475 | 0 | 17
400 | 476 | 0 | 16
402 | 474 | 0 | 17
402 | 473 | 0 | 21
404 | 474 | 0 | 19
401 | 477 | 0 | 19
402 | 474 | 0 | 12
402 | 474 | 0 | 17
400 | 477 | 0 | 21
402 | 474 | 0 | 21
402 | 475 | 0 | 21
402 | 475 | 0 | 19
404 | 475 | 0 | 17
405 | 475 | 0 | 19
402 | 474 | 0 | 16
402 | 474 | 0 | 14
403 | 473 | 0 | 17
402 | 475 | 0 | 19
402 | 474 | 0 | 16
402 | 474 | 0 | 17
403 | 474 | 0 | 19
402 | 476 | 0 | 19
405 | 475 | 0 | 16
401 | 476 | 0 | 19
404 | 475 | 0 | 16
402 | 474 | 0 | 17
400 | 474 | 0 | 14
402 | 475 | 0 | 19
402 | 475 | 0 | 19
401 | 477 | 0 | 21
400 | 475 | 0 | 17
400 | 477 | 0 | 16
401 | 475 | 0 | 21
401 | 477 | 0 | 23
402 | 475 | 0 | 25
402 | 475 | 0 | 14
402 | 473 | 0 | 21
402 | 475 | 0 | 12
401 | 474 | 0 | 23
402 | 473 | 0 | 23
402 | 475 | 0 | 17
405 | 475 | 0 | 17
403 | 475 | 0 | 23
402 | 474 | 0 | 17
404 | 474 | 3646 | 17
402 | 475 | 3588 | 110
404 | 474 | 3646 | 180
401 | 476 | 3685 | 155
407 | 475 | 3900 | 145
404 | 472 | 4075 | 180
411 | 475 | 4387 | 159
407 | 474 | 4543 | 155
413 | 472 | 4738 | 145
411 | 475 | 4855 | 157
417 | 474 | 5167 | 153
415 | 473 | 5206 | 145
420 | 472 | 5382 | 153
419 | 472 | 5382 | 197
431 | 471 | 9009 | 217
436 | 471 | 9446 | 221
445 | 469 | 9343 | 223
444 | 469 | 9948 | 149
450 | 469 | 8858 | 122
445 | 466 | 8722 | 120
449 | 466 | 7897 | 132
443 | 469 | 7917 | 130
449 | 465 | 7878 | 104
445 | 465 | 7878 | 116
450 | 465 | 7897 | 135
446 | 464 | 7819 | 128
450 | 463 | 7878 | 101
445 | 463 | 7878 | 134
450 | 465 | 7839 | 126
447 | 461 | 7878 | 120
452 | 463 | 7878 | 108
447 | 461 | 7878 | 122
453 | 460 | 7878 | 132
449 | 462 | 7839 | 122
453 | 462 | 7878 | 106
449 | 463 | 7878 | 128
454 | 462 | 7858 | 132
452 | 460 | 7956 | 130
457 | 459 | 7917 | 130
453 | 461 | 7839 | 110
457 | 461 | 7956 | 101
454 | 461 | 7878 | 120
460 | 461 | 7878 | 128
452 | 463 | 7917 | 118
459 | 462 | 7897 | 118
455 | 462 | 7956 | 108
459 | 462 | 7917 | 97
455 | 462 | 7878 | 120
460 | 462 | 7917 | 104
454 | 463 | 7878 | 106
458 | 464 | 7936 | 95
456 | 461 | 7917 | 101
460 | 464 | 7897 | 97
454 | 465 | 7878 | 114
461 | 465 | 7917 | 114
456 | 465 | 7917 | 95
462 | 464 | 7936 | 135
458 | 465 | 7917 | 104
462 | 468 | 7917 | 101
456 | 466 | 7897 | 141
458 | 467 | 7917 | 95
457 | 466 | 7897 | 124
461 | 466 | 7897 | 126
456 | 468 | 7878 | 126
460 | 468 | 7878 | 110
458 | 468 | 7897 | 93
460 | 467 | 7917 | 97
456 | 469 | 7878 | 97
460 | 469 | 7858 | 110
455 | 472 | 7878 | 99
462 | 468 | 7878 | 89
454 | 472 | 7878 | 108
462 | 471 | 7897 | 97
455 | 472 | 7878 | 112
461 | 471 | 7878 | 99
456 | 471 | 7878 | 106
462 | 473 | 7878 | 104
457 | 472 | 7878 | 89
460 | 472 | 7819 | 106
456 | 473 | 7878 | 116
462 | 472 | 7858 | 101
457 | 473 | 7917 | 101
461 | 474 | 7917 | 122
458 | 473 | 7858 | 97
463 | 473 | 7878 | 103
459 | 475 | 7858 | 93
461 | 473 | 7878 | 101
457 | 473 | 7858 | 95
461 | 475 | 7858 | 124
457 | 475 | 7878 | 124
460 | 476 | 7839 | 97
457 | 476 | 7780 | 116
460 | 476 | 7819 | 95
456 | 476 | 7878 | 99
460 | 475 | 7878 | 103
457 | 477 | 7858 | 103
460 | 478 | 7858 | 110
455 | 479 | 7878 | 104
461 | 478 | 7819 | 95
456 | 478 | 7780 | 104
461 | 478 | 7878 | 103
456 | 477 | 7858 | 103
462 | 478 | 7878 | 108
454 | 480 | 7878 | 106
460 | 478 | 7780 | 106
459 | 479 | 7858 | 93
460 | 480 | 7878 | 99
456 | 478 | 7761 | 97
459 | 479 | 7858 | 108
456 | 480 | 7897 | 128
460 | 482 | 7878 | 128
457 | 480 | 7839 | 99
458 | 479 | 7839 | 95
456 | 479 | 7878 | 95
461 | 480 | 7780 | 93
455 | 482 | 7741 | 93
459 | 480 | 7878 | 116
455 | 482 | 7975 | 116
460 | 481 | 7839 | 93
458 | 481 | 7761 | 93
461 | 478 | 7878 | 91
457 | 480 | 7819 | 101
464 | 480 | 7897 | 101
457 | 478 | 7897 | 128
461 | 480 | 7839 | 116
458 | 479 | 7839 | 116
463 | 477 | 7878 | 95
458 | 479 | 7819 | 97
460 | 480 | 7800 | 97
460 | 478 | 7936 | 116
461 | 478 | 7897 | 101
457 | 480 | 7839 | 124
465 | 478 | 7917 | 104
459 | 476 | 7878 | 103
463 | 478 | 7800 | 93
458 | 475 | 7878 | 106
462 | 477 | 7878 | 106
460 | 477 | 7858 | 95

## Desplazamiento
ciclos | seg | x(t) | h(t) | θ(t) |  |  | θ(t) | H(t)
0.5 | 0.01 | -0.0466095 | 14.95857 | 0.1991213 |  |  | 0.3750702 | 7.841402
1 | 0.02 | -0.0966095 | 15.00857 | 0.2017894 | 0.6 | 3.941738 | 0.3751417 | 7.842302
1.5 | 0.03 | 0.003390503 | 14.90857 | 0.1964353 | 0.6 | 0 | 0.3752058 | 7.843109
2 | 0.04 | -0.0966095 | 15.00857 | 0.2017894 |  |  | 0.3752927 | 7.844202
2.5 | 0.05 | 0.1033905 | 14.80857 | 0.191009 |  |  | 0.375362 | 7.845078
3 | 0.06 | 0.003390503 | 14.90857 | 0.1964353 |  |  | 0.3754207 | 7.845825
3.5 | 0.07 | 0.1033905 | 14.80857 | 0.191009 |  |  | 0.3755129 | 7.846983
4 | 0.08 | 0.003390503 | 14.90857 | 0.1964353 |  |  | 0.3754949 | 7.846785
4.5 | 0.09 | 0.003390503 | 14.90857 | 0.1964353 |  |  | 0.375441 | 7.846127
5 | 0.1 | -0.0966095 | 15.00857 | 0.2017894 |  |  | 0.3753342 | 7.844794
5.5 | 0.11 | -0.0966095 | 15.00857 | 0.2017894 |  |  | 0.3751218 | 7.842126
6 | 0.12 | 0.003390503 | 14.90857 | 0.1964353 |  |  | 0.3747863 | 7.837904
6.5 | 0.13 | 0.003390503 | 14.90857 | 0.1964353 |  |  | 0.3744717 | 7.833904
7 | 0.14 | -0.0466095 | 14.95857 | 0.1991213 |  |  | 0.3741395 | 7.829682
7.5 | 0.15 | 0.003390503 | 14.90857 | 0.1964353 |  |  | 0.3738248 | 7.825682
8 | 0.16 | -0.0466095 | 14.95857 | 0.1991213 |  |  | 0.3735437 | 7.822127
8.5 | 0.17 | 0.0533905 | 14.85857 | 0.1937313 |  |  | 0.3732584 | 7.818571
9 | 0.18 | -0.0466095 | 14.95857 | 0.1991213 |  |  | 0.372825 | 7.813238
9.5 | 0.19 | -0.0966095 | 15.00857 | 0.2017894 |  |  | 0.3723171 | 7.807015
10 | 0.2 | 0.003390503 | 14.90857 | 0.1964353 |  |  | 0.3717346 | 7.799905
10.5 | 0.21 | 0.003390503 | 14.90857 | 0.1964353 |  |  | 0.3711689 | 7.793016
11 | 0.22 | 0.1033905 | 14.80857 | 0.191009 |  |  | 0.3707125 | 7.78746
11.5 | 0.23 | -0.0466095 | 14.95857 | 0.1991213 | 0.6 | 18.76071 | 0.3704918 | 7.784793
12 | 0.24 | 0.003390503 | 14.90857 | 0.1964353 | 0.6 | 0 | 0.3704702 | 7.784571
12.5 | 0.25 | 0.003390503 | 14.90857 | 0.1964353 |  |  | 0.3706844 | 7.787238
13 | 0.26 | -0.0966095 | 15.00857 | 0.2017894 |  |  | 0.3711176 | 7.792571
13.5 | 0.27 | 0.003390503 | 14.90857 | 0.1964353 |  |  | 0.371803 | 7.801015
14 | 0.28 | 0.003390503 | 14.90857 | 0.1964353 |  |  | 0.372667 | 7.811682
14.5 | 0.29 | 0.003390503 | 14.90857 | 0.1964353 |  |  | 0.3736567 | 7.823905
15 | 0.3 | 0.1033905 | 14.80857 | 0.191009 |  |  | 0.3746632 | 7.836349
15.5 | 0.31 | 0.1533905 | 14.75857 | 0.1882682 |  |  | 0.3755583 | 7.84746
16 | 0.32 | 0.003390503 | 14.90857 | 0.1964353 |  |  | 0.3762361 | 7.855905
16.5 | 0.33 | 0.003390503 | 14.90857 | 0.1964353 |  |  | 0.3766634 | 7.861238
17 | 0.34 | 0.0533905 | 14.85857 | 0.1937313 |  |  | 0.376893 | 7.864127
17.5 | 0.35 | 0.003390503 | 14.90857 | 0.1964353 |  |  | 0.3769621 | 7.865016
18 | 0.36 | 0.003390503 | 14.90857 | 0.1964353 |  |  | 0.3769085 | 7.864348
18.5 | 0.37 | 0.003390503 | 14.90857 | 0.1964353 |  |  | 0.3767322 | 7.862127
19 | 0.38 | 0.0533905 | 14.85857 | 0.1937313 |  |  | 0.3765035 | 7.859238
19.5 | 0.39 | 0.003390503 | 14.90857 | 0.1964353 |  |  | 0.3761875 | 7.855238
20 | 0.4 | 0.1533905 | 14.75857 | 0.1882682 |  |  | 0.3758546 | 7.851016
20.5 | 0.41 | -0.0466095 | 14.95857 | 0.1991213 |  |  | 0.3755747 | 7.84746
21 | 0.42 | 0.1033905 | 14.80857 | 0.191009 |  |  | 0.3754183 | 7.84546
21.5 | 0.43 | 0.003390503 | 14.90857 | 0.1964353 |  |  | 0.3753499 | 7.844571
22 | 0.44 | -0.0966095 | 15.00857 | 0.2017894 | 0.6 | 0.2522367 | 0.3754045 | 7.845238
22.5 | 0.45 | 0.003390503 | 14.90857 | 0.1964353 | 0.6 | 0 | 0.3754217 | 7.84546
23 | 0.46 | 0.003390503 | 14.90857 | 0.1964353 |  |  | 0.3753664 | 7.844793
23.5 | 0.47 | -0.0466095 | 14.95857 | 0.1991213 |  |  | 0.3751857 | 7.84257
24 | 0.48 | -0.0966095 | 15.00857 | 0.2017894 |  |  | 0.3748973 | 7.839015
24.5 | 0.49 | -0.0966095 | 15.00857 | 0.2017894 |  |  | 0.3744486 | 7.833459
25 | 0.5 | -0.0466095 | 14.95857 | 0.1991213 |  |  | 0.3740013 | 7.827905
25.5 | 0.51 | -0.0466095 | 14.95857 | 0.1991213 |  |  | 0.3735552 | 7.822349
26 | 0.52 | 0.003390503 | 14.90857 | 0.1964353 |  |  | 0.3731464 | 7.817238
26.5 | 0.53 | 0.003390503 | 14.90857 | 0.1964353 |  |  | 0.3727195 | 7.811904
27 | 0.54 | 0.003390503 | 14.90857 | 0.1964353 |  |  | 0.372434 | 7.808349
27.5 | 0.55 | 0.003390503 | 14.90857 | 0.1964353 |  |  | 0.3721627 | 7.805016
28 | 0.56 | -0.0466095 | 14.95857 | 0.1991213 |  |  | 0.3719411 | 7.802349
28.5 | 0.57 | 0.003390503 | 14.90857 | 0.1964353 |  |  | 0.3716404 | 7.798794
29 | 0.58 | 0.003390503 | 14.90857 | 0.1964353 |  |  | 0.3713712 | 7.795682
29.5 | 0.59 | 0.1533905 | 14.75857 | 0.1882682 |  |  | 0.3707694 | 7.788571
30 | 0.6 | 0.0533905 | 14.85857 | 0.1937313 |  |  | 0.3699269 | 7.778571
30.5 | 0.61 | 0.003390503 | 14.90857 | 0.1964353 |  |  | 0.3685414 | 7.762127
31 | 0.62 | 0.1033905 | 14.80857 | 0.191009 |  |  | 0.3667579 | 7.741015
31.5 | 0.63 | 0.003390503 | 14.90857 | 0.1964353 |  |  | 0.3641653 | 7.710571
32 | 0.64 | 0.1033905 | 14.80857 | 0.191009 |  |  | 0.3609946 | 7.673682
32.5 | 0.65 | -0.0466095 | 14.95857 | 0.1991213 |  |  | 0.3568092 | 7.625682
33 | 0.66 | 0.2533905 | 14.65857 | 0.1827307 |  |  | 0.351833 | 7.56946
33.5 | 0.67 | 0.1033905 | 14.80857 | 0.191009 |  |  | 0.3455728 | 7.499905
34 | 0.68 | 0.4533905 | 14.45857 | 0.1714257 |  |  | 0.3384776 | 7.422349
34.5 | 0.69 | 0.2533905 | 14.65857 | 0.1827307 |  |  | 0.3301619 | 7.333015
35 | 0.7 | 0.5533905 | 14.35857 | 0.1656551 |  |  | 0.3211932 | 7.238348
35.5 | 0.71 | 0.4533905 | 14.45857 | 0.1714257 |  |  | 0.3112944 | 7.135904
36 | 0.72 | 0.7533905 | 14.15857 | 0.1538694 |  |  | 0.3011935 | 7.03346
36.5 | 0.73 | 0.6533905 | 14.25857 | 0.1598035 |  |  | 0.290509 | 6.927461
37 | 0.74 | 0.9033905 | 14.00857 | 0.1448092 |  |  | 0.2800082 | 6.825682
37.5 | 0.75 | 0.8533905 | 14.05857 | 0.1478507 |  |  | 0.2694481 | 6.725683
38 | 0.76 | 1.45339 | 13.45857 | 0.1098609 |  |  | 0.2595809 | 6.634349
38.5 | 0.77 | 1.70339 | 13.20857 | 0.09301314 |  |  | 0.2499438 | 6.547237
39 | 0.78 | 2.15339 | 12.75857 | 0.06102335 |  |  | 0.2412587 | 6.470571
39.5 | 0.79 | 2.10339 | 12.80857 | 0.06468872 |  |  | 0.2329286 | 6.398793
40 | 0.8 | 2.40339 | 12.50857 | 0.04225669 |  |  | 0.2254058 | 6.335459
40.5 | 0.81 | 2.15339 | 12.75857 | 0.06102335 |  |  | 0.21807 | 6.275015
41 | 0.82 | 2.35339 | 12.55857 | 0.04606974 |  |  | 0.2115753 | 6.222571
41.5 | 0.83 | 2.053391 | 12.85857 | 0.06832565 |  |  | 0.2052385 | 6.172349
42 | 0.84 | 2.35339 | 12.55857 | 0.04606974 |  |  | 0.1996535 | 6.128793
42.5 | 0.85 | 2.15339 | 12.75857 | 0.06102335 |  |  | 0.1942145 | 6.087015
43 | 0.86 | 2.40339 | 12.50857 | 0.04225669 |  |  | 0.1894583 | 6.051016
43.5 | 0.87 | 2.203391 | 12.70857 | 0.05732901 |  |  | 0.1846137 | 6.014793
44 | 0.88 | 2.40339 | 12.50857 | 0.04225669 |  |  | 0.1803505 | 5.983237
44.5 | 0.89 | 2.15339 | 12.75857 | 0.06102335 |  |  | 0.176075 | 5.951904
45 | 0.9 | 2.40339 | 12.50857 | 0.04225669 |  |  | 0.1723395 | 5.924793
45.5 | 0.91 | 2.253391 | 12.65857 | 0.05360561 |  |  | 0.168439 | 5.896793
46 | 0.92 | 2.503391 | 12.40857 | 0.03453826 |  |  | 0.1650594 | 5.872793
46.5 | 0.93 | 2.253391 | 12.65857 | 0.05360561 |  |  | 0.1614582 | 5.84746
47 | 0.94 | 2.553391 | 12.35857 | 0.0306322 |  |  | 0.1581105 | 5.824126
47.5 | 0.95 | 2.35339 | 12.55857 | 0.04606974 |  |  | 0.1544455 | 5.798793
48 | 0.96 | 2.553391 | 12.35857 | 0.0306322 |  |  | 0.1511758 | 5.776349
48.5 | 0.97 | 2.35339 | 12.55857 | 0.04606974 |  |  | 0.1475903 | 5.751904
49 | 0.98 | 2.60339 | 12.30857 | 0.02669441 |  |  | 0.1443035 | 5.729682
49.5 | 0.99 | 2.503391 | 12.40857 | 0.03453826 |  |  | 0.1407504 | 5.705905
50 | 1 | 2.753391 | 12.15857 | 0.0146868 |  |  | 0.1374979 | 5.684349
50.5 | 1.01 | 2.553391 | 12.35857 | 0.0306322 |  |  | 0.133877 | 5.660571
51 | 1.02 | 2.753391 | 12.15857 | 0.0146868 |  |  | 0.1303859 | 5.637904
51.5 | 1.03 | 2.60339 | 12.30857 | 0.02669441 |  |  | 0.1263698 | 5.612127
52 | 1.04 | 2.90339 | 12.00857 | 0.002379204 |  |  | 0.1224539 | 5.587237
52.5 | 1.05 | 2.503391 | 12.40857 | 0.03453826 |  |  | 0.1179314 | 5.558793
53 | 1.06 | 2.85339 | 12.05857 | 0.006515704 |  |  | 0.1134276 | 5.530793
53.5 | 1.07 | 2.65339 | 12.25857 | 0.02272458 |  |  | 0.1085174 | 5.500571
54 | 1.08 | 2.85339 | 12.05857 | 0.006515704 |  |  | 0.1039653 | 5.472794
54.5 | 1.09 | 2.65339 | 12.25857 | 0.02272458 |  |  | 0.09911616 | 5.44346
55 | 1.1 | 2.90339 | 12.00857 | 0.002379204 |  |  | 0.09474574 | 5.417237
55.5 | 1.11 | 2.60339 | 12.30857 | 0.02669441 |  |  | 0.09030683 | 5.390793
56 | 1.12 | 2.803391 | 12.10857 | 0.01061812 |  |  | 0.08651028 | 5.368349
56.5 | 1.13 | 2.703391 | 12.20857 | 0.01872207 |  |  | 0.08265173 | 5.345682
57 | 1.14 | 2.90339 | 12.00857 | 0.002379204 |  |  | 0.07945649 | 5.327015
57.5 | 1.15 | 2.60339 | 12.30857 | 0.02669441 |  |  | 0.07619852 | 5.308126
58 | 1.16 | 2.953391 | 11.95857 | -0.001792046 |  |  | 0.07342684 | 5.292127
58.5 | 1.17 | 2.703391 | 12.20857 | 0.01872207 |  |  | 0.07025222 | 5.273904
59 | 1.18 | 3.003391 | 11.90857 | -0.005998162 |  |  | 0.06736511 | 5.25746
59.5 | 1.19 | 2.803391 | 12.10857 | 0.01061812 |  |  | 0.06397282 | 5.238348
60 | 1.2 | 3.003391 | 11.90857 | -0.005998162 |  |  | 0.06094619 | 5.22146
60.5 | 1.21 | 2.703391 | 12.20857 | 0.01872207 |  |  | 0.0576039 | 5.203015
61 | 1.22 | 2.803391 | 12.10857 | 0.01061812 |  |  | 0.05474932 | 5.18746
61.5 | 1.23 | 2.753391 | 12.15857 | 0.0146868 |  |  | 0.05152985 | 5.170127
62 | 1.24 | 2.953391 | 11.95857 | -0.001792046 |  |  | 0.04889075 | 5.156126
62.5 | 1.25 | 2.703391 | 12.20857 | 0.01872207 |  |  | 0.04586454 | 5.140127
63 | 1.26 | 2.90339 | 12.00857 | 0.002379204 |  |  | 0.04331469 | 5.126793
63.5 | 1.27 | 2.803391 | 12.10857 | 0.01061812 |  |  | 0.04062997 | 5.112793
64 | 1.28 | 2.90339 | 12.00857 | 0.002379204 |  |  | 0.03883446 | 5.10346
64.5 | 1.29 | 2.703391 | 12.20857 | 0.01872207 |  |  | 0.03675676 | 5.092571
65 | 1.3 | 2.90339 | 12.00857 | 0.002379204 |  |  | 0.03531114 | 5.085015
65.5 | 1.31 | 2.65339 | 12.25857 | 0.02272458 |  |  | 0.03339178 | 5.075016
66 | 1.32 | 3.003391 | 11.90857 | -0.005998162 |  |  | 0.0317597 | 5.066571
66.5 | 1.33 | 2.60339 | 12.30857 | 0.02669441 |  |  | 0.02929821 | 5.053904
67 | 1.34 | 3.003391 | 11.90857 | -0.005998162 |  |  | 0.02715813 | 5.043015
67.5 | 1.35 | 2.65339 | 12.25857 | 0.02272458 |  |  | 0.02436356 | 5.028793
68 | 1.36 | 2.953391 | 11.95857 | -0.001792046 |  |  | 0.02205201 | 5.017016
68.5 | 1.37 | 2.703391 | 12.20857 | 0.01872207 |  |  | 0.0191424 | 5.002126
69 | 1.38 | 3.003391 | 11.90857 | -0.005998162 |  |  | 0.01676469 | 4.989904
69.5 | 1.39 | 2.753391 | 12.15857 | 0.0146868 |  |  | 0.01395953 | 4.97546
70 | 1.4 | 2.90339 | 12.00857 | 0.002379204 |  |  | 0.0118607 | 4.964571
70.5 | 1.41 | 2.703391 | 12.20857 | 0.01872207 |  |  | 0.009501089 | 4.952348
71 | 1.42 | 3.003391 | 11.90857 | -0.005998162 |  |  | 0.00793357 | 4.944127
71.5 | 1.43 | 2.753391 | 12.15857 | 0.0146868 |  |  | 0.00622406 | 4.935237
72 | 1.44 | 2.953391 | 11.95857 | -0.001792046 |  |  | 0.005396735 | 4.930793
72.5 | 1.45 | 2.803391 | 12.10857 | 0.01061812 |  |  | 0.004197815 | 4.924571
73 | 1.46 | 3.053391 | 11.85857 | -0.01023983 |  |  | 0.0035993 | 4.92146
73.5 | 1.47 | 2.85339 | 12.05857 | 0.006515704 |  |  | 0.002758215 | 4.917238
74 | 1.48 | 2.953391 | 11.95857 | -0.001792046 |  |  | 0.002359803 | 4.915238
74.5 | 1.49 | 2.753391 | 12.15857 | 0.0146868 |  |  | 0.001370327 | 4.910349
75 | 1.5 | 2.953391 | 11.95857 | -0.001792046 |  |  | 0.000966048 | 4.908349
75.5 | 1.51 | 2.753391 | 12.15857 | 0.0146868 |  |  | 0.0002782706 | 4.9
76 | 1.52 | 2.90339 | 12.00857 | 0.002379204 |  |  | 0 | 4.9
76.5 | 1.53 | 2.753391 | 12.15857 | 0.0146868 |  |  | 0 | 4.9
77 | 1.54 | 2.90339 | 12.00857 | 0.002379204 |  |  | 0 | 4.9
77.5 | 1.55 | 2.703391 | 12.20857 | 0.01872207 |  |  | 0 | 4.9
78 | 1.56 | 2.90339 | 12.00857 | 0.002379204 |  |  | 0 | 4.9
78.5 | 1.57 | 2.753391 | 12.15857 | 0.0146868 |  |  | 0 | 4.9
79 | 1.58 | 2.90339 | 12.00857 | 0.002379204 |  |  | 0 | 4.9
79.5 | 1.59 | 2.65339 | 12.25857 | 0.02272458 |  |  | 0 | 4.9
80 | 1.6 | 2.953391 | 11.95857 | -0.001792046 |  |  | 0 | 4.9
80.5 | 1.61 | 2.703391 | 12.20857 | 0.01872207
81 | 1.62 | 2.953391 | 11.95857 | -0.001792046
81.5 | 1.63 | 2.703391 | 12.20857 | 0.01872207
82 | 1.64 | 3.003391 | 11.90857 | -0.005998162
82.5 | 1.65 | 2.60339 | 12.30857 | 0.02669441
83 | 1.66 | 2.90339 | 12.00857 | 0.002379204
83.5 | 1.67 | 2.85339 | 12.05857 | 0.006515704
84 | 1.68 | 2.90339 | 12.00857 | 0.002379204
84.5 | 1.69 | 2.703391 | 12.20857 | 0.01872207
85 | 1.7 | 2.85339 | 12.05857 | 0.006515704
85.5 | 1.71 | 2.703391 | 12.20857 | 0.01872207
86 | 1.72 | 2.90339 | 12.00857 | 0.002379204
86.5 | 1.73 | 2.753391 | 12.15857 | 0.0146868
87 | 1.74 | 2.803391 | 12.10857 | 0.01061812
87.5 | 1.75 | 2.703391 | 12.20857 | 0.01872207
88 | 1.76 | 2.953391 | 11.95857 | -0.001792046
88.5 | 1.77 | 2.65339 | 12.25857 | 0.02272458
89 | 1.78 | 2.85339 | 12.05857 | 0.006515704
89.5 | 1.79 | 2.65339 | 12.25857 | 0.02272458
90 | 1.8 | 2.90339 | 12.00857 | 0.002379204
90.5 | 1.81 | 2.803391 | 12.10857 | 0.01061812
91 | 1.82 | 2.953391 | 11.95857 | -0.001792046
91.5 | 1.83 | 2.753391 | 12.15857 | 0.0146868
92 | 1.84 | 3.10339 | 11.80857 | -0.01451741
92.5 | 1.85 | 2.753391 | 12.15857 | 0.0146868
93 | 1.86 | 2.953391 | 11.95857 | -0.001792046
93.5 | 1.87 | 2.803391 | 12.10857 | 0.01061812
94 | 1.88 | 3.053391 | 11.85857 | -0.01023983
94.5 | 1.89 | 2.803391 | 12.10857 | 0.01061812
95 | 1.9 | 2.90339 | 12.00857 | 0.002379204
95.5 | 1.91 | 2.90339 | 12.00857 | 0.002379204
96 | 1.92 | 2.953391 | 11.95857 | -0.001792046
96.5 | 1.93 | 2.753391 | 12.15857 | 0.0146868
97 | 1.94 | 3.15339 | 11.75857 | -0.0188313
97.5 | 1.95 | 2.85339 | 12.05857 | 0.006515704
98 | 1.96 | 3.053391 | 11.85857 | -0.01023983
98.5 | 1.97 | 2.803391 | 12.10857 | 0.01061812
99 | 1.98 | 3.003391 | 11.90857 | -0.005998162
99.5 | 1.99 | 2.90339 | 12.00857 | 0.002379204
100 | 2
100.5 | 2.01
101 | 2.02
101.5 | 2.03
102 | 2.04
102.5 | 2.05
103 | 2.06
103.5 | 2.07
104 | 2.08
104.5 | 2.09
105 | 2.1
105.5 | 2.11
106 | 2.12
106.5 | 2.13
107 | 2.14
107.5 | 2.15
108 | 2.16
108.5 | 2.17
109 | 2.18
109.5 | 2.19
110 | 2.2
110.5 | 2.21
111 | 2.22
111.5 | 2.23
112 | 2.24
112.5 | 2.25
113 | 2.26
113.5 | 2.27
114 | 2.28
114.5 | 2.29
115 | 2.3
115.5 | 2.31
116 | 2.32
116.5 | 2.33
117 | 2.34
117.5 | 2.35
118 | 2.36
118.5 | 2.37
119 | 2.38
119.5 | 2.39
120 | 2.4
120.5 | 2.41
121 | 2.42
121.5 | 2.43
122 | 2.44
122.5 | 2.45
123 | 2.46
123.5 | 2.47
124 | 2.48
124.5 | 2.49
125 | 2.5

## Fuerza
ciclos | seg | Fuerza | Presión
0.5 | 0.01 | 9.29988 | 83.61681 | 0.6 | 11.82105
1 | 0.02 | 9.3195 | 83.79322 | 0.6 | 0
1.5 | 0.03 | 9.28026 | 83.44041
2 | 0.04 | 9.29988 | 83.61681
2.5 | 0.05 | 9.29988 | 83.61681
3 | 0.06 | 9.29988 | 83.61681
3.5 | 0.07 | 9.29988 | 83.61681
4 | 0.08 | 9.28026 | 83.44041
4.5 | 0.09 | 9.29988 | 83.61681
5 | 0.1 | 9.29988 | 83.61681
5.5 | 0.11 | 9.33912 | 83.96963
6 | 0.12 | 9.29988 | 83.61681
6.5 | 0.13 | 9.29988 | 83.61681
7 | 0.14 | 9.29988 | 83.61681
7.5 | 0.15 | 9.3195 | 83.79322
8 | 0.16 | 9.33912 | 83.96963
8.5 | 0.17 | 9.35874 | 84.14603 | 0.6 | 106.2851
9 | 0.18 | 9.3195 | 83.79322 | 0.6 | 0
9.5 | 0.19 | 9.33912 | 83.96963
10 | 0.2 | 9.29988 | 83.61681
10.5 | 0.21 | 9.28026 | 83.44041
11 | 0.22 | 9.29988 | 83.61681
11.5 | 0.23 | 9.35874 | 84.14603
12 | 0.24 | 9.29988 | 83.61681
12.5 | 0.25 | 9.29988 | 83.61681
13 | 0.26 | 9.35874 | 84.14603
13.5 | 0.27 | 9.29988 | 83.61681
14 | 0.28 | 9.3195 | 83.79322
14.5 | 0.29 | 9.3195 | 83.79322
15 | 0.3 | 9.3195 | 83.79322
15.5 | 0.31 | 9.3195 | 83.79322
16 | 0.32 | 9.29988 | 83.61681
16.5 | 0.33 | 9.29988 | 83.61681
17 | 0.34 | 9.28026 | 83.44041
17.5 | 0.35 | 9.3195 | 83.79322
18 | 0.36 | 9.29988 | 83.61681
18.5 | 0.37 | 9.29988 | 83.61681
19 | 0.38 | 9.29988 | 83.61681
19.5 | 0.39 | 9.33912 | 83.96963
20 | 0.4 | 9.3195 | 83.79322
20.5 | 0.41 | 9.33912 | 83.96963
21 | 0.42 | 9.3195 | 83.79322
21.5 | 0.43 | 9.29988 | 83.61681
22 | 0.44 | 9.29988 | 83.61681
22.5 | 0.45 | 9.3195 | 83.79322
23 | 0.46 | 9.3195 | 83.79322
23.5 | 0.47 | 9.35874 | 84.14603
24 | 0.48 | 9.3195 | 83.79322
24.5 | 0.49 | 9.35874 | 84.14603
25 | 0.5 | 9.3195 | 83.79322
25.5 | 0.51 | 9.35874 | 84.14603
26 | 0.52 | 9.3195 | 83.79322
26.5 | 0.53 | 9.3195 | 83.79322
27 | 0.54 | 9.28026 | 83.44041
27.5 | 0.55 | 9.3195 | 83.79322
28 | 0.56 | 9.29988 | 83.61681
28.5 | 0.57 | 9.28026 | 83.44041
29 | 0.58 | 9.3195 | 83.79322
29.5 | 0.59 | 9.3195 | 83.79322
30 | 0.6 | 9.3195 | 83.79322
30.5 | 0.61 | 9.29988 | 83.61681
31 | 0.62 | 9.29988 | 83.61681
31.5 | 0.63 | 9.3195 | 83.79322
32 | 0.64 | 9.29988 | 83.61681
32.5 | 0.65 | 9.33912 | 83.96963
33 | 0.66 | 9.3195 | 83.79322
33.5 | 0.67 | 9.26064 | 83.264
34 | 0.68 | 9.3195 | 83.79322
34.5 | 0.69 | 9.29988 | 83.61681
35 | 0.7 | 9.26064 | 83.264
35.5 | 0.71 | 9.3195 | 83.79322
36 | 0.72 | 9.29988 | 83.61681
36.5 | 0.73 | 9.28026 | 83.44041
37 | 0.74 | 9.26064 | 83.264
37.5 | 0.75 | 9.26064 | 83.264
38 | 0.76 | 9.24102 | 83.08759
38.5 | 0.77 | 9.24102 | 83.08759
39 | 0.78 | 9.20178 | 82.73478
39.5 | 0.79 | 9.20178 | 82.73478
40 | 0.8 | 9.20178 | 82.73478
40.5 | 0.81 | 9.14292 | 82.20556
41 | 0.82 | 9.14292 | 82.20556
41.5 | 0.83 | 9.20178 | 82.73478
42 | 0.84 | 9.1233 | 82.02915
42.5 | 0.85 | 9.1233 | 82.02915
43 | 0.86 | 9.1233 | 82.02915
43.5 | 0.87 | 9.10368 | 81.85275
44 | 0.88 | 9.08406 | 81.67634
44.5 | 0.89 | 9.08406 | 81.67634
45 | 0.9 | 9.1233 | 82.02915
45.5 | 0.91 | 9.04482 | 81.32352
46 | 0.92 | 9.08406 | 81.67634
46.5 | 0.93 | 9.04482 | 81.32352
47 | 0.94 | 9.0252 | 81.14712
47.5 | 0.95 | 9.06444 | 81.49993
48 | 0.96 | 9.06444 | 81.49993
48.5 | 0.97 | 9.08406 | 81.67634
49 | 0.98 | 9.06444 | 81.49993
49.5 | 0.99 | 9.0252 | 81.14712
50 | 1 | 9.00558 | 80.97071
50.5 | 1.01 | 9.04482 | 81.32352
51 | 1.02 | 9.04482 | 81.32352
51.5 | 1.03 | 9.04482 | 81.32352
52 | 1.04 | 9.04482 | 81.32352
52.5 | 1.05 | 9.08406 | 81.67634
53 | 1.06 | 9.06444 | 81.49993
53.5 | 1.07 | 9.06444 | 81.49993
54 | 1.08 | 9.06444 | 81.49993
54.5 | 1.09 | 9.06444 | 81.49993
55 | 1.1 | 9.06444 | 81.49993
55.5 | 1.11 | 9.08406 | 81.67634
56 | 1.12 | 9.10368 | 81.85275
56.5 | 1.13 | 9.04482 | 81.32352
57 | 1.14 | 9.10368 | 81.85275
57.5 | 1.15 | 9.1233 | 82.02915
58 | 1.16 | 9.1233 | 82.02915
58.5 | 1.17 | 9.1233 | 82.02915
59 | 1.18 | 9.10368 | 81.85275
59.5 | 1.19 | 9.1233 | 82.02915
60 | 1.2 | 9.18216 | 82.55838
60.5 | 1.21 | 9.14292 | 82.20556
61 | 1.22 | 9.16254 | 82.38197
61.5 | 1.23 | 9.14292 | 82.20556
62 | 1.24 | 9.14292 | 82.20556
62.5 | 1.25 | 9.18216 | 82.55838
63 | 1.26 | 9.18216 | 82.55838
63.5 | 1.27 | 9.18216 | 82.55838
64 | 1.28 | 9.16254 | 82.38197
64.5 | 1.29 | 9.20178 | 82.73478
65 | 1.3 | 9.20178 | 82.73478
65.5 | 1.31 | 9.26064 | 83.264
66 | 1.32 | 9.18216 | 82.55838
66.5 | 1.33 | 9.26064 | 83.264
67 | 1.34 | 9.24102 | 83.08759
67.5 | 1.35 | 9.26064 | 83.264
68 | 1.36 | 9.24102 | 83.08759
68.5 | 1.37 | 9.24102 | 83.08759
69 | 1.38 | 9.28026 | 83.44041
69.5 | 1.39 | 9.26064 | 83.264
70 | 1.4 | 9.26064 | 83.264
70.5 | 1.41 | 9.28026 | 83.44041
71 | 1.42 | 9.26064 | 83.264
71.5 | 1.43 | 9.28026 | 83.44041
72 | 1.44 | 9.29988 | 83.61681
72.5 | 1.45 | 9.28026 | 83.44041
73 | 1.46 | 9.28026 | 83.44041
73.5 | 1.47 | 9.3195 | 83.79322
74 | 1.48 | 9.28026 | 83.44041
74.5 | 1.49 | 9.28026 | 83.44041
75 | 1.5 | 9.3195 | 83.79322
75.5 | 1.51 | 9.3195 | 83.79322
76 | 1.52 | 9.33912 | 83.96963
76.5 | 1.53 | 9.33912 | 83.96963
77 | 1.54 | 9.33912 | 83.96963
77.5 | 1.55 | 9.33912 | 83.96963
78 | 1.56 | 9.3195 | 83.79322
78.5 | 1.57 | 9.35874 | 84.14603
79 | 1.58 | 9.37836 | 84.32244
79.5 | 1.59 | 9.39798 | 84.49885
80 | 1.6 | 9.37836 | 84.32244
80.5 | 1.61 | 9.37836 | 84.32244
81 | 1.62 | 9.37836 | 84.32244
81.5 | 1.63 | 9.35874 | 84.14603
82 | 1.64 | 9.37836 | 84.32244
82.5 | 1.65 | 9.4176 | 84.67525
83 | 1.66 | 9.37836 | 84.32244
83.5 | 1.67 | 9.39798 | 84.49885
84 | 1.68 | 9.4176 | 84.67525
84.5 | 1.69 | 9.37836 | 84.32244
85 | 1.7 | 9.39798 | 84.49885
85.5 | 1.71 | 9.4176 | 84.67525
86 | 1.72 | 9.45684 | 85.02806
86.5 | 1.73 | 9.4176 | 84.67525
87 | 1.74 | 9.39798 | 84.49885
87.5 | 1.75 | 9.39798 | 84.49885
88 | 1.76 | 9.4176 | 84.67525
88.5 | 1.77 | 9.45684 | 85.02806
89 | 1.78 | 9.4176 | 84.67525
89.5 | 1.79 | 9.45684 | 85.02806
90 | 1.8 | 9.43722 | 84.85166
90.5 | 1.81 | 9.43722 | 84.85166
91 | 1.82 | 9.37836 | 84.32244
91.5 | 1.83 | 9.4176 | 84.67525
92 | 1.84 | 9.4176 | 84.67525
92.5 | 1.85 | 9.37836 | 84.32244
93 | 1.86 | 9.4176 | 84.67525
93.5 | 1.87 | 9.39798 | 84.49885
94 | 1.88 | 9.35874 | 84.14603
94.5 | 1.89 | 9.39798 | 84.49885
95 | 1.9 | 9.4176 | 84.67525
95.5 | 1.91 | 9.37836 | 84.32244
96 | 1.92 | 9.37836 | 84.32244
96.5 | 1.93 | 9.4176 | 84.67525
97 | 1.94 | 9.37836 | 84.32244
97.5 | 1.95 | 9.33912 | 83.96963
98 | 1.96 | 9.37836 | 84.32244
98.5 | 1.97 | 9.3195 | 83.79322
99 | 1.98 | 9.35874 | 84.14603
99.5 | 1.99 | 9.35874 | 84.14603
100 | 2
100.5 | 2.01
101 | 2.02
101.5 | 2.03
102 | 2.04
102.5 | 2.05
103 | 2.06
103.5 | 2.07
104 | 2.08
104.5 | 2.09
105 | 2.1
105.5 | 2.11
106 | 2.12
106.5 | 2.13
107 | 2.14
107.5 | 2.15
108 | 2.16
108.5 | 2.17
109 | 2.18
109.5 | 2.19
110 | 2.2
110.5 | 2.21
111 | 2.22
111.5 | 2.23
112 | 2.24
112.5 | 2.25
113 | 2.26
113.5 | 2.27
114 | 2.28
114.5 | 2.29
115 | 2.3
115.5 | 2.31
116 | 2.32
116.5 | 2.33
117 | 2.34
117.5 | 2.35
118 | 2.36
118.5 | 2.37
119 | 2.38
119.5 | 2.39
120 | 2.4
120.5 | 2.41
121 | 2.42
121.5 | 2.43
122 | 2.44
122.5 | 2.45
123 | 2.46
123.5 | 2.47
124 | 2.48
124.5 | 2.49
125 | 2.5

## Resistencia
ciclos | seg | Intensidad | Tensión | Resistencia | Potencia | Energía
0.5 | 0.01 | 0 | 0.5549152 |  |  |  | 0.6 | 12.435
1 | 0.02 | 0 | 0.02491526 |  |  |  | 0.6 | 0 | La línea vertical roja señala el fin del precalentamiento
1.5 | 0.03 | 0 | 0.08491526 |  |  |  | 0.7 | 12.435
2 | 0.04 | 0 | 0.004915257 |  |  |  | 0.7 | 0
2.5 | 0.05 | 0 | -0.01508474
3 | 0.06 | 0 | 0.02491526
3.5 | 0.07 | 0 | 0.04491526
4 | 0.08 | 0 | -0.01508474
4.5 | 0.09 | 0 | 0.02491526
5 | 0.1 | 0 | 0.004915257
5.5 | 0.11 | 0 | 0.004915257
6 | 0.12 | 0 | 0.004915257
6.5 | 0.13 | 0 | 0.04491526
7 | 0.14 | 0 | -0.02508474
7.5 | 0.15 | 0 | -0.04508474
8 | 0.16 | 0 | -0.01508474
8.5 | 0.17 | 0 | -0.01508474
9 | 0.18 | 0 | -0.01508474 |  |  |  | 0.6 | 2.555859
9.5 | 0.19 | 0 | -0.02508474 |  |  |  | 0.6 | 0
10 | 0.2 | 0 | -0.01508474
10.5 | 0.21 | 0 | 0.02491526
11 | 0.22 | 0 | 0.004915257
11.5 | 0.23 | 0 | 0.004915257
12 | 0.24 | 0 | -0.06508474
12.5 | 0.25 | 0 | -0.01508474
13 | 0.26 | 0 | 0.02491526
13.5 | 0.27 | 0 | 0.02491526
14 | 0.28 | 0 | 0.02491526
14.5 | 0.29 | 0 | 0.004915257
15 | 0.3 | 0 | -0.01508474
15.5 | 0.31 | 0 | 0.004915257
16 | 0.32 | 0 | -0.02508474
16.5 | 0.33 | 0 | -0.04508474 |  |  |  | 0.6 | 0.5536294
17 | 0.34 | 0 | -0.01508474 |  |  |  | 0.6 | 0
17.5 | 0.35 | 0 | 0.004915257
18 | 0.36 | 0 | -0.02508474
18.5 | 0.37 | 0 | -0.01508474
19 | 0.38 | 0 | 0.004915257
19.5 | 0.39 | 0 | 0.004915257
20 | 0.4 | 0 | -0.02508474
20.5 | 0.41 | 0 | 0.004915257
21 | 0.42 | 0 | -0.02508474
21.5 | 0.43 | 0 | -0.01508474
22 | 0.44 | 0 | -0.04508474
22.5 | 0.45 | 0 | 0.004915257
23 | 0.46 | 0 | 0.004915257
23.5 | 0.47 | 0 | 0.02491526
24 | 0.48 | 0 | -0.01508474
24.5 | 0.49 | 0 | -0.02508474 |  |  |  | 0.6 | 23.90647
25 | 0.5 | 0 | 0.02491526 |  |  |  | 0.6 | 0
25.5 | 0.51 | 0 | 0.04491526
26 | 0.52 | 0 | 0.06491525
26.5 | 0.53 | 0 | -0.04508474
27 | 0.54 | 0 | 0.02491526
27.5 | 0.55 | 0 | -0.06508474
28 | 0.56 | 0 | 0.04491526
28.5 | 0.57 | 0 | 0.04491526
29 | 0.58 | 0 | -0.01508474
29.5 | 0.59 | 0 | -0.01508474
30 | 0.6 | 0 | 0.04491526
30.5 | 0.61 | 0 | -0.01508474
31 | 0.62 | 3.646 | -0.01517362 | -0.004161716 | -0.05532301 | -0.0005532301
31.5 | 0.63 | 3.588 | 0.9148278 | 0.2549687 | 3.282402 | 0.03227079
32 | 0.64 | 3.646 | 1.614826 | 0.4429035 | 5.887657 | 0.09114736
32.5 | 0.65 | 3.685 | 1.364825 | 0.3703732 | 5.029381 | 0.1414412
33 | 0.66 | 3.9 | 1.26482 | 0.3243129 | 4.932799 | 0.1907692
33.5 | 0.67 | 4.075 | 1.614816 | 0.3962739 | 6.580375 | 0.2565729
34 | 0.68 | 4.387 | 1.404808 | 0.3202207 | 6.162894 | 0.3182018
34.5 | 0.69 | 4.543 | 1.364805 | 0.3004192 | 6.200307 | 0.3802049
35 | 0.7 | 4.738 | 1.2648 | 0.266948 | 5.992621 | 0.4401311
35.5 | 0.71 | 4.855 | 1.384797 | 0.2852311 | 6.723189 | 0.507363
36 | 0.72 | 5.167 | 1.344789 | 0.260265 | 6.948526 | 0.5768483
36.5 | 0.73 | 5.206 | 1.264788 | 0.2429482 | 6.584487 | 0.6426932
37 | 0.74 | 5.382 | 1.344784 | 0.249867 | 7.237628 | 0.7150694
37.5 | 0.75 | 5.382 | 1.784784 | 0.331621 | 9.605707 | 0.8111265
38 | 0.76 | 9.009 | 1.984696 | 0.2203014 | 17.88012 | 0.9899277
38.5 | 0.77 | 9.446 | 2.024685 | 0.2143431 | 19.12517 | 1.181179
39 | 0.78 | 9.343 | 2.044688 | 0.218847 | 19.10352 | 1.372215
39.5 | 0.79 | 9.948 | 1.304673 | 0.1311493 | 12.97889 | 1.502003
40 | 0.8 | 8.858 | 1.034699 | 0.1168096 | 9.165366 | 1.593657
40.5 | 0.81 | 8.722 | 1.014703 | 0.1163383 | 8.850237 | 1.68216
41 | 0.82 | 7.897 | 1.134723 | 0.1436903 | 8.960905 | 1.771769
41.5 | 0.83 | 7.917 | 1.114722 | 0.1408011 | 8.825255 | 1.860021
42 | 0.84 | 7.878 | 0.8547232 | 0.108495 | 6.73351 | 1.927356
42.5 | 0.85 | 7.878 | 0.9747232 | 0.1237272 | 7.678869 | 2.004145
43 | 0.86 | 7.897 | 1.164723 | 0.1474893 | 9.197815 | 2.096123
43.5 | 0.87 | 7.819 | 1.094725 | 0.1400083 | 8.559651 | 2.18172
44 | 0.88 | 7.878 | 0.8247232 | 0.1046869 | 6.497169 | 2.246691
44.5 | 0.89 | 7.878 | 1.154723 | 0.1465757 | 9.096909 | 2.33766
45 | 0.9 | 7.839 | 1.074724 | 0.1370997 | 8.424764 | 2.421908
45.5 | 0.91 | 7.878 | 1.014723 | 0.1288047 | 7.993989 | 2.501848
46 | 0.92 | 7.878 | 0.8947232 | 0.1135724 | 7.048629 | 2.572334
46.5 | 0.93 | 7.878 | 1.034723 | 0.1313434 | 8.151548 | 2.65385
47 | 0.94 | 7.878 | 1.134723 | 0.144037 | 8.939349 | 2.743243
47.5 | 0.95 | 7.839 | 1.034724 | 0.1319969 | 8.111202 | 2.824355
48 | 0.96 | 7.878 | 0.8747232 | 0.1110337 | 6.891069 | 2.893265
48.5 | 0.97 | 7.878 | 1.094723 | 0.1389595 | 8.624229 | 2.979508
49 | 0.98 | 7.858 | 1.134724 | 0.1444036 | 8.916658 | 3.068674
49.5 | 0.99 | 7.956 | 1.114721 | 0.1401108 | 8.868723 | 3.157362
50 | 1 | 7.917 | 1.114722 | 0.1408011 | 8.825255 | 3.245614
50.5 | 1.01 | 7.839 | 0.9147242 | 0.1166889 | 7.170523 | 3.317319
51 | 1.02 | 7.956 | 0.8247213 | 0.1036603 | 6.561482 | 3.382934
51.5 | 1.03 | 7.878 | 1.014723 | 0.1288047 | 7.993989 | 3.462874
52 | 1.04 | 7.878 | 1.094723 | 0.1389595 | 8.624229 | 3.549116
52.5 | 1.05 | 7.917 | 0.9947222 | 0.1256438 | 7.875216 | 3.627869
53 | 1.06 | 7.897 | 0.9947227 | 0.1259621 | 7.855325 | 3.706422
53.5 | 1.07 | 7.956 | 0.8947213 | 0.1124587 | 7.118403 | 3.777606
54 | 1.08 | 7.917 | 0.7847223 | 0.09911864 | 6.212646 | 3.839732
54.5 | 1.09 | 7.878 | 1.014723 | 0.1288047 | 7.993989 | 3.919672
55 | 1.1 | 7.917 | 0.8547223 | 0.1079604 | 6.766836 | 3.98734
55.5 | 1.11 | 7.878 | 0.8747232 | 0.1110337 | 6.891069 | 4.056251
56 | 1.12 | 7.936 | 0.7647218 | 0.09636111 | 6.068832 | 4.11694
56.5 | 1.13 | 7.917 | 0.8247222 | 0.1041711 | 6.529326 | 4.182233
57 | 1.14 | 7.897 | 0.7847227 | 0.09936973 | 6.196955 | 4.244203
57.5 | 1.15 | 7.878 | 0.9547232 | 0.1211885 | 7.521309 | 4.319416
58 | 1.16 | 7.917 | 0.9547223 | 0.1205914 | 7.558536 | 4.395001
58.5 | 1.17 | 7.917 | 0.7647222 | 0.09659243 | 6.054306 | 4.455544
59 | 1.18 | 7.936 | 1.164722 | 0.1467643 | 9.243232 | 4.547976
59.5 | 1.19 | 7.917 | 0.8547223 | 0.1079604 | 6.766836 | 4.615645
60 | 1.2 | 7.917 | 0.8247222 | 0.1041711 | 6.529326 | 4.680938
60.5 | 1.21 | 7.897 | 1.224723 | 0.1550871 | 9.671636 | 4.777655
61 | 1.22 | 7.917 | 0.7647222 | 0.09659243 | 6.054306 | 4.838198
61.5 | 1.23 | 7.897 | 1.054723 | 0.1335599 | 8.329145 | 4.921489
62 | 1.24 | 7.897 | 1.074723 | 0.1360925 | 8.487085 | 5.00636
62.5 | 1.25 | 7.878 | 1.074723 | 0.1364208 | 8.466669 | 5.091027
63 | 1.26 | 7.878 | 0.9147232 | 0.1161111 | 7.206189 | 5.163089
63.5 | 1.27 | 7.897 | 0.7447227 | 0.09430451 | 5.881075 | 5.2219
64 | 1.28 | 7.917 | 0.7847223 | 0.09911864 | 6.212646 | 5.284026
64.5 | 1.29 | 7.878 | 0.7847232 | 0.09960945 | 6.182049 | 5.345847
65 | 1.3 | 7.858 | 0.9147237 | 0.1164067 | 7.187899 | 5.417726
65.5 | 1.31 | 7.878 | 0.8047232 | 0.1021482 | 6.339609 | 5.481122
66 | 1.32 | 7.878 | 0.7047232 | 0.08945459 | 5.551809 | 5.53664
66.5 | 1.33 | 7.878 | 0.8947232 | 0.1135724 | 7.048629 | 5.607126
67 | 1.34 | 7.897 | 0.7847227 | 0.09936973 | 6.196955 | 5.669096
67.5 | 1.35 | 7.878 | 0.9347232 | 0.1186498 | 7.363749 | 5.742733
68 | 1.36 | 7.878 | 0.8047232 | 0.1021482 | 6.339609 | 5.806129
68.5 | 1.37 | 7.878 | 0.8747232 | 0.1110337 | 6.891069 | 5.87504
69 | 1.38 | 7.878 | 0.8547232 | 0.108495 | 6.73351 | 5.942375
69.5 | 1.39 | 7.878 | 0.7047232 | 0.08945459 | 5.551809 | 5.997893
70 | 1.4 | 7.819 | 0.8747246 | 0.1118717 | 6.839472 | 6.066288
70.5 | 1.41 | 7.878 | 0.9747232 | 0.1237272 | 7.678869 | 6.143076
71 | 1.42 | 7.858 | 0.8247237 | 0.1049534 | 6.480679 | 6.207883
71.5 | 1.43 | 7.917 | 0.8247222 | 0.1041711 | 6.529326 | 6.273177
72 | 1.44 | 7.917 | 1.034722 | 0.1306963 | 8.191895 | 6.355096
72.5 | 1.45 | 7.858 | 0.7847237 | 0.09986303 | 6.166358 | 6.416759
73 | 1.46 | 7.878 | 0.8447232 | 0.1072256 | 6.654729 | 6.483307
73.5 | 1.47 | 7.858 | 0.7447237 | 0.09477267 | 5.852038 | 6.541827
74 | 1.48 | 7.878 | 0.8247232 | 0.1046869 | 6.497169 | 6.606799
74.5 | 1.49 | 7.858 | 0.7647237 | 0.09731785 | 6.009198 | 6.666891
75 | 1.5 | 7.858 | 1.054724 | 0.1342229 | 8.288019 | 6.749771
75.5 | 1.51 | 7.878 | 1.054723 | 0.1338821 | 8.30911 | 6.832862
76 | 1.52 | 7.839 | 0.7847242 | 0.1001051 | 6.151453 | 6.894377
76.5 | 1.53 | 7.78 | 0.9747256 | 0.1252861 | 7.583365 | 6.970211
77 | 1.54 | 7.819 | 0.7647246 | 0.09780338 | 5.979382 | 7.030005
77.5 | 1.55 | 7.878 | 0.8047232 | 0.1021482 | 6.339609 | 7.0934
78 | 1.56 | 7.878 | 0.8447232 | 0.1072256 | 6.654729 | 7.159948
78.5 | 1.57 | 7.858 | 0.8447237 | 0.1074986 | 6.637839 | 7.226326
79 | 1.58 | 7.858 | 0.9147237 | 0.1164067 | 7.187899 | 7.298205
79.5 | 1.59 | 7.878 | 0.8547232 | 0.108495 | 6.73351 | 7.365541
80 | 1.6 | 7.819 | 0.7647246 | 0.09780338 | 5.979382 | 7.425334
80.5 | 1.61 | 7.78 | 0.8547256 | 0.1098619 | 6.649765 | 7.491832
81 | 1.62 | 7.878 | 0.8447232 | 0.1072256 | 6.654729 | 7.55838
81.5 | 1.63 | 7.858 | 0.8447237 | 0.1074986 | 6.637839 | 7.624758
82 | 1.64 | 7.878 | 0.8947232 | 0.1135724 | 7.048629 | 7.695244
82.5 | 1.65 | 7.878 | 0.8747232 | 0.1110337 | 6.891069 | 7.764155
83 | 1.66 | 7.78 | 0.8747256 | 0.1124326 | 6.805365 | 7.832209
83.5 | 1.67 | 7.858 | 0.7447237 | 0.09477267 | 5.852038 | 7.890729
84 | 1.68 | 7.878 | 0.8047232 | 0.1021482 | 6.339609 | 7.954125
84.5 | 1.69 | 7.761 | 0.7847261 | 0.1011115 | 6.090259 | 8.015027
85 | 1.7 | 7.858 | 0.8947237 | 0.1138615 | 7.030739 | 8.085335
85.5 | 1.71 | 7.897 | 1.094723 | 0.1386251 | 8.645025 | 8.171785
86 | 1.72 | 7.878 | 1.094723 | 0.1389595 | 8.624229 | 8.258028
86.5 | 1.73 | 7.839 | 0.8047242 | 0.1026565 | 6.308233 | 8.321111
87 | 1.74 | 7.839 | 0.7647241 | 0.09755378 | 5.994673 | 8.381058
87.5 | 1.75 | 7.878 | 0.7647232 | 0.09707073 | 6.024489 | 8.441302
88 | 1.76 | 7.78 | 0.7447256 | 0.09572308 | 5.793965 | 8.499242
88.5 | 1.77 | 7.741 | 0.7447265 | 0.09620547 | 5.764928 | 8.556891
89 | 1.78 | 7.878 | 0.9747232 | 0.1237272 | 7.678869 | 8.63368
89.5 | 1.79 | 7.975 | 0.9747209 | 0.1222221 | 7.773399 | 8.711414
90 | 1.8 | 7.839 | 0.7447242 | 0.09500244 | 5.837893 | 8.769794
90.5 | 1.81 | 7.761 | 0.7447261 | 0.09595749 | 5.779819 | 8.827592
91 | 1.82 | 7.878 | 0.7247232 | 0.0919933 | 5.709369 | 8.884686
91.5 | 1.83 | 7.819 | 0.8247246 | 0.105477 | 6.448522 | 8.949171
92 | 1.84 | 7.897 | 0.8247227 | 0.1044349 | 6.512835 | 9.014299
92.5 | 1.85 | 7.897 | 1.094723 | 0.1386251 | 8.645025 | 9.10075
93 | 1.86 | 7.839 | 0.9747242 | 0.1243429 | 7.640863 | 9.177158
93.5 | 1.87 | 7.839 | 0.9747242 | 0.1243429 | 7.640863 | 9.253567
94 | 1.88 | 7.878 | 0.7647232 | 0.09707073 | 6.024489 | 9.313811
94.5 | 1.89 | 7.819 | 0.7847247 | 0.1003613 | 6.135762 | 9.375169
95 | 1.9 | 7.8 | 0.7847251 | 0.1006058 | 6.120856 | 9.436378
95.5 | 1.91 | 7.936 | 0.9747218 | 0.1228228 | 7.735392 | 9.513731
96 | 1.92 | 7.897 | 0.8247227 | 0.1044349 | 6.512835 | 9.578859
96.5 | 1.93 | 7.839 | 1.054724 | 0.1345483 | 8.267983 | 9.661539
97 | 1.94 | 7.917 | 0.8547223 | 0.1079604 | 6.766836 | 9.729207
97.5 | 1.95 | 7.878 | 0.8447232 | 0.1072256 | 6.654729 | 9.795754
98 | 1.96 | 7.8 | 0.7447251 | 0.09547757 | 5.808856 | 9.853843
98.5 | 1.97 | 7.878 | 0.8747232 | 0.1110337 | 6.891069 | 9.922753
99 | 1.98 | 7.878 | 0.8747232 | 0.1110337 | 6.891069 | 9.991664
99.5 | 1.99 | 7.858 | 0.7647237 | 0.09731785 | 6.009198 | 10.05176
100 | 2
100.5 | 2.01
101 | 2.02
101.5 | 2.03
102 | 2.04
102.5 | 2.05
103 | 2.06
103.5 | 2.07
104 | 2.08
104.5 | 2.09
105 | 2.1
105.5 | 2.11
106 | 2.12
106.5 | 2.13
107 | 2.14
107.5 | 2.15
108 | 2.16
108.5 | 2.17
109 | 2.18
109.5 | 2.19
110 | 2.2
110.5 | 2.21
111 | 2.22
111.5 | 2.23
112 | 2.24
112.5 | 2.25
113 | 2.26
113.5 | 2.27
114 | 2.28
114.5 | 2.29
115 | 2.3
115.5 | 2.31
116 | 2.32
116.5 | 2.33
117 | 2.34
117.5 | 2.35
118 | 2.36
118.5 | 2.37
119 | 2.38
119.5 | 2.39
120 | 2.4
120.5 | 2.41
121 | 2.42
121.5 | 2.43
122 | 2.44
122.5 | 2.45
123 | 2.46
123.5 | 2.47
124 | 2.48
124.5 | 2.49
125 | 2.5

## Resultados
Inicio paso corriente
30 | 0
30 | 0.5 | Eje Izquierdo |  | Eje Derecho
Fin de Subida |  | Máx = | 0.5 | Máx = | 0.6
39.1821 | 0 | Mín = | 0 | Mín = | 0
39.1821 | 0.5
¿Suavizar?
Inicio paso corriente |  | Eje Izquierdo |  | Eje Derecho
30 | 0 | Máx = | 100 | Máx = | 9
30 | 100 | Mín = | 0 | Mín = | 0
Fin de Subida
39.1821 | 0
39.1821 | 100
¿Suavizar?
|  | Eje Izquierdo |  | Eje Derecho
Inicio paso corriente |  | Máx = | 10 | Máx = | 6
30 | 0 | Mín = | 0 | Mín = | 0
30 | 10
Fin de Subida
39.1821 | 0
39.1821 | 10
|  | Eje Izquierdo |  | Eje Derecho
Inicio paso corriente |  | Máx = | 14 | Máx = | 9
30 | 0 | Mín = | 0 | Mín = | 0
30 | 14
Fin de Subida
39.1821 | 0
39.1821 | 14