## Parámetros
Ensayo |  |  |  |  | Fecha:
Características polvo |  | Material | Referencia polvo | Densidad de golpeo g/cm3 | Densidad aparente g/cm3 | Densidad absoluta g/cm3
|  | Al-NH3 |  | 1.19 | 0.84 | 2.725 |  | Sí
No
Activación externa |  | PRECOMPRESIÓN | No | # MPa
|  | ACTIVACIÓN ELÉC. | No | # V | # A
Características de corriente | Duraciones
|  | Aproximación | Apriete | PreCalentamiento | Calentamiento | Enfriamiento
|  | 99 | 30 | 5 | 65 | 60 | ciclos
|  | 1.98 | 0.6 | 0.1 | 1.3 | 1.2 | segundos
Intensidades
|  | I máx | So1i (grados) | I So1i (kA) | ISo2i (kA) | Energía (kJ) | EDE (kJ/g)
|  | 8.658 | 15 | 1 | 8 | 10.73082 | 7.427203
Características de Presión |  | Presión Trabajo | Presión Sinterizado
|  | 923 |  | kgf
|  | 3.812474 | 0 | bares
Características Sinterizados |  | Diámetro (mm) | Altura (mm) | Masa (g) |  | Secc (cm2)
| 1 | 11.99 | 4.89 | 1.4448 |  | 1.126266
| 2 | 11.95 | 5.02 |  |  | Volumen (cm3)
| 3 | 12 | 5.01 |  |  | 0.5531373
| 4 | 11.95 | 5.09
| 5 | 11.94 | 5.11 |  |  | Densid (g/cm3)
| 6 | 12.02 | 4.7 |  |  | 2.61201
| 7 | 12 | 4.74 |  |  | Porosidad (%)
| 8 | 11.95 | 4.73 |  |  | 4.14643
|  | 11.975 | 4.91125
Otros Datos |  | Tª Inicial (ºC) | Lubricante | Diám Punzón (mm) | h punzones (mm) | h obleas (mm) | tS (ciclos)
|  | 24.9 |  | 11.9 | 97.31 | 9.3 | 6.739502
Observaciones
[9 empty] | 4 | 5 | 8
[9 empty] | 3 | 9 | 2

## Adquisición
402 | 472 | 0 | 72
403 | 473 | 0 | 19 | IP:x,x,x,x:
402 | 473 | 0 | 14 | 172,16,1,14
403 | 472 | 0 | 16
403 | 473 | 0 | 17 | Abrir canal. (IP: 172,16,1,14)(Return:1)
402 | 473 | 0 | 16
405 | 474 | 0 | 17
401 | 476 | 0 | 27 | Recibidos de 3190 registros (Soldadura:1732)
403 | 474 | 0 | 17
403 | 475 | 0 | 19
403 | 475 | 0 | 14 | Representar gráficas
403 | 472 | 0 | 12
406 | 474 | 0 | 25
404 | 476 | 0 | 25
403 | 474 | 0 | 19
405 | 473 | 0 | 19
403 | 474 | 0 | 19
403 | 474 | 0 | 19
402 | 475 | 0 | 19
403 | 475 | 0 | 23
405 | 474 | 0 | 12
403 | 475 | 0 | 16
403 | 474 | 0 | 17
403 | 471 | 0 | 19
403 | 475 | 0 | 16
403 | 475 | 0 | 14
403 | 475 | 0 | 21
403 | 475 | 0 | 16
403 | 473 | 0 | 27
402 | 475 | 0 | 19
403 | 474 | 0 | 16
403 | 475 | 0 | 21
403 | 475 | 0 | 14
401 | 475 | 0 | 23
403 | 474 | 0 | 23
403 | 474 | 0 | 16
403 | 474 | 0 | 14
404 | 474 | 0 | 16
402 | 474 | 0 | 17
404 | 475 | 0 | 17
405 | 474 | 0 | 14
402 | 475 | 0 | 16
404 | 475 | 0 | 16
403 | 475 | 0 | 19
403 | 474 | 0 | 19
406 | 475 | 0 | 14
403 | 474 | 0 | 21
405 | 475 | 0 | 12
404 | 476 | 0 | 16
403 | 475 | 0 | 21
403 | 473 | 0 | 25
405 | 476 | 0 | 19
403 | 475 | 0 | 25
402 | 477 | 0 | 17
405 | 475 | 0 | 19
402 | 474 | 0 | 21
403 | 473 | 0 | 25
403 | 475 | 0 | 17
405 | 474 | 0 | 21
403 | 474 | 0 | 17
403 | 475 | 0 | 19
405 | 473 | 3841 | 19
400 | 477 | 3705 | 151
404 | 477 | 3802 | 153
404 | 473 | 3880 | 157
407 | 478 | 4134 | 155
408 | 473 | 4309 | 149
412 | 475 | 4543 | 159
411 | 473 | 4660 | 151
417 | 474 | 4836 | 151
415 | 473 | 4914 | 143
417 | 474 | 5596 | 167
417 | 472 | 5713 | 135
424 | 471 | 5928 | 153
421 | 472 | 5928 | 155
426 | 472 | 7546 | 180
430 | 471 | 7839 | 165
436 | 470 | 8482 | 161
436 | 469 | 8482 | 155
441 | 469 | 8658 | 155
438 | 468 | 8307 | 155
444 | 466 | 8307 | 126
442 | 465 | 8248 | 135
446 | 467 | 8053 | 135
444 | 466 | 8053 | 149
450 | 464 | 8034 | 137
446 | 464 | 8092 | 137
452 | 461 | 8092 | 135
448 | 462 | 8092 | 130
454 | 462 | 8131 | 122
450 | 462 | 8053 | 132
454 | 461 | 8073 | 139
451 | 461 | 8131 | 122
456 | 460 | 8073 | 126
455 | 460 | 8053 | 159
458 | 460 | 8073 | 124
454 | 459 | 8073 | 141
457 | 459 | 7995 | 126
454 | 459 | 8014 | 130
458 | 460 | 8034 | 108
453 | 459 | 8053 | 120
460 | 459 | 8092 | 122
456 | 459 | 8073 | 137
460 | 458 | 8034 | 120
457 | 457 | 7975 | 120
461 | 458 | 7995 | 128
457 | 459 | 7995 | 128
462 | 461 | 8034 | 110
457 | 461 | 8034 | 116
461 | 463 | 8014 | 110
458 | 461 | 8092 | 122
460 | 462 | 8053 | 132
457 | 461 | 7995 | 126
462 | 463 | 8034 | 114
460 | 462 | 7975 | 124
463 | 462 | 8014 | 108
457 | 465 | 8014 | 112
461 | 465 | 8053 | 112
458 | 462 | 8034 | 110
462 | 463 | 7975 | 126
458 | 465 | 8014 | 139
464 | 465 | 7975 | 112
458 | 467 | 8014 | 130
461 | 466 | 7995 | 116
457 | 469 | 8014 | 104
462 | 466 | 7995 | 126
458 | 468 | 7995 | 118
462 | 468 | 7995 | 101
458 | 469 | 7995 | 110
462 | 468 | 7975 | 95
460 | 469 | 7995 | 112
461 | 471 | 7995 | 130
458 | 469 | 7995 | 104
463 | 470 | 7975 | 118
458 | 471 | 7956 | 122
463 | 470 | 7995 | 108
461 | 471 | 7995 | 124
463 | 470 | 7975 | 97
458 | 471 | 7975 | 120
463 | 470 | 7995 | 95
457 | 473 | 7956 | 116
465 | 472 | 7956 | 99
461 | 472 | 7975 | 118
463 | 473 | 7975 | 95
459 | 472 | 7995 | 114
463 | 473 | 8014 | 114
458 | 473 | 8014 | 108
461 | 474 | 7975 | 95
459 | 473 | 7936 | 132
463 | 473 | 7956 | 97
459 | 473 | 7936 | 112
463 | 475 | 7936 | 93
460 | 474 | 7975 | 99
461 | 474 | 7995 | 101
458 | 473 | 7975 | 101
464 | 474 | 7975 | 108
459 | 476 | 7956 | 122
461 | 475 | 7936 | 108
457 | 476 | 7956 | 106
463 | 476 | 7956 | 122
458 | 475 | 7975 | 110
463 | 474 | 7975 | 128
461 | 476 | 7975 | 101
463 | 476 | 7936 | 101
458 | 476 | 7936 | 106
463 | 475 | 7936 | 93
459 | 476 | 7917 | 118
464 | 476 | 7936 | 95
458 | 477 | 7936 | 104
464 | 475 | 7936 | 118
459 | 477 | 7956 | 93
463 | 475 | 7936 | 97
459 | 476 | 7936 | 97
462 | 479 | 7936 | 103
459 | 477 | 7936 | 126
463 | 477 | 7956 | 101
459 | 475 | 7956 | 118
461 | 478 | 7956 | 97
458 | 477 | 7956 | 128
463 | 477 | 7956 | 91
459 | 477 | 7956 | 110
465 | 477 | 7975 | 110
458 | 480 | 7975 | 116
463 | 476 | 7975 | 103
459 | 478 | 7995 | 128
463 | 477 | 7995 | 124
459 | 478 | 7956 | 110
463 | 476 | 8014 | 122
459 | 475 | 7975 | 118
463 | 477 | 7897 | 89
460 | 476 | 7995 | 97
463 | 478 | 7936 | 106
461 | 477 | 7839 | 106
463 | 475 | 7897 | 104
459 | 476 | 7878 | 112
463 | 479 | 7897 | 112
459 | 474 | 7878 | 108
462 | 479 | 7936 | 116
459 | 477 | 7878 | 120
466 | 477 | 7819 | 103

## Desplazamiento
ciclos | seg | x(t) | h(t) | θ(t) |  |  | θ(t) | H(t)
0.5 | 0.01 | -0.0627121 | 7.889822 | 0.3775207 |  |  | 0.3750702 | 7.841402
1 | 0.02 | -0.0127121 | 7.839821 | 0.3735507 | 0.6 | 3.92161 | 0.3751417 | 7.842302
1.5 | 0.03 | -0.0627121 | 7.889822 | 0.3775207 | 0.6 | 0 | 0.3752058 | 7.843109
2 | 0.04 | -0.0127121 | 7.839821 | 0.3735507 |  |  | 0.3752927 | 7.844202
2.5 | 0.05 | -0.0127121 | 7.839821 | 0.3735507 |  |  | 0.375362 | 7.845078
3 | 0.06 | -0.0627121 | 7.889822 | 0.3775207 |  |  | 0.3754207 | 7.845825
3.5 | 0.07 | 0.0872879 | 7.739821 | 0.3654569 |  |  | 0.3755129 | 7.846983
4 | 0.08 | -0.1127121 | 7.939821 | 0.3814407 |  |  | 0.3754949 | 7.846785
4.5 | 0.09 | -0.0127121 | 7.839821 | 0.3735507 |  |  | 0.375441 | 7.846127
5 | 0.1 | -0.0127121 | 7.839821 | 0.3735507 |  |  | 0.3753342 | 7.844794
5.5 | 0.11 | -0.0127121 | 7.839821 | 0.3735507 |  |  | 0.3751218 | 7.842126
6 | 0.12 | -0.0127121 | 7.839821 | 0.3735507 |  |  | 0.3747863 | 7.837904
6.5 | 0.13 | 0.1372879 | 7.689821 | 0.361331 |  |  | 0.3744717 | 7.833904
7 | 0.14 | 0.0372879 | 7.789822 | 0.3695298 |  |  | 0.3741395 | 7.829682
7.5 | 0.15 | -0.0127121 | 7.839821 | 0.3735507 |  |  | 0.3738248 | 7.825682
8 | 0.16 | 0.0872879 | 7.739821 | 0.3654569 |  |  | 0.3735437 | 7.822127
8.5 | 0.17 | -0.0127121 | 7.839821 | 0.3735507 |  |  | 0.3732584 | 7.818571
9 | 0.18 | -0.0127121 | 7.839821 | 0.3735507 |  |  | 0.372825 | 7.813238
9.5 | 0.19 | -0.0627121 | 7.889822 | 0.3775207 |  |  | 0.3723171 | 7.807015
10 | 0.2 | -0.0127121 | 7.839821 | 0.3735507 |  |  | 0.3717346 | 7.799905
10.5 | 0.21 | 0.0872879 | 7.739821 | 0.3654569 |  |  | 0.3711689 | 7.793016
11 | 0.22 | -0.0127121 | 7.839821 | 0.3735507 |  |  | 0.3707125 | 7.78746
11.5 | 0.23 | -0.0127121 | 7.839821 | 0.3735507 | 0.6 | 9.987277 | 0.3704918 | 7.784793
12 | 0.24 | -0.0127121 | 7.839821 | 0.3735507 | 0.6 | 0 | 0.3704702 | 7.784571
12.5 | 0.25 | -0.0127121 | 7.839821 | 0.3735507 |  |  | 0.3706844 | 7.787238
13 | 0.26 | -0.0127121 | 7.839821 | 0.3735507 |  |  | 0.3711176 | 7.792571
13.5 | 0.27 | -0.0127121 | 7.839821 | 0.3735507 |  |  | 0.371803 | 7.801015
14 | 0.28 | -0.0127121 | 7.839821 | 0.3735507 |  |  | 0.372667 | 7.811682
14.5 | 0.29 | -0.0127121 | 7.839821 | 0.3735507 |  |  | 0.3736567 | 7.823905
15 | 0.3 | -0.0627121 | 7.889822 | 0.3775207 |  |  | 0.3746632 | 7.836349
15.5 | 0.31 | -0.0127121 | 7.839821 | 0.3735507 |  |  | 0.3755583 | 7.84746
16 | 0.32 | -0.0127121 | 7.839821 | 0.3735507 |  |  | 0.3762361 | 7.855905
16.5 | 0.33 | -0.0127121 | 7.839821 | 0.3735507 |  |  | 0.3766634 | 7.861238
17 | 0.34 | -0.1127121 | 7.939821 | 0.3814407 |  |  | 0.376893 | 7.864127
17.5 | 0.35 | -0.0127121 | 7.839821 | 0.3735507 |  |  | 0.3769621 | 7.865016
18 | 0.36 | -0.0127121 | 7.839821 | 0.3735507 |  |  | 0.3769085 | 7.864348
18.5 | 0.37 | -0.0127121 | 7.839821 | 0.3735507 |  |  | 0.3767322 | 7.862127
19 | 0.38 | 0.0372879 | 7.789822 | 0.3695298 |  |  | 0.3765035 | 7.859238
19.5 | 0.39 | -0.0627121 | 7.889822 | 0.3775207 |  |  | 0.3761875 | 7.855238
20 | 0.4 | 0.0372879 | 7.789822 | 0.3695298 |  |  | 0.3758546 | 7.851016
20.5 | 0.41 | 0.0872879 | 7.739821 | 0.3654569 |  |  | 0.3755747 | 7.84746
21 | 0.42 | -0.0627121 | 7.889822 | 0.3775207 |  |  | 0.3754183 | 7.84546
21.5 | 0.43 | 0.0372879 | 7.789822 | 0.3695298 |  |  | 0.3753499 | 7.844571
22 | 0.44 | -0.0127121 | 7.839821 | 0.3735507 | 0.6 | 0.4816395 | 0.3754045 | 7.845238
22.5 | 0.45 | -0.0127121 | 7.839821 | 0.3735507 | 0.6 | 0 | 0.3754217 | 7.84546
23 | 0.46 | 0.1372879 | 7.689821 | 0.361331 |  |  | 0.3753664 | 7.844793
23.5 | 0.47 | -0.0127121 | 7.839821 | 0.3735507 |  |  | 0.3751857 | 7.84257
24 | 0.48 | 0.0872879 | 7.739821 | 0.3654569 |  |  | 0.3748973 | 7.839015
24.5 | 0.49 | 0.0372879 | 7.789822 | 0.3695298 |  |  | 0.3744486 | 7.833459
25 | 0.5 | -0.0127121 | 7.839821 | 0.3735507 |  |  | 0.3740013 | 7.827905
25.5 | 0.51 | -0.0127121 | 7.839821 | 0.3735507 |  |  | 0.3735552 | 7.822349
26 | 0.52 | 0.0872879 | 7.739821 | 0.3654569 |  |  | 0.3731464 | 7.817238
26.5 | 0.53 | -0.0127121 | 7.839821 | 0.3735507 |  |  | 0.3727195 | 7.811904
27 | 0.54 | -0.0627121 | 7.889822 | 0.3775207 |  |  | 0.372434 | 7.808349
27.5 | 0.55 | 0.0872879 | 7.739821 | 0.3654569 |  |  | 0.3721627 | 7.805016
28 | 0.56 | -0.0627121 | 7.889822 | 0.3775207 |  |  | 0.3719411 | 7.802349
28.5 | 0.57 | -0.0127121 | 7.839821 | 0.3735507 |  |  | 0.3716404 | 7.798794
29 | 0.58 | -0.0127121 | 7.839821 | 0.3735507 |  |  | 0.3713712 | 7.795682
29.5 | 0.59 | 0.0872879 | 7.739821 | 0.3654569 |  |  | 0.3707694 | 7.788571
30 | 0.6 | -0.0127121 | 7.839821 | 0.3735507 |  |  | 0.3699269 | 7.778571
30.5 | 0.61 | -0.0127121 | 7.839821 | 0.3735507 |  |  | 0.3685414 | 7.762127
31 | 0.62 | 0.0872879 | 7.739821 | 0.3654569 |  |  | 0.3667579 | 7.741015
31.5 | 0.63 | -0.1627121 | 7.989821 | 0.3853116 |  |  | 0.3641653 | 7.710571
32 | 0.64 | 0.0372879 | 7.789822 | 0.3695298 |  |  | 0.3609946 | 7.673682
32.5 | 0.65 | 0.0372879 | 7.789822 | 0.3695298 |  |  | 0.3568092 | 7.625682
33 | 0.66 | 0.1872879 | 7.639822 | 0.3571512 |  |  | 0.351833 | 7.56946
33.5 | 0.67 | 0.2372879 | 7.589821 | 0.3529162 |  |  | 0.3455728 | 7.499905
34 | 0.68 | 0.4372879 | 7.389822 | 0.3354034 |  |  | 0.3384776 | 7.422349
34.5 | 0.69 | 0.3872879 | 7.439821 | 0.3398699 |  |  | 0.3301619 | 7.333015
35 | 0.7 | 0.6872879 | 7.139822 | 0.3121326 |  |  | 0.3211932 | 7.238348
35.5 | 0.71 | 0.5872879 | 7.239821 | 0.3216338 |  |  | 0.3112944 | 7.135904
36 | 0.72 | 0.6872879 | 7.139822 | 0.3121326 |  |  | 0.3011935 | 7.03346
36.5 | 0.73 | 0.6872879 | 7.139822 | 0.3121326 |  |  | 0.290509 | 6.927461
37 | 0.74 | 1.037288 | 6.789822 | 0.2766746 |  |  | 0.2800082 | 6.825682
37.5 | 0.75 | 0.8872879 | 6.939821 | 0.2923088 |  |  | 0.2694481 | 6.725683
38 | 0.76 | 1.137288 | 6.689821 | 0.2658623 |  |  | 0.2595809 | 6.634349
38.5 | 0.77 | 1.337288 | 6.489821 | 0.243238 |  |  | 0.2499438 | 6.547237
39 | 0.78 | 1.637288 | 6.189821 | 0.2065603 |  |  | 0.2412587 | 6.470571
39.5 | 0.79 | 1.637288 | 6.189821 | 0.2065603 |  |  | 0.2329286 | 6.398793
40 | 0.8 | 1.887288 | 5.939821 | 0.1731653 |  |  | 0.2254058 | 6.335459
40.5 | 0.81 | 1.737288 | 6.089821 | 0.1935313 |  |  | 0.21807 | 6.275015
41 | 0.82 | 2.037288 | 5.789822 | 0.1517441 |  |  | 0.2115753 | 6.222571
41.5 | 0.83 | 1.937288 | 5.889822 | 0.1661462 |  |  | 0.2052385 | 6.172349
42 | 0.84 | 2.137288 | 5.689821 | 0.1368358 |  |  | 0.1996535 | 6.128793
42.5 | 0.85 | 2.037288 | 5.789822 | 0.1517441 |  |  | 0.1942145 | 6.087015
43 | 0.86 | 2.337288 | 5.489821 | 0.1053898 |  |  | 0.1894583 | 6.051016
43.5 | 0.87 | 2.137288 | 5.689821 | 0.1368358 |  |  | 0.1846137 | 6.014793
44 | 0.88 | 2.437288 | 5.389822 | 0.08879168 |  |  | 0.1803505 | 5.983237
44.5 | 0.89 | 2.237288 | 5.589821 | 0.1213941 |  |  | 0.176075 | 5.951904
45 | 0.9 | 2.537288 | 5.289822 | 0.07156601 |  |  | 0.1723395 | 5.924793
45.5 | 0.91 | 2.337288 | 5.489821 | 0.1053898 |  |  | 0.168439 | 5.896793
46 | 0.92 | 2.537288 | 5.289822 | 0.07156601 |  |  | 0.1650594 | 5.872793
46.5 | 0.93 | 2.387288 | 5.439821 | 0.09716699 |  |  | 0.1614582 | 5.84746
47 | 0.94 | 2.637288 | 5.189821 | 0.05367642 |  |  | 0.1581105 | 5.824126
47.5 | 0.95 | 2.587288 | 5.239821 | 0.06270657 |  |  | 0.1544455 | 5.798793
48 | 0.96 | 2.737288 | 5.089821 | 0.03508397 |  |  | 0.1511758 | 5.776349
48.5 | 0.97 | 2.537288 | 5.289822 | 0.07156601 |  |  | 0.1475903 | 5.751904
49 | 0.98 | 2.687288 | 5.139822 | 0.04447067 |  |  | 0.1443035 | 5.729682
49.5 | 0.99 | 2.537288 | 5.289822 | 0.07156601 |  |  | 0.1407504 | 5.705905
50 | 1 | 2.737288 | 5.089821 | 0.03508397 |  |  | 0.1374979 | 5.684349
50.5 | 1.01 | 2.487288 | 5.339821 | 0.08025945 |  |  | 0.133877 | 5.660571
51 | 1.02 | 2.837288 | 4.989821 | 0.0157463 |  |  | 0.1303859 | 5.637904
51.5 | 1.03 | 2.637288 | 5.189821 | 0.05367642 |  |  | 0.1263698 | 5.612127
52 | 1.04 | 2.837288 | 4.989821 | 0.0157463 |  |  | 0.1224539 | 5.587237
52.5 | 1.05 | 2.687288 | 5.139822 | 0.04447067 |  |  | 0.1179314 | 5.558793
53 | 1.06 | 2.887288 | 4.939821 | 0.00578382 |  |  | 0.1134276 | 5.530793
53.5 | 1.07 | 2.687288 | 5.139822 | 0.04447067 |  |  | 0.1085174 | 5.500571
54 | 1.08 | 2.937288 | 4.889822 | -0.004382302 |  |  | 0.1039653 | 5.472794
54.5 | 1.09 | 2.687288 | 5.139822 | 0.04447067 |  |  | 0.09911616 | 5.44346
55 | 1.1 | 2.887288 | 4.939821 | 0.00578382 |  |  | 0.09474574 | 5.417237
55.5 | 1.11 | 2.737288 | 5.089821 | 0.03508397 |  |  | 0.09030683 | 5.390793
56 | 1.12 | 2.837288 | 4.989821 | 0.0157463 |  |  | 0.08651028 | 5.368349
56.5 | 1.13 | 2.687288 | 5.139822 | 0.04447067 |  |  | 0.08265173 | 5.345682
57 | 1.14 | 2.937288 | 4.889822 | -0.004382302 |  |  | 0.07945649 | 5.327015
57.5 | 1.15 | 2.837288 | 4.989821 | 0.0157463 |  |  | 0.07619852 | 5.308126
58 | 1.16 | 2.987288 | 4.839821 | -0.01475857 |  |  | 0.07342684 | 5.292127
58.5 | 1.17 | 2.687288 | 5.139822 | 0.04447067 |  |  | 0.07025222 | 5.273904
59 | 1.18 | 2.887288 | 4.939821 | 0.00578382 |  |  | 0.06736511 | 5.25746
59.5 | 1.19 | 2.737288 | 5.089821 | 0.03508397 |  |  | 0.06397282 | 5.238348
60 | 1.2 | 2.937288 | 4.889822 | -0.004382302 |  |  | 0.06094619 | 5.22146
60.5 | 1.21 | 2.737288 | 5.089821 | 0.03508397 |  |  | 0.0576039 | 5.203015
61 | 1.22 | 3.037288 | 4.789822 | -0.02535138 |  |  | 0.05474932 | 5.18746
61.5 | 1.23 | 2.737288 | 5.089821 | 0.03508397 |  |  | 0.05152985 | 5.170127
62 | 1.24 | 2.887288 | 4.939821 | 0.00578382 |  |  | 0.04889075 | 5.156126
62.5 | 1.25 | 2.687288 | 5.139822 | 0.04447067 |  |  | 0.04586454 | 5.140127
63 | 1.26 | 2.937288 | 4.889822 | -0.004382302 |  |  | 0.04331469 | 5.126793
63.5 | 1.27 | 2.737288 | 5.089821 | 0.03508397 |  |  | 0.04062997 | 5.112793
64 | 1.28 | 2.937288 | 4.889822 | -0.004382302 |  |  | 0.03883446 | 5.10346
64.5 | 1.29 | 2.737288 | 5.089821 | 0.03508397 |  |  | 0.03675676 | 5.092571
65 | 1.3 | 2.937288 | 4.889822 | -0.004382302 |  |  | 0.03531114 | 5.085015
65.5 | 1.31 | 2.837288 | 4.989821 | 0.0157463 |  |  | 0.03339178 | 5.075016
66 | 1.32 | 2.887288 | 4.939821 | 0.00578382 |  |  | 0.0317597 | 5.066571
66.5 | 1.33 | 2.737288 | 5.089821 | 0.03508397 |  |  | 0.02929821 | 5.053904
67 | 1.34 | 2.987288 | 4.839821 | -0.01475857 |  |  | 0.02715813 | 5.043015
67.5 | 1.35 | 2.737288 | 5.089821 | 0.03508397 |  |  | 0.02436356 | 5.028793
68 | 1.36 | 2.987288 | 4.839821 | -0.01475857 |  |  | 0.02205201 | 5.017016
68.5 | 1.37 | 2.887288 | 4.939821 | 0.00578382 |  |  | 0.0191424 | 5.002126
69 | 1.38 | 2.987288 | 4.839821 | -0.01475857 |  |  | 0.01676469 | 4.989904
69.5 | 1.39 | 2.737288 | 5.089821 | 0.03508397 |  |  | 0.01395953 | 4.97546
70 | 1.4 | 2.987288 | 4.839821 | -0.01475857 |  |  | 0.0118607 | 4.964571
70.5 | 1.41 | 2.687288 | 5.139822 | 0.04447067 |  |  | 0.009501089 | 4.952348
71 | 1.42 | 3.087288 | 4.739821 | -0.03616777 |  |  | 0.00793357 | 4.944127
71.5 | 1.43 | 2.887288 | 4.939821 | 0.00578382 |  |  | 0.00622406 | 4.935237
72 | 1.44 | 2.987288 | 4.839821 | -0.01475857 |  |  | 0.005396735 | 4.930793
72.5 | 1.45 | 2.787288 | 5.039822 | 0.0255111 |  |  | 0.004197815 | 4.924571
73 | 1.46 | 2.987288 | 4.839821 | -0.01475857 |  |  | 0.0035993 | 4.92146
73.5 | 1.47 | 2.737288 | 5.089821 | 0.03508397 |  |  | 0.002758215 | 4.917238
74 | 1.48 | 2.887288 | 4.939821 | 0.00578382 |  |  | 0.002359803 | 4.915238
74.5 | 1.49 | 2.787288 | 5.039822 | 0.0255111 |  |  | 0.001370327 | 4.910349
75 | 1.5 | 2.987288 | 4.839821 | -0.01475857 |  |  | 0.000966048 | 4.908349
75.5 | 1.51 | 2.787288 | 5.039822 | 0.0255111 |  |  | 0.0002782706 | 4.9
76 | 1.52 | 2.987288 | 4.839821 | -0.01475857 |  |  | 0 | 4.9
76.5 | 1.53 | 2.837288 | 4.989821 | 0.0157463 |  |  | 0 | 4.9
77 | 1.54 | 2.887288 | 4.939821 | 0.00578382 |  |  | 0 | 4.9
77.5 | 1.55 | 2.737288 | 5.089821 | 0.03508397 |  |  | 0 | 4.9
78 | 1.56 | 3.037288 | 4.789822 | -0.02535138 |  |  | 0 | 4.9
78.5 | 1.57 | 2.787288 | 5.039822 | 0.0255111 |  |  | 0 | 4.9
79 | 1.58 | 2.887288 | 4.939821 | 0.00578382 |  |  | 0 | 4.9
79.5 | 1.59 | 2.687288 | 5.139822 | 0.04447067 |  |  | 0 | 4.9
80 | 1.6 | 2.987288 | 4.839821 | -0.01475857 |  |  | 0 | 4.9
80.5 | 1.61 | 2.737288 | 5.089821 | 0.03508397
81 | 1.62 | 2.987288 | 4.839821 | -0.01475857
81.5 | 1.63 | 2.887288 | 4.939821 | 0.00578382
82 | 1.64 | 2.987288 | 4.839821 | -0.01475857
82.5 | 1.65 | 2.737288 | 5.089821 | 0.03508397
83 | 1.66 | 2.987288 | 4.839821 | -0.01475857
83.5 | 1.67 | 2.787288 | 5.039822 | 0.0255111
84 | 1.68 | 3.037288 | 4.789822 | -0.02535138
84.5 | 1.69 | 2.737288 | 5.089821 | 0.03508397
85 | 1.7 | 3.037288 | 4.789822 | -0.02535138
85.5 | 1.71 | 2.787288 | 5.039822 | 0.0255111
86 | 1.72 | 2.987288 | 4.839821 | -0.01475857
86.5 | 1.73 | 2.787288 | 5.039822 | 0.0255111
87 | 1.74 | 2.937288 | 4.889822 | -0.004382302
87.5 | 1.75 | 2.787288 | 5.039822 | 0.0255111
88 | 1.76 | 2.987288 | 4.839821 | -0.01475857
88.5 | 1.77 | 2.787288 | 5.039822 | 0.0255111
89 | 1.78 | 2.887288 | 4.939821 | 0.00578382
89.5 | 1.79 | 2.737288 | 5.089821 | 0.03508397
90 | 1.8 | 2.987288 | 4.839821 | -0.01475857
90.5 | 1.81 | 2.787288 | 5.039822 | 0.0255111
91 | 1.82 | 3.087288 | 4.739821 | -0.03616777
91.5 | 1.83 | 2.737288 | 5.089821 | 0.03508397
92 | 1.84 | 2.987288 | 4.839821 | -0.01475857
92.5 | 1.85 | 2.787288 | 5.039822 | 0.0255111
93 | 1.86 | 2.987288 | 4.839821 | -0.01475857
93.5 | 1.87 | 2.787288 | 5.039822 | 0.0255111
94 | 1.88 | 2.987288 | 4.839821 | -0.01475857
94.5 | 1.89 | 2.787288 | 5.039822 | 0.0255111
95 | 1.9 | 2.987288 | 4.839821 | -0.01475857
95.5 | 1.91 | 2.837288 | 4.989821 | 0.0157463
96 | 1.92 | 2.987288 | 4.839821 | -0.01475857
96.5 | 1.93 | 2.887288 | 4.939821 | 0.00578382
97 | 1.94 | 2.987288 | 4.839821 | -0.01475857
97.5 | 1.95 | 2.787288 | 5.039822 | 0.0255111
98 | 1.96 | 2.987288 | 4.839821 | -0.01475857
98.5 | 1.97 | 2.787288 | 5.039822 | 0.0255111
99 | 1.98 | 2.937288 | 4.889822 | -0.004382302
99.5 | 1.99 | 2.787288 | 5.039822 | 0.0255111
100 | 2 | 3.137288 | 4.689821 | -0.0472148
100.5 | 2.01
101 | 2.02
101.5 | 2.03
102 | 2.04
102.5 | 2.05
103 | 2.06
103.5 | 2.07
104 | 2.08
104.5 | 2.09
105 | 2.1
105.5 | 2.11
106 | 2.12
106.5 | 2.13
107 | 2.14
107.5 | 2.15
108 | 2.16
108.5 | 2.17
109 | 2.18
109.5 | 2.19
110 | 2.2
110.5 | 2.21
111 | 2.22
111.5 | 2.23
112 | 2.24
112.5 | 2.25
113 | 2.26
113.5 | 2.27
114 | 2.28
114.5 | 2.29
115 | 2.3
115.5 | 2.31
116 | 2.32
116.5 | 2.33
117 | 2.34
117.5 | 2.35
118 | 2.36
118.5 | 2.37
119 | 2.38
119.5 | 2.39
120 | 2.4
120.5 | 2.41
121 | 2.42
121.5 | 2.43
122 | 2.44
122.5 | 2.45
123 | 2.46
123.5 | 2.47
124 | 2.48
124.5 | 2.49
125 | 2.5

## Fuerza
ciclos | seg | Fuerza | Presión
0.5 | 0.01 | 9.26064 | 83.264 | 0.6 | 11.772
1 | 0.02 | 9.28026 | 83.44041 | 0.6 | 0
1.5 | 0.03 | 9.28026 | 83.44041
2 | 0.04 | 9.26064 | 83.264
2.5 | 0.05 | 9.28026 | 83.44041
3 | 0.06 | 9.28026 | 83.44041
3.5 | 0.07 | 9.29988 | 83.61681
4 | 0.08 | 9.33912 | 83.96963
4.5 | 0.09 | 9.29988 | 83.61681
5 | 0.1 | 9.3195 | 83.79322
5.5 | 0.11 | 9.3195 | 83.79322
6 | 0.12 | 9.26064 | 83.264
6.5 | 0.13 | 9.29988 | 83.61681
7 | 0.14 | 9.33912 | 83.96963
7.5 | 0.15 | 9.29988 | 83.61681
8 | 0.16 | 9.28026 | 83.44041
8.5 | 0.17 | 9.29988 | 83.61681 | 0.6 | 105.8441
9 | 0.18 | 9.29988 | 83.61681 | 0.6 | 0
9.5 | 0.19 | 9.3195 | 83.79322
10 | 0.2 | 9.3195 | 83.79322
10.5 | 0.21 | 9.29988 | 83.61681
11 | 0.22 | 9.3195 | 83.79322
11.5 | 0.23 | 9.29988 | 83.61681
12 | 0.24 | 9.24102 | 83.08759
12.5 | 0.25 | 9.3195 | 83.79322
13 | 0.26 | 9.3195 | 83.79322
13.5 | 0.27 | 9.3195 | 83.79322
14 | 0.28 | 9.3195 | 83.79322
14.5 | 0.29 | 9.28026 | 83.44041
15 | 0.3 | 9.3195 | 83.79322
15.5 | 0.31 | 9.29988 | 83.61681
16 | 0.32 | 9.3195 | 83.79322
16.5 | 0.33 | 9.3195 | 83.79322
17 | 0.34 | 9.3195 | 83.79322
17.5 | 0.35 | 9.29988 | 83.61681
18 | 0.36 | 9.29988 | 83.61681
18.5 | 0.37 | 9.29988 | 83.61681
19 | 0.38 | 9.29988 | 83.61681
19.5 | 0.39 | 9.29988 | 83.61681
20 | 0.4 | 9.3195 | 83.79322
20.5 | 0.41 | 9.29988 | 83.61681
21 | 0.42 | 9.3195 | 83.79322
21.5 | 0.43 | 9.3195 | 83.79322
22 | 0.44 | 9.3195 | 83.79322
22.5 | 0.45 | 9.29988 | 83.61681
23 | 0.46 | 9.3195 | 83.79322
23.5 | 0.47 | 9.29988 | 83.61681
24 | 0.48 | 9.3195 | 83.79322
24.5 | 0.49 | 9.33912 | 83.96963
25 | 0.5 | 9.3195 | 83.79322
25.5 | 0.51 | 9.28026 | 83.44041
26 | 0.52 | 9.33912 | 83.96963
26.5 | 0.53 | 9.3195 | 83.79322
27 | 0.54 | 9.35874 | 84.14603
27.5 | 0.55 | 9.3195 | 83.79322
28 | 0.56 | 9.29988 | 83.61681
28.5 | 0.57 | 9.28026 | 83.44041
29 | 0.58 | 9.3195 | 83.79322
29.5 | 0.59 | 9.29988 | 83.61681
30 | 0.6 | 9.29988 | 83.61681
30.5 | 0.61 | 9.3195 | 83.79322
31 | 0.62 | 9.28026 | 83.44041
31.5 | 0.63 | 9.35874 | 84.14603
32 | 0.64 | 9.35874 | 84.14603
32.5 | 0.65 | 9.28026 | 83.44041
33 | 0.66 | 9.37836 | 84.32244
33.5 | 0.67 | 9.28026 | 83.44041
34 | 0.68 | 9.3195 | 83.79322
34.5 | 0.69 | 9.28026 | 83.44041
35 | 0.7 | 9.29988 | 83.61681
35.5 | 0.71 | 9.28026 | 83.44041
36 | 0.72 | 9.29988 | 83.61681
36.5 | 0.73 | 9.26064 | 83.264
37 | 0.74 | 9.24102 | 83.08759
37.5 | 0.75 | 9.26064 | 83.264
38 | 0.76 | 9.26064 | 83.264
38.5 | 0.77 | 9.24102 | 83.08759
39 | 0.78 | 9.2214 | 82.91119
39.5 | 0.79 | 9.20178 | 82.73478
40 | 0.8 | 9.20178 | 82.73478
40.5 | 0.81 | 9.18216 | 82.55838
41 | 0.82 | 9.14292 | 82.20556
41.5 | 0.83 | 9.1233 | 82.02915
42 | 0.84 | 9.16254 | 82.38197
42.5 | 0.85 | 9.14292 | 82.20556
43 | 0.86 | 9.10368 | 81.85275
43.5 | 0.87 | 9.10368 | 81.85275
44 | 0.88 | 9.04482 | 81.32352
44.5 | 0.89 | 9.06444 | 81.49993
45 | 0.9 | 9.06444 | 81.49993
45.5 | 0.91 | 9.06444 | 81.49993
46 | 0.92 | 9.04482 | 81.32352
46.5 | 0.93 | 9.04482 | 81.32352
47 | 0.94 | 9.0252 | 81.14712
47.5 | 0.95 | 9.0252 | 81.14712
48 | 0.96 | 9.0252 | 81.14712
48.5 | 0.97 | 9.00558 | 80.97071
49 | 0.98 | 9.00558 | 80.97071
49.5 | 0.99 | 9.00558 | 80.97071
50 | 1 | 9.0252 | 81.14712
50.5 | 1.01 | 9.00558 | 80.97071
51 | 1.02 | 9.00558 | 80.97071
51.5 | 1.03 | 9.00558 | 80.97071
52 | 1.04 | 8.98596 | 80.7943
52.5 | 1.05 | 8.96634 | 80.6179
53 | 1.06 | 8.98596 | 80.7943
53.5 | 1.07 | 9.00558 | 80.97071
54 | 1.08 | 9.04482 | 81.32352
54.5 | 1.09 | 9.04482 | 81.32352
55 | 1.1 | 9.08406 | 81.67634
55.5 | 1.11 | 9.04482 | 81.32352
56 | 1.12 | 9.06444 | 81.49993
56.5 | 1.13 | 9.04482 | 81.32352
57 | 1.14 | 9.08406 | 81.67634
57.5 | 1.15 | 9.06444 | 81.49993
58 | 1.16 | 9.06444 | 81.49993
58.5 | 1.17 | 9.1233 | 82.02915
59 | 1.18 | 9.1233 | 82.02915
59.5 | 1.19 | 9.06444 | 81.49993
60 | 1.2 | 9.08406 | 81.67634
60.5 | 1.21 | 9.1233 | 82.02915
61 | 1.22 | 9.1233 | 82.02915
61.5 | 1.23 | 9.16254 | 82.38197
62 | 1.24 | 9.14292 | 82.20556
62.5 | 1.25 | 9.20178 | 82.73478
63 | 1.26 | 9.14292 | 82.20556
63.5 | 1.27 | 9.18216 | 82.55838
64 | 1.28 | 9.18216 | 82.55838
64.5 | 1.29 | 9.20178 | 82.73478
65 | 1.3 | 9.18216 | 82.55838
65.5 | 1.31 | 9.20178 | 82.73478
66 | 1.32 | 9.24102 | 83.08759
66.5 | 1.33 | 9.20178 | 82.73478
67 | 1.34 | 9.2214 | 82.91119
67.5 | 1.35 | 9.24102 | 83.08759
68 | 1.36 | 9.2214 | 82.91119
68.5 | 1.37 | 9.24102 | 83.08759
69 | 1.38 | 9.2214 | 82.91119
69.5 | 1.39 | 9.24102 | 83.08759
70 | 1.4 | 9.2214 | 82.91119
70.5 | 1.41 | 9.28026 | 83.44041
71 | 1.42 | 9.26064 | 83.264
71.5 | 1.43 | 9.26064 | 83.264
72 | 1.44 | 9.28026 | 83.44041
72.5 | 1.45 | 9.26064 | 83.264
73 | 1.46 | 9.28026 | 83.44041
73.5 | 1.47 | 9.28026 | 83.44041
74 | 1.48 | 9.29988 | 83.61681
74.5 | 1.49 | 9.28026 | 83.44041
75 | 1.5 | 9.28026 | 83.44041
75.5 | 1.51 | 9.28026 | 83.44041
76 | 1.52 | 9.3195 | 83.79322
76.5 | 1.53 | 9.29988 | 83.61681
77 | 1.54 | 9.29988 | 83.61681
77.5 | 1.55 | 9.28026 | 83.44041
78 | 1.56 | 9.29988 | 83.61681
78.5 | 1.57 | 9.33912 | 83.96963
79 | 1.58 | 9.3195 | 83.79322
79.5 | 1.59 | 9.33912 | 83.96963
80 | 1.6 | 9.33912 | 83.96963
80.5 | 1.61 | 9.3195 | 83.79322
81 | 1.62 | 9.29988 | 83.61681
81.5 | 1.63 | 9.33912 | 83.96963
82 | 1.64 | 9.33912 | 83.96963
82.5 | 1.65 | 9.33912 | 83.96963
83 | 1.66 | 9.3195 | 83.79322
83.5 | 1.67 | 9.33912 | 83.96963
84 | 1.68 | 9.33912 | 83.96963
84.5 | 1.69 | 9.35874 | 84.14603
85 | 1.7 | 9.3195 | 83.79322
85.5 | 1.71 | 9.35874 | 84.14603
86 | 1.72 | 9.3195 | 83.79322
86.5 | 1.73 | 9.33912 | 83.96963
87 | 1.74 | 9.39798 | 84.49885
87.5 | 1.75 | 9.35874 | 84.14603
88 | 1.76 | 9.35874 | 84.14603
88.5 | 1.77 | 9.3195 | 83.79322
89 | 1.78 | 9.37836 | 84.32244
89.5 | 1.79 | 9.35874 | 84.14603
90 | 1.8 | 9.35874 | 84.14603
90.5 | 1.81 | 9.35874 | 84.14603
91 | 1.82 | 9.35874 | 84.14603
91.5 | 1.83 | 9.4176 | 84.67525
92 | 1.84 | 9.33912 | 83.96963
92.5 | 1.85 | 9.37836 | 84.32244
93 | 1.86 | 9.35874 | 84.14603
93.5 | 1.87 | 9.37836 | 84.32244
94 | 1.88 | 9.33912 | 83.96963
94.5 | 1.89 | 9.3195 | 83.79322
95 | 1.9 | 9.35874 | 84.14603
95.5 | 1.91 | 9.33912 | 83.96963
96 | 1.92 | 9.37836 | 84.32244
96.5 | 1.93 | 9.35874 | 84.14603
97 | 1.94 | 9.3195 | 83.79322
97.5 | 1.95 | 9.33912 | 83.96963
98 | 1.96 | 9.39798 | 84.49885
98.5 | 1.97 | 9.29988 | 83.61681
99 | 1.98 | 9.39798 | 84.49885
99.5 | 1.99 | 9.35874 | 84.14603
100 | 2 | 9.35874 | 84.14603
100.5 | 2.01
101 | 2.02
101.5 | 2.03
102 | 2.04
102.5 | 2.05
103 | 2.06
103.5 | 2.07
104 | 2.08
104.5 | 2.09
105 | 2.1
105.5 | 2.11
106 | 2.12
106.5 | 2.13
107 | 2.14
107.5 | 2.15
108 | 2.16
108.5 | 2.17
109 | 2.18
109.5 | 2.19
110 | 2.2
110.5 | 2.21
111 | 2.22
111.5 | 2.23
112 | 2.24
112.5 | 2.25
113 | 2.26
113.5 | 2.27
114 | 2.28
114.5 | 2.29
115 | 2.3
115.5 | 2.31
116 | 2.32
116.5 | 2.33
117 | 2.34
117.5 | 2.35
118 | 2.36
118.5 | 2.37
119 | 2.38
119.5 | 2.39
120 | 2.4
120.5 | 2.41
121 | 2.42
121.5 | 2.43
122 | 2.44
122.5 | 2.45
123 | 2.46
123.5 | 2.47
124 | 2.48
124.5 | 2.49
125 | 2.5

## Resistencia
ciclos | seg | Intensidad | Tensión | Resistencia | Potencia | Energía
0.5 | 0.01 | 0 | 0.5362712 |  |  |  | 0.6 | 10.8225
1 | 0.02 | 0 | 0.00627119 |  |  |  | 0.6 | 0 | La línea vertical roja señala el fin del precalentamiento
1.5 | 0.03 | 0 | -0.04372881 |  |  |  | 0.7 | 10.8225
2 | 0.04 | 0 | -0.02372881 |  |  |  | 0.7 | 0
2.5 | 0.05 | 0 | -0.01372881
3 | 0.06 | 0 | -0.02372881
3.5 | 0.07 | 0 | -0.01372881
4 | 0.08 | 0 | 0.08627119
4.5 | 0.09 | 0 | -0.01372881
5 | 0.1 | 0 | 0.00627119
5.5 | 0.11 | 0 | -0.04372881
6 | 0.12 | 0 | -0.06372881
6.5 | 0.13 | 0 | 0.06627119
7 | 0.14 | 0 | 0.06627119
7.5 | 0.15 | 0 | 0.00627119
8 | 0.16 | 0 | 0.00627119
8.5 | 0.17 | 0 | 0.00627119
9 | 0.18 | 0 | 0.00627119 |  |  |  | 0.6 | 2.020109
9.5 | 0.19 | 0 | 0.00627119 |  |  |  | 0.6 | 0
10 | 0.2 | 0 | 0.04627119
10.5 | 0.21 | 0 | -0.06372881
11 | 0.22 | 0 | -0.02372881
11.5 | 0.23 | 0 | -0.01372881
12 | 0.24 | 0 | 0.00627119
12.5 | 0.25 | 0 | -0.02372881
13 | 0.26 | 0 | -0.04372881
13.5 | 0.27 | 0 | 0.02627119
14 | 0.28 | 0 | -0.02372881
14.5 | 0.29 | 0 | 0.08627119
15 | 0.3 | 0 | 0.00627119
15.5 | 0.31 | 0 | -0.02372881
16 | 0.32 | 0 | 0.02627119
16.5 | 0.33 | 0 | -0.04372881 |  |  |  | 0.6 | 0.4474294
17 | 0.34 | 0 | 0.04627119 |  |  |  | 0.6 | 0
17.5 | 0.35 | 0 | 0.04627119
18 | 0.36 | 0 | -0.02372881
18.5 | 0.37 | 0 | -0.04372881
19 | 0.38 | 0 | -0.02372881
19.5 | 0.39 | 0 | -0.01372881
20 | 0.4 | 0 | -0.01372881
20.5 | 0.41 | 0 | -0.04372881
21 | 0.42 | 0 | -0.02372881
21.5 | 0.43 | 0 | -0.02372881
22 | 0.44 | 0 | 0.00627119
22.5 | 0.45 | 0 | 0.00627119
23 | 0.46 | 0 | -0.04372881
23.5 | 0.47 | 0 | 0.02627119
24 | 0.48 | 0 | -0.06372881
24.5 | 0.49 | 0 | -0.02372881 |  |  |  | 0.6 | 15.24374
25 | 0.5 | 0 | 0.02627119 |  |  |  | 0.6 | 0
25.5 | 0.51 | 0 | 0.06627119
26 | 0.52 | 0 | 0.00627119
26.5 | 0.53 | 0 | 0.06627119
27 | 0.54 | 0 | -0.01372881
27.5 | 0.55 | 0 | 0.00627119
28 | 0.56 | 0 | 0.02627119
28.5 | 0.57 | 0 | 0.06627119
29 | 0.58 | 0 | -0.01372881
29.5 | 0.59 | 0 | 0.02627119
30 | 0.6 | 0 | -0.01372881
30.5 | 0.61 | 0 | 0.00627119
31 | 0.62 | 3.841 | 0.006177563 | 0.001608321 | 0.02372802 | 0.0002372802
31.5 | 0.63 | 3.705 | 1.326181 | 0.3579435 | 4.9135 | 0.04937228
32 | 0.64 | 3.802 | 1.346179 | 0.3540711 | 5.118171 | 0.100554
32.5 | 0.65 | 3.88 | 1.386177 | 0.357262 | 5.378366 | 0.1543376
33 | 0.66 | 4.134 | 1.36617 | 0.3304718 | 5.647748 | 0.2108151
33.5 | 0.67 | 4.309 | 1.306166 | 0.3031251 | 5.62827 | 0.2670978
34 | 0.68 | 4.543 | 1.40616 | 0.3095224 | 6.388187 | 0.3309797
34.5 | 0.69 | 4.66 | 1.326158 | 0.2845832 | 6.179894 | 0.3927786
35 | 0.7 | 4.836 | 1.326153 | 0.2742252 | 6.413277 | 0.4569114
35.5 | 0.71 | 4.914 | 1.246151 | 0.253592 | 6.123588 | 0.5181473
36 | 0.72 | 5.596 | 1.486135 | 0.2655709 | 8.31641 | 0.6013114
36.5 | 0.73 | 5.713 | 1.166132 | 0.204119 | 6.662112 | 0.6679325
37 | 0.74 | 5.928 | 1.346127 | 0.2270794 | 7.979839 | 0.7477309
37.5 | 0.75 | 5.928 | 1.366127 | 0.2304532 | 8.098399 | 0.8287149
38 | 0.76 | 7.546 | 1.616087 | 0.2141647 | 12.19499 | 0.9506648
38.5 | 0.77 | 7.839 | 1.46608 | 0.1870239 | 11.4926 | 1.065591
39 | 0.78 | 8.482 | 1.426064 | 0.1681283 | 12.09588 | 1.18655
39.5 | 0.79 | 8.482 | 1.366064 | 0.1610545 | 11.58696 | 1.302419
40 | 0.8 | 8.658 | 1.36606 | 0.1577801 | 11.82735 | 1.420693
40.5 | 0.81 | 8.307 | 1.366069 | 0.1644479 | 11.34793 | 1.534172
41 | 0.82 | 8.307 | 1.076069 | 0.1295376 | 8.938902 | 1.623561
41.5 | 0.83 | 8.248 | 1.16607 | 0.1413761 | 9.617746 | 1.719739
42 | 0.84 | 8.053 | 1.166075 | 0.1448001 | 9.390402 | 1.813643
42.5 | 0.85 | 8.053 | 1.306075 | 0.1621849 | 10.51782 | 1.918821
43 | 0.86 | 8.034 | 1.186075 | 0.147632 | 9.52893 | 2.01411
43.5 | 0.87 | 8.092 | 1.186074 | 0.1465736 | 9.59771 | 2.110087
44 | 0.88 | 8.092 | 1.166074 | 0.1441021 | 9.43587 | 2.204446
44.5 | 0.89 | 8.092 | 1.116074 | 0.1379231 | 9.03127 | 2.294759
45 | 0.9 | 8.131 | 1.036073 | 0.1274226 | 8.424309 | 2.379002
45.5 | 0.91 | 8.053 | 1.136075 | 0.1410747 | 9.148811 | 2.47049
46 | 0.92 | 8.073 | 1.206074 | 0.1493961 | 9.736638 | 2.567856
46.5 | 0.93 | 8.131 | 1.036073 | 0.1274226 | 8.424309 | 2.652099
47 | 0.94 | 8.073 | 1.076074 | 0.133293 | 8.687148 | 2.738971
47.5 | 0.95 | 8.053 | 1.406075 | 0.1746026 | 11.32312 | 2.852202
48 | 0.96 | 8.073 | 1.056074 | 0.1308156 | 8.525688 | 2.937459
48.5 | 0.97 | 8.073 | 1.226074 | 0.1518735 | 9.898098 | 3.036439
49 | 0.98 | 7.995 | 1.076076 | 0.1345937 | 8.60323 | 3.122472
49.5 | 0.99 | 8.014 | 1.116076 | 0.1392658 | 8.944231 | 3.211914
50 | 1 | 8.034 | 0.8960753 | 0.1115354 | 7.199069 | 3.283905
50.5 | 1.01 | 8.053 | 1.016075 | 0.1261735 | 8.182451 | 3.365729
51 | 1.02 | 8.092 | 1.036074 | 0.1280368 | 8.38391 | 3.449569
51.5 | 1.03 | 8.073 | 1.186074 | 0.1469187 | 9.575178 | 3.54532
52 | 1.04 | 8.034 | 1.016075 | 0.1264719 | 8.16315 | 3.626952
52.5 | 1.05 | 7.975 | 1.016077 | 0.1274077 | 8.103212 | 3.707984
53 | 1.06 | 7.995 | 1.096076 | 0.1370952 | 8.763129 | 3.795615
53.5 | 1.07 | 7.995 | 1.096076 | 0.1370952 | 8.763129 | 3.883246
54 | 1.08 | 8.034 | 0.9160753 | 0.1140248 | 7.35975 | 3.956844
54.5 | 1.09 | 8.034 | 0.9760754 | 0.1214931 | 7.84179 | 4.035262
55 | 1.1 | 8.014 | 0.9160759 | 0.1143094 | 7.341432 | 4.108676
55.5 | 1.11 | 8.092 | 1.036074 | 0.1280368 | 8.38391 | 4.192515
56 | 1.12 | 8.053 | 1.136075 | 0.1410747 | 9.148811 | 4.284003
56.5 | 1.13 | 7.995 | 1.076076 | 0.1345937 | 8.60323 | 4.370035
57 | 1.14 | 8.034 | 0.9560753 | 0.1190036 | 7.681109 | 4.446846
57.5 | 1.15 | 7.975 | 1.056077 | 0.1324234 | 8.422212 | 4.531069
58 | 1.16 | 8.014 | 0.8960758 | 0.1118138 | 7.181152 | 4.60288
58.5 | 1.17 | 8.014 | 0.9360759 | 0.1168051 | 7.501712 | 4.677897
59 | 1.18 | 8.053 | 0.9360749 | 0.1162393 | 7.538212 | 4.75328
59.5 | 1.19 | 8.034 | 0.9160753 | 0.1140248 | 7.35975 | 4.826877
60 | 1.2 | 7.975 | 1.076077 | 0.1349313 | 8.581712 | 4.912694
60.5 | 1.21 | 8.014 | 1.206076 | 0.1504961 | 9.665491 | 5.009349
61 | 1.22 | 7.975 | 0.9360768 | 0.1173764 | 7.465212 | 5.084002
61.5 | 1.23 | 8.014 | 1.116076 | 0.1392658 | 8.944231 | 5.173444
62 | 1.24 | 7.995 | 0.9760763 | 0.1220858 | 7.80373 | 5.251481
62.5 | 1.25 | 8.014 | 0.8560759 | 0.1068226 | 6.860592 | 5.320087
63 | 1.26 | 7.995 | 1.076076 | 0.1345937 | 8.60323 | 5.406119
63.5 | 1.27 | 7.995 | 0.9960763 | 0.1245874 | 7.96363 | 5.485755
64 | 1.28 | 7.995 | 0.8260763 | 0.1033241 | 6.60448 | 5.5518
64.5 | 1.29 | 7.995 | 0.9160763 | 0.1145812 | 7.32403 | 5.625041
65 | 1.3 | 7.975 | 0.7660768 | 0.09605979 | 6.109462 | 5.686135
65.5 | 1.31 | 7.995 | 0.9360763 | 0.1170827 | 7.48393 | 5.760974
66 | 1.32 | 7.995 | 1.116076 | 0.1395968 | 8.923029 | 5.850204
66.5 | 1.33 | 7.995 | 0.8560763 | 0.1070765 | 6.84433 | 5.918648
67 | 1.34 | 7.975 | 0.9960768 | 0.1248999 | 7.943713 | 5.998085
67.5 | 1.35 | 7.956 | 1.036077 | 0.1302259 | 8.243031 | 6.080515
68 | 1.36 | 7.995 | 0.8960763 | 0.1120796 | 7.16413 | 6.152157
68.5 | 1.37 | 7.995 | 1.056076 | 0.1320921 | 8.44333 | 6.23659
69 | 1.38 | 7.975 | 0.7860768 | 0.09856763 | 6.268963 | 6.29928
69.5 | 1.39 | 7.975 | 1.016077 | 0.1274077 | 8.103212 | 6.380312
70 | 1.4 | 7.995 | 0.7660763 | 0.09581942 | 6.12478 | 6.44156
70.5 | 1.41 | 7.956 | 0.9760773 | 0.1226844 | 7.76567 | 6.519217
71 | 1.42 | 7.956 | 0.8060772 | 0.1013169 | 6.41315 | 6.583348
71.5 | 1.43 | 7.975 | 0.9960768 | 0.1248999 | 7.943713 | 6.662786
72 | 1.44 | 7.975 | 0.7660768 | 0.09605979 | 6.109462 | 6.72388
72.5 | 1.45 | 7.995 | 0.9560763 | 0.1195843 | 7.64383 | 6.800319
73 | 1.46 | 8.014 | 0.9560758 | 0.1193007 | 7.661992 | 6.876939
73.5 | 1.47 | 8.014 | 0.8960758 | 0.1118138 | 7.181152 | 6.94875
74 | 1.48 | 7.975 | 0.7660768 | 0.09605979 | 6.109462 | 7.009845
74.5 | 1.49 | 7.936 | 1.136078 | 0.143155 | 9.015913 | 7.100004
75 | 1.5 | 7.956 | 0.7860773 | 0.09880307 | 6.254031 | 7.162545
75.5 | 1.51 | 7.936 | 0.9360777 | 0.1179533 | 7.428713 | 7.236832
76 | 1.52 | 7.936 | 0.7460777 | 0.09401181 | 5.920873 | 7.296041
76.5 | 1.53 | 7.975 | 0.8060768 | 0.1010755 | 6.428463 | 7.360325
77 | 1.54 | 7.995 | 0.8260763 | 0.1033241 | 6.60448 | 7.42637
77.5 | 1.55 | 7.975 | 0.8260768 | 0.1035833 | 6.587963 | 7.49225
78 | 1.56 | 7.975 | 0.8960768 | 0.1123607 | 7.146213 | 7.563712
78.5 | 1.57 | 7.956 | 1.036077 | 0.1302259 | 8.243031 | 7.646142
79 | 1.58 | 7.936 | 0.8960777 | 0.112913 | 7.111272 | 7.717255
79.5 | 1.59 | 7.956 | 0.8760772 | 0.1101153 | 6.97007 | 7.786956
80 | 1.6 | 7.956 | 1.036077 | 0.1302259 | 8.243031 | 7.869386
80.5 | 1.61 | 7.975 | 0.9160768 | 0.1148686 | 7.305713 | 7.942443
81 | 1.62 | 7.975 | 1.096077 | 0.1374391 | 8.741212 | 8.029856
81.5 | 1.63 | 7.975 | 0.8260768 | 0.1035833 | 6.587963 | 8.095736
82 | 1.64 | 7.936 | 0.8260777 | 0.1040925 | 6.555753 | 8.161293
82.5 | 1.65 | 7.936 | 0.8760777 | 0.1103929 | 6.952553 | 8.230819
83 | 1.66 | 7.936 | 0.7460777 | 0.09401181 | 5.920873 | 8.290028
83.5 | 1.67 | 7.917 | 0.9960782 | 0.1258151 | 7.885951 | 8.368887
84 | 1.68 | 7.936 | 0.7660777 | 0.09653197 | 6.079593 | 8.429683
84.5 | 1.69 | 7.936 | 0.8560777 | 0.1078727 | 6.793833 | 8.497622
85 | 1.7 | 7.936 | 0.9960777 | 0.1255138 | 7.904872 | 8.576671
85.5 | 1.71 | 7.956 | 0.7460772 | 0.09377542 | 5.935791 | 8.636028
86 | 1.72 | 7.936 | 0.7860777 | 0.09905214 | 6.238313 | 8.698411
86.5 | 1.73 | 7.936 | 0.7860777 | 0.09905214 | 6.238313 | 8.760794
87 | 1.74 | 7.936 | 0.8460777 | 0.1066126 | 6.714473 | 8.827938
87.5 | 1.75 | 7.936 | 1.076078 | 0.1355945 | 8.539753 | 8.913336
88 | 1.76 | 7.956 | 0.8260772 | 0.1038307 | 6.57227 | 8.979058
88.5 | 1.77 | 7.956 | 0.9960772 | 0.1251982 | 7.92479 | 9.058306
89 | 1.78 | 7.956 | 0.7860773 | 0.09880307 | 6.254031 | 9.120846
89.5 | 1.79 | 7.956 | 1.096077 | 0.1377674 | 8.72039 | 9.20805
90 | 1.8 | 7.956 | 0.7260773 | 0.0912616 | 5.77667 | 9.265817
90.5 | 1.81 | 7.956 | 0.9160773 | 0.1151429 | 7.288311 | 9.338699
91 | 1.82 | 7.975 | 0.9160768 | 0.1148686 | 7.305713 | 9.411757
91.5 | 1.83 | 7.975 | 0.9760768 | 0.1223921 | 7.784213 | 9.489598
92 | 1.84 | 7.975 | 0.8460768 | 0.1060911 | 6.747463 | 9.557073
92.5 | 1.85 | 7.995 | 1.096076 | 0.1370952 | 8.763129 | 9.644704
93 | 1.86 | 7.995 | 1.056076 | 0.1320921 | 8.44333 | 9.729137
93.5 | 1.87 | 7.956 | 0.9160773 | 0.1151429 | 7.288311 | 9.80202
94 | 1.88 | 8.014 | 1.036076 | 0.1292832 | 8.303112 | 9.885051
94.5 | 1.89 | 7.975 | 0.9960768 | 0.1248999 | 7.943713 | 9.964488
95 | 1.9 | 7.897 | 0.7060786 | 0.089411 | 5.575903 | 10.02025
95.5 | 1.91 | 7.995 | 0.7860763 | 0.09832099 | 6.28468 | 10.08309
96 | 1.92 | 7.936 | 0.8760777 | 0.1103929 | 6.952553 | 10.15262
96.5 | 1.93 | 7.839 | 0.8760801 | 0.1117592 | 6.867592 | 10.2213
97 | 1.94 | 7.897 | 0.8560787 | 0.1084056 | 6.760453 | 10.2889
97.5 | 1.95 | 7.878 | 0.9360791 | 0.1188219 | 7.374431 | 10.36265
98 | 1.96 | 7.897 | 0.9360787 | 0.118536 | 7.392213 | 10.43657
98.5 | 1.97 | 7.878 | 0.8960791 | 0.1137445 | 7.059311 | 10.50716
99 | 1.98 | 7.936 | 0.9760777 | 0.1229937 | 7.746153 | 10.58462
99.5 | 1.99 | 7.878 | 1.016079 | 0.1289768 | 8.004672 | 10.66467
100 | 2 | 7.819 | 0.8460806 | 0.1082083 | 6.615504 | 10.73082
100.5 | 2.01
101 | 2.02
101.5 | 2.03
102 | 2.04
102.5 | 2.05
103 | 2.06
103.5 | 2.07
104 | 2.08
104.5 | 2.09
105 | 2.1
105.5 | 2.11
106 | 2.12
106.5 | 2.13
107 | 2.14
107.5 | 2.15
108 | 2.16
108.5 | 2.17
109 | 2.18
109.5 | 2.19
110 | 2.2
110.5 | 2.21
111 | 2.22
111.5 | 2.23
112 | 2.24
112.5 | 2.25
113 | 2.26
113.5 | 2.27
114 | 2.28
114.5 | 2.29
115 | 2.3
115.5 | 2.31
116 | 2.32
116.5 | 2.33
117 | 2.34
117.5 | 2.35
118 | 2.36
118.5 | 2.37
119 | 2.38
119.5 | 2.39
120 | 2.4
120.5 | 2.41
121 | 2.42
121.5 | 2.43
122 | 2.44
122.5 | 2.45
123 | 2.46
123.5 | 2.47
124 | 2.48
124.5 | 2.49
125 | 2.5

## Resultados
Inicio paso corriente
30 | 0
30 | 0.5 | Eje Izquierdo |  | Eje Derecho
Fin de Subida |  | Máx = | 0.5 | Máx = | 0.6
36.7395 | 0 | Mín = | 0 | Mín = | 0
36.7395 | 0.5
¿Suavizar?
Inicio paso corriente |  | Eje Izquierdo |  | Eje Derecho
30 | 0 | Máx = | 100 | Máx = | 9
30 | 100 | Mín = | 0 | Mín = | 0
Fin de Subida
36.7395 | 0
36.7395 | 100
¿Suavizar?
|  | Eje Izquierdo |  | Eje Derecho
Inicio paso corriente |  | Máx = | 10 | Máx = | 6
30 | 0 | Mín = | 0 | Mín = | 0
30 | 10
Fin de Subida
36.7395 | 0
36.7395 | 10
|  | Eje Izquierdo |  | Eje Derecho
Inicio paso corriente |  | Máx = | 14 | Máx = | 9
30 | 0 | Mín = | 0 | Mín = | 0
30 | 14
Fin de Subida
36.7395 | 0
36.7395 | 14