## Parámetros
Ensayo |  |  |  |  | Fecha:
Características polvo |  | Material | Referencia polvo | Densidad de golpeo g/cm3 | Densidad aparente g/cm3 | Densidad absoluta g/cm3
|  | Al-NH3 |  | 1.19 | 0.84 | 2.725 |  | Sí
No
Activación externa |  | PRECOMPRESIÓN | No | # MPa
|  | ACTIVACIÓN ELÉC. | No | # V | # A
Características de corriente | Duraciones
|  | Aproximación | Apriete | PreCalentamiento | Calentamiento | Enfriamiento
|  | 99 | 30 | 5 | 75 | 60 | ciclos
|  | 1.98 | 0.6 | 0.1 | 1.5 | 1.2 | segundos
Intensidades
|  | I máx | So1i (grados) | I So1i (kA) | ISo2i (kA) | Energía (kJ) | EDE (kJ/g)
|  | 9.399 | 15 | 1 | 8 | 11.51737 | 7.483672
Características de Presión |  | Presión Trabajo | Presión Sinterizado
|  | 923 |  | kgf
|  | 3.812474 | 0 | bares
Características Sinterizados |  | Diámetro (mm) | Altura (mm) | Masa (g) |  | Secc (cm2)
| 1 | 12.06 | 5.3 | 1.539 |  | 1.137108
| 2 | 12.03 | 5.32 |  |  | Volumen (cm3)
| 3 | 12.01 | 5.15 |  |  | 0.6023828
| 4 | 12.06 | 5.7
| 5 | 12.01 | 5.37 |  |  | Densid (g/cm3)
| 6 | 12.05 | 5.14 |  |  | 2.554854
| 7 | 11.98 | 5.21 |  |  | Porosidad (%)
| 8 | 12.06 | 5.19 |  |  | 6.243894
|  | 12.0325 | 5.2975
Otros Datos |  | Tª Inicial (ºC) | Lubricante | Diám Punzón (mm) | h punzones (mm) | h obleas (mm) | tS (ciclos)
|  | 21.7 |  | 11.9 | 97.31 | 9.3 | 8.316162
Observaciones
[9 empty] | 4 | 5 | 8
[9 empty] | 3 | 9 | 2

## Adquisición
405 | 471 | 0 | 75
402 | 470 | 0 | 23 | IP:x,x,x,x:
403 | 468 | 0 | 21 | 172,16,1,14
403 | 469 | 0 | 17
403 | 469 | 0 | 23 | Abrir canal. (IP: 172,16,1,14)(Return:1)
406 | 471 | 0 | 21
403 | 470 | 0 | 12
402 | 471 | 0 | 14 | Recibidos de 3504 registros (Soldadura:1749)
402 | 470 | 0 | 23
402 | 471 | 0 | 25
402 | 470 | 0 | 12 | Representar gráficas
400 | 471 | 0 | 25
402 | 471 | 0 | 19
404 | 471 | 0 | 21
402 | 471 | 0 | 16
402 | 472 | 0 | 19
403 | 471 | 0 | 17
404 | 472 | 0 | 19
403 | 473 | 0 | 14
403 | 472 | 0 | 19
402 | 473 | 0 | 21
401 | 472 | 0 | 23
403 | 472 | 0 | 17
403 | 470 | 0 | 21
403 | 472 | 0 | 23
403 | 473 | 0 | 17
404 | 471 | 0 | 25
403 | 474 | 0 | 19
403 | 471 | 0 | 14
403 | 471 | 0 | 10
401 | 473 | 0 | 16
404 | 473 | 0 | 21
402 | 472 | 0 | 16
403 | 475 | 0 | 16
401 | 472 | 0 | 17
403 | 472 | 0 | 19
405 | 473 | 0 | 16
403 | 476 | 0 | 23
403 | 474 | 0 | 23
403 | 472 | 0 | 16
404 | 473 | 0 | 19
405 | 473 | 0 | 21
403 | 472 | 0 | 21
403 | 473 | 0 | 23
403 | 472 | 0 | 21
403 | 474 | 0 | 19
402 | 475 | 0 | 14
402 | 475 | 0 | 17
403 | 474 | 0 | 21
401 | 474 | 0 | 21
404 | 474 | 0 | 19
405 | 473 | 0 | 19
405 | 473 | 0 | 19
403 | 474 | 0 | 21
402 | 474 | 0 | 27
402 | 474 | 0 | 17
403 | 472 | 0 | 17
403 | 474 | 0 | 21
403 | 474 | 0 | 25
405 | 474 | 0 | 21
403 | 474 | 0 | 23
405 | 474 | 4036 | 23
402 | 476 | 3861 | 151
405 | 475 | 3919 | 161
404 | 474 | 3958 | 184
408 | 474 | 4173 | 141
407 | 473 | 4407 | 149
412 | 471 | 4680 | 161
410 | 473 | 4855 | 132
414 | 472 | 5050 | 141
414 | 470 | 5148 | 149
419 | 471 | 3490 | 147
415 | 471 | 3510 | 120
419 | 470 | 3510 | 143
420 | 468 | 6708 | 190
432 | 471 | 8463 | 182
431 | 469 | 9399 | 174
438 | 470 | 9360 | 153
435 | 469 | 8014 | 153
442 | 468 | 8014 | 135
438 | 468 | 8112 | 159
443 | 465 | 8034 | 159
442 | 462 | 8034 | 137
450 | 464 | 8131 | 128
444 | 461 | 8092 | 139
450 | 462 | 8034 | 122
447 | 460 | 8053 | 132
452 | 459 | 8053 | 122
449 | 460 | 8014 | 126
455 | 460 | 8092 | 118
452 | 459 | 8073 | 124
456 | 458 | 8034 | 116
452 | 458 | 7995 | 126
457 | 457 | 8073 | 122
453 | 458 | 8014 | 120
460 | 457 | 7995 | 118
454 | 458 | 8014 | 116
459 | 456 | 8034 | 116
455 | 454 | 8112 | 132
458 | 456 | 8034 | 110
456 | 456 | 8034 | 120
459 | 455 | 8092 | 116
456 | 456 | 8014 | 116
461 | 455 | 7936 | 122
457 | 456 | 8053 | 116
461 | 456 | 7995 | 114
456 | 457 | 7956 | 104
461 | 456 | 8053 | 134
457 | 456 | 8034 | 122
462 | 454 | 7956 | 108
458 | 456 | 7995 | 116
464 | 457 | 8014 | 95
458 | 456 | 8014 | 137
465 | 458 | 7975 | 114
459 | 458 | 8014 | 122
461 | 458 | 7995 | 114
459 | 457 | 7995 | 116
463 | 460 | 8053 | 110
459 | 459 | 7956 | 112
465 | 460 | 7975 | 97
457 | 461 | 8053 | 116
464 | 461 | 7917 | 108
458 | 462 | 7975 | 132
463 | 462 | 8014 | 104
459 | 462 | 7917 | 106
465 | 463 | 7975 | 103
462 | 463 | 8034 | 114
462 | 463 | 8014 | 97
459 | 465 | 7917 | 104
464 | 464 | 8014 | 104
460 | 464 | 7995 | 110
464 | 462 | 7878 | 95
461 | 464 | 7995 | 108
464 | 466 | 7995 | 91
460 | 464 | 7975 | 126
463 | 466 | 7975 | 126
461 | 464 | 8014 | 118
465 | 467 | 7995 | 97
460 | 466 | 7995 | 118
464 | 468 | 7956 | 116
460 | 467 | 7956 | 124
465 | 465 | 8014 | 124
460 | 468 | 8014 | 99
464 | 470 | 8014 | 114
460 | 469 | 7975 | 114
464 | 469 | 7995 | 101
461 | 470 | 7936 | 128
465 | 469 | 7936 | 103
460 | 469 | 7956 | 124
463 | 470 | 7936 | 112
461 | 470 | 7995 | 112
465 | 469 | 7995 | 93
461 | 468 | 7995 | 112
465 | 471 | 7956 | 110
461 | 471 | 7956 | 116
467 | 471 | 7956 | 97
460 | 470 | 7936 | 99
465 | 473 | 7995 | 97
462 | 471 | 7956 | 99
467 | 471 | 7936 | 112
461 | 472 | 7956 | 89
463 | 471 | 7995 | 110
459 | 471 | 7956 | 103
465 | 472 | 7917 | 103
462 | 472 | 8034 | 120
466 | 473 | 7936 | 97
461 | 475 | 7839 | 110
465 | 471 | 8034 | 103
462 | 472 | 7975 | 106
465 | 472 | 7839 | 118
461 | 470 | 8014 | 112
465 | 473 | 7975 | 108
459 | 473 | 7878 | 106
465 | 472 | 7995 | 114
461 | 472 | 7956 | 110
465 | 474 | 7956 | 108
462 | 474 | 8014 | 110
465 | 472 | 7956 | 103
459 | 474 | 7878 | 110
465 | 472 | 7956 | 124
461 | 475 | 7956 | 87
465 | 475 | 7936 | 114
460 | 473 | 7975 | 97
465 | 475 | 7956 | 106
461 | 476 | 7956 | 106
465 | 473 | 7995 | 95
460 | 476 | 7956 | 114
464 | 475 | 7936 | 99
459 | 476 | 7936 | 95
465 | 476 | 7917 | 101
460 | 476 | 7878 | 95
464 | 476 | 7956 | 106
460 | 477 | 7956 | 95
464 | 477 | 7917 | 124
461 | 477 | 8034 | 106
464 | 478 | 7917 | 103
459 | 478 | 7878 | 112
464 | 478 | 7995 | 99
461 | 480 | 7858 | 110
464 | 479 | 7858 | 104
460 | 479 | 7917 | 104
465 | 478 | 7975 | 108
460 | 479 | 7995 | 101
464 | 481 | 8034 | 91
458 | 480 | 7858 | 104
463 | 482 | 7858 | 112
460 | 479 | 8053 | 99
466 | 481 | 7858 | 101
462 | 482 | 7878 | 99
462 | 483 | 8014 | 101
460 | 482 | 7936 | 104
466 | 483 | 7878 | 97
460 | 484 | 7917 | 99
464 | 486 | 7975 | 103
460 | 483 | 7878 | 104
464 | 484 | 7956 | 101
459 | 484 | 7975 | 97
465 | 484 | 7975 | 99
460 | 482 | 8014 | 99

## Desplazamiento
ciclos | seg | x(t) | h(t) | θ(t) |  |  | θ(t) | H(t)
0.5 | 0.01 | 0.1050842 | 8.133214 | 0.3486584 |  |  | 0.3750702 | 7.841402
1 | 0.02 | -0.04491577 | 8.283215 | 0.3604536 | 0.6 | 4.006355 | 0.3751417 | 7.842302
1.5 | 0.03 | 0.005084229 | 8.233214 | 0.3565696 | 0.6 | 0 | 0.3752058 | 7.843109
2 | 0.04 | 0.005084229 | 8.233214 | 0.3565696 |  |  | 0.3752927 | 7.844202
2.5 | 0.05 | 0.005084229 | 8.233214 | 0.3565696 |  |  | 0.375362 | 7.845078
3 | 0.06 | 0.1550842 | 8.083214 | 0.3446294 |  |  | 0.3754207 | 7.845825
3.5 | 0.07 | 0.005084229 | 8.233214 | 0.3565696 |  |  | 0.3755129 | 7.846983
4 | 0.08 | -0.04491577 | 8.283215 | 0.3604536 |  |  | 0.3754949 | 7.846785
4.5 | 0.09 | -0.04491577 | 8.283215 | 0.3604536 |  |  | 0.375441 | 7.846127
5 | 0.1 | -0.04491577 | 8.283215 | 0.3604536 |  |  | 0.3753342 | 7.844794
5.5 | 0.11 | -0.04491577 | 8.283215 | 0.3604536 |  |  | 0.3751218 | 7.842126
6 | 0.12 | -0.1449158 | 8.383214 | 0.3680824 |  |  | 0.3747863 | 7.837904
6.5 | 0.13 | -0.04491577 | 8.283215 | 0.3604536 |  |  | 0.3744717 | 7.833904
7 | 0.14 | 0.05508423 | 8.183214 | 0.3526382 |  |  | 0.3741395 | 7.829682
7.5 | 0.15 | -0.04491577 | 8.283215 | 0.3604536 |  |  | 0.3738248 | 7.825682
8 | 0.16 | -0.04491577 | 8.283215 | 0.3604536 |  |  | 0.3735437 | 7.822127
8.5 | 0.17 | 0.005084229 | 8.233214 | 0.3565696 |  |  | 0.3732584 | 7.818571
9 | 0.18 | 0.05508423 | 8.183214 | 0.3526382 |  |  | 0.372825 | 7.813238
9.5 | 0.19 | 0.005084229 | 8.233214 | 0.3565696 |  |  | 0.3723171 | 7.807015
10 | 0.2 | 0.005084229 | 8.233214 | 0.3565696 |  |  | 0.3717346 | 7.799905
10.5 | 0.21 | -0.04491577 | 8.283215 | 0.3604536 |  |  | 0.3711689 | 7.793016
11 | 0.22 | -0.09491577 | 8.333214 | 0.3642908 |  |  | 0.3707125 | 7.78746
11.5 | 0.23 | 0.005084229 | 8.233214 | 0.3565696 | 0.6 | 10.47902 | 0.3704918 | 7.784793
12 | 0.24 | 0.005084229 | 8.233214 | 0.3565696 | 0.6 | 0 | 0.3704702 | 7.784571
12.5 | 0.25 | 0.005084229 | 8.233214 | 0.3565696 |  |  | 0.3706844 | 7.787238
13 | 0.26 | 0.005084229 | 8.233214 | 0.3565696 |  |  | 0.3711176 | 7.792571
13.5 | 0.27 | 0.05508423 | 8.183214 | 0.3526382 |  |  | 0.371803 | 7.801015
14 | 0.28 | 0.005084229 | 8.233214 | 0.3565696 |  |  | 0.372667 | 7.811682
14.5 | 0.29 | 0.005084229 | 8.233214 | 0.3565696 |  |  | 0.3736567 | 7.823905
15 | 0.3 | 0.005084229 | 8.233214 | 0.3565696 |  |  | 0.3746632 | 7.836349
15.5 | 0.31 | -0.09491577 | 8.333214 | 0.3642908 |  |  | 0.3755583 | 7.84746
16 | 0.32 | 0.05508423 | 8.183214 | 0.3526382 |  |  | 0.3762361 | 7.855905
16.5 | 0.33 | -0.04491577 | 8.283215 | 0.3604536 |  |  | 0.3766634 | 7.861238
17 | 0.34 | 0.005084229 | 8.233214 | 0.3565696 |  |  | 0.376893 | 7.864127
17.5 | 0.35 | -0.09491577 | 8.333214 | 0.3642908 |  |  | 0.3769621 | 7.865016
18 | 0.36 | 0.005084229 | 8.233214 | 0.3565696 |  |  | 0.3769085 | 7.864348
18.5 | 0.37 | 0.1050842 | 8.133214 | 0.3486584 |  |  | 0.3767322 | 7.862127
19 | 0.38 | 0.005084229 | 8.233214 | 0.3565696 |  |  | 0.3765035 | 7.859238
19.5 | 0.39 | 0.005084229 | 8.233214 | 0.3565696 |  |  | 0.3761875 | 7.855238
20 | 0.4 | 0.005084229 | 8.233214 | 0.3565696 |  |  | 0.3758546 | 7.851016
20.5 | 0.41 | 0.05508423 | 8.183214 | 0.3526382 |  |  | 0.3755747 | 7.84746
21 | 0.42 | 0.1050842 | 8.133214 | 0.3486584 |  |  | 0.3754183 | 7.84546
21.5 | 0.43 | 0.005084229 | 8.233214 | 0.3565696 |  |  | 0.3753499 | 7.844571
22 | 0.44 | 0.005084229 | 8.233214 | 0.3565696 | 0.6 | 0.460103 | 0.3754045 | 7.845238
22.5 | 0.45 | 0.005084229 | 8.233214 | 0.3565696 | 0.6 | 0 | 0.3754217 | 7.84546
23 | 0.46 | 0.005084229 | 8.233214 | 0.3565696 |  |  | 0.3753664 | 7.844793
23.5 | 0.47 | -0.04491577 | 8.283215 | 0.3604536 |  |  | 0.3751857 | 7.84257
24 | 0.48 | -0.04491577 | 8.283215 | 0.3604536 |  |  | 0.3748973 | 7.839015
24.5 | 0.49 | 0.005084229 | 8.233214 | 0.3565696 |  |  | 0.3744486 | 7.833459
25 | 0.5 | -0.09491577 | 8.333214 | 0.3642908 |  |  | 0.3740013 | 7.827905
25.5 | 0.51 | 0.05508423 | 8.183214 | 0.3526382 |  |  | 0.3735552 | 7.822349
26 | 0.52 | 0.1050842 | 8.133214 | 0.3486584 |  |  | 0.3731464 | 7.817238
26.5 | 0.53 | 0.1050842 | 8.133214 | 0.3486584 |  |  | 0.3727195 | 7.811904
27 | 0.54 | 0.005084229 | 8.233214 | 0.3565696 |  |  | 0.372434 | 7.808349
27.5 | 0.55 | -0.04491577 | 8.283215 | 0.3604536 |  |  | 0.3721627 | 7.805016
28 | 0.56 | -0.04491577 | 8.283215 | 0.3604536 |  |  | 0.3719411 | 7.802349
28.5 | 0.57 | 0.005084229 | 8.233214 | 0.3565696 |  |  | 0.3716404 | 7.798794
29 | 0.58 | 0.005084229 | 8.233214 | 0.3565696 |  |  | 0.3713712 | 7.795682
29.5 | 0.59 | 0.005084229 | 8.233214 | 0.3565696 |  |  | 0.3707694 | 7.788571
30 | 0.6 | 0.1050842 | 8.133214 | 0.3486584 |  |  | 0.3699269 | 7.778571
30.5 | 0.61 | 0.005084229 | 8.233214 | 0.3565696 |  |  | 0.3685414 | 7.762127
31 | 0.62 | 0.1050842 | 8.133214 | 0.3486584 |  |  | 0.3667579 | 7.741015
31.5 | 0.63 | -0.04491577 | 8.283215 | 0.3604536 |  |  | 0.3641653 | 7.710571
32 | 0.64 | 0.1050842 | 8.133214 | 0.3486584 |  |  | 0.3609946 | 7.673682
32.5 | 0.65 | 0.05508423 | 8.183214 | 0.3526382 |  |  | 0.3568092 | 7.625682
33 | 0.66 | 0.2550842 | 7.983214 | 0.3364201 |  |  | 0.351833 | 7.56946
33.5 | 0.67 | 0.2050842 | 8.033215 | 0.3405504 |  |  | 0.3455728 | 7.499905
34 | 0.68 | 0.4550842 | 7.783214 | 0.3193685 |  |  | 0.3384776 | 7.422349
34.5 | 0.69 | 0.3550842 | 7.883214 | 0.3280025 |  |  | 0.3301619 | 7.333015
35 | 0.7 | 0.5550842 | 7.683214 | 0.3105099 |  |  | 0.3211932 | 7.238348
35.5 | 0.71 | 0.5550842 | 7.683214 | 0.3105099 |  |  | 0.3112944 | 7.135904
36 | 0.72 | 0.8050842 | 7.433214 | 0.2873204 |  |  | 0.3011935 | 7.03346
36.5 | 0.73 | 0.6050842 | 7.633214 | 0.3059935 |  |  | 0.290509 | 6.927461
37 | 0.74 | 0.8050842 | 7.433214 | 0.2873204 |  |  | 0.2800082 | 6.825682
37.5 | 0.75 | 0.8550842 | 7.383214 | 0.282494 |  |  | 0.2694481 | 6.725683
38 | 0.76 | 1.455084 | 6.783214 | 0.219028 |  |  | 0.2595809 | 6.634349
38.5 | 0.77 | 1.405084 | 6.833214 | 0.2247425 |  |  | 0.2499438 | 6.547237
39 | 0.78 | 1.755084 | 6.483214 | 0.1828898 |  |  | 0.2412587 | 6.470571
39.5 | 0.79 | 1.605084 | 6.633214 | 0.2013675 |  |  | 0.2329286 | 6.398793
40 | 0.8 | 1.955084 | 6.283214 | 0.1568805 |  |  | 0.2254058 | 6.335459
40.5 | 0.81 | 1.755084 | 6.483214 | 0.1828898 |  |  | 0.21807 | 6.275015
41 | 0.82 | 2.005084 | 6.233214 | 0.1501174 |  |  | 0.2115753 | 6.222571
41.5 | 0.83 | 1.955084 | 6.283214 | 0.1568805 |  |  | 0.2052385 | 6.172349
42 | 0.84 | 2.355084 | 5.883214 | 0.09955675 |  |  | 0.1996535 | 6.128793
42.5 | 0.85 | 2.055084 | 6.183214 | 0.1432449 |  |  | 0.1942145 | 6.087015
43 | 0.86 | 2.355084 | 5.883214 | 0.09955675 |  |  | 0.1894583 | 6.051016
43.5 | 0.87 | 2.205084 | 6.033214 | 0.1219439 |  |  | 0.1846137 | 6.014793
44 | 0.88 | 2.455084 | 5.783214 | 0.08398683 |  |  | 0.1803505 | 5.983237
44.5 | 0.89 | 2.305084 | 5.933214 | 0.1071449 |  |  | 0.176075 | 5.951904
45 | 0.9 | 2.605084 | 5.633214 | 0.05959541 |  |  | 0.1723395 | 5.924793
45.5 | 0.91 | 2.455084 | 5.783214 | 0.08398683 |  |  | 0.168439 | 5.896793
46 | 0.92 | 2.655084 | 5.583214 | 0.05117374 |  |  | 0.1650594 | 5.872793
46.5 | 0.93 | 2.455084 | 5.783214 | 0.08398683 |  |  | 0.1614582 | 5.84746
47 | 0.94 | 2.705084 | 5.533214 | 0.04259979 |  |  | 0.1581105 | 5.824126
47.5 | 0.95 | 2.505084 | 5.733214 | 0.07599822 |  |  | 0.1544455 | 5.798793
48 | 0.96 | 2.855084 | 5.383214 | 0.0159224 |  |  | 0.1511758 | 5.776349
48.5 | 0.97 | 2.555084 | 5.683214 | 0.06786897 |  |  | 0.1475903 | 5.751904
49 | 0.98 | 2.805084 | 5.433214 | 0.02497856 |  |  | 0.1443035 | 5.729682
49.5 | 0.99 | 2.605084 | 5.633214 | 0.05959541 |  |  | 0.1407504 | 5.705905
50 | 1 | 2.755084 | 5.483214 | 0.03386956 |  |  | 0.1374979 | 5.684349
50.5 | 1.01 | 2.655084 | 5.583214 | 0.05117374 |  |  | 0.133877 | 5.660571
51 | 1.02 | 2.805084 | 5.433214 | 0.02497856 |  |  | 0.1303859 | 5.637904
51.5 | 1.03 | 2.655084 | 5.583214 | 0.05117374 |  |  | 0.1263698 | 5.612127
52 | 1.04 | 2.905084 | 5.333214 | 0.00669652 |  |  | 0.1224539 | 5.587237
52.5 | 1.05 | 2.705084 | 5.533214 | 0.04259979 |  |  | 0.1179314 | 5.558793
53 | 1.06 | 2.905084 | 5.333214 | 0.00669652 |  |  | 0.1134276 | 5.530793
53.5 | 1.07 | 2.655084 | 5.583214 | 0.05117374 |  |  | 0.1085174 | 5.500571
54 | 1.08 | 2.905084 | 5.333214 | 0.00669652 |  |  | 0.1039653 | 5.472794
54.5 | 1.09 | 2.705084 | 5.533214 | 0.04259979 |  |  | 0.09911616 | 5.44346
55 | 1.1 | 2.955084 | 5.283214 | -0.002704076 |  |  | 0.09474574 | 5.417237
55.5 | 1.11 | 2.755084 | 5.483214 | 0.03386956 |  |  | 0.09030683 | 5.390793
56 | 1.12 | 3.055084 | 5.183214 | -0.02204928 |  |  | 0.08651028 | 5.368349
56.5 | 1.13 | 2.755084 | 5.483214 | 0.03386956 |  |  | 0.08265173 | 5.345682
57 | 1.14 | 3.105084 | 5.133214 | -0.03200457 |  |  | 0.07945649 | 5.327015
57.5 | 1.15 | 2.805084 | 5.433214 | 0.02497856 |  |  | 0.07619852 | 5.308126
58 | 1.16 | 2.905084 | 5.333214 | 0.00669652 |  |  | 0.07342684 | 5.292127
58.5 | 1.17 | 2.805084 | 5.433214 | 0.02497856 |  |  | 0.07025222 | 5.273904
59 | 1.18 | 3.005084 | 5.233214 | -0.01228421 |  |  | 0.06736511 | 5.25746
59.5 | 1.19 | 2.805084 | 5.433214 | 0.02497856 |  |  | 0.06397282 | 5.238348
60 | 1.2 | 3.105084 | 5.133214 | -0.03200457 |  |  | 0.06094619 | 5.22146
60.5 | 1.21 | 2.705084 | 5.533214 | 0.04259979 |  |  | 0.0576039 | 5.203015
61 | 1.22 | 3.055084 | 5.183214 | -0.02204928 |  |  | 0.05474932 | 5.18746
61.5 | 1.23 | 2.755084 | 5.483214 | 0.03386956 |  |  | 0.05152985 | 5.170127
62 | 1.24 | 3.005084 | 5.233214 | -0.01228421 |  |  | 0.04889075 | 5.156126
62.5 | 1.25 | 2.805084 | 5.433214 | 0.02497856 |  |  | 0.04586454 | 5.140127
63 | 1.26 | 3.105084 | 5.133214 | -0.03200457 |  |  | 0.04331469 | 5.126793
63.5 | 1.27 | 2.955084 | 5.283214 | -0.002704076 |  |  | 0.04062997 | 5.112793
64 | 1.28 | 2.955084 | 5.283214 | -0.002704076 |  |  | 0.03883446 | 5.10346
64.5 | 1.29 | 2.805084 | 5.433214 | 0.02497856 |  |  | 0.03675676 | 5.092571
65 | 1.3 | 3.055084 | 5.183214 | -0.02204928 |  |  | 0.03531114 | 5.085015
65.5 | 1.31 | 2.855084 | 5.383214 | 0.0159224 |  |  | 0.03339178 | 5.075016
66 | 1.32 | 3.055084 | 5.183214 | -0.02204928 |  |  | 0.0317597 | 5.066571
66.5 | 1.33 | 2.905084 | 5.333214 | 0.00669652 |  |  | 0.02929821 | 5.053904
67 | 1.34 | 3.055084 | 5.183214 | -0.02204928 |  |  | 0.02715813 | 5.043015
67.5 | 1.35 | 2.855084 | 5.383214 | 0.0159224 |  |  | 0.02436356 | 5.028793
68 | 1.36 | 3.005084 | 5.233214 | -0.01228421 |  |  | 0.02205201 | 5.017016
68.5 | 1.37 | 2.905084 | 5.333214 | 0.00669652 |  |  | 0.0191424 | 5.002126
69 | 1.38 | 3.105084 | 5.133214 | -0.03200457 |  |  | 0.01676469 | 4.989904
69.5 | 1.39 | 2.855084 | 5.383214 | 0.0159224 |  |  | 0.01395953 | 4.97546
70 | 1.4 | 3.055084 | 5.183214 | -0.02204928 |  |  | 0.0118607 | 4.964571
70.5 | 1.41 | 2.855084 | 5.383214 | 0.0159224 |  |  | 0.009501089 | 4.952348
71 | 1.42 | 3.105084 | 5.133214 | -0.03200457 |  |  | 0.00793357 | 4.944127
71.5 | 1.43 | 2.855084 | 5.383214 | 0.0159224 |  |  | 0.00622406 | 4.935237
72 | 1.44 | 3.055084 | 5.183214 | -0.02204928 |  |  | 0.005396735 | 4.930793
72.5 | 1.45 | 2.855084 | 5.383214 | 0.0159224 |  |  | 0.004197815 | 4.924571
73 | 1.46 | 3.055084 | 5.183214 | -0.02204928 |  |  | 0.0035993 | 4.92146
73.5 | 1.47 | 2.905084 | 5.333214 | 0.00669652 |  |  | 0.002758215 | 4.917238
74 | 1.48 | 3.105084 | 5.133214 | -0.03200457 |  |  | 0.002359803 | 4.915238
74.5 | 1.49 | 2.855084 | 5.383214 | 0.0159224 |  |  | 0.001370327 | 4.910349
75 | 1.5 | 3.005084 | 5.233214 | -0.01228421 |  |  | 0.000966048 | 4.908349
75.5 | 1.51 | 2.905084 | 5.333214 | 0.00669652 |  |  | 0.0002782706 | 4.9
76 | 1.52 | 3.105084 | 5.133214 | -0.03200457 |  |  | 0 | 4.9
76.5 | 1.53 | 2.905084 | 5.333214 | 0.00669652 |  |  | 0 | 4.9
77 | 1.54 | 3.105084 | 5.133214 | -0.03200457 |  |  | 0 | 4.9
77.5 | 1.55 | 2.905084 | 5.333214 | 0.00669652 |  |  | 0 | 4.9
78 | 1.56 | 3.205084 | 5.033214 | -0.05250844 |  |  | 0 | 4.9
78.5 | 1.57 | 2.855084 | 5.383214 | 0.0159224 |  |  | 0 | 4.9
79 | 1.58 | 3.105084 | 5.133214 | -0.03200457 |  |  | 0 | 4.9
79.5 | 1.59 | 2.955084 | 5.283214 | -0.002704076 |  |  | 0 | 4.9
80 | 1.6 | 3.205084 | 5.033214 | -0.05250844 |  |  | 0 | 4.9
80.5 | 1.61 | 2.905084 | 5.333214 | 0.00669652
81 | 1.62 | 3.005084 | 5.233214 | -0.01228421
81.5 | 1.63 | 2.805084 | 5.433214 | 0.02497856
82 | 1.64 | 3.105084 | 5.133214 | -0.03200457
82.5 | 1.65 | 2.955084 | 5.283214 | -0.002704076
83 | 1.66 | 3.155084 | 5.083214 | -0.04215562
83.5 | 1.67 | 2.905084 | 5.333214 | 0.00669652
84 | 1.68 | 3.105084 | 5.133214 | -0.03200457
84.5 | 1.69 | 2.955084 | 5.283214 | -0.002704076
85 | 1.7 | 3.105084 | 5.133214 | -0.03200457
85.5 | 1.71 | 2.905084 | 5.333214 | 0.00669652
86 | 1.72 | 3.105084 | 5.133214 | -0.03200457
86.5 | 1.73 | 2.805084 | 5.433214 | 0.02497856
87 | 1.74 | 3.105084 | 5.133214 | -0.03200457
87.5 | 1.75 | 2.905084 | 5.333214 | 0.00669652
88 | 1.76 | 3.105084 | 5.133214 | -0.03200457
88.5 | 1.77 | 2.955084 | 5.283214 | -0.002704076
89 | 1.78 | 3.105084 | 5.133214 | -0.03200457
89.5 | 1.79 | 2.805084 | 5.433214 | 0.02497856
90 | 1.8 | 3.105084 | 5.133214 | -0.03200457
90.5 | 1.81 | 2.905084 | 5.333214 | 0.00669652
91 | 1.82 | 3.105084 | 5.133214 | -0.03200457
91.5 | 1.83 | 2.855084 | 5.383214 | 0.0159224
92 | 1.84 | 3.105084 | 5.133214 | -0.03200457
92.5 | 1.85 | 2.905084 | 5.333214 | 0.00669652
93 | 1.86 | 3.105084 | 5.133214 | -0.03200457
93.5 | 1.87 | 2.855084 | 5.383214 | 0.0159224
94 | 1.88 | 3.055084 | 5.183214 | -0.02204928
94.5 | 1.89 | 2.805084 | 5.433214 | 0.02497856
95 | 1.9 | 3.105084 | 5.133214 | -0.03200457
95.5 | 1.91 | 2.855084 | 5.383214 | 0.0159224
96 | 1.92 | 3.055084 | 5.183214 | -0.02204928
96.5 | 1.93 | 2.855084 | 5.383214 | 0.0159224
97 | 1.94 | 3.055084 | 5.183214 | -0.02204928
97.5 | 1.95 | 2.905084 | 5.333214 | 0.00669652
98 | 1.96 | 3.055084 | 5.183214 | -0.02204928
98.5 | 1.97 | 2.805084 | 5.433214 | 0.02497856
99 | 1.98 | 3.055084 | 5.183214 | -0.02204928
99.5 | 1.99 | 2.905084 | 5.333214 | 0.00669652
100 | 2 | 3.055084 | 5.183214 | -0.02204928
100.5 | 2.01 | 2.855084 | 5.383214 | 0.0159224
101 | 2.02 | 3.105084 | 5.133214 | -0.03200457
101.5 | 2.03 | 2.855084 | 5.383214 | 0.0159224
102 | 2.04 | 3.055084 | 5.183214 | -0.02204928
102.5 | 2.05 | 2.755084 | 5.483214 | 0.03386956
103 | 2.06 | 3.005084 | 5.233214 | -0.01228421
103.5 | 2.07 | 2.855084 | 5.383214 | 0.0159224
104 | 2.08 | 3.155084 | 5.083214 | -0.04215562
104.5 | 2.09 | 2.955084 | 5.283214 | -0.002704076
105 | 2.1 | 2.955084 | 5.283214 | -0.002704076
105.5 | 2.11 | 2.855084 | 5.383214 | 0.0159224
106 | 2.12 | 3.155084 | 5.083214 | -0.04215562
106.5 | 2.13 | 2.855084 | 5.383214 | 0.0159224
107 | 2.14 | 3.055084 | 5.183214 | -0.02204928
107.5 | 2.15 | 2.855084 | 5.383214 | 0.0159224
108 | 2.16 | 3.055084 | 5.183214 | -0.02204928
108.5 | 2.17 | 2.805084 | 5.433214 | 0.02497856
109 | 2.18 | 3.105084 | 5.133214 | -0.03200457
109.5 | 2.19 | 2.855084 | 5.383214 | 0.0159224
110 | 2.2
110.5 | 2.21
111 | 2.22
111.5 | 2.23
112 | 2.24
112.5 | 2.25
113 | 2.26
113.5 | 2.27
114 | 2.28
114.5 | 2.29
115 | 2.3
115.5 | 2.31
116 | 2.32
116.5 | 2.33
117 | 2.34
117.5 | 2.35
118 | 2.36
118.5 | 2.37
119 | 2.38
119.5 | 2.39
120 | 2.4
120.5 | 2.41
121 | 2.42
121.5 | 2.43
122 | 2.44
122.5 | 2.45
123 | 2.46
123.5 | 2.47
124 | 2.48
124.5 | 2.49
125 | 2.5

## Fuerza
ciclos | seg | Fuerza | Presión
0.5 | 0.01 | 9.24102 | 83.08759 | 0.6 | 11.91915
1 | 0.02 | 9.2214 | 82.91119 | 0.6 | 0
1.5 | 0.03 | 9.18216 | 82.55838
2 | 0.04 | 9.20178 | 82.73478
2.5 | 0.05 | 9.20178 | 82.73478
3 | 0.06 | 9.24102 | 83.08759
3.5 | 0.07 | 9.2214 | 82.91119
4 | 0.08 | 9.24102 | 83.08759
4.5 | 0.09 | 9.2214 | 82.91119
5 | 0.1 | 9.24102 | 83.08759
5.5 | 0.11 | 9.2214 | 82.91119
6 | 0.12 | 9.24102 | 83.08759
6.5 | 0.13 | 9.24102 | 83.08759
7 | 0.14 | 9.24102 | 83.08759
7.5 | 0.15 | 9.24102 | 83.08759
8 | 0.16 | 9.26064 | 83.264
8.5 | 0.17 | 9.24102 | 83.08759 | 0.6 | 107.1671
9 | 0.18 | 9.26064 | 83.264 | 0.6 | 0
9.5 | 0.19 | 9.28026 | 83.44041
10 | 0.2 | 9.26064 | 83.264
10.5 | 0.21 | 9.28026 | 83.44041
11 | 0.22 | 9.26064 | 83.264
11.5 | 0.23 | 9.26064 | 83.264
12 | 0.24 | 9.2214 | 82.91119
12.5 | 0.25 | 9.26064 | 83.264
13 | 0.26 | 9.28026 | 83.44041
13.5 | 0.27 | 9.24102 | 83.08759
14 | 0.28 | 9.29988 | 83.61681
14.5 | 0.29 | 9.24102 | 83.08759
15 | 0.3 | 9.24102 | 83.08759
15.5 | 0.31 | 9.28026 | 83.44041
16 | 0.32 | 9.28026 | 83.44041
16.5 | 0.33 | 9.26064 | 83.264
17 | 0.34 | 9.3195 | 83.79322
17.5 | 0.35 | 9.26064 | 83.264
18 | 0.36 | 9.26064 | 83.264
18.5 | 0.37 | 9.28026 | 83.44041
19 | 0.38 | 9.33912 | 83.96963
19.5 | 0.39 | 9.29988 | 83.61681
20 | 0.4 | 9.26064 | 83.264
20.5 | 0.41 | 9.28026 | 83.44041
21 | 0.42 | 9.28026 | 83.44041
21.5 | 0.43 | 9.26064 | 83.264
22 | 0.44 | 9.28026 | 83.44041
22.5 | 0.45 | 9.26064 | 83.264
23 | 0.46 | 9.29988 | 83.61681
23.5 | 0.47 | 9.3195 | 83.79322
24 | 0.48 | 9.3195 | 83.79322
24.5 | 0.49 | 9.29988 | 83.61681
25 | 0.5 | 9.29988 | 83.61681
25.5 | 0.51 | 9.29988 | 83.61681
26 | 0.52 | 9.28026 | 83.44041
26.5 | 0.53 | 9.28026 | 83.44041
27 | 0.54 | 9.29988 | 83.61681
27.5 | 0.55 | 9.29988 | 83.61681
28 | 0.56 | 9.29988 | 83.61681
28.5 | 0.57 | 9.26064 | 83.264
29 | 0.58 | 9.29988 | 83.61681
29.5 | 0.59 | 9.29988 | 83.61681
30 | 0.6 | 9.29988 | 83.61681
30.5 | 0.61 | 9.29988 | 83.61681
31 | 0.62 | 9.29988 | 83.61681
31.5 | 0.63 | 9.33912 | 83.96963
32 | 0.64 | 9.3195 | 83.79322
32.5 | 0.65 | 9.29988 | 83.61681
33 | 0.66 | 9.29988 | 83.61681
33.5 | 0.67 | 9.28026 | 83.44041
34 | 0.68 | 9.24102 | 83.08759
34.5 | 0.69 | 9.28026 | 83.44041
35 | 0.7 | 9.26064 | 83.264
35.5 | 0.71 | 9.2214 | 82.91119
36 | 0.72 | 9.24102 | 83.08759
36.5 | 0.73 | 9.24102 | 83.08759
37 | 0.74 | 9.2214 | 82.91119
37.5 | 0.75 | 9.18216 | 82.55838
38 | 0.76 | 9.24102 | 83.08759
38.5 | 0.77 | 9.20178 | 82.73478
39 | 0.78 | 9.2214 | 82.91119
39.5 | 0.79 | 9.20178 | 82.73478
40 | 0.8 | 9.18216 | 82.55838
40.5 | 0.81 | 9.18216 | 82.55838
41 | 0.82 | 9.1233 | 82.02915
41.5 | 0.83 | 9.06444 | 81.49993
42 | 0.84 | 9.10368 | 81.85275
42.5 | 0.85 | 9.04482 | 81.32352
43 | 0.86 | 9.06444 | 81.49993
43.5 | 0.87 | 9.0252 | 81.14712
44 | 0.88 | 9.00558 | 80.97071
44.5 | 0.89 | 9.0252 | 81.14712
45 | 0.9 | 9.0252 | 81.14712
45.5 | 0.91 | 9.00558 | 80.97071
46 | 0.92 | 8.98596 | 80.7943
46.5 | 0.93 | 8.98596 | 80.7943
47 | 0.94 | 8.96634 | 80.6179
47.5 | 0.95 | 8.98596 | 80.7943
48 | 0.96 | 8.96634 | 80.6179
48.5 | 0.97 | 8.98596 | 80.7943
49 | 0.98 | 8.94672 | 80.44149
49.5 | 0.99 | 8.90748 | 80.08868
50 | 1 | 8.94672 | 80.44149
50.5 | 1.01 | 8.94672 | 80.44149
51 | 1.02 | 8.9271 | 80.26508
51.5 | 1.03 | 8.94672 | 80.44149
52 | 1.04 | 8.9271 | 80.26508
52.5 | 1.05 | 8.94672 | 80.44149
53 | 1.06 | 8.94672 | 80.44149
53.5 | 1.07 | 8.96634 | 80.6179
54 | 1.08 | 8.94672 | 80.44149
54.5 | 1.09 | 8.94672 | 80.44149
55 | 1.1 | 8.90748 | 80.08868
55.5 | 1.11 | 8.94672 | 80.44149
56 | 1.12 | 8.96634 | 80.6179
56.5 | 1.13 | 8.94672 | 80.44149
57 | 1.14 | 8.98596 | 80.7943
57.5 | 1.15 | 8.98596 | 80.7943
58 | 1.16 | 8.98596 | 80.7943
58.5 | 1.17 | 8.96634 | 80.6179
59 | 1.18 | 9.0252 | 81.14712
59.5 | 1.19 | 9.00558 | 80.97071
60 | 1.2 | 9.0252 | 81.14712
60.5 | 1.21 | 9.04482 | 81.32352
61 | 1.22 | 9.04482 | 81.32352
61.5 | 1.23 | 9.06444 | 81.49993
62 | 1.24 | 9.06444 | 81.49993
62.5 | 1.25 | 9.06444 | 81.49993
63 | 1.26 | 9.08406 | 81.67634
63.5 | 1.27 | 9.08406 | 81.67634
64 | 1.28 | 9.08406 | 81.67634
64.5 | 1.29 | 9.1233 | 82.02915
65 | 1.3 | 9.10368 | 81.85275
65.5 | 1.31 | 9.10368 | 81.85275
66 | 1.32 | 9.06444 | 81.49993
66.5 | 1.33 | 9.10368 | 81.85275
67 | 1.34 | 9.14292 | 82.20556
67.5 | 1.35 | 9.10368 | 81.85275
68 | 1.36 | 9.14292 | 82.20556
68.5 | 1.37 | 9.10368 | 81.85275
69 | 1.38 | 9.16254 | 82.38197
69.5 | 1.39 | 9.14292 | 82.20556
70 | 1.4 | 9.18216 | 82.55838
70.5 | 1.41 | 9.16254 | 82.38197
71 | 1.42 | 9.1233 | 82.02915
71.5 | 1.43 | 9.18216 | 82.55838
72 | 1.44 | 9.2214 | 82.91119
72.5 | 1.45 | 9.20178 | 82.73478
73 | 1.46 | 9.20178 | 82.73478
73.5 | 1.47 | 9.2214 | 82.91119
74 | 1.48 | 9.20178 | 82.73478
74.5 | 1.49 | 9.20178 | 82.73478
75 | 1.5 | 9.2214 | 82.91119
75.5 | 1.51 | 9.2214 | 82.91119
76 | 1.52 | 9.20178 | 82.73478
76.5 | 1.53 | 9.18216 | 82.55838
77 | 1.54 | 9.24102 | 83.08759
77.5 | 1.55 | 9.24102 | 83.08759
78 | 1.56 | 9.24102 | 83.08759
78.5 | 1.57 | 9.2214 | 82.91119
79 | 1.58 | 9.28026 | 83.44041
79.5 | 1.59 | 9.24102 | 83.08759
80 | 1.6 | 9.24102 | 83.08759
80.5 | 1.61 | 9.26064 | 83.264
81 | 1.62 | 9.24102 | 83.08759
81.5 | 1.63 | 9.24102 | 83.08759
82 | 1.64 | 9.26064 | 83.264
82.5 | 1.65 | 9.26064 | 83.264
83 | 1.66 | 9.28026 | 83.44041
83.5 | 1.67 | 9.3195 | 83.79322
84 | 1.68 | 9.24102 | 83.08759
84.5 | 1.69 | 9.26064 | 83.264
85 | 1.7 | 9.26064 | 83.264
85.5 | 1.71 | 9.2214 | 82.91119
86 | 1.72 | 9.28026 | 83.44041
86.5 | 1.73 | 9.28026 | 83.44041
87 | 1.74 | 9.26064 | 83.264
87.5 | 1.75 | 9.26064 | 83.264
88 | 1.76 | 9.29988 | 83.61681
88.5 | 1.77 | 9.29988 | 83.61681
89 | 1.78 | 9.26064 | 83.264
89.5 | 1.79 | 9.29988 | 83.61681
90 | 1.8 | 9.26064 | 83.264
90.5 | 1.81 | 9.3195 | 83.79322
91 | 1.82 | 9.3195 | 83.79322
91.5 | 1.83 | 9.28026 | 83.44041
92 | 1.84 | 9.3195 | 83.79322
92.5 | 1.85 | 9.33912 | 83.96963
93 | 1.86 | 9.28026 | 83.44041
93.5 | 1.87 | 9.33912 | 83.96963
94 | 1.88 | 9.3195 | 83.79322
94.5 | 1.89 | 9.33912 | 83.96963
95 | 1.9 | 9.33912 | 83.96963
95.5 | 1.91 | 9.33912 | 83.96963
96 | 1.92 | 9.33912 | 83.96963
96.5 | 1.93 | 9.35874 | 84.14603
97 | 1.94 | 9.35874 | 84.14603
97.5 | 1.95 | 9.35874 | 84.14603
98 | 1.96 | 9.37836 | 84.32244
98.5 | 1.97 | 9.37836 | 84.32244
99 | 1.98 | 9.37836 | 84.32244
99.5 | 1.99 | 9.4176 | 84.67525
100 | 2 | 9.39798 | 84.49885
100.5 | 2.01 | 9.39798 | 84.49885
101 | 2.02 | 9.37836 | 84.32244
101.5 | 2.03 | 9.39798 | 84.49885
102 | 2.04 | 9.43722 | 84.85166
102.5 | 2.05 | 9.4176 | 84.67525
103 | 2.06 | 9.45684 | 85.02806
103.5 | 2.07 | 9.39798 | 84.49885
104 | 2.08 | 9.43722 | 84.85166
104.5 | 2.09 | 9.45684 | 85.02806
105 | 2.1 | 9.47646 | 85.20448
105.5 | 2.11 | 9.45684 | 85.02806
106 | 2.12 | 9.47646 | 85.20448
106.5 | 2.13 | 9.49608 | 85.38088
107 | 2.14 | 9.53532 | 85.7337
107.5 | 2.15 | 9.47646 | 85.20448
108 | 2.16 | 9.49608 | 85.38088
108.5 | 2.17 | 9.49608 | 85.38088
109 | 2.18 | 9.49608 | 85.38088
109.5 | 2.19 | 9.45684 | 85.02806
110 | 2.2
110.5 | 2.21
111 | 2.22
111.5 | 2.23
112 | 2.24
112.5 | 2.25
113 | 2.26
113.5 | 2.27
114 | 2.28
114.5 | 2.29
115 | 2.3
115.5 | 2.31
116 | 2.32
116.5 | 2.33
117 | 2.34
117.5 | 2.35
118 | 2.36
118.5 | 2.37
119 | 2.38
119.5 | 2.39
120 | 2.4
120.5 | 2.41
121 | 2.42
121.5 | 2.43
122 | 2.44
122.5 | 2.45
123 | 2.46
123.5 | 2.47
124 | 2.48
124.5 | 2.49
125 | 2.5

## Resistencia
ciclos | seg | Intensidad | Tensión | Resistencia | Potencia | Energía
0.5 | 0.01 | 0 | 0.5574576 |  |  |  | 0.6 | 11.74875
1 | 0.02 | 0 | 0.03745762 |  |  |  | 0.6 | 0 | La línea vertical roja señala el fin del precalentamiento
1.5 | 0.03 | 0 | 0.01745762 |  |  |  | 0.7 | 11.74875
2 | 0.04 | 0 | -0.02254238 |  |  |  | 0.7 | 0
2.5 | 0.05 | 0 | 0.03745762
3 | 0.06 | 0 | 0.01745762
3.5 | 0.07 | 0 | -0.07254238
4 | 0.08 | 0 | -0.05254238
4.5 | 0.09 | 0 | 0.03745762
5 | 0.1 | 0 | 0.05745762
5.5 | 0.11 | 0 | -0.07254238
6 | 0.12 | 0 | 0.05745762
6.5 | 0.13 | 0 | -0.002542381
7 | 0.14 | 0 | 0.01745762
7.5 | 0.15 | 0 | -0.03254238
8 | 0.16 | 0 | -0.002542381
8.5 | 0.17 | 0 | -0.02254238
9 | 0.18 | 0 | -0.002542381 |  |  |  | 0.6 | 2.134118
9.5 | 0.19 | 0 | -0.05254238 |  |  |  | 0.6 | 0
10 | 0.2 | 0 | -0.002542381
10.5 | 0.21 | 0 | 0.01745762
11 | 0.22 | 0 | 0.03745762
11.5 | 0.23 | 0 | -0.02254238
12 | 0.24 | 0 | 0.01745762
12.5 | 0.25 | 0 | 0.03745762
13 | 0.26 | 0 | -0.02254238
13.5 | 0.27 | 0 | 0.05745762
14 | 0.28 | 0 | -0.002542381
14.5 | 0.29 | 0 | -0.05254238
15 | 0.3 | 0 | -0.09254238
15.5 | 0.31 | 0 | -0.03254238
16 | 0.32 | 0 | 0.01745762
16.5 | 0.33 | 0 | -0.03254238 |  |  |  | 0.6 | 0.5202631
17 | 0.34 | 0 | -0.03254238 |  |  |  | 0.6 | 0
17.5 | 0.35 | 0 | -0.02254238
18 | 0.36 | 0 | -0.002542381
18.5 | 0.37 | 0 | -0.03254238
19 | 0.38 | 0 | 0.03745762
19.5 | 0.39 | 0 | 0.03745762
20 | 0.4 | 0 | -0.03254238
20.5 | 0.41 | 0 | -0.002542381
21 | 0.42 | 0 | 0.01745762
21.5 | 0.43 | 0 | 0.01745762
22 | 0.44 | 0 | 0.03745762
22.5 | 0.45 | 0 | 0.01745762
23 | 0.46 | 0 | -0.002542381
23.5 | 0.47 | 0 | -0.05254238
24 | 0.48 | 0 | -0.02254238
24.5 | 0.49 | 0 | 0.01745762 |  |  |  | 0.6 | 18.178
25 | 0.5 | 0 | 0.01745762 |  |  |  | 0.6 | 0
25.5 | 0.51 | 0 | -0.002542381
26 | 0.52 | 0 | -0.002542381
26.5 | 0.53 | 0 | -0.002542381
27 | 0.54 | 0 | 0.01745762
27.5 | 0.55 | 0 | 0.07745762
28 | 0.56 | 0 | -0.02254238
28.5 | 0.57 | 0 | -0.02254238
29 | 0.58 | 0 | 0.01745762
29.5 | 0.59 | 0 | 0.05745762
30 | 0.6 | 0 | 0.01745762
30.5 | 0.61 | 0 | 0.03745762
31 | 0.62 | 4.036 | 0.03735924 | 0.009256502 | 0.1507819 | 0.001507819
31.5 | 0.63 | 3.861 | 1.317364 | 0.3411975 | 5.086341 | 0.05237123
32 | 0.64 | 3.919 | 1.417362 | 0.3616642 | 5.554642 | 0.1079176
32.5 | 0.65 | 3.958 | 1.647361 | 0.4162105 | 6.520256 | 0.1731202
33 | 0.66 | 4.173 | 1.217356 | 0.291722 | 5.080026 | 0.2239205
33.5 | 0.67 | 4.407 | 1.29735 | 0.294384 | 5.717422 | 0.2810947
34 | 0.68 | 4.68 | 1.417343 | 0.3028512 | 6.633167 | 0.3474264
34.5 | 0.69 | 4.855 | 1.127339 | 0.2322017 | 5.473232 | 0.4021587
35 | 0.7 | 5.05 | 1.217335 | 0.2410563 | 6.14754 | 0.4636341
35.5 | 0.71 | 5.148 | 1.297332 | 0.252007 | 6.678665 | 0.5304208
36 | 0.72 | 3.49 | 1.277372 | 0.3660093 | 4.45803 | 0.5750011
36.5 | 0.73 | 3.51 | 1.007372 | 0.2870006 | 3.535876 | 0.6103598
37 | 0.74 | 3.51 | 1.237372 | 0.3525276 | 4.343176 | 0.6537916
37.5 | 0.75 | 6.708 | 1.707294 | 0.2545161 | 11.45253 | 0.7683169
38 | 0.76 | 8.463 | 1.627251 | 0.1922783 | 13.77143 | 0.9060312
38.5 | 0.77 | 9.399 | 1.547228 | 0.1646163 | 14.5424 | 1.051455
39 | 0.78 | 9.36 | 1.337229 | 0.1428664 | 12.51647 | 1.17662
39.5 | 0.79 | 8.014 | 1.337262 | 0.1668658 | 10.71682 | 1.283788
40 | 0.8 | 8.014 | 1.157262 | 0.1444051 | 9.2743 | 1.376531
40.5 | 0.81 | 8.112 | 1.39726 | 0.172246 | 11.33457 | 1.489877
41 | 0.82 | 8.034 | 1.397262 | 0.1739186 | 11.2256 | 1.602133
41.5 | 0.83 | 8.034 | 1.177262 | 0.1465349 | 9.458121 | 1.696714
42 | 0.84 | 8.131 | 1.087259 | 0.1337178 | 8.840506 | 1.785119
42.5 | 0.85 | 8.092 | 1.19726 | 0.1479561 | 9.688231 | 1.882001
43 | 0.86 | 8.034 | 1.027262 | 0.1278643 | 8.253021 | 1.964532
43.5 | 0.87 | 8.053 | 1.127261 | 0.1399803 | 9.077836 | 2.05531
44 | 0.88 | 8.053 | 1.027261 | 0.1275626 | 8.272535 | 2.138035
44.5 | 0.89 | 8.014 | 1.067262 | 0.1331747 | 8.55304 | 2.223566
45 | 0.9 | 8.092 | 0.9872604 | 0.1220045 | 7.988911 | 2.303455
45.5 | 0.91 | 8.073 | 1.047261 | 0.1297239 | 8.454536 | 2.388
46 | 0.92 | 8.034 | 0.9672617 | 0.120396 | 7.770981 | 2.46571
46.5 | 0.93 | 7.995 | 1.067263 | 0.1334913 | 8.532765 | 2.551038
47 | 0.94 | 8.073 | 1.027261 | 0.1272465 | 8.293077 | 2.633968
47.5 | 0.95 | 8.014 | 1.007262 | 0.1256878 | 8.0722 | 2.71469
48 | 0.96 | 7.995 | 0.9872627 | 0.123485 | 7.893166 | 2.793622
48.5 | 0.97 | 8.014 | 0.9672623 | 0.1206966 | 7.75164 | 2.871138
49 | 0.98 | 8.034 | 0.9672617 | 0.120396 | 7.770981 | 2.948848
49.5 | 0.99 | 8.112 | 1.12726 | 0.138962 | 9.144333 | 3.040292
50 | 1 | 8.034 | 0.9072617 | 0.1129278 | 7.288941 | 3.113181
50.5 | 1.01 | 8.034 | 1.007262 | 0.1253749 | 8.092341 | 3.194104
51 | 1.02 | 8.092 | 0.9672604 | 0.1195329 | 7.827071 | 3.272375
51.5 | 1.03 | 8.014 | 0.9672623 | 0.1206966 | 7.75164 | 3.349891
52 | 1.04 | 7.936 | 1.027264 | 0.1294436 | 8.152368 | 3.431415
52.5 | 1.05 | 8.053 | 0.9672613 | 0.1201119 | 7.789356 | 3.509308
53 | 1.06 | 7.995 | 0.9472627 | 0.1184819 | 7.573365 | 3.585042
53.5 | 1.07 | 7.956 | 0.8472637 | 0.1064937 | 6.74083 | 3.65245
54 | 1.08 | 8.053 | 1.147261 | 0.1424638 | 9.238895 | 3.744839
54.5 | 1.09 | 8.034 | 1.027262 | 0.1278643 | 8.253021 | 3.827369
55 | 1.1 | 7.956 | 0.8872637 | 0.1115213 | 7.05907 | 3.89796
55.5 | 1.11 | 7.995 | 0.9672627 | 0.1209835 | 7.733265 | 3.975293
56 | 1.12 | 8.014 | 0.7572623 | 0.09449243 | 6.0687 | 4.03598
56.5 | 1.13 | 8.014 | 1.177262 | 0.1469007 | 9.434579 | 4.130325
57 | 1.14 | 7.975 | 0.9472632 | 0.1187791 | 7.554424 | 4.20587
57.5 | 1.15 | 8.014 | 1.027262 | 0.1281835 | 8.232479 | 4.288195
58 | 1.16 | 7.995 | 0.9472627 | 0.1184819 | 7.573365 | 4.363928
58.5 | 1.17 | 7.995 | 0.9672627 | 0.1209835 | 7.733265 | 4.441261
59 | 1.18 | 8.053 | 0.9072613 | 0.1126613 | 7.306176 | 4.514323
59.5 | 1.19 | 7.956 | 0.9272637 | 0.116549 | 7.37731 | 4.588096
60 | 1.2 | 7.975 | 0.7772632 | 0.09746248 | 6.198674 | 4.650083
60.5 | 1.21 | 8.053 | 0.9672613 | 0.1201119 | 7.789356 | 4.727976
61 | 1.22 | 7.917 | 0.8872646 | 0.1120708 | 7.024474 | 4.798221
61.5 | 1.23 | 7.975 | 1.127263 | 0.1413496 | 8.989923 | 4.88812
62 | 1.24 | 8.014 | 0.8472623 | 0.1057228 | 6.78996 | 4.95602
62.5 | 1.25 | 7.917 | 0.8672646 | 0.1095446 | 6.866134 | 5.024681
63 | 1.26 | 7.975 | 0.8372632 | 0.104986 | 6.677174 | 5.091453
63.5 | 1.27 | 8.034 | 0.9472618 | 0.1179066 | 7.610301 | 5.167556
64 | 1.28 | 8.014 | 0.7772623 | 0.09698805 | 6.22898 | 5.229846
64.5 | 1.29 | 7.917 | 0.8472646 | 0.1070184 | 6.707794 | 5.296924
65 | 1.3 | 8.014 | 0.8472623 | 0.1057228 | 6.78996 | 5.364823
65.5 | 1.31 | 7.995 | 0.9072627 | 0.1134788 | 7.253565 | 5.437359
66 | 1.32 | 7.878 | 0.7572656 | 0.09612409 | 5.965738 | 5.497016
66.5 | 1.33 | 7.995 | 0.8872627 | 0.1109772 | 7.093665 | 5.567953
67 | 1.34 | 7.995 | 0.7172627 | 0.08971391 | 5.734515 | 5.625299
67.5 | 1.35 | 7.975 | 1.067263 | 0.1338261 | 8.511424 | 5.710413
68 | 1.36 | 7.975 | 1.067263 | 0.1338261 | 8.511424 | 5.795527
68.5 | 1.37 | 8.014 | 0.9872623 | 0.1231922 | 7.91192 | 5.874647
69 | 1.38 | 7.995 | 0.7772627 | 0.0972186 | 6.214215 | 5.936789
69.5 | 1.39 | 7.995 | 0.9872627 | 0.123485 | 7.893166 | 6.015721
70 | 1.4 | 7.956 | 0.9672636 | 0.1215766 | 7.695549 | 6.092676
70.5 | 1.41 | 7.956 | 1.047264 | 0.1316319 | 8.332029 | 6.175996
71 | 1.42 | 8.014 | 1.047262 | 0.1306791 | 8.392759 | 6.259924
71.5 | 1.43 | 8.014 | 0.7972623 | 0.09948369 | 6.38926 | 6.323817
72 | 1.44 | 8.014 | 0.9472623 | 0.1182009 | 7.59136 | 6.39973
72.5 | 1.45 | 7.975 | 0.9472632 | 0.1187791 | 7.554424 | 6.475275
73 | 1.46 | 7.995 | 0.8172627 | 0.1022217 | 6.534015 | 6.540615
73.5 | 1.47 | 7.936 | 1.087264 | 0.1370041 | 8.628529 | 6.6269
74 | 1.48 | 7.936 | 0.8372641 | 0.105502 | 6.644528 | 6.693345
74.5 | 1.49 | 7.956 | 1.047264 | 0.1316319 | 8.332029 | 6.776665
75 | 1.5 | 7.936 | 0.9272642 | 0.1168428 | 7.358768 | 6.850253
75.5 | 1.51 | 7.995 | 0.9272627 | 0.1159803 | 7.413465 | 6.924388
76 | 1.52 | 7.995 | 0.7372627 | 0.09221548 | 5.894415 | 6.983332
76.5 | 1.53 | 7.995 | 0.9272627 | 0.1159803 | 7.413465 | 7.057467
77 | 1.54 | 7.956 | 0.9072636 | 0.1140352 | 7.218189 | 7.129649
77.5 | 1.55 | 7.956 | 0.9672636 | 0.1215766 | 7.695549 | 7.206604
78 | 1.56 | 7.956 | 0.7772636 | 0.09769528 | 6.183909 | 7.268443
78.5 | 1.57 | 7.936 | 0.7972642 | 0.1004617 | 6.327088 | 7.331714
79 | 1.58 | 7.995 | 0.7772627 | 0.0972186 | 6.214215 | 7.393857
79.5 | 1.59 | 7.956 | 0.7972637 | 0.1002091 | 6.343029 | 7.457287
80 | 1.6 | 7.936 | 0.9272642 | 0.1168428 | 7.358768 | 7.530875
80.5 | 1.61 | 7.956 | 0.6972637 | 0.08763998 | 5.54743 | 7.586349
81 | 1.62 | 7.995 | 0.9072627 | 0.1134788 | 7.253565 | 7.658885
81.5 | 1.63 | 7.956 | 0.8372636 | 0.1052368 | 6.661269 | 7.725497
82 | 1.64 | 7.917 | 0.8372646 | 0.1057553 | 6.628623 | 7.791783
82.5 | 1.65 | 8.034 | 1.007262 | 0.1253749 | 8.092341 | 7.872707
83 | 1.66 | 7.936 | 0.7772641 | 0.09794155 | 6.168368 | 7.934391
83.5 | 1.67 | 7.839 | 0.9072665 | 0.1157375 | 7.112062 | 8.005511
84 | 1.68 | 8.034 | 0.8372617 | 0.1042148 | 6.726561 | 8.072777
84.5 | 1.69 | 7.975 | 0.8672633 | 0.1087477 | 6.916424 | 8.141941
85 | 1.7 | 7.839 | 0.9872665 | 0.1259429 | 7.739182 | 8.219333
85.5 | 1.71 | 8.014 | 0.9272623 | 0.1157053 | 7.43108 | 8.293644
86 | 1.72 | 7.975 | 0.8872632 | 0.1112556 | 7.075924 | 8.364403
86.5 | 1.73 | 7.878 | 0.8672656 | 0.110087 | 6.832318 | 8.432726
87 | 1.74 | 7.995 | 0.9472627 | 0.1184819 | 7.573365 | 8.508459
87.5 | 1.75 | 7.956 | 0.9072636 | 0.1140352 | 7.218189 | 8.580641
88 | 1.76 | 7.956 | 0.8872637 | 0.1115213 | 7.05907 | 8.651232
88.5 | 1.77 | 8.014 | 0.9072623 | 0.1132097 | 7.2708 | 8.72394
89 | 1.78 | 7.956 | 0.8372636 | 0.1052368 | 6.661269 | 8.790552
89.5 | 1.79 | 7.878 | 0.9072655 | 0.1151645 | 7.147438 | 8.862026
90 | 1.8 | 7.956 | 1.047264 | 0.1316319 | 8.332029 | 8.945347
90.5 | 1.81 | 7.956 | 0.6772637 | 0.08512615 | 5.388309 | 8.99923
91 | 1.82 | 7.936 | 0.9472641 | 0.1193629 | 7.517488 | 9.074406
91.5 | 1.83 | 7.975 | 0.7772632 | 0.09746248 | 6.198674 | 9.136393
92 | 1.84 | 7.956 | 0.8672637 | 0.1090075 | 6.89995 | 9.205392
92.5 | 1.85 | 7.956 | 0.8672637 | 0.1090075 | 6.89995 | 9.274391
93 | 1.86 | 7.995 | 0.7572627 | 0.09471704 | 6.054315 | 9.334934
93.5 | 1.87 | 7.956 | 0.9472637 | 0.1190628 | 7.536429 | 9.410298
94 | 1.88 | 7.936 | 0.7972642 | 0.1004617 | 6.327088 | 9.473569
94.5 | 1.89 | 7.936 | 0.7572641 | 0.09542139 | 6.009648 | 9.533666
95 | 1.9 | 7.917 | 0.8172646 | 0.1032291 | 6.470284 | 9.598369
95.5 | 1.91 | 7.878 | 0.7572656 | 0.09612409 | 5.965738 | 9.658026
96 | 1.92 | 7.956 | 0.8672637 | 0.1090075 | 6.89995 | 9.727025
96.5 | 1.93 | 7.956 | 0.7572637 | 0.09518146 | 6.024789 | 9.787272
97 | 1.94 | 7.917 | 1.047265 | 0.1322805 | 8.291193 | 9.870184
97.5 | 1.95 | 8.034 | 0.8672618 | 0.1079489 | 6.967581 | 9.939859
98 | 1.96 | 7.917 | 0.8372646 | 0.1057553 | 6.628623 | 10.00615
98.5 | 1.97 | 7.878 | 0.9272656 | 0.1177032 | 7.304998 | 10.0792
99 | 1.98 | 7.995 | 0.7972627 | 0.09972017 | 6.374115 | 10.14294
99.5 | 1.99 | 7.858 | 0.907266 | 0.1154576 | 7.129296 | 10.21423
100 | 2 | 7.858 | 0.8472661 | 0.1078221 | 6.657817 | 10.28081
100.5 | 2.01 | 7.917 | 0.8472646 | 0.1070184 | 6.707794 | 10.34788
101 | 2.02 | 7.975 | 0.8872632 | 0.1112556 | 7.075924 | 10.41864
101.5 | 2.03 | 7.995 | 0.8172627 | 0.1022217 | 6.534015 | 10.48398
102 | 2.04 | 8.034 | 0.7172617 | 0.08927828 | 5.762481 | 10.54161
102.5 | 2.05 | 7.858 | 0.8472661 | 0.1078221 | 6.657817 | 10.60819
103 | 2.06 | 7.858 | 0.9272661 | 0.1180028 | 7.286457 | 10.68105
103.5 | 2.07 | 8.053 | 0.7972614 | 0.09900178 | 6.420346 | 10.74525
104 | 2.08 | 7.858 | 0.817266 | 0.1040043 | 6.422076 | 10.80947
104.5 | 2.09 | 7.878 | 0.7972656 | 0.1012015 | 6.280858 | 10.87228
105 | 2.1 | 8.014 | 0.8172623 | 0.1019793 | 6.54954 | 10.93778
105.5 | 2.11 | 7.936 | 0.8472642 | 0.1067621 | 6.723888 | 11.00502
106 | 2.12 | 7.878 | 0.7772655 | 0.0986628 | 6.123298 | 11.06625
106.5 | 2.13 | 7.917 | 0.7972646 | 0.1007029 | 6.311944 | 11.12937
107 | 2.14 | 7.975 | 0.8372632 | 0.104986 | 6.677174 | 11.19614
107.5 | 2.15 | 7.878 | 0.8472656 | 0.1075483 | 6.674758 | 11.26289
108 | 2.16 | 7.956 | 0.8172637 | 0.1027229 | 6.50215 | 11.32791
108.5 | 2.17 | 7.975 | 0.7772632 | 0.09746248 | 6.198674 | 11.3899
109 | 2.18 | 7.975 | 0.7972633 | 0.09997032 | 6.358174 | 11.45348
109.5 | 2.19 | 8.014 | 0.7972623 | 0.09948369 | 6.38926 | 11.51737
110 | 2.2
110.5 | 2.21
111 | 2.22
111.5 | 2.23
112 | 2.24
112.5 | 2.25
113 | 2.26
113.5 | 2.27
114 | 2.28
114.5 | 2.29
115 | 2.3
115.5 | 2.31
116 | 2.32
116.5 | 2.33
117 | 2.34
117.5 | 2.35
118 | 2.36
118.5 | 2.37
119 | 2.38
119.5 | 2.39
120 | 2.4
120.5 | 2.41
121 | 2.42
121.5 | 2.43
122 | 2.44
122.5 | 2.45
123 | 2.46
123.5 | 2.47
124 | 2.48
124.5 | 2.49
125 | 2.5

## Resultados
Inicio paso corriente
30 | 0
30 | 0.5 | Eje Izquierdo |  | Eje Derecho
Fin de Subida |  | Máx = | 0.5 | Máx = | 0.6
38.31616 | 0 | Mín = | 0 | Mín = | 0
38.31616 | 0.5
¿Suavizar?
Inicio paso corriente |  | Eje Izquierdo |  | Eje Derecho
30 | 0 | Máx = | 100 | Máx = | 9
30 | 100 | Mín = | 0 | Mín = | 0
Fin de Subida
38.31616 | 0
38.31616 | 100
¿Suavizar?
|  | Eje Izquierdo |  | Eje Derecho
Inicio paso corriente |  | Máx = | 10 | Máx = | 6
30 | 0 | Mín = | 0 | Mín = | 0
30 | 10
Fin de Subida
38.31616 | 0
38.31616 | 10
|  | Eje Izquierdo |  | Eje Derecho
Inicio paso corriente |  | Máx = | 14 | Máx = | 9
30 | 0 | Mín = | 0 | Mín = | 0
30 | 14
Fin de Subida
38.31616 | 0
38.31616 | 14