## Parámetros
Ensayo |  |  |  |  | Fecha:
Características polvo |  | Material | Referencia polvo | Densidad de golpeo g/cm3 | Densidad aparente g/cm3 | Densidad absoluta g/cm3
|  | Al-NH3 |  | 1.19 | 0.84 | 2.725 |  | Sí
No
Activación externa |  | PRECOMPRESIÓN | No | # MPa
|  | ACTIVACIÓN ELÉC. | No | # V | # A
Características de corriente | Duraciones
|  | Aproximación | Apriete | PreCalentamiento | Calentamiento | Enfriamiento
|  | 99 | 30 | 5 | 75 | 60 | ciclos
|  | 1.98 | 0.6 | 0.1 | 1.5 | 1.2 | segundos
Intensidades
|  | I máx | So1i (grados) | I So1i (kA) | ISo2i (kA) | Energía (kJ) | EDE (kJ/g)
|  | 8.599 | 15 | 1 | 8 | 11.08102 | 8.173654
Características de Presión |  | Presión Trabajo | Presión Sinterizado
|  | 923 |  | kgf
|  | 3.812474 | 0 | bares
Características Sinterizados |  | Diámetro (mm) | Altura (mm) | Masa (g) |  | Secc (cm2)
| 1 | 12.07 | 4.71 | 1.3557 |  | 1.146578
| 2 | 12.12 | 4.76 |  |  | Volumen (cm3)
| 3 | 12.15 | 4.72 |  |  | 0.5464875
| 4 | 12.05 | 4.69
| 5 | 12.17 | 4.95 |  |  | Densid (g/cm3)
| 6 | 12.03 | 4.88 |  |  | 2.480752
| 7 | 12.02 | 4.77 |  |  | Porosidad (%)
| 8 | 12.05 | 4.65 |  |  | 8.963235
|  | 12.0825 | 4.76625
Otros Datos |  | Tª Inicial (ºC) | Lubricante | Diám Punzón (mm) | h punzones (mm) | h obleas (mm) | tS (ciclos)
|  | 21.6 |  | 11.9 | 97.31 | 9.3 | 6.681213
Observaciones
[9 empty] | 4 | 5 | 8
[9 empty] | 3 | 9 | 2

## Adquisición
430 | 470 | 0 | 72
429 | 470 | 0 | 23 | IP:x,x,x,x:
432 | 471 | 0 | 21 | 172,16,1,14
430 | 471 | 0 | 17
430 | 471 | 0 | 25 | Abrir canal. (IP: 172,16,1,14)(Return:1)
431 | 471 | 0 | 17
431 | 469 | 0 | 19
430 | 472 | 0 | 19 | Recibidos de 3506 registros (Soldadura:1750)
431 | 473 | 0 | 19
429 | 471 | 0 | 21
430 | 472 | 0 | 25 | Representar gráficas
432 | 470 | 0 | 17
430 | 471 | 0 | 16
430 | 471 | 0 | 17
433 | 471 | 0 | 21
432 | 471 | 0 | 21
432 | 472 | 0 | 19
430 | 472 | 0 | 21
430 | 471 | 0 | 27
429 | 471 | 0 | 21
429 | 471 | 0 | 17
431 | 472 | 0 | 21
431 | 472 | 0 | 16
430 | 471 | 0 | 17
431 | 470 | 0 | 17
431 | 472 | 0 | 16
433 | 471 | 0 | 17
431 | 470 | 0 | 17
433 | 472 | 0 | 17
432 | 472 | 0 | 23
430 | 472 | 0 | 17
430 | 473 | 0 | 25
432 | 472 | 0 | 23
430 | 472 | 0 | 19
431 | 470 | 0 | 17
430 | 473 | 0 | 23
430 | 471 | 0 | 19
429 | 471 | 0 | 21
432 | 470 | 0 | 25
430 | 474 | 0 | 19
430 | 474 | 0 | 19
433 | 472 | 0 | 21
431 | 472 | 0 | 21
431 | 470 | 0 | 23
431 | 471 | 0 | 23
430 | 472 | 0 | 17
431 | 471 | 0 | 21
432 | 472 | 0 | 21
431 | 472 | 0 | 19
429 | 470 | 0 | 17
430 | 471 | 0 | 17
430 | 471 | 0 | 25
429 | 471 | 0 | 23
428 | 470 | 0 | 16
431 | 473 | 0 | 21
428 | 471 | 0 | 17
430 | 472 | 0 | 25
428 | 471 | 0 | 12
430 | 473 | 0 | 19
430 | 474 | 0 | 17
428 | 471 | 0 | 23
432 | 471 | 4446 | 23
429 | 472 | 4290 | 145
433 | 470 | 4387 | 143
433 | 469 | 4543 | 161
438 | 470 | 4855 | 163
435 | 471 | 5089 | 132
442 | 473 | 5343 | 153
440 | 470 | 5460 | 134
445 | 470 | 5635 | 130
442 | 469 | 5635 | 137
447 | 470 | 5713 | 143
449 | 469 | 6825 | 135
453 | 469 | 7039 | 143
449 | 467 | 7234 | 159
459 | 465 | 8502 | 130
456 | 467 | 8599 | 124
464 | 466 | 8326 | 139
460 | 463 | 8073 | 128
465 | 465 | 8034 | 135
463 | 464 | 8034 | 143
468 | 461 | 8053 | 120
463 | 464 | 8053 | 157
470 | 460 | 8053 | 137
466 | 462 | 8034 | 143
475 | 461 | 8034 | 126
469 | 461 | 8073 | 112
474 | 461 | 8073 | 126
470 | 460 | 8034 | 122
475 | 457 | 8014 | 118
472 | 458 | 7975 | 112
476 | 457 | 7956 | 124
474 | 458 | 8034 | 120
478 | 457 | 8034 | 114
474 | 458 | 8073 | 122
477 | 456 | 8073 | 112
473 | 457 | 8053 | 116
478 | 457 | 8034 | 104
475 | 456 | 7975 | 106
479 | 456 | 8014 | 106
475 | 458 | 7995 | 108
480 | 456 | 8034 | 124
474 | 457 | 8034 | 104
480 | 458 | 8053 | 112
477 | 458 | 8034 | 104
481 | 458 | 7975 | 101
476 | 458 | 8014 | 122
481 | 458 | 7995 | 135
475 | 458 | 7995 | 114
483 | 458 | 7975 | 126
477 | 458 | 8014 | 110
484 | 460 | 8034 | 101
477 | 460 | 8034 | 110
482 | 459 | 8014 | 103
478 | 459 | 8014 | 114
481 | 461 | 7995 | 122
478 | 460 | 7995 | 108
482 | 461 | 7995 | 101
477 | 461 | 8014 | 108
482 | 463 | 8034 | 101
478 | 462 | 8034 | 101
484 | 463 | 7995 | 120
479 | 465 | 7936 | 108
482 | 465 | 7975 | 112
479 | 463 | 7936 | 124
482 | 465 | 7995 | 124
479 | 466 | 7995 | 108
483 | 464 | 7995 | 114
479 | 465 | 7995 | 101
483 | 464 | 7995 | 108
479 | 463 | 7975 | 101
485 | 466 | 7995 | 97
478 | 466 | 7975 | 103
484 | 464 | 7975 | 89
478 | 466 | 7995 | 112
484 | 466 | 7995 | 104
479 | 465 | 7975 | 104
485 | 467 | 7975 | 116
480 | 467 | 7975 | 101
483 | 470 | 7975 | 120
479 | 467 | 7995 | 101
483 | 467 | 7975 | 97
480 | 468 | 7975 | 101
484 | 469 | 7956 | 106
480 | 467 | 7956 | 106
486 | 469 | 7956 | 106
480 | 469 | 7975 | 101
486 | 470 | 7975 | 104
480 | 469 | 7975 | 97
484 | 471 | 7975 | 99
480 | 470 | 7956 | 112
484 | 470 | 7956 | 99
481 | 470 | 7975 | 99
484 | 469 | 7975 | 114
481 | 469 | 7975 | 103
486 | 471 | 7995 | 116
480 | 471 | 7975 | 106
483 | 471 | 7956 | 110
482 | 471 | 7936 | 108
485 | 471 | 7936 | 103
481 | 471 | 7917 | 106
484 | 471 | 7917 | 99
480 | 470 | 7975 | 103
484 | 471 | 7975 | 110
481 | 472 | 7975 | 118
484 | 472 | 7975 | 118
480 | 472 | 7975 | 103
484 | 471 | 7936 | 103
480 | 472 | 7839 | 93
484 | 471 | 7936 | 104
481 | 472 | 8034 | 110
483 | 472 | 7975 | 103
482 | 472 | 7956 | 112
484 | 473 | 7936 | 99
481 | 471 | 7858 | 99
484 | 472 | 7936 | 106
481 | 472 | 7995 | 106
484 | 473 | 7936 | 112
480 | 473 | 7975 | 101
486 | 471 | 7975 | 103
481 | 472 | 7917 | 104
484 | 474 | 7878 | 104
480 | 471 | 7975 | 108
484 | 476 | 7995 | 97
480 | 473 | 7878 | 97
484 | 473 | 7956 | 116
481 | 473 | 8014 | 104
486 | 474 | 7878 | 103
480 | 473 | 7917 | 93
485 | 474 | 7975 | 106
480 | 476 | 7878 | 97
482 | 474 | 7975 | 106
480 | 473 | 8034 | 108
484 | 475 | 7897 | 104
480 | 474 | 7936 | 93
484 | 471 | 7995 | 93
480 | 473 | 7917 | 95
484 | 476 | 7897 | 110
480 | 476 | 7897 | 110
484 | 477 | 7897 | 104
480 | 475 | 7956 | 93
485 | 475 | 7995 | 93
480 | 478 | 7917 | 112
484 | 475 | 7878 | 108
478 | 475 | 7917 | 108
482 | 474 | 8014 | 97
480 | 475 | 7936 | 89
484 | 475 | 7897 | 104
482 | 476 | 7956 | 87
484 | 475 | 8034 | 95
480 | 477 | 7956 | 95
486 | 476 | 7917 | 99
481 | 479 | 7917 | 91
484 | 475 | 7897 | 95
480 | 477 | 7956 | 93
484 | 479 | 7917 | 93
480 | 475 | 7956 | 91
482 | 477 | 7917 | 104
481 | 477 | 7956 | 104

## Desplazamiento
ciclos | seg | x(t) | h(t) | θ(t) |  |  | θ(t) | H(t)
0.5 | 0.01 | -0.02542419 | 7.351964 | 0.3517038 |  |  | 0.3750702 | 7.841402
1 | 0.02 | -0.07542419 | 7.401964 | 0.356083 | 0.6 | 3.46822 | 0.3751417 | 7.842302
1.5 | 0.03 | 0.0745758 | 7.251964 | 0.3427642 | 0.6 | 0 | 0.3752058 | 7.843109
2 | 0.04 | -0.02542419 | 7.351964 | 0.3517038 |  |  | 0.3752927 | 7.844202
2.5 | 0.05 | -0.02542419 | 7.351964 | 0.3517038 |  |  | 0.375362 | 7.845078
3 | 0.06 | 0.02457581 | 7.301964 | 0.3472646 |  |  | 0.3754207 | 7.845825
3.5 | 0.07 | 0.02457581 | 7.301964 | 0.3472646 |  |  | 0.3755129 | 7.846983
4 | 0.08 | -0.02542419 | 7.351964 | 0.3517038 |  |  | 0.3754949 | 7.846785
4.5 | 0.09 | 0.02457581 | 7.301964 | 0.3472646 |  |  | 0.375441 | 7.846127
5 | 0.1 | -0.07542419 | 7.401964 | 0.356083 |  |  | 0.3753342 | 7.844794
5.5 | 0.11 | -0.02542419 | 7.351964 | 0.3517038 |  |  | 0.3751218 | 7.842126
6 | 0.12 | 0.0745758 | 7.251964 | 0.3427642 |  |  | 0.3747863 | 7.837904
6.5 | 0.13 | -0.02542419 | 7.351964 | 0.3517038 |  |  | 0.3744717 | 7.833904
7 | 0.14 | -0.02542419 | 7.351964 | 0.3517038 |  |  | 0.3741395 | 7.829682
7.5 | 0.15 | 0.1245758 | 7.201964 | 0.3382013 |  |  | 0.3738248 | 7.825682
8 | 0.16 | 0.0745758 | 7.251964 | 0.3427642 |  |  | 0.3735437 | 7.822127
8.5 | 0.17 | 0.0745758 | 7.251964 | 0.3427642 |  |  | 0.3732584 | 7.818571
9 | 0.18 | -0.02542419 | 7.351964 | 0.3517038 |  |  | 0.372825 | 7.813238
9.5 | 0.19 | -0.02542419 | 7.351964 | 0.3517038 |  |  | 0.3723171 | 7.807015
10 | 0.2 | -0.07542419 | 7.401964 | 0.356083 |  |  | 0.3717346 | 7.799905
10.5 | 0.21 | -0.07542419 | 7.401964 | 0.356083 |  |  | 0.3711689 | 7.793016
11 | 0.22 | 0.02457581 | 7.301964 | 0.3472646 |  |  | 0.3707125 | 7.78746
11.5 | 0.23 | 0.02457581 | 7.301964 | 0.3472646 | 0.6 | 9.314955 | 0.3704918 | 7.784793
12 | 0.24 | -0.02542419 | 7.351964 | 0.3517038 | 0.6 | 0 | 0.3704702 | 7.784571
12.5 | 0.25 | 0.02457581 | 7.301964 | 0.3472646 |  |  | 0.3706844 | 7.787238
13 | 0.26 | 0.02457581 | 7.301964 | 0.3472646 |  |  | 0.3711176 | 7.792571
13.5 | 0.27 | 0.1245758 | 7.201964 | 0.3382013 |  |  | 0.371803 | 7.801015
14 | 0.28 | 0.02457581 | 7.301964 | 0.3472646 |  |  | 0.372667 | 7.811682
14.5 | 0.29 | 0.1245758 | 7.201964 | 0.3382013 |  |  | 0.3736567 | 7.823905
15 | 0.3 | 0.0745758 | 7.251964 | 0.3427642 |  |  | 0.3746632 | 7.836349
15.5 | 0.31 | -0.02542419 | 7.351964 | 0.3517038 |  |  | 0.3755583 | 7.84746
16 | 0.32 | -0.02542419 | 7.351964 | 0.3517038 |  |  | 0.3762361 | 7.855905
16.5 | 0.33 | 0.0745758 | 7.251964 | 0.3427642 |  |  | 0.3766634 | 7.861238
17 | 0.34 | -0.02542419 | 7.351964 | 0.3517038 |  |  | 0.376893 | 7.864127
17.5 | 0.35 | 0.02457581 | 7.301964 | 0.3472646 |  |  | 0.3769621 | 7.865016
18 | 0.36 | -0.02542419 | 7.351964 | 0.3517038 |  |  | 0.3769085 | 7.864348
18.5 | 0.37 | -0.02542419 | 7.351964 | 0.3517038 |  |  | 0.3767322 | 7.862127
19 | 0.38 | -0.07542419 | 7.401964 | 0.356083 |  |  | 0.3765035 | 7.859238
19.5 | 0.39 | 0.0745758 | 7.251964 | 0.3427642 |  |  | 0.3761875 | 7.855238
20 | 0.4 | -0.02542419 | 7.351964 | 0.3517038 |  |  | 0.3758546 | 7.851016
20.5 | 0.41 | -0.02542419 | 7.351964 | 0.3517038 |  |  | 0.3755747 | 7.84746
21 | 0.42 | 0.1245758 | 7.201964 | 0.3382013 |  |  | 0.3754183 | 7.84546
21.5 | 0.43 | 0.02457581 | 7.301964 | 0.3472646 |  |  | 0.3753499 | 7.844571
22 | 0.44 | 0.02457581 | 7.301964 | 0.3472646 | 0.6 | 0.4505044 | 0.3754045 | 7.845238
22.5 | 0.45 | 0.02457581 | 7.301964 | 0.3472646 | 0.6 | 0 | 0.3754217 | 7.84546
23 | 0.46 | -0.02542419 | 7.351964 | 0.3517038 |  |  | 0.3753664 | 7.844793
23.5 | 0.47 | 0.02457581 | 7.301964 | 0.3472646 |  |  | 0.3751857 | 7.84257
24 | 0.48 | 0.0745758 | 7.251964 | 0.3427642 |  |  | 0.3748973 | 7.839015
24.5 | 0.49 | 0.02457581 | 7.301964 | 0.3472646 |  |  | 0.3744486 | 7.833459
25 | 0.5 | -0.07542419 | 7.401964 | 0.356083 |  |  | 0.3740013 | 7.827905
25.5 | 0.51 | -0.02542419 | 7.351964 | 0.3517038 |  |  | 0.3735552 | 7.822349
26 | 0.52 | -0.02542419 | 7.351964 | 0.3517038 |  |  | 0.3731464 | 7.817238
26.5 | 0.53 | -0.07542419 | 7.401964 | 0.356083 |  |  | 0.3727195 | 7.811904
27 | 0.54 | -0.1254242 | 7.451964 | 0.3604035 |  |  | 0.372434 | 7.808349
27.5 | 0.55 | 0.02457581 | 7.301964 | 0.3472646 |  |  | 0.3721627 | 7.805016
28 | 0.56 | -0.1254242 | 7.451964 | 0.3604035 |  |  | 0.3719411 | 7.802349
28.5 | 0.57 | -0.02542419 | 7.351964 | 0.3517038 |  |  | 0.3716404 | 7.798794
29 | 0.58 | -0.1254242 | 7.451964 | 0.3604035 |  |  | 0.3713712 | 7.795682
29.5 | 0.59 | -0.02542419 | 7.351964 | 0.3517038 |  |  | 0.3707694 | 7.788571
30 | 0.6 | -0.02542419 | 7.351964 | 0.3517038 |  |  | 0.3699269 | 7.778571
30.5 | 0.61 | -0.1254242 | 7.451964 | 0.3604035 |  |  | 0.3685414 | 7.762127
31 | 0.62 | 0.0745758 | 7.251964 | 0.3427642 |  |  | 0.3667579 | 7.741015
31.5 | 0.63 | -0.07542419 | 7.401964 | 0.356083 |  |  | 0.3641653 | 7.710571
32 | 0.64 | 0.1245758 | 7.201964 | 0.3382013 |  |  | 0.3609946 | 7.673682
32.5 | 0.65 | 0.1245758 | 7.201964 | 0.3382013 |  |  | 0.3568092 | 7.625682
33 | 0.66 | 0.3745758 | 6.951964 | 0.3144024 |  |  | 0.351833 | 7.56946
33.5 | 0.67 | 0.2245758 | 7.101964 | 0.3288828 |  |  | 0.3455728 | 7.499905
34 | 0.68 | 0.5745758 | 6.751964 | 0.2940943 |  |  | 0.3384776 | 7.422349
34.5 | 0.69 | 0.4745758 | 6.851964 | 0.3043965 |  |  | 0.3301619 | 7.333015
35 | 0.7 | 0.7245758 | 6.601964 | 0.2780557 |  |  | 0.3211932 | 7.238348
35.5 | 0.71 | 0.5745758 | 6.751964 | 0.2940943 |  |  | 0.3112944 | 7.135904
36 | 0.72 | 0.8245758 | 6.501964 | 0.2669522 |  |  | 0.3011935 | 7.03346
36.5 | 0.73 | 0.9245758 | 6.401964 | 0.2555019 |  |  | 0.290509 | 6.927461
37 | 0.74 | 1.124576 | 6.201964 | 0.2314934 |  |  | 0.2800082 | 6.825682
37.5 | 0.75 | 0.9245758 | 6.401964 | 0.2555019 |  |  | 0.2694481 | 6.725683
38 | 0.76 | 1.424576 | 5.901964 | 0.1924298 |  |  | 0.2595809 | 6.634349
38.5 | 0.77 | 1.274576 | 6.051964 | 0.2124457 |  |  | 0.2499438 | 6.547237
39 | 0.78 | 1.674576 | 5.651964 | 0.156709 |  |  | 0.2412587 | 6.470571
39.5 | 0.79 | 1.474576 | 5.851964 | 0.1855298 |  |  | 0.2329286 | 6.398793
40 | 0.8 | 1.724576 | 5.601964 | 0.1491823 |  |  | 0.2254058 | 6.335459
40.5 | 0.81 | 1.624576 | 5.701964 | 0.1641038 |  |  | 0.21807 | 6.275015
41 | 0.82 | 1.874576 | 5.451964 | 0.1257738 |  |  | 0.2115753 | 6.222571
41.5 | 0.83 | 1.624576 | 5.701964 | 0.1641038 |  |  | 0.2052385 | 6.172349
42 | 0.84 | 1.974576 | 5.351964 | 0.109439 |  |  | 0.1996535 | 6.128793
42.5 | 0.85 | 1.774576 | 5.551964 | 0.14152 |  |  | 0.1942145 | 6.087015
43 | 0.86 | 2.224576 | 5.101964 | 0.06580088 |  |  | 0.1894583 | 6.051016
43.5 | 0.87 | 1.924576 | 5.401964 | 0.117682 |  |  | 0.1846137 | 6.014793
44 | 0.88 | 2.174576 | 5.151964 | 0.07486735 |  |  | 0.1803505 | 5.983237
44.5 | 0.89 | 1.974576 | 5.351964 | 0.109439 |  |  | 0.176075 | 5.951904
45 | 0.9 | 2.224576 | 5.101964 | 0.06580088 |  |  | 0.1723395 | 5.924793
45.5 | 0.91 | 2.074576 | 5.251964 | 0.09248232 |  |  | 0.168439 | 5.896793
46 | 0.92 | 2.274576 | 5.051964 | 0.05655504 |  |  | 0.1650594 | 5.872793
46.5 | 0.93 | 2.174576 | 5.151964 | 0.07486735 |  |  | 0.1614582 | 5.84746
47 | 0.94 | 2.374576 | 4.951964 | 0.03750312 |  |  | 0.1581105 | 5.824126
47.5 | 0.95 | 2.174576 | 5.151964 | 0.07486735 |  |  | 0.1544455 | 5.798793
48 | 0.96 | 2.324576 | 5.001964 | 0.04712426 |  |  | 0.1511758 | 5.776349
48.5 | 0.97 | 2.124576 | 5.201964 | 0.08375953 |  |  | 0.1475903 | 5.751904
49 | 0.98 | 2.374576 | 4.951964 | 0.03750312 |  |  | 0.1443035 | 5.729682
49.5 | 0.99 | 2.224576 | 5.101964 | 0.06580088 |  |  | 0.1407504 | 5.705905
50 | 1 | 2.424576 | 4.901964 | 0.02768562 |  |  | 0.1374979 | 5.684349
50.5 | 1.01 | 2.224576 | 5.101964 | 0.06580088 |  |  | 0.133877 | 5.660571
51 | 1.02 | 2.474576 | 4.851964 | 0.01766578 |  |  | 0.1303859 | 5.637904
51.5 | 1.03 | 2.174576 | 5.151964 | 0.07486735 |  |  | 0.1263698 | 5.612127
52 | 1.04 | 2.474576 | 4.851964 | 0.01766578 |  |  | 0.1224539 | 5.587237
52.5 | 1.05 | 2.324576 | 5.001964 | 0.04712426 |  |  | 0.1179314 | 5.558793
53 | 1.06 | 2.524576 | 4.801964 | 0.007437376 |  |  | 0.1134276 | 5.530793
53.5 | 1.07 | 2.274576 | 5.051964 | 0.05655504 |  |  | 0.1085174 | 5.500571
54 | 1.08 | 2.524576 | 4.801964 | 0.007437376 |  |  | 0.1039653 | 5.472794
54.5 | 1.09 | 2.224576 | 5.101964 | 0.06580088 |  |  | 0.09911616 | 5.44346
55 | 1.1 | 2.624576 | 4.701964 | -0.01367213 |  |  | 0.09474574 | 5.417237
55.5 | 1.11 | 2.324576 | 5.001964 | 0.04712426 |  |  | 0.09030683 | 5.390793
56 | 1.12 | 2.674576 | 4.651964 | -0.02456727 |  |  | 0.08651028 | 5.368349
56.5 | 1.13 | 2.324576 | 5.001964 | 0.04712426 |  |  | 0.08265173 | 5.345682
57 | 1.14 | 2.574576 | 4.751964 | -0.003006373 |  |  | 0.07945649 | 5.327015
57.5 | 1.15 | 2.374576 | 4.951964 | 0.03750312 |  |  | 0.07619852 | 5.308126
58 | 1.16 | 2.524576 | 4.801964 | 0.007437376 |  |  | 0.07342684 | 5.292127
58.5 | 1.17 | 2.374576 | 4.951964 | 0.03750312 |  |  | 0.07025222 | 5.273904
59 | 1.18 | 2.574576 | 4.751964 | -0.003006373 |  |  | 0.06736511 | 5.25746
59.5 | 1.19 | 2.324576 | 5.001964 | 0.04712426 |  |  | 0.06397282 | 5.238348
60 | 1.2 | 2.574576 | 4.751964 | -0.003006373 |  |  | 0.06094619 | 5.22146
60.5 | 1.21 | 2.374576 | 4.951964 | 0.03750312 |  |  | 0.0576039 | 5.203015
61 | 1.22 | 2.674576 | 4.651964 | -0.02456727 |  |  | 0.05474932 | 5.18746
61.5 | 1.23 | 2.424576 | 4.901964 | 0.02768562 |  |  | 0.05152985 | 5.170127
62 | 1.24 | 2.574576 | 4.751964 | -0.003006373 |  |  | 0.04889075 | 5.156126
62.5 | 1.25 | 2.424576 | 4.901964 | 0.02768562 |  |  | 0.04586454 | 5.140127
63 | 1.26 | 2.574576 | 4.751964 | -0.003006373 |  |  | 0.04331469 | 5.126793
63.5 | 1.27 | 2.424576 | 4.901964 | 0.02768562 |  |  | 0.04062997 | 5.112793
64 | 1.28 | 2.624576 | 4.701964 | -0.01367213 |  |  | 0.03883446 | 5.10346
64.5 | 1.29 | 2.424576 | 4.901964 | 0.02768562 |  |  | 0.03675676 | 5.092571
65 | 1.3 | 2.624576 | 4.701964 | -0.01367213 |  |  | 0.03531114 | 5.085015
65.5 | 1.31 | 2.424576 | 4.901964 | 0.02768562 |  |  | 0.03339178 | 5.075016
66 | 1.32 | 2.724576 | 4.601964 | -0.03569917 |  |  | 0.0317597 | 5.066571
66.5 | 1.33 | 2.374576 | 4.951964 | 0.03750312 |  |  | 0.02929821 | 5.053904
67 | 1.34 | 2.674576 | 4.651964 | -0.02456727 |  |  | 0.02715813 | 5.043015
67.5 | 1.35 | 2.374576 | 4.951964 | 0.03750312 |  |  | 0.02436356 | 5.028793
68 | 1.36 | 2.674576 | 4.651964 | -0.02456727 |  |  | 0.02205201 | 5.017016
68.5 | 1.37 | 2.424576 | 4.901964 | 0.02768562 |  |  | 0.0191424 | 5.002126
69 | 1.38 | 2.724576 | 4.601964 | -0.03569917 |  |  | 0.01676469 | 4.989904
69.5 | 1.39 | 2.474576 | 4.851964 | 0.01766578 |  |  | 0.01395953 | 4.97546
70 | 1.4 | 2.624576 | 4.701964 | -0.01367213 |  |  | 0.0118607 | 4.964571
70.5 | 1.41 | 2.424576 | 4.901964 | 0.02768562 |  |  | 0.009501089 | 4.952348
71 | 1.42 | 2.624576 | 4.701964 | -0.01367213 |  |  | 0.00793357 | 4.944127
71.5 | 1.43 | 2.474576 | 4.851964 | 0.01766578 |  |  | 0.00622406 | 4.935237
72 | 1.44 | 2.674576 | 4.651964 | -0.02456727 |  |  | 0.005396735 | 4.930793
72.5 | 1.45 | 2.474576 | 4.851964 | 0.01766578 |  |  | 0.004197815 | 4.924571
73 | 1.46 | 2.774576 | 4.551964 | -0.0470755 |  |  | 0.0035993 | 4.92146
73.5 | 1.47 | 2.474576 | 4.851964 | 0.01766578 |  |  | 0.002758215 | 4.917238
74 | 1.48 | 2.774576 | 4.551964 | -0.0470755 |  |  | 0.002359803 | 4.915238
74.5 | 1.49 | 2.474576 | 4.851964 | 0.01766578 |  |  | 0.001370327 | 4.910349
75 | 1.5 | 2.674576 | 4.651964 | -0.02456727 |  |  | 0.000966048 | 4.908349
75.5 | 1.51 | 2.474576 | 4.851964 | 0.01766578 |  |  | 0.0002782706 | 4.9
76 | 1.52 | 2.674576 | 4.651964 | -0.02456727 |  |  | 0 | 4.9
76.5 | 1.53 | 2.524576 | 4.801964 | 0.007437376 |  |  | 0 | 4.9
77 | 1.54 | 2.674576 | 4.651964 | -0.02456727 |  |  | 0 | 4.9
77.5 | 1.55 | 2.524576 | 4.801964 | 0.007437376 |  |  | 0 | 4.9
78 | 1.56 | 2.774576 | 4.551964 | -0.0470755 |  |  | 0 | 4.9
78.5 | 1.57 | 2.474576 | 4.851964 | 0.01766578 |  |  | 0 | 4.9
79 | 1.58 | 2.624576 | 4.701964 | -0.01367213 |  |  | 0 | 4.9
79.5 | 1.59 | 2.574576 | 4.751964 | -0.003006373 |  |  | 0 | 4.9
80 | 1.6 | 2.724576 | 4.601964 | -0.03569917 |  |  | 0 | 4.9
80.5 | 1.61 | 2.524576 | 4.801964 | 0.007437376
81 | 1.62 | 2.674576 | 4.651964 | -0.02456727
81.5 | 1.63 | 2.474576 | 4.851964 | 0.01766578
82 | 1.64 | 2.674576 | 4.651964 | -0.02456727
82.5 | 1.65 | 2.524576 | 4.801964 | 0.007437376
83 | 1.66 | 2.674576 | 4.651964 | -0.02456727
83.5 | 1.67 | 2.474576 | 4.851964 | 0.01766578
84 | 1.68 | 2.674576 | 4.651964 | -0.02456727
84.5 | 1.69 | 2.474576 | 4.851964 | 0.01766578
85 | 1.7 | 2.674576 | 4.651964 | -0.02456727
85.5 | 1.71 | 2.524576 | 4.801964 | 0.007437376
86 | 1.72 | 2.624576 | 4.701964 | -0.01367213
86.5 | 1.73 | 2.574576 | 4.751964 | -0.003006373
87 | 1.74 | 2.674576 | 4.651964 | -0.02456727
87.5 | 1.75 | 2.524576 | 4.801964 | 0.007437376
88 | 1.76 | 2.674576 | 4.651964 | -0.02456727
88.5 | 1.77 | 2.524576 | 4.801964 | 0.007437376
89 | 1.78 | 2.674576 | 4.651964 | -0.02456727
89.5 | 1.79 | 2.474576 | 4.851964 | 0.01766578
90 | 1.8 | 2.774576 | 4.551964 | -0.0470755
90.5 | 1.81 | 2.524576 | 4.801964 | 0.007437376
91 | 1.82 | 2.674576 | 4.651964 | -0.02456727
91.5 | 1.83 | 2.474576 | 4.851964 | 0.01766578
92 | 1.84 | 2.674576 | 4.651964 | -0.02456727
92.5 | 1.85 | 2.474576 | 4.851964 | 0.01766578
93 | 1.86 | 2.674576 | 4.651964 | -0.02456727
93.5 | 1.87 | 2.524576 | 4.801964 | 0.007437376
94 | 1.88 | 2.774576 | 4.551964 | -0.0470755
94.5 | 1.89 | 2.474576 | 4.851964 | 0.01766578
95 | 1.9 | 2.724576 | 4.601964 | -0.03569917
95.5 | 1.91 | 2.474576 | 4.851964 | 0.01766578
96 | 1.92 | 2.574576 | 4.751964 | -0.003006373
96.5 | 1.93 | 2.474576 | 4.851964 | 0.01766578
97 | 1.94 | 2.674576 | 4.651964 | -0.02456727
97.5 | 1.95 | 2.474576 | 4.851964 | 0.01766578
98 | 1.96 | 2.674576 | 4.651964 | -0.02456727
98.5 | 1.97 | 2.474576 | 4.851964 | 0.01766578
99 | 1.98 | 2.674576 | 4.651964 | -0.02456727
99.5 | 1.99 | 2.474576 | 4.851964 | 0.01766578
100 | 2 | 2.674576 | 4.651964 | -0.02456727
100.5 | 2.01 | 2.474576 | 4.851964 | 0.01766578
101 | 2.02 | 2.724576 | 4.601964 | -0.03569917
101.5 | 2.03 | 2.474576 | 4.851964 | 0.01766578
102 | 2.04 | 2.674576 | 4.651964 | -0.02456727
102.5 | 2.05 | 2.374576 | 4.951964 | 0.03750312
103 | 2.06 | 2.574576 | 4.751964 | -0.003006373
103.5 | 2.07 | 2.474576 | 4.851964 | 0.01766578
104 | 2.08 | 2.674576 | 4.651964 | -0.02456727
104.5 | 2.09 | 2.574576 | 4.751964 | -0.003006373
105 | 2.1 | 2.674576 | 4.651964 | -0.02456727
105.5 | 2.11 | 2.474576 | 4.851964 | 0.01766578
106 | 2.12 | 2.774576 | 4.551964 | -0.0470755
106.5 | 2.13 | 2.524576 | 4.801964 | 0.007437376
107 | 2.14 | 2.674576 | 4.651964 | -0.02456727
107.5 | 2.15 | 2.474576 | 4.851964 | 0.01766578
108 | 2.16 | 2.674576 | 4.651964 | -0.02456727
108.5 | 2.17 | 2.474576 | 4.851964 | 0.01766578
109 | 2.18 | 2.574576 | 4.751964 | -0.003006373
109.5 | 2.19 | 2.524576 | 4.801964 | 0.007437376
110 | 2.2
110.5 | 2.21
111 | 2.22
111.5 | 2.23
112 | 2.24
112.5 | 2.25
113 | 2.26
113.5 | 2.27
114 | 2.28
114.5 | 2.29
115 | 2.3
115.5 | 2.31
116 | 2.32
116.5 | 2.33
117 | 2.34
117.5 | 2.35
118 | 2.36
118.5 | 2.37
119 | 2.38
119.5 | 2.39
120 | 2.4
120.5 | 2.41
121 | 2.42
121.5 | 2.43
122 | 2.44
122.5 | 2.45
123 | 2.46
123.5 | 2.47
124 | 2.48
124.5 | 2.49
125 | 2.5

## Fuerza
ciclos | seg | Fuerza | Presión
0.5 | 0.01 | 9.2214 | 82.91119 | 0.6 | 11.74747
1 | 0.02 | 9.2214 | 82.91119 | 0.6 | 0
1.5 | 0.03 | 9.24102 | 83.08759
2 | 0.04 | 9.24102 | 83.08759
2.5 | 0.05 | 9.24102 | 83.08759
3 | 0.06 | 9.24102 | 83.08759
3.5 | 0.07 | 9.20178 | 82.73478
4 | 0.08 | 9.26064 | 83.264
4.5 | 0.09 | 9.28026 | 83.44041
5 | 0.1 | 9.24102 | 83.08759
5.5 | 0.11 | 9.26064 | 83.264
6 | 0.12 | 9.2214 | 82.91119
6.5 | 0.13 | 9.24102 | 83.08759
7 | 0.14 | 9.24102 | 83.08759
7.5 | 0.15 | 9.24102 | 83.08759
8 | 0.16 | 9.24102 | 83.08759
8.5 | 0.17 | 9.26064 | 83.264 | 0.6 | 105.6236
9 | 0.18 | 9.26064 | 83.264 | 0.6 | 0
9.5 | 0.19 | 9.24102 | 83.08759
10 | 0.2 | 9.24102 | 83.08759
10.5 | 0.21 | 9.24102 | 83.08759
11 | 0.22 | 9.26064 | 83.264
11.5 | 0.23 | 9.26064 | 83.264
12 | 0.24 | 9.24102 | 83.08759
12.5 | 0.25 | 9.2214 | 82.91119
13 | 0.26 | 9.26064 | 83.264
13.5 | 0.27 | 9.24102 | 83.08759
14 | 0.28 | 9.2214 | 82.91119
14.5 | 0.29 | 9.26064 | 83.264
15 | 0.3 | 9.26064 | 83.264
15.5 | 0.31 | 9.26064 | 83.264
16 | 0.32 | 9.28026 | 83.44041
16.5 | 0.33 | 9.26064 | 83.264
17 | 0.34 | 9.26064 | 83.264
17.5 | 0.35 | 9.2214 | 82.91119
18 | 0.36 | 9.28026 | 83.44041
18.5 | 0.37 | 9.24102 | 83.08759
19 | 0.38 | 9.24102 | 83.08759
19.5 | 0.39 | 9.2214 | 82.91119
20 | 0.4 | 9.29988 | 83.61681
20.5 | 0.41 | 9.29988 | 83.61681
21 | 0.42 | 9.26064 | 83.264
21.5 | 0.43 | 9.26064 | 83.264
22 | 0.44 | 9.2214 | 82.91119
22.5 | 0.45 | 9.24102 | 83.08759
23 | 0.46 | 9.26064 | 83.264
23.5 | 0.47 | 9.24102 | 83.08759
24 | 0.48 | 9.26064 | 83.264
24.5 | 0.49 | 9.26064 | 83.264
25 | 0.5 | 9.2214 | 82.91119
25.5 | 0.51 | 9.24102 | 83.08759
26 | 0.52 | 9.24102 | 83.08759
26.5 | 0.53 | 9.24102 | 83.08759
27 | 0.54 | 9.2214 | 82.91119
27.5 | 0.55 | 9.28026 | 83.44041
28 | 0.56 | 9.24102 | 83.08759
28.5 | 0.57 | 9.26064 | 83.264
29 | 0.58 | 9.24102 | 83.08759
29.5 | 0.59 | 9.28026 | 83.44041
30 | 0.6 | 9.29988 | 83.61681
30.5 | 0.61 | 9.24102 | 83.08759
31 | 0.62 | 9.24102 | 83.08759
31.5 | 0.63 | 9.26064 | 83.264
32 | 0.64 | 9.2214 | 82.91119
32.5 | 0.65 | 9.20178 | 82.73478
33 | 0.66 | 9.2214 | 82.91119
33.5 | 0.67 | 9.24102 | 83.08759
34 | 0.68 | 9.28026 | 83.44041
34.5 | 0.69 | 9.2214 | 82.91119
35 | 0.7 | 9.2214 | 82.91119
35.5 | 0.71 | 9.20178 | 82.73478
36 | 0.72 | 9.2214 | 82.91119
36.5 | 0.73 | 9.20178 | 82.73478
37 | 0.74 | 9.20178 | 82.73478
37.5 | 0.75 | 9.16254 | 82.38197
38 | 0.76 | 9.1233 | 82.02915
38.5 | 0.77 | 9.16254 | 82.38197
39 | 0.78 | 9.14292 | 82.20556
39.5 | 0.79 | 9.08406 | 81.67634
40 | 0.8 | 9.1233 | 82.02915
40.5 | 0.81 | 9.10368 | 81.85275
41 | 0.82 | 9.04482 | 81.32352
41.5 | 0.83 | 9.10368 | 81.85275
42 | 0.84 | 9.0252 | 81.14712
42.5 | 0.85 | 9.06444 | 81.49993
43 | 0.86 | 9.04482 | 81.32352
43.5 | 0.87 | 9.04482 | 81.32352
44 | 0.88 | 9.04482 | 81.32352
44.5 | 0.89 | 9.0252 | 81.14712
45 | 0.9 | 8.96634 | 80.6179
45.5 | 0.91 | 8.98596 | 80.7943
46 | 0.92 | 8.96634 | 80.6179
46.5 | 0.93 | 8.98596 | 80.7943
47 | 0.94 | 8.96634 | 80.6179
47.5 | 0.95 | 8.98596 | 80.7943
48 | 0.96 | 8.94672 | 80.44149
48.5 | 0.97 | 8.96634 | 80.6179
49 | 0.98 | 8.96634 | 80.6179
49.5 | 0.99 | 8.94672 | 80.44149
50 | 1 | 8.94672 | 80.44149
50.5 | 1.01 | 8.98596 | 80.7943
51 | 1.02 | 8.94672 | 80.44149
51.5 | 1.03 | 8.96634 | 80.6179
52 | 1.04 | 8.98596 | 80.7943
52.5 | 1.05 | 8.98596 | 80.7943
53 | 1.06 | 8.98596 | 80.7943
53.5 | 1.07 | 8.98596 | 80.7943
54 | 1.08 | 8.98596 | 80.7943
54.5 | 1.09 | 8.98596 | 80.7943
55 | 1.1 | 8.98596 | 80.7943
55.5 | 1.11 | 8.98596 | 80.7943
56 | 1.12 | 9.0252 | 81.14712
56.5 | 1.13 | 9.0252 | 81.14712
57 | 1.14 | 9.00558 | 80.97071
57.5 | 1.15 | 9.00558 | 80.97071
58 | 1.16 | 9.04482 | 81.32352
58.5 | 1.17 | 9.0252 | 81.14712
59 | 1.18 | 9.04482 | 81.32352
59.5 | 1.19 | 9.04482 | 81.32352
60 | 1.2 | 9.08406 | 81.67634
60.5 | 1.21 | 9.06444 | 81.49993
61 | 1.22 | 9.08406 | 81.67634
61.5 | 1.23 | 9.1233 | 82.02915
62 | 1.24 | 9.1233 | 82.02915
62.5 | 1.25 | 9.08406 | 81.67634
63 | 1.26 | 9.1233 | 82.02915
63.5 | 1.27 | 9.14292 | 82.20556
64 | 1.28 | 9.10368 | 81.85275
64.5 | 1.29 | 9.1233 | 82.02915
65 | 1.3 | 9.10368 | 81.85275
65.5 | 1.31 | 9.08406 | 81.67634
66 | 1.32 | 9.14292 | 82.20556
66.5 | 1.33 | 9.14292 | 82.20556
67 | 1.34 | 9.10368 | 81.85275
67.5 | 1.35 | 9.14292 | 82.20556
68 | 1.36 | 9.14292 | 82.20556
68.5 | 1.37 | 9.1233 | 82.02915
69 | 1.38 | 9.16254 | 82.38197
69.5 | 1.39 | 9.16254 | 82.38197
70 | 1.4 | 9.2214 | 82.91119
70.5 | 1.41 | 9.16254 | 82.38197
71 | 1.42 | 9.16254 | 82.38197
71.5 | 1.43 | 9.18216 | 82.55838
72 | 1.44 | 9.20178 | 82.73478
72.5 | 1.45 | 9.16254 | 82.38197
73 | 1.46 | 9.20178 | 82.73478
73.5 | 1.47 | 9.20178 | 82.73478
74 | 1.48 | 9.2214 | 82.91119
74.5 | 1.49 | 9.20178 | 82.73478
75 | 1.5 | 9.24102 | 83.08759
75.5 | 1.51 | 9.2214 | 82.91119
76 | 1.52 | 9.2214 | 82.91119
76.5 | 1.53 | 9.2214 | 82.91119
77 | 1.54 | 9.20178 | 82.73478
77.5 | 1.55 | 9.20178 | 82.73478
78 | 1.56 | 9.24102 | 83.08759
78.5 | 1.57 | 9.24102 | 83.08759
79 | 1.58 | 9.24102 | 83.08759
79.5 | 1.59 | 9.24102 | 83.08759
80 | 1.6 | 9.24102 | 83.08759
80.5 | 1.61 | 9.24102 | 83.08759
81 | 1.62 | 9.24102 | 83.08759
81.5 | 1.63 | 9.2214 | 82.91119
82 | 1.64 | 9.24102 | 83.08759
82.5 | 1.65 | 9.26064 | 83.264
83 | 1.66 | 9.26064 | 83.264
83.5 | 1.67 | 9.26064 | 83.264
84 | 1.68 | 9.24102 | 83.08759
84.5 | 1.69 | 9.26064 | 83.264
85 | 1.7 | 9.24102 | 83.08759
85.5 | 1.71 | 9.26064 | 83.264
86 | 1.72 | 9.26064 | 83.264
86.5 | 1.73 | 9.26064 | 83.264
87 | 1.74 | 9.28026 | 83.44041
87.5 | 1.75 | 9.24102 | 83.08759
88 | 1.76 | 9.26064 | 83.264
88.5 | 1.77 | 9.26064 | 83.264
89 | 1.78 | 9.28026 | 83.44041
89.5 | 1.79 | 9.28026 | 83.44041
90 | 1.8 | 9.24102 | 83.08759
90.5 | 1.81 | 9.26064 | 83.264
91 | 1.82 | 9.29988 | 83.61681
91.5 | 1.83 | 9.24102 | 83.08759
92 | 1.84 | 9.33912 | 83.96963
92.5 | 1.85 | 9.28026 | 83.44041
93 | 1.86 | 9.28026 | 83.44041
93.5 | 1.87 | 9.28026 | 83.44041
94 | 1.88 | 9.29988 | 83.61681
94.5 | 1.89 | 9.28026 | 83.44041
95 | 1.9 | 9.29988 | 83.61681
95.5 | 1.91 | 9.33912 | 83.96963
96 | 1.92 | 9.29988 | 83.61681
96.5 | 1.93 | 9.28026 | 83.44041
97 | 1.94 | 9.3195 | 83.79322
97.5 | 1.95 | 9.29988 | 83.61681
98 | 1.96 | 9.24102 | 83.08759
98.5 | 1.97 | 9.28026 | 83.44041
99 | 1.98 | 9.33912 | 83.96963
99.5 | 1.99 | 9.33912 | 83.96963
100 | 2 | 9.35874 | 84.14603
100.5 | 2.01 | 9.3195 | 83.79322
101 | 2.02 | 9.3195 | 83.79322
101.5 | 2.03 | 9.37836 | 84.32244
102 | 2.04 | 9.3195 | 83.79322
102.5 | 2.05 | 9.3195 | 83.79322
103 | 2.06 | 9.29988 | 83.61681
103.5 | 2.07 | 9.3195 | 83.79322
104 | 2.08 | 9.3195 | 83.79322
104.5 | 2.09 | 9.33912 | 83.96963
105 | 2.1 | 9.3195 | 83.79322
105.5 | 2.11 | 9.35874 | 84.14603
106 | 2.12 | 9.33912 | 83.96963
106.5 | 2.13 | 9.39798 | 84.49885
107 | 2.14 | 9.3195 | 83.79322
107.5 | 2.15 | 9.35874 | 84.14603
108 | 2.16 | 9.39798 | 84.49885
108.5 | 2.17 | 9.3195 | 83.79322
109 | 2.18 | 9.35874 | 84.14603
109.5 | 2.19 | 9.35874 | 84.14603
110 | 2.2
110.5 | 2.21
111 | 2.22
111.5 | 2.23
112 | 2.24
112.5 | 2.25
113 | 2.26
113.5 | 2.27
114 | 2.28
114.5 | 2.29
115 | 2.3
115.5 | 2.31
116 | 2.32
116.5 | 2.33
117 | 2.34
117.5 | 2.35
118 | 2.36
118.5 | 2.37
119 | 2.38
119.5 | 2.39
120 | 2.4
120.5 | 2.41
121 | 2.42
121.5 | 2.43
122 | 2.44
122.5 | 2.45
123 | 2.46
123.5 | 2.47
124 | 2.48
124.5 | 2.49
125 | 2.5

## Resistencia
ciclos | seg | Intensidad | Tensión | Resistencia | Potencia | Energía
0.5 | 0.01 | 0 | 0.5223729 |  |  |  | 0.6 | 10.74875
1 | 0.02 | 0 | 0.03237288 |  |  |  | 0.6 | 0 | La línea vertical roja señala el fin del precalentamiento
1.5 | 0.03 | 0 | 0.01237288 |  |  |  | 0.7 | 10.74875
2 | 0.04 | 0 | -0.02762713 |  |  |  | 0.7 | 0
2.5 | 0.05 | 0 | 0.05237288
3 | 0.06 | 0 | -0.02762713
3.5 | 0.07 | 0 | -0.007627125
4 | 0.08 | 0 | -0.007627125
4.5 | 0.09 | 0 | -0.007627125
5 | 0.1 | 0 | 0.01237288
5.5 | 0.11 | 0 | 0.05237288
6 | 0.12 | 0 | -0.02762713
6.5 | 0.13 | 0 | -0.03762712
7 | 0.14 | 0 | -0.02762713
7.5 | 0.15 | 0 | 0.01237288
8 | 0.16 | 0 | 0.01237288
8.5 | 0.17 | 0 | -0.007627125
9 | 0.18 | 0 | 0.01237288 |  |  |  | 0.6 | 1.790318
9.5 | 0.19 | 0 | 0.07237288 |  |  |  | 0.6 | 0
10 | 0.2 | 0 | 0.01237288
10.5 | 0.21 | 0 | -0.02762713
11 | 0.22 | 0 | 0.01237288
11.5 | 0.23 | 0 | -0.03762712
12 | 0.24 | 0 | -0.02762713
12.5 | 0.25 | 0 | -0.02762713
13 | 0.26 | 0 | -0.03762712
13.5 | 0.27 | 0 | -0.02762713
14 | 0.28 | 0 | -0.02762713
14.5 | 0.29 | 0 | -0.02762713
15 | 0.3 | 0 | 0.03237288
15.5 | 0.31 | 0 | -0.02762713
16 | 0.32 | 0 | 0.05237288
16.5 | 0.33 | 0 | 0.03237288 |  |  |  | 0.6 | 0.3885819
17 | 0.34 | 0 | -0.007627125 |  |  |  | 0.6 | 0
17.5 | 0.35 | 0 | -0.02762713
18 | 0.36 | 0 | 0.03237288
18.5 | 0.37 | 0 | -0.007627125
19 | 0.38 | 0 | 0.01237288
19.5 | 0.39 | 0 | 0.05237288
20 | 0.4 | 0 | -0.007627125
20.5 | 0.41 | 0 | -0.007627125
21 | 0.42 | 0 | 0.01237288
21.5 | 0.43 | 0 | 0.01237288
22 | 0.44 | 0 | 0.03237288
22.5 | 0.45 | 0 | 0.03237288
23 | 0.46 | 0 | -0.02762713
23.5 | 0.47 | 0 | 0.01237288
24 | 0.48 | 0 | 0.01237288
24.5 | 0.49 | 0 | -0.007627125 |  |  |  | 0.6 | 13.81267
25 | 0.5 | 0 | -0.02762713 |  |  |  | 0.6 | 0
25.5 | 0.51 | 0 | -0.02762713
26 | 0.52 | 0 | 0.05237288
26.5 | 0.53 | 0 | 0.03237288
27 | 0.54 | 0 | -0.03762712
27.5 | 0.55 | 0 | 0.01237288
28 | 0.56 | 0 | -0.02762713
28.5 | 0.57 | 0 | 0.05237288
29 | 0.58 | 0 | -0.07762712
29.5 | 0.59 | 0 | -0.007627125
30 | 0.6 | 0 | -0.02762713
30.5 | 0.61 | 0 | 0.03237288
31 | 0.62 | 4.446 | 0.0322645 | 0.007256973 | 0.143448 | 0.00143448
31.5 | 0.63 | 4.29 | 1.252268 | 0.291904 | 5.372231 | 0.05515679
32 | 0.64 | 4.387 | 1.232266 | 0.2808903 | 5.405951 | 0.1092163
32.5 | 0.65 | 4.543 | 1.412262 | 0.3108655 | 6.415907 | 0.1733754
33 | 0.66 | 4.855 | 1.432255 | 0.2950061 | 6.953596 | 0.2429113
33.5 | 0.67 | 5.089 | 1.122249 | 0.2205244 | 5.711124 | 0.3000226
34 | 0.68 | 5.343 | 1.332243 | 0.2493436 | 7.118172 | 0.3712043
34.5 | 0.69 | 5.46 | 1.14224 | 0.2092014 | 6.236629 | 0.4335706
35 | 0.7 | 5.635 | 1.102236 | 0.1956052 | 6.211098 | 0.4956816
35.5 | 0.71 | 5.635 | 1.172235 | 0.2080276 | 6.605547 | 0.5617371
36 | 0.72 | 5.713 | 1.232234 | 0.2156894 | 7.039751 | 0.6321346
36.5 | 0.73 | 6.825 | 1.152206 | 0.1688215 | 7.863809 | 0.7107726
37 | 0.74 | 7.039 | 1.232201 | 0.1750535 | 8.673466 | 0.7975073
37.5 | 0.75 | 7.234 | 1.392197 | 0.1924518 | 10.07115 | 0.8982188
38 | 0.76 | 8.502 | 1.102166 | 0.129636 | 9.370612 | 0.9919249
38.5 | 0.77 | 8.599 | 1.042163 | 0.1211959 | 8.961562 | 1.081541
39 | 0.78 | 8.326 | 1.19217 | 0.1431864 | 9.926008 | 1.180801
39.5 | 0.79 | 8.073 | 1.082176 | 0.1340488 | 8.736407 | 1.268165
40 | 0.8 | 8.034 | 1.152177 | 0.1434126 | 9.25659 | 1.360731
40.5 | 0.81 | 8.034 | 1.232177 | 0.1533703 | 9.899311 | 1.459724
41 | 0.82 | 8.053 | 1.002177 | 0.1244476 | 8.070528 | 1.540429
41.5 | 0.83 | 8.053 | 1.372177 | 0.1703932 | 11.05014 | 1.65093
42 | 0.84 | 8.053 | 1.172176 | 0.1455577 | 9.439538 | 1.745326
42.5 | 0.85 | 8.034 | 1.232177 | 0.1533703 | 9.899311 | 1.844319
43 | 0.86 | 8.034 | 1.062177 | 0.1322102 | 8.533531 | 1.929654
43.5 | 0.87 | 8.073 | 0.9221761 | 0.1142297 | 7.444727 | 2.004102
44 | 0.88 | 8.073 | 1.062176 | 0.1315714 | 8.574947 | 2.089851
44.5 | 0.89 | 8.034 | 1.022177 | 0.1272314 | 8.212171 | 2.171973
45 | 0.9 | 8.014 | 0.9821776 | 0.1225577 | 7.871171 | 2.250684
45.5 | 0.91 | 7.975 | 0.9221785 | 0.1156337 | 7.354373 | 2.324228
46 | 0.92 | 7.956 | 1.042179 | 0.1309928 | 8.291574 | 2.407144
46.5 | 0.93 | 8.034 | 1.002177 | 0.124742 | 8.051491 | 2.487659
47 | 0.94 | 8.034 | 0.942177 | 0.1172737 | 7.56945 | 2.563353
47.5 | 0.95 | 8.073 | 1.022176 | 0.1266166 | 8.252027 | 2.645874
48 | 0.96 | 8.073 | 0.9221761 | 0.1142297 | 7.444727 | 2.720321
48.5 | 0.97 | 8.053 | 0.9621766 | 0.1194805 | 7.748409 | 2.797805
49 | 0.98 | 8.034 | 0.842177 | 0.1048266 | 6.766051 | 2.865466
49.5 | 0.99 | 7.975 | 0.8621785 | 0.1081102 | 6.875874 | 2.934224
50 | 1 | 8.014 | 0.8621776 | 0.1075839 | 6.909491 | 3.003319
50.5 | 1.01 | 7.995 | 0.8821779 | 0.1103412 | 7.053012 | 3.073849
51 | 1.02 | 8.034 | 1.042177 | 0.1297208 | 8.37285 | 3.157578
51.5 | 1.03 | 8.034 | 0.842177 | 0.1048266 | 6.766051 | 3.225239
52 | 1.04 | 8.053 | 0.9221766 | 0.1145134 | 7.426289 | 3.299501
52.5 | 1.05 | 8.034 | 0.842177 | 0.1048266 | 6.766051 | 3.367162
53 | 1.06 | 7.975 | 0.8121785 | 0.1018406 | 6.477123 | 3.431933
53.5 | 1.07 | 8.014 | 1.022177 | 0.127549 | 8.19173 | 3.51385
54 | 1.08 | 7.995 | 1.152178 | 0.1441123 | 9.211662 | 3.605967
54.5 | 1.09 | 7.995 | 0.942178 | 0.1178459 | 7.532712 | 3.681294
55 | 1.1 | 7.975 | 1.062178 | 0.1331885 | 8.470874 | 3.766003
55.5 | 1.11 | 8.014 | 0.9021776 | 0.1125752 | 7.230051 | 3.838303
56 | 1.12 | 8.034 | 0.812177 | 0.1010925 | 6.52503 | 3.903554
56.5 | 1.13 | 8.034 | 0.902177 | 0.1122949 | 7.248091 | 3.976035
57 | 1.14 | 8.014 | 0.8321776 | 0.1038405 | 6.669071 | 4.042726
57.5 | 1.15 | 8.014 | 0.9421775 | 0.1175665 | 7.550611 | 4.118232
58 | 1.16 | 7.995 | 1.022178 | 0.1278522 | 8.172313 | 4.199955
58.5 | 1.17 | 7.995 | 0.8821779 | 0.1103412 | 7.053012 | 4.270485
59 | 1.18 | 7.995 | 0.812178 | 0.1015857 | 6.493363 | 4.335419
59.5 | 1.19 | 8.014 | 0.8821775 | 0.1100796 | 7.069771 | 4.406116
60 | 1.2 | 8.034 | 0.812177 | 0.1010925 | 6.52503 | 4.471367
60.5 | 1.21 | 8.034 | 0.812177 | 0.1010925 | 6.52503 | 4.536617
61 | 1.22 | 7.995 | 1.002178 | 0.1253506 | 8.012413 | 4.616741
61.5 | 1.23 | 7.936 | 0.8821794 | 0.1111617 | 7.000976 | 4.686751
62 | 1.24 | 7.975 | 0.9221785 | 0.1156337 | 7.354373 | 4.760294
62.5 | 1.25 | 7.936 | 1.042179 | 0.131323 | 8.270735 | 4.843002
63 | 1.26 | 7.995 | 1.042178 | 0.1303537 | 8.332212 | 4.926324
63.5 | 1.27 | 7.995 | 0.8821779 | 0.1103412 | 7.053012 | 4.996854
64 | 1.28 | 7.995 | 0.942178 | 0.1178459 | 7.532712 | 5.072181
64.5 | 1.29 | 7.995 | 0.812178 | 0.1015857 | 6.493363 | 5.137115
65 | 1.3 | 7.995 | 0.8821779 | 0.1103412 | 7.053012 | 5.207644
65.5 | 1.31 | 7.975 | 0.8121785 | 0.1018406 | 6.477123 | 5.272416
66 | 1.32 | 7.995 | 0.772178 | 0.09658261 | 6.173563 | 5.334151
66.5 | 1.33 | 7.975 | 0.8321785 | 0.1043484 | 6.636624 | 5.400517
67 | 1.34 | 7.975 | 0.6921785 | 0.08679354 | 5.520123 | 5.455719
67.5 | 1.35 | 7.995 | 0.922178 | 0.1153443 | 7.372813 | 5.529447
68 | 1.36 | 7.995 | 0.842178 | 0.1053381 | 6.733213 | 5.596779
68.5 | 1.37 | 7.975 | 0.8421785 | 0.1056023 | 6.716373 | 5.663943
69 | 1.38 | 7.975 | 0.9621785 | 0.1206493 | 7.673374 | 5.740676
69.5 | 1.39 | 7.975 | 0.8121785 | 0.1018406 | 6.477123 | 5.805448
70 | 1.4 | 7.975 | 1.002178 | 0.125665 | 7.992373 | 5.885371
70.5 | 1.41 | 7.995 | 0.812178 | 0.1015857 | 6.493363 | 5.950305
71 | 1.42 | 7.975 | 0.7721785 | 0.09682489 | 6.158123 | 6.011886
71.5 | 1.43 | 7.975 | 0.8121785 | 0.1018406 | 6.477123 | 6.076657
72 | 1.44 | 7.956 | 0.8621789 | 0.1083684 | 6.859495 | 6.145252
72.5 | 1.45 | 7.956 | 0.8621789 | 0.1083684 | 6.859495 | 6.213847
73 | 1.46 | 7.956 | 0.8621789 | 0.1083684 | 6.859495 | 6.282442
73.5 | 1.47 | 7.975 | 0.8121785 | 0.1018406 | 6.477123 | 6.347213
74 | 1.48 | 7.975 | 0.8421785 | 0.1056023 | 6.716373 | 6.414377
74.5 | 1.49 | 7.975 | 0.7721785 | 0.09682489 | 6.158123 | 6.475958
75 | 1.5 | 7.975 | 0.7921785 | 0.09933273 | 6.317624 | 6.539135
75.5 | 1.51 | 7.956 | 0.9221789 | 0.1159099 | 7.336855 | 6.612503
76 | 1.52 | 7.956 | 0.7921789 | 0.09957001 | 6.302576 | 6.675529
76.5 | 1.53 | 7.975 | 0.7921785 | 0.09933273 | 6.317624 | 6.738705
77 | 1.54 | 7.975 | 0.9421785 | 0.1181415 | 7.513874 | 6.813844
77.5 | 1.55 | 7.975 | 0.8321785 | 0.1043484 | 6.636624 | 6.88021
78 | 1.56 | 7.995 | 0.962178 | 0.1203475 | 7.692613 | 6.957136
78.5 | 1.57 | 7.975 | 0.8621785 | 0.1081102 | 6.875874 | 7.025895
79 | 1.58 | 7.956 | 0.9021789 | 0.113396 | 7.177735 | 7.097672
79.5 | 1.59 | 7.936 | 0.8821794 | 0.1111617 | 7.000976 | 7.167682
80 | 1.6 | 7.936 | 0.8321794 | 0.1048613 | 6.604176 | 7.233724
80.5 | 1.61 | 7.917 | 0.8621799 | 0.1089024 | 6.825878 | 7.301983
81 | 1.62 | 7.917 | 0.7921799 | 0.1000606 | 6.271688 | 7.3647
81.5 | 1.63 | 7.975 | 0.8321785 | 0.1043484 | 6.636624 | 7.431066
82 | 1.64 | 7.975 | 0.9021785 | 0.1131258 | 7.194874 | 7.503015
82.5 | 1.65 | 7.975 | 0.9821785 | 0.1231572 | 7.832873 | 7.581343
83 | 1.66 | 7.975 | 0.9821785 | 0.1231572 | 7.832873 | 7.659672
83.5 | 1.67 | 7.975 | 0.8321785 | 0.1043484 | 6.636624 | 7.726038
84 | 1.68 | 7.936 | 0.8321794 | 0.1048613 | 6.604176 | 7.79208
84.5 | 1.69 | 7.839 | 0.7321818 | 0.09340245 | 5.739573 | 7.849476
85 | 1.7 | 7.936 | 0.8421794 | 0.1061214 | 6.683536 | 7.916311
85.5 | 1.71 | 8.034 | 0.902177 | 0.1122949 | 7.248091 | 7.988792
86 | 1.72 | 7.975 | 0.8321785 | 0.1043484 | 6.636624 | 8.055159
86.5 | 1.73 | 7.956 | 0.9221789 | 0.1159099 | 7.336855 | 8.128528
87 | 1.74 | 7.936 | 0.7921794 | 0.09982099 | 6.286736 | 8.191395
87.5 | 1.75 | 7.858 | 0.7921813 | 0.1008121 | 6.224961 | 8.253644
88 | 1.76 | 7.936 | 0.8621794 | 0.1086416 | 6.842256 | 8.322066
88.5 | 1.77 | 7.995 | 0.862178 | 0.1078396 | 6.893113 | 8.390998
89 | 1.78 | 7.936 | 0.9221794 | 0.116202 | 7.318416 | 8.464182
89.5 | 1.79 | 7.975 | 0.8121785 | 0.1018406 | 6.477123 | 8.528954
90 | 1.8 | 7.975 | 0.8321785 | 0.1043484 | 6.636624 | 8.59532
90.5 | 1.81 | 7.917 | 0.8421799 | 0.1063761 | 6.667538 | 8.661995
91 | 1.82 | 7.878 | 0.8421808 | 0.1069029 | 6.634701 | 8.728342
91.5 | 1.83 | 7.975 | 0.8821785 | 0.110618 | 7.035373 | 8.798696
92 | 1.84 | 7.995 | 0.772178 | 0.09658261 | 6.173563 | 8.860432
92.5 | 1.85 | 7.878 | 0.7721809 | 0.09801737 | 6.083241 | 8.921264
93 | 1.86 | 7.956 | 0.9621789 | 0.1209375 | 7.655096 | 8.997814
93.5 | 1.87 | 8.014 | 0.8421776 | 0.1050883 | 6.749211 | 9.065307
94 | 1.88 | 7.878 | 0.8321809 | 0.1056335 | 6.555921 | 9.130866
94.5 | 1.89 | 7.917 | 0.7321799 | 0.09248199 | 5.796668 | 9.188832
95 | 1.9 | 7.975 | 0.8621785 | 0.1081102 | 6.875874 | 9.257591
95.5 | 1.91 | 7.878 | 0.7721809 | 0.09801737 | 6.083241 | 9.318423
96 | 1.92 | 7.975 | 0.8621785 | 0.1081102 | 6.875874 | 9.387182
96.5 | 1.93 | 8.034 | 0.882177 | 0.1098054 | 7.08741 | 9.458056
97 | 1.94 | 7.897 | 0.8421804 | 0.1066456 | 6.650698 | 9.524564
97.5 | 1.95 | 7.936 | 0.7321794 | 0.09226051 | 5.810575 | 9.582669
98 | 1.96 | 7.995 | 0.732178 | 0.09157948 | 5.853763 | 9.641207
98.5 | 1.97 | 7.917 | 0.7521799 | 0.09500819 | 5.955008 | 9.700757
99 | 1.98 | 7.897 | 0.9021804 | 0.1142434 | 7.124518 | 9.772002
99.5 | 1.99 | 7.897 | 0.9021804 | 0.1142434 | 7.124518 | 9.843247
100 | 2 | 7.897 | 0.8421804 | 0.1066456 | 6.650698 | 9.909755
100.5 | 2.01 | 7.956 | 0.7321789 | 0.09202852 | 5.825215 | 9.968007
101 | 2.02 | 7.995 | 0.732178 | 0.09157948 | 5.853763 | 10.02654
101.5 | 2.03 | 7.917 | 0.9221799 | 0.116481 | 7.300898 | 10.09955
102 | 2.04 | 7.878 | 0.8821808 | 0.1119803 | 6.94982 | 10.16905
102.5 | 2.05 | 7.917 | 0.8821799 | 0.1114286 | 6.984218 | 10.23889
103 | 2.06 | 8.014 | 0.7721776 | 0.09635358 | 6.188231 | 10.30078
103.5 | 2.07 | 7.936 | 0.6921794 | 0.08722018 | 5.493135 | 10.35571
104 | 2.08 | 7.897 | 0.8421804 | 0.1066456 | 6.650698 | 10.42221
104.5 | 2.09 | 7.956 | 0.6721789 | 0.08448704 | 5.347856 | 10.47569
105 | 2.1 | 8.034 | 0.752177 | 0.09362422 | 6.04299 | 10.53612
105.5 | 2.11 | 7.956 | 0.7521789 | 0.09454235 | 5.984335 | 10.59597
106 | 2.12 | 7.917 | 0.7921799 | 0.1000606 | 6.271688 | 10.65868
106.5 | 2.13 | 7.917 | 0.7121799 | 0.08995578 | 5.638328 | 10.71507
107 | 2.14 | 7.897 | 0.7521803 | 0.09524887 | 5.939968 | 10.77446
107.5 | 2.15 | 7.956 | 0.7321789 | 0.09202852 | 5.825215 | 10.83272
108 | 2.16 | 7.917 | 0.7321799 | 0.09248199 | 5.796668 | 10.89068
108.5 | 2.17 | 7.956 | 0.7121789 | 0.0895147 | 5.666096 | 10.94734
109 | 2.18 | 7.917 | 0.8421799 | 0.1063761 | 6.667538 | 11.01402
109.5 | 2.19 | 7.956 | 0.8421789 | 0.1058546 | 6.700376 | 11.08102
110 | 2.2
110.5 | 2.21
111 | 2.22
111.5 | 2.23
112 | 2.24
112.5 | 2.25
113 | 2.26
113.5 | 2.27
114 | 2.28
114.5 | 2.29
115 | 2.3
115.5 | 2.31
116 | 2.32
116.5 | 2.33
117 | 2.34
117.5 | 2.35
118 | 2.36
118.5 | 2.37
119 | 2.38
119.5 | 2.39
120 | 2.4
120.5 | 2.41
121 | 2.42
121.5 | 2.43
122 | 2.44
122.5 | 2.45
123 | 2.46
123.5 | 2.47
124 | 2.48
124.5 | 2.49
125 | 2.5

## Resultados
Inicio paso corriente
30 | 0
30 | 0.5 | Eje Izquierdo |  | Eje Derecho
Fin de Subida |  | Máx = | 0.5 | Máx = | 0.6
36.68121 | 0 | Mín = | 0 | Mín = | 0
36.68121 | 0.5
¿Suavizar?
Inicio paso corriente |  | Eje Izquierdo |  | Eje Derecho
30 | 0 | Máx = | 100 | Máx = | 9
30 | 100 | Mín = | 0 | Mín = | 0
Fin de Subida
36.68121 | 0
36.68121 | 100
¿Suavizar?
|  | Eje Izquierdo |  | Eje Derecho
Inicio paso corriente |  | Máx = | 10 | Máx = | 6
30 | 0 | Mín = | 0 | Mín = | 0
30 | 10
Fin de Subida
36.68121 | 0
36.68121 | 10
|  | Eje Izquierdo |  | Eje Derecho
Inicio paso corriente |  | Máx = | 14 | Máx = | 9
30 | 0 | Mín = | 0 | Mín = | 0
30 | 14
Fin de Subida
36.68121 | 0
36.68121 | 14