## Parámetros
Ensayo |  |  |  |  | Fecha:
Características polvo |  | Material | Referencia polvo | Densidad de golpeo g/cm3 | Densidad aparente g/cm3 | Densidad absoluta g/cm3
|  | Al-NH3 |  | 1.19 | 0.84 | 2.725 |  | Sí
No
Activación externa |  | PRECOMPRESIÓN | No | # MPa
|  | ACTIVACIÓN ELÉC. | No | # V | # A
Características de corriente | Duraciones
|  | Aproximación | Apriete | PreCalentamiento | Calentamiento | Enfriamiento
|  | 99 | 30 | 5 | 25 | 60 | ciclos
|  | 1.98 | 0.6 | 0.1 | 0.5 | 1.2 | segundos
Intensidades
|  | I máx | So1i (grados) | I So1i (kA) | ISo2i (kA) | Energía (kJ) | EDE (kJ/g)
|  | 10.669 | 15 | 1 | 9 | 4.91186 | 3.035948
Características de Presión |  | Presión Trabajo | Presión Sinterizado
|  | 923 |  | kgf
|  | 3.812474 | 0 | bares
Características Sinterizados |  | Diámetro (mm) | Altura (mm) | Masa (g) |  | Secc (cm2)
| 1 | 12.1 | 5.69 | 1.6179 |  | 1.133331
| 2 | 12.08 | 5.67 |  |  | Volumen (cm3)
| 3 | 12.02 | 5.62 |  |  | 0.6448652
| 4 | 12.01 | 5.73
| 5 | 12.03 | 5.69 |  |  | Densid (g/cm3)
| 6 | 12.03 | 5.86 |  |  | 2.508897
| 7 | 11.99 | 5.73 |  |  | Porosidad (%)
| 8 | 11.84 | 5.53 |  |  | 7.9304
|  | 12.0125 | 5.69
Otros Datos |  | Tª Inicial (ºC) | Lubricante | Diám Punzón (mm) | h punzones (mm) | h obleas (mm) | tS (ciclos)
|  | 21.2 |  | 11.9 | 97.31 | 9.3 | 9.336443
Observaciones
[9 empty] | 4 | 5 | 8
[9 empty] | 3 | 9 | 2

## Adquisición
400 | 473 | 0 | 75
400 | 472 | 0 | 19 | IP:x,x,x,x:
399 | 475 | 0 | 16 | 172,16,1,14
398 | 472 | 0 | 23
398 | 474 | 0 | 19 | Abrir canal. (IP: 172,16,1,14)(Return:1)
399 | 473 | 0 | 27
399 | 473 | 0 | 17
398 | 472 | 0 | 21 | Recibidos de 1904 registros (Soldadura:1686)
399 | 472 | 0 | 12
399 | 470 | 0 | 21
399 | 474 | 0 | 16 | Representar gráficas
401 | 474 | 0 | 17
401 | 473 | 0 | 16
399 | 473 | 0 | 21
400 | 472 | 0 | 21
398 | 473 | 0 | 17
400 | 474 | 0 | 17
400 | 475 | 0 | 19
400 | 473 | 0 | 19
399 | 474 | 0 | 25
398 | 475 | 0 | 21
398 | 476 | 0 | 17
399 | 475 | 0 | 21
399 | 474 | 0 | 23
399 | 473 | 0 | 19
398 | 473 | 0 | 17
399 | 474 | 0 | 16
399 | 474 | 0 | 21
397 | 475 | 0 | 19
399 | 473 | 0 | 21
399 | 471 | 0 | 17
399 | 474 | 0 | 23
398 | 476 | 0 | 21
400 | 472 | 0 | 17
400 | 475 | 0 | 27
399 | 474 | 0 | 21
398 | 475 | 0 | 23
400 | 474 | 0 | 19
401 | 471 | 0 | 12
400 | 474 | 0 | 25
399 | 475 | 0 | 19
400 | 472 | 0 | 12
399 | 474 | 0 | 19
399 | 474 | 0 | 19
400 | 474 | 0 | 16
400 | 472 | 0 | 19
398 | 474 | 0 | 25
398 | 474 | 0 | 17
401 | 473 | 0 | 25
399 | 474 | 0 | 17
399 | 474 | 0 | 23
400 | 474 | 0 | 21
400 | 475 | 0 | 21
400 | 475 | 0 | 23
401 | 474 | 0 | 23
399 | 474 | 0 | 25
402 | 474 | 0 | 19
398 | 475 | 0 | 21
400 | 473 | 0 | 17
400 | 474 | 0 | 19
401 | 475 | 0 | 25
402 | 475 | 3802 | 25
399 | 473 | 3588 | 130
402 | 473 | 3607 | 137
400 | 476 | 3724 | 145
407 | 472 | 3978 | 149
405 | 476 | 4231 | 141
411 | 474 | 4485 | 165
409 | 472 | 4699 | 157
414 | 474 | 4894 | 139
412 | 472 | 5011 | 132
416 | 475 | 3393 | 126
415 | 472 | 3393 | 95
418 | 471 | 6493 | 85
416 | 472 | 6493 | 211
435 | 470 | 10081 | 234
438 | 468 | 10669 | 172
444 | 469 | 9647 | 145
441 | 468 | 9283 | 157
447 | 468 | 8911 | 120
442 | 468 | 8814 | 120
451 | 465 | 8931 | 130
446 | 466 | 8833 | 139
449 | 465 | 8931 | 118
444 | 464 | 8872 | 118
451 | 464 | 8892 | 143
447 | 463 | 8950 | 143
452 | 462 | 8950 | 137
448 | 462 | 8931 | 151
454 | 460 | 8872 | 132
450 | 460 | 8911 | 112
452 | 463 | 8892 | 114
451 | 460 | 8892 | 128
455 | 460 | 8911 | 122
451 | 460 | 8931 | 120
456 | 459 | 8911 | 114
455 | 459 | 8853 | 130
455 | 460 | 8911 | 106
454 | 462 | 8814 | 106
458 | 458 | 8911 | 116
454 | 461 | 8833 | 135
458 | 460 | 8814 | 122
456 | 461 | 8872 | 118
459 | 461 | 8872 | 124
455 | 459 | 8931 | 128
459 | 460 | 8892 | 122
455 | 461 | 8853 | 114
459 | 462 | 8814 | 112
455 | 460 | 8853 | 110
460 | 461 | 8833 | 116
455 | 462 | 8853 | 118
460 | 459 | 8853 | 116
457 | 463 | 8853 | 116
461 | 463 | 8775 | 108
457 | 464 | 8775 | 106
460 | 464 | 8755 | 106
457 | 464 | 8755 | 114
460 | 464 | 8736 | 118
456 | 465 | 8755 | 110

## Desplazamiento
ciclos | seg | x(t) | h(t) | θ(t) |  |  | θ(t) | H(t)
0.5 | 0.01 | 0.03644104 | 8.604286 | 0.3387017 |  |  | 0.3750702 | 7.841402
1 | 0.02 | 0.03644104 | 8.604286 | 0.3387017 | 0.6 | 3.858051 | 0.3751417 | 7.842302
1.5 | 0.03 | -0.01355896 | 8.654286 | 0.3425224 | 0.6 | 0 | 0.3752058 | 7.843109
2 | 0.04 | -0.06355896 | 8.704286 | 0.346299 |  |  | 0.3752927 | 7.844202
2.5 | 0.05 | -0.06355896 | 8.704286 | 0.346299 |  |  | 0.375362 | 7.845078
3 | 0.06 | -0.01355896 | 8.654286 | 0.3425224 |  |  | 0.3754207 | 7.845825
3.5 | 0.07 | -0.01355896 | 8.654286 | 0.3425224 |  |  | 0.3755129 | 7.846983
4 | 0.08 | -0.06355896 | 8.704286 | 0.346299 |  |  | 0.3754949 | 7.846785
4.5 | 0.09 | -0.01355896 | 8.654286 | 0.3425224 |  |  | 0.375441 | 7.846127
5 | 0.1 | -0.01355896 | 8.654286 | 0.3425224 |  |  | 0.3753342 | 7.844794
5.5 | 0.11 | -0.01355896 | 8.654286 | 0.3425224 |  |  | 0.3751218 | 7.842126
6 | 0.12 | 0.08644104 | 8.554286 | 0.3348364 |  |  | 0.3747863 | 7.837904
6.5 | 0.13 | 0.08644104 | 8.554286 | 0.3348364 |  |  | 0.3744717 | 7.833904
7 | 0.14 | -0.01355896 | 8.654286 | 0.3425224 |  |  | 0.3741395 | 7.829682
7.5 | 0.15 | 0.03644104 | 8.604286 | 0.3387017 |  |  | 0.3738248 | 7.825682
8 | 0.16 | -0.06355896 | 8.704286 | 0.346299 |  |  | 0.3735437 | 7.822127
8.5 | 0.17 | 0.03644104 | 8.604286 | 0.3387017 |  |  | 0.3732584 | 7.818571
9 | 0.18 | 0.03644104 | 8.604286 | 0.3387017 |  |  | 0.372825 | 7.813238
9.5 | 0.19 | 0.03644104 | 8.604286 | 0.3387017 |  |  | 0.3723171 | 7.807015
10 | 0.2 | -0.01355896 | 8.654286 | 0.3425224 |  |  | 0.3717346 | 7.799905
10.5 | 0.21 | -0.06355896 | 8.704286 | 0.346299 |  |  | 0.3711689 | 7.793016
11 | 0.22 | -0.06355896 | 8.704286 | 0.346299 |  |  | 0.3707125 | 7.78746
11.5 | 0.23 | -0.01355896 | 8.654286 | 0.3425224 | 0.6 | 10.94286 | 0.3704918 | 7.784793
12 | 0.24 | -0.01355896 | 8.654286 | 0.3425224 | 0.6 | 0 | 0.3704702 | 7.784571
12.5 | 0.25 | -0.01355896 | 8.654286 | 0.3425224 |  |  | 0.3706844 | 7.787238
13 | 0.26 | -0.06355896 | 8.704286 | 0.346299 |  |  | 0.3711176 | 7.792571
13.5 | 0.27 | -0.01355896 | 8.654286 | 0.3425224 |  |  | 0.371803 | 7.801015
14 | 0.28 | -0.01355896 | 8.654286 | 0.3425224 |  |  | 0.372667 | 7.811682
14.5 | 0.29 | -0.113559 | 8.754286 | 0.3500327 |  |  | 0.3736567 | 7.823905
15 | 0.3 | -0.01355896 | 8.654286 | 0.3425224 |  |  | 0.3746632 | 7.836349
15.5 | 0.31 | -0.01355896 | 8.654286 | 0.3425224 |  |  | 0.3755583 | 7.84746
16 | 0.32 | -0.01355896 | 8.654286 | 0.3425224 |  |  | 0.3762361 | 7.855905
16.5 | 0.33 | -0.06355896 | 8.704286 | 0.346299 |  |  | 0.3766634 | 7.861238
17 | 0.34 | 0.03644104 | 8.604286 | 0.3387017 |  |  | 0.376893 | 7.864127
17.5 | 0.35 | 0.03644104 | 8.604286 | 0.3387017 |  |  | 0.3769621 | 7.865016
18 | 0.36 | -0.01355896 | 8.654286 | 0.3425224 |  |  | 0.3769085 | 7.864348
18.5 | 0.37 | -0.06355896 | 8.704286 | 0.346299 |  |  | 0.3767322 | 7.862127
19 | 0.38 | 0.03644104 | 8.604286 | 0.3387017 |  |  | 0.3765035 | 7.859238
19.5 | 0.39 | 0.08644104 | 8.554286 | 0.3348364 |  |  | 0.3761875 | 7.855238
20 | 0.4 | 0.03644104 | 8.604286 | 0.3387017 |  |  | 0.3758546 | 7.851016
20.5 | 0.41 | -0.01355896 | 8.654286 | 0.3425224 |  |  | 0.3755747 | 7.84746
21 | 0.42 | 0.03644104 | 8.604286 | 0.3387017 |  |  | 0.3754183 | 7.84546
21.5 | 0.43 | -0.01355896 | 8.654286 | 0.3425224 |  |  | 0.3753499 | 7.844571
22 | 0.44 | -0.01355896 | 8.654286 | 0.3425224 | 0.6 | 0.4375408 | 0.3754045 | 7.845238
22.5 | 0.45 | 0.03644104 | 8.604286 | 0.3387017 | 0.6 | 0 | 0.3754217 | 7.84546
23 | 0.46 | 0.03644104 | 8.604286 | 0.3387017 |  |  | 0.3753664 | 7.844793
23.5 | 0.47 | -0.06355896 | 8.704286 | 0.346299 |  |  | 0.3751857 | 7.84257
24 | 0.48 | -0.06355896 | 8.704286 | 0.346299 |  |  | 0.3748973 | 7.839015
24.5 | 0.49 | 0.08644104 | 8.554286 | 0.3348364 |  |  | 0.3744486 | 7.833459
25 | 0.5 | -0.01355896 | 8.654286 | 0.3425224 |  |  | 0.3740013 | 7.827905
25.5 | 0.51 | -0.01355896 | 8.654286 | 0.3425224 |  |  | 0.3735552 | 7.822349
26 | 0.52 | 0.03644104 | 8.604286 | 0.3387017 |  |  | 0.3731464 | 7.817238
26.5 | 0.53 | 0.03644104 | 8.604286 | 0.3387017 |  |  | 0.3727195 | 7.811904
27 | 0.54 | 0.03644104 | 8.604286 | 0.3387017 |  |  | 0.372434 | 7.808349
27.5 | 0.55 | 0.08644104 | 8.554286 | 0.3348364 |  |  | 0.3721627 | 7.805016
28 | 0.56 | -0.01355896 | 8.654286 | 0.3425224 |  |  | 0.3719411 | 7.802349
28.5 | 0.57 | 0.136441 | 8.504286 | 0.3309256 |  |  | 0.3716404 | 7.798794
29 | 0.58 | -0.06355896 | 8.704286 | 0.346299 |  |  | 0.3713712 | 7.795682
29.5 | 0.59 | 0.03644104 | 8.604286 | 0.3387017 |  |  | 0.3707694 | 7.788571
30 | 0.6 | 0.03644104 | 8.604286 | 0.3387017 |  |  | 0.3699269 | 7.778571
30.5 | 0.61 | 0.08644104 | 8.554286 | 0.3348364 |  |  | 0.3685414 | 7.762127
31 | 0.62 | 0.136441 | 8.504286 | 0.3309256 |  |  | 0.3667579 | 7.741015
31.5 | 0.63 | -0.01355896 | 8.654286 | 0.3425224 |  |  | 0.3641653 | 7.710571
32 | 0.64 | 0.136441 | 8.504286 | 0.3309256 |  |  | 0.3609946 | 7.673682
32.5 | 0.65 | 0.03644104 | 8.604286 | 0.3387017 |  |  | 0.3568092 | 7.625682
33 | 0.66 | 0.3864411 | 8.254286 | 0.3106611 |  |  | 0.351833 | 7.56946
33.5 | 0.67 | 0.286441 | 8.354286 | 0.3189125 |  |  | 0.3455728 | 7.499905
34 | 0.68 | 0.586441 | 8.054286 | 0.2935438 |  |  | 0.3384776 | 7.422349
34.5 | 0.69 | 0.486441 | 8.154286 | 0.3022075 |  |  | 0.3301619 | 7.333015
35 | 0.7 | 0.736441 | 7.904286 | 0.2801374 |  |  | 0.3211932 | 7.238348
35.5 | 0.71 | 0.6364411 | 8.004286 | 0.2891308 |  |  | 0.3112944 | 7.135904
36 | 0.72 | 0.836441 | 7.804286 | 0.2709135 |  |  | 0.3011935 | 7.03346
36.5 | 0.73 | 0.786441 | 7.854286 | 0.2755548 |  |  | 0.290509 | 6.927461
37 | 0.74 | 0.9364411 | 7.704286 | 0.2614501 |  |  | 0.2800082 | 6.825682
37.5 | 0.75 | 0.836441 | 7.804286 | 0.2709135 |  |  | 0.2694481 | 6.725683
38 | 0.76 | 1.786441 | 6.854286 | 0.1698625 |  |  | 0.2595809 | 6.634349
38.5 | 0.77 | 1.936441 | 6.704286 | 0.1512892 |  |  | 0.2499438 | 6.547237
39 | 0.78 | 2.236441 | 6.404286 | 0.1115325 |  |  | 0.2412587 | 6.470571
39.5 | 0.79 | 2.086441 | 6.554286 | 0.1318658 |  |  | 0.2329286 | 6.398793
40 | 0.8 | 2.386441 | 6.254286 | 0.09022386 |  |  | 0.2254058 | 6.335459
40.5 | 0.81 | 2.136441 | 6.504286 | 0.1251922 |  |  | 0.21807 | 6.275015
41 | 0.82 | 2.586441 | 6.054286 | 0.06016994 |  |  | 0.2115753 | 6.222571
41.5 | 0.83 | 2.336441 | 6.304286 | 0.09743943 |  |  | 0.2052385 | 6.172349
42 | 0.84 | 2.486441 | 6.154286 | 0.07544108 |  |  | 0.1996535 | 6.128793
42.5 | 0.85 | 2.236441 | 6.404286 | 0.1115325 |  |  | 0.1942145 | 6.087015
43 | 0.86 | 2.586441 | 6.054286 | 0.06016994 |  |  | 0.1894583 | 6.051016
43.5 | 0.87 | 2.386441 | 6.254286 | 0.09022386 |  |  | 0.1846137 | 6.014793
44 | 0.88 | 2.636441 | 6.004286 | 0.05234358 |  |  | 0.1803505 | 5.983237
44.5 | 0.89 | 2.436441 | 6.204286 | 0.08289208 |  |  | 0.176075 | 5.951904
45 | 0.9 | 2.736441 | 5.904286 | 0.03629329 |  |  | 0.1723395 | 5.924793
45.5 | 0.91 | 2.536441 | 6.104286 | 0.06786809 |  |  | 0.168439 | 5.896793
46 | 0.92 | 2.636441 | 6.004286 | 0.05234358 |  |  | 0.1650594 | 5.872793
46.5 | 0.93 | 2.586441 | 6.054286 | 0.06016994 |  |  | 0.1614582 | 5.84746
47 | 0.94 | 2.786441 | 5.854286 | 0.02806256 |  |  | 0.1581105 | 5.824126
47.5 | 0.95 | 2.586441 | 6.054286 | 0.06016994 |  |  | 0.1544455 | 5.798793
48 | 0.96 | 2.836441 | 5.804286 | 0.01968994 |  |  | 0.1511758 | 5.776349
48.5 | 0.97 | 2.786441 | 5.854286 | 0.02806256 |  |  | 0.1475903 | 5.751904
49 | 0.98 | 2.786441 | 5.854286 | 0.02806256 |  |  | 0.1443035 | 5.729682
49.5 | 0.99 | 2.736441 | 5.904286 | 0.03629329 |  |  | 0.1407504 | 5.705905
50 | 1 | 2.936441 | 5.704286 | 0.002504457 |  |  | 0.1374979 | 5.684349
50.5 | 1.01 | 2.736441 | 5.904286 | 0.03629329 |  |  | 0.133877 | 5.660571
51 | 1.02 | 2.936441 | 5.704286 | 0.002504457 |  |  | 0.1303859 | 5.637904
51.5 | 1.03 | 2.836441 | 5.804286 | 0.01968994 |  |  | 0.1263698 | 5.612127
52 | 1.04 | 2.986441 | 5.654286 | -0.00631628 |  |  | 0.1224539 | 5.587237
52.5 | 1.05 | 2.786441 | 5.854286 | 0.02806256 |  |  | 0.1179314 | 5.558793
53 | 1.06 | 2.986441 | 5.654286 | -0.00631628 |  |  | 0.1134276 | 5.530793
53.5 | 1.07 | 2.786441 | 5.854286 | 0.02806256 |  |  | 0.1085174 | 5.500571
54 | 1.08 | 2.986441 | 5.654286 | -0.00631628 |  |  | 0.1039653 | 5.472794
54.5 | 1.09 | 2.786441 | 5.854286 | 0.02806256 |  |  | 0.09911616 | 5.44346
55 | 1.1 | 3.036441 | 5.604286 | -0.01529432 |  |  | 0.09474574 | 5.417237
55.5 | 1.11 | 2.786441 | 5.854286 | 0.02806256 |  |  | 0.09030683 | 5.390793
56 | 1.12 | 3.036441 | 5.604286 | -0.01529432 |  |  | 0.08651028 | 5.368349
56.5 | 1.13 | 2.886441 | 5.754286 | 0.01117182 |  |  | 0.08265173 | 5.345682
57 | 1.14 | 3.086441 | 5.554286 | -0.0244341 |  |  | 0.07945649 | 5.327015
57.5 | 1.15 | 2.886441 | 5.754286 | 0.01117182 |  |  | 0.07619852 | 5.308126
58 | 1.16 | 3.036441 | 5.604286 | -0.01529432 |  |  | 0.07342684 | 5.292127
58.5 | 1.17 | 2.886441 | 5.754286 | 0.01117182 |  |  | 0.07025222 | 5.273904
59 | 1.18 | 3.036441 | 5.604286 | -0.01529432 |  |  | 0.06736511 | 5.25746
59.5 | 1.19 | 2.836441 | 5.804286 | 0.01968994 |  |  | 0.06397282 | 5.238348
60 | 1.2 | [5 empty] | 0.06094619 | 5.22146
60.5 | 1.21 | [5 empty] | 0.0576039 | 5.203015
61 | 1.22 | [5 empty] | 0.05474932 | 5.18746
61.5 | 1.23 | [5 empty] | 0.05152985 | 5.170127
62 | 1.24 | [5 empty] | 0.04889075 | 5.156126
62.5 | 1.25 | [5 empty] | 0.04586454 | 5.140127
63 | 1.26 | [5 empty] | 0.04331469 | 5.126793
63.5 | 1.27 | [5 empty] | 0.04062997 | 5.112793
64 | 1.28 | [5 empty] | 0.03883446 | 5.10346
64.5 | 1.29 | [5 empty] | 0.03675676 | 5.092571
65 | 1.3 | [5 empty] | 0.03531114 | 5.085015
65.5 | 1.31 | [5 empty] | 0.03339178 | 5.075016
66 | 1.32 | [5 empty] | 0.0317597 | 5.066571
66.5 | 1.33 | [5 empty] | 0.02929821 | 5.053904
67 | 1.34 | [5 empty] | 0.02715813 | 5.043015
67.5 | 1.35 | [5 empty] | 0.02436356 | 5.028793
68 | 1.36 | [5 empty] | 0.02205201 | 5.017016
68.5 | 1.37 | [5 empty] | 0.0191424 | 5.002126
69 | 1.38 | [5 empty] | 0.01676469 | 4.989904
69.5 | 1.39 | [5 empty] | 0.01395953 | 4.97546
70 | 1.4 | [5 empty] | 0.0118607 | 4.964571
70.5 | 1.41 | [5 empty] | 0.009501089 | 4.952348
71 | 1.42 | [5 empty] | 0.00793357 | 4.944127
71.5 | 1.43 | [5 empty] | 0.00622406 | 4.935237
72 | 1.44 | [5 empty] | 0.005396735 | 4.930793
72.5 | 1.45 | [5 empty] | 0.004197815 | 4.924571
73 | 1.46 | [5 empty] | 0.0035993 | 4.92146
73.5 | 1.47 | [5 empty] | 0.002758215 | 4.917238
74 | 1.48 | [5 empty] | 0.002359803 | 4.915238
74.5 | 1.49 | [5 empty] | 0.001370327 | 4.910349
75 | 1.5 | [5 empty] | 0.000966048 | 4.908349
75.5 | 1.51 | [5 empty] | 0.0002782706 | 4.9
76 | 1.52 | [5 empty] | 0 | 4.9
76.5 | 1.53 | [5 empty] | 0 | 4.9
77 | 1.54 | [5 empty] | 0 | 4.9
77.5 | 1.55 | [5 empty] | 0 | 4.9
78 | 1.56 | [5 empty] | 0 | 4.9
78.5 | 1.57 | [5 empty] | 0 | 4.9
79 | 1.58 | [5 empty] | 0 | 4.9
79.5 | 1.59 | [5 empty] | 0 | 4.9
80 | 1.6 | [5 empty] | 0 | 4.9
80.5 | 1.61
81 | 1.62
81.5 | 1.63
82 | 1.64
82.5 | 1.65
83 | 1.66
83.5 | 1.67
84 | 1.68
84.5 | 1.69
85 | 1.7
85.5 | 1.71
86 | 1.72
86.5 | 1.73
87 | 1.74
87.5 | 1.75
88 | 1.76
88.5 | 1.77
89 | 1.78
89.5 | 1.79
90 | 1.8
90.5 | 1.81
91 | 1.82
91.5 | 1.83
92 | 1.84
92.5 | 1.85
93 | 1.86
93.5 | 1.87
94 | 1.88
94.5 | 1.89
95 | 1.9
95.5 | 1.91
96 | 1.92
96.5 | 1.93
97 | 1.94
97.5 | 1.95
98 | 1.96
98.5 | 1.97
99 | 1.98
99.5 | 1.99
100 | 2
100.5 | 2.01
101 | 2.02
101.5 | 2.03
102 | 2.04
102.5 | 2.05
103 | 2.06
103.5 | 2.07
104 | 2.08
104.5 | 2.09
105 | 2.1
105.5 | 2.11
106 | 2.12
106.5 | 2.13
107 | 2.14
107.5 | 2.15
108 | 2.16
108.5 | 2.17
109 | 2.18
109.5 | 2.19
110 | 2.2
110.5 | 2.21
111 | 2.22
111.5 | 2.23
112 | 2.24
112.5 | 2.25
113 | 2.26
113.5 | 2.27
114 | 2.28
114.5 | 2.29
115 | 2.3
115.5 | 2.31
116 | 2.32
116.5 | 2.33
117 | 2.34
117.5 | 2.35
118 | 2.36
118.5 | 2.37
119 | 2.38
119.5 | 2.39
120 | 2.4
120.5 | 2.41
121 | 2.42
121.5 | 2.43
122 | 2.44
122.5 | 2.45
123 | 2.46
123.5 | 2.47
124 | 2.48
124.5 | 2.49
125 | 2.5

## Fuerza
ciclos | seg | Fuerza | Presión
0.5 | 0.01 | 9.28026 | 83.44041 | 0.6 | 11.6739
1 | 0.02 | 9.26064 | 83.264 | 0.6 | 0
1.5 | 0.03 | 9.3195 | 83.79322
2 | 0.04 | 9.26064 | 83.264
2.5 | 0.05 | 9.29988 | 83.61681
3 | 0.06 | 9.28026 | 83.44041
3.5 | 0.07 | 9.28026 | 83.44041
4 | 0.08 | 9.26064 | 83.264
4.5 | 0.09 | 9.26064 | 83.264
5 | 0.1 | 9.2214 | 82.91119
5.5 | 0.11 | 9.29988 | 83.61681
6 | 0.12 | 9.29988 | 83.61681
6.5 | 0.13 | 9.28026 | 83.44041
7 | 0.14 | 9.28026 | 83.44041
7.5 | 0.15 | 9.26064 | 83.264
8 | 0.16 | 9.28026 | 83.44041
8.5 | 0.17 | 9.29988 | 83.61681 | 0.6 | 104.962
9 | 0.18 | 9.3195 | 83.79322 | 0.6 | 0
9.5 | 0.19 | 9.28026 | 83.44041
10 | 0.2 | 9.29988 | 83.61681
10.5 | 0.21 | 9.3195 | 83.79322
11 | 0.22 | 9.33912 | 83.96963
11.5 | 0.23 | 9.3195 | 83.79322
12 | 0.24 | 9.29988 | 83.61681
12.5 | 0.25 | 9.28026 | 83.44041
13 | 0.26 | 9.28026 | 83.44041
13.5 | 0.27 | 9.29988 | 83.61681
14 | 0.28 | 9.29988 | 83.61681
14.5 | 0.29 | 9.3195 | 83.79322
15 | 0.3 | 9.28026 | 83.44041
15.5 | 0.31 | 9.24102 | 83.08759
16 | 0.32 | 9.29988 | 83.61681
16.5 | 0.33 | 9.33912 | 83.96963
17 | 0.34 | 9.26064 | 83.264
17.5 | 0.35 | 9.3195 | 83.79322
18 | 0.36 | 9.29988 | 83.61681
18.5 | 0.37 | 9.3195 | 83.79322
19 | 0.38 | 9.29988 | 83.61681
19.5 | 0.39 | 9.24102 | 83.08759
20 | 0.4 | 9.29988 | 83.61681
20.5 | 0.41 | 9.3195 | 83.79322
21 | 0.42 | 9.26064 | 83.264
21.5 | 0.43 | 9.29988 | 83.61681
22 | 0.44 | 9.29988 | 83.61681
22.5 | 0.45 | 9.29988 | 83.61681
23 | 0.46 | 9.26064 | 83.264
23.5 | 0.47 | 9.29988 | 83.61681
24 | 0.48 | 9.29988 | 83.61681
24.5 | 0.49 | 9.28026 | 83.44041
25 | 0.5 | 9.29988 | 83.61681
25.5 | 0.51 | 9.29988 | 83.61681
26 | 0.52 | 9.29988 | 83.61681
26.5 | 0.53 | 9.3195 | 83.79322
27 | 0.54 | 9.3195 | 83.79322
27.5 | 0.55 | 9.29988 | 83.61681
28 | 0.56 | 9.29988 | 83.61681
28.5 | 0.57 | 9.29988 | 83.61681
29 | 0.58 | 9.3195 | 83.79322
29.5 | 0.59 | 9.28026 | 83.44041
30 | 0.6 | 9.29988 | 83.61681
30.5 | 0.61 | 9.3195 | 83.79322
31 | 0.62 | 9.3195 | 83.79322
31.5 | 0.63 | 9.28026 | 83.44041
32 | 0.64 | 9.28026 | 83.44041
32.5 | 0.65 | 9.33912 | 83.96963
33 | 0.66 | 9.26064 | 83.264
33.5 | 0.67 | 9.33912 | 83.96963
34 | 0.68 | 9.29988 | 83.61681
34.5 | 0.69 | 9.26064 | 83.264
35 | 0.7 | 9.29988 | 83.61681
35.5 | 0.71 | 9.26064 | 83.264
36 | 0.72 | 9.3195 | 83.79322
36.5 | 0.73 | 9.26064 | 83.264
37 | 0.74 | 9.24102 | 83.08759
37.5 | 0.75 | 9.26064 | 83.264
38 | 0.76 | 9.2214 | 82.91119
38.5 | 0.77 | 9.18216 | 82.55838
39 | 0.78 | 9.20178 | 82.73478
39.5 | 0.79 | 9.18216 | 82.55838
40 | 0.8 | 9.18216 | 82.55838
40.5 | 0.81 | 9.18216 | 82.55838
41 | 0.82 | 9.1233 | 82.02915
41.5 | 0.83 | 9.14292 | 82.20556
42 | 0.84 | 9.1233 | 82.02915
42.5 | 0.85 | 9.10368 | 81.85275
43 | 0.86 | 9.10368 | 81.85275
43.5 | 0.87 | 9.08406 | 81.67634
44 | 0.88 | 9.06444 | 81.49993
44.5 | 0.89 | 9.06444 | 81.49993
45 | 0.9 | 9.0252 | 81.14712
45.5 | 0.91 | 9.0252 | 81.14712
46 | 0.92 | 9.08406 | 81.67634
46.5 | 0.93 | 9.0252 | 81.14712
47 | 0.94 | 9.0252 | 81.14712
47.5 | 0.95 | 9.0252 | 81.14712
48 | 0.96 | 9.00558 | 80.97071
48.5 | 0.97 | 9.00558 | 80.97071
49 | 0.98 | 9.0252 | 81.14712
49.5 | 0.99 | 9.06444 | 81.49993
50 | 1 | 8.98596 | 80.7943
50.5 | 1.01 | 9.04482 | 81.32352
51 | 1.02 | 9.0252 | 81.14712
51.5 | 1.03 | 9.04482 | 81.32352
52 | 1.04 | 9.04482 | 81.32352
52.5 | 1.05 | 9.00558 | 80.97071
53 | 1.06 | 9.0252 | 81.14712
53.5 | 1.07 | 9.04482 | 81.32352
54 | 1.08 | 9.06444 | 81.49993
54.5 | 1.09 | 9.0252 | 81.14712
55 | 1.1 | 9.04482 | 81.32352
55.5 | 1.11 | 9.06444 | 81.49993
56 | 1.12 | 9.00558 | 80.97071
56.5 | 1.13 | 9.08406 | 81.67634
57 | 1.14 | 9.08406 | 81.67634
57.5 | 1.15 | 9.10368 | 81.85275
58 | 1.16 | 9.10368 | 81.85275
58.5 | 1.17 | 9.10368 | 81.85275
59 | 1.18 | 9.10368 | 81.85275
59.5 | 1.19 | 9.1233 | 82.02915
60 | 1.2
60.5 | 1.21
61 | 1.22
61.5 | 1.23
62 | 1.24
62.5 | 1.25
63 | 1.26
63.5 | 1.27
64 | 1.28
64.5 | 1.29
65 | 1.3
65.5 | 1.31
66 | 1.32
66.5 | 1.33
67 | 1.34
67.5 | 1.35
68 | 1.36
68.5 | 1.37
69 | 1.38
69.5 | 1.39
70 | 1.4
70.5 | 1.41
71 | 1.42
71.5 | 1.43
72 | 1.44
72.5 | 1.45
73 | 1.46
73.5 | 1.47
74 | 1.48
74.5 | 1.49
75 | 1.5
75.5 | 1.51
76 | 1.52
76.5 | 1.53
77 | 1.54
77.5 | 1.55
78 | 1.56
78.5 | 1.57
79 | 1.58
79.5 | 1.59
80 | 1.6
80.5 | 1.61
81 | 1.62
81.5 | 1.63
82 | 1.64
82.5 | 1.65
83 | 1.66
83.5 | 1.67
84 | 1.68
84.5 | 1.69
85 | 1.7
85.5 | 1.71
86 | 1.72
86.5 | 1.73
87 | 1.74
87.5 | 1.75
88 | 1.76
88.5 | 1.77
89 | 1.78
89.5 | 1.79
90 | 1.8
90.5 | 1.81
91 | 1.82
91.5 | 1.83
92 | 1.84
92.5 | 1.85
93 | 1.86
93.5 | 1.87
94 | 1.88
94.5 | 1.89
95 | 1.9
95.5 | 1.91
96 | 1.92
96.5 | 1.93
97 | 1.94
97.5 | 1.95
98 | 1.96
98.5 | 1.97
99 | 1.98
99.5 | 1.99
100 | 2
100.5 | 2.01
101 | 2.02
101.5 | 2.03
102 | 2.04
102.5 | 2.05
103 | 2.06
103.5 | 2.07
104 | 2.08
104.5 | 2.09
105 | 2.1
105.5 | 2.11
106 | 2.12
106.5 | 2.13
107 | 2.14
107.5 | 2.15
108 | 2.16
108.5 | 2.17
109 | 2.18
109.5 | 2.19
110 | 2.2
110.5 | 2.21
111 | 2.22
111.5 | 2.23
112 | 2.24
112.5 | 2.25
113 | 2.26
113.5 | 2.27
114 | 2.28
114.5 | 2.29
115 | 2.3
115.5 | 2.31
116 | 2.32
116.5 | 2.33
117 | 2.34
117.5 | 2.35
118 | 2.36
118.5 | 2.37
119 | 2.38
119.5 | 2.39
120 | 2.4
120.5 | 2.41
121 | 2.42
121.5 | 2.43
122 | 2.44
122.5 | 2.45
123 | 2.46
123.5 | 2.47
124 | 2.48
124.5 | 2.49
125 | 2.5

## Resistencia
ciclos | seg | Intensidad | Tensión | Resistencia | Potencia | Energía
0.5 | 0.01 | 0 | 0.5518644 |  |  |  | 0.6 | 13.33625
1 | 0.02 | 0 | -0.008135586 |  |  |  | 0.6 | 0 | La línea vertical roja señala el fin del precalentamiento
1.5 | 0.03 | 0 | -0.03813558 |  |  |  | 0.7 | 13.33625
2 | 0.04 | 0 | 0.03186442 |  |  |  | 0.7 | 0
2.5 | 0.05 | 0 | -0.008135586
3 | 0.06 | 0 | 0.07186441
3.5 | 0.07 | 0 | -0.02813559
4 | 0.08 | 0 | 0.01186441
4.5 | 0.09 | 0 | -0.07813559
5 | 0.1 | 0 | 0.01186441
5.5 | 0.11 | 0 | -0.03813558
6 | 0.12 | 0 | -0.02813559
6.5 | 0.13 | 0 | -0.03813558
7 | 0.14 | 0 | 0.01186441
7.5 | 0.15 | 0 | 0.01186441
8 | 0.16 | 0 | -0.02813559
8.5 | 0.17 | 0 | -0.02813559
9 | 0.18 | 0 | -0.008135586 |  |  |  | 0.6 | 2.677023
9.5 | 0.19 | 0 | -0.008135586 |  |  |  | 0.6 | 0
10 | 0.2 | 0 | 0.05186442
10.5 | 0.21 | 0 | 0.01186441
11 | 0.22 | 0 | -0.02813559
11.5 | 0.23 | 0 | 0.01186441
12 | 0.24 | 0 | 0.03186442
12.5 | 0.25 | 0 | -0.008135586
13 | 0.26 | 0 | -0.02813559
13.5 | 0.27 | 0 | -0.03813558
14 | 0.28 | 0 | 0.01186441
14.5 | 0.29 | 0 | -0.008135586
15 | 0.3 | 0 | 0.01186441
15.5 | 0.31 | 0 | -0.02813559
16 | 0.32 | 0 | 0.03186442
16.5 | 0.33 | 0 | 0.01186441 |  |  |  | 0.6 | 0.4201711
17 | 0.34 | 0 | -0.02813559 |  |  |  | 0.6 | 0
17.5 | 0.35 | 0 | 0.07186441
18 | 0.36 | 0 | 0.01186441
18.5 | 0.37 | 0 | 0.03186442
19 | 0.38 | 0 | -0.008135586
19.5 | 0.39 | 0 | -0.07813559
20 | 0.4 | 0 | 0.05186442
20.5 | 0.41 | 0 | -0.008135586
21 | 0.42 | 0 | -0.07813559
21.5 | 0.43 | 0 | -0.008135586
22 | 0.44 | 0 | -0.008135586
22.5 | 0.45 | 0 | -0.03813558
23 | 0.46 | 0 | -0.008135586
23.5 | 0.47 | 0 | 0.05186442
24 | 0.48 | 0 | -0.02813559
24.5 | 0.49 | 0 | 0.05186442 |  |  |  | 0.6 | 26.98707
25 | 0.5 | 0 | -0.02813559 |  |  |  | 0.6 | 0
25.5 | 0.51 | 0 | 0.03186442
26 | 0.52 | 0 | 0.01186441
26.5 | 0.53 | 0 | 0.01186441
27 | 0.54 | 0 | 0.03186442
27.5 | 0.55 | 0 | 0.03186442
28 | 0.56 | 0 | 0.05186442
28.5 | 0.57 | 0 | -0.008135586
29 | 0.58 | 0 | 0.01186441
29.5 | 0.59 | 0 | -0.02813559
30 | 0.6 | 0 | -0.008135586
30.5 | 0.61 | 0 | 0.05186442
31 | 0.62 | 3.802 | 0.05177174 | 0.01361697 | 0.1968361 | 0.001968361
31.5 | 0.63 | 3.588 | 1.101777 | 0.3070727 | 3.953176 | 0.04150012
32 | 0.64 | 3.607 | 1.171776 | 0.3248618 | 4.226598 | 0.0837661
32.5 | 0.65 | 3.724 | 1.251774 | 0.3361369 | 4.661605 | 0.1303822
33 | 0.66 | 3.978 | 1.291767 | 0.3247279 | 5.138651 | 0.1817687
33.5 | 0.67 | 4.231 | 1.211761 | 0.2864007 | 5.126962 | 0.2330383
34 | 0.68 | 4.485 | 1.451755 | 0.3236912 | 6.511122 | 0.2981495
34.5 | 0.69 | 4.699 | 1.37175 | 0.2919238 | 6.445852 | 0.362608
35 | 0.7 | 4.894 | 1.191745 | 0.2435115 | 5.8324 | 0.420932
35.5 | 0.71 | 5.011 | 1.121742 | 0.223856 | 5.62105 | 0.4771425
36 | 0.72 | 3.393 | 1.061782 | 0.312933 | 3.602625 | 0.5131688
36.5 | 0.73 | 3.393 | 0.7517817 | 0.2215685 | 2.550795 | 0.5386767
37 | 0.74 | 6.493 | 0.6517062 | 0.1003706 | 4.231528 | 0.580992
37.5 | 0.75 | 6.493 | 1.911706 | 0.2944257 | 12.41271 | 0.7051191
38 | 0.76 | 10.081 | 2.141618 | 0.2124411 | 21.58966 | 0.9210157
38.5 | 0.77 | 10.669 | 1.521604 | 0.1426192 | 16.234 | 1.083356
39 | 0.78 | 9.647 | 1.251629 | 0.1297428 | 12.07447 | 1.2041
39.5 | 0.79 | 9.283 | 1.371638 | 0.1477581 | 12.73292 | 1.331429
40 | 0.8 | 8.911 | 1.001647 | 0.1124057 | 8.925679 | 1.420686
40.5 | 0.81 | 8.814 | 1.00165 | 0.113643 | 8.82854 | 1.508972
41 | 0.82 | 8.931 | 1.101647 | 0.1233509 | 9.838807 | 1.60736
41.5 | 0.83 | 8.833 | 1.191649 | 0.1349088 | 10.52584 | 1.712618
42 | 0.84 | 8.931 | 0.9816467 | 0.1099145 | 8.767087 | 1.800289
42.5 | 0.85 | 8.872 | 0.9816481 | 0.1106456 | 8.709182 | 1.887381
43 | 0.86 | 8.892 | 1.231648 | 0.1385119 | 10.95181 | 1.996899
43.5 | 0.87 | 8.95 | 1.231646 | 0.1376141 | 11.02323 | 2.107131
44 | 0.88 | 8.95 | 1.171646 | 0.1309102 | 10.48623 | 2.211994
44.5 | 0.89 | 8.931 | 1.311647 | 0.1468645 | 11.71432 | 2.329137
45 | 0.9 | 8.872 | 1.121648 | 0.1264256 | 9.951262 | 2.428649
45.5 | 0.91 | 8.911 | 0.9216472 | 0.103428 | 8.212798 | 2.510777
46 | 0.92 | 8.892 | 0.9416477 | 0.1058983 | 8.373132 | 2.594509
46.5 | 0.93 | 8.892 | 1.081648 | 0.1216428 | 9.618011 | 2.690689
47 | 0.94 | 8.911 | 1.021647 | 0.1146501 | 9.103899 | 2.781728
47.5 | 0.95 | 8.931 | 1.001647 | 0.1121539 | 8.945707 | 2.871185
48 | 0.96 | 8.911 | 0.9416472 | 0.1056724 | 8.391019 | 2.955095
48.5 | 0.97 | 8.853 | 1.101649 | 0.1244379 | 9.752895 | 3.052624
49 | 0.98 | 8.911 | 0.8616472 | 0.09669477 | 7.678138 | 3.129405
49.5 | 0.99 | 8.814 | 0.8616495 | 0.09775919 | 7.594579 | 3.205351
50 | 1 | 8.911 | 0.9616472 | 0.1079169 | 8.569239 | 3.291044
50.5 | 1.01 | 8.833 | 1.151649 | 0.1303803 | 10.17252 | 3.392769
51 | 1.02 | 8.814 | 1.02165 | 0.1159121 | 9.00482 | 3.482817
51.5 | 1.03 | 8.872 | 0.9816481 | 0.1106456 | 8.709182 | 3.569909
52 | 1.04 | 8.872 | 1.041648 | 0.1174085 | 9.241502 | 3.662324
52.5 | 1.05 | 8.931 | 1.081647 | 0.1211115 | 9.660186 | 3.758926
53 | 1.06 | 8.892 | 1.021648 | 0.1148952 | 9.084492 | 3.849771
53.5 | 1.07 | 8.853 | 0.9416486 | 0.1063649 | 8.336414 | 3.933135
54 | 1.08 | 8.814 | 0.9216495 | 0.1045665 | 8.123419 | 4.014369
54.5 | 1.09 | 8.853 | 0.9016486 | 0.1018467 | 7.982295 | 4.094193
55 | 1.1 | 8.833 | 0.9616491 | 0.10887 | 8.494246 | 4.179135
55.5 | 1.11 | 8.853 | 0.9816486 | 0.1108832 | 8.690535 | 4.26604
56 | 1.12 | 8.853 | 0.9616486 | 0.108624 | 8.513474 | 4.351175
56.5 | 1.13 | 8.853 | 0.9616486 | 0.108624 | 8.513474 | 4.43631
57 | 1.14 | 8.775 | 0.8816505 | 0.100473 | 7.736483 | 4.513675
57.5 | 1.15 | 8.775 | 0.8616505 | 0.09819379 | 7.560983 | 4.589285
58 | 1.16 | 8.755 | 0.861651 | 0.09841816 | 7.543755 | 4.664722
58.5 | 1.17 | 8.755 | 0.941651 | 0.1075558 | 8.244155 | 4.747164
59 | 1.18 | 8.736 | 0.9816514 | 0.1123685 | 8.575706 | 4.832921
59.5 | 1.19 | 8.755 | 0.901651 | 0.102987 | 7.893955 | 4.91186
60 | 1.2
60.5 | 1.21
61 | 1.22
61.5 | 1.23
62 | 1.24
62.5 | 1.25
63 | 1.26
63.5 | 1.27
64 | 1.28
64.5 | 1.29
65 | 1.3
65.5 | 1.31
66 | 1.32
66.5 | 1.33
67 | 1.34
67.5 | 1.35
68 | 1.36
68.5 | 1.37
69 | 1.38
69.5 | 1.39
70 | 1.4
70.5 | 1.41
71 | 1.42
71.5 | 1.43
72 | 1.44
72.5 | 1.45
73 | 1.46
73.5 | 1.47
74 | 1.48
74.5 | 1.49
75 | 1.5
75.5 | 1.51
76 | 1.52
76.5 | 1.53
77 | 1.54
77.5 | 1.55
78 | 1.56
78.5 | 1.57
79 | 1.58
79.5 | 1.59
80 | 1.6
80.5 | 1.61
81 | 1.62
81.5 | 1.63
82 | 1.64
82.5 | 1.65
83 | 1.66
83.5 | 1.67
84 | 1.68
84.5 | 1.69
85 | 1.7
85.5 | 1.71
86 | 1.72
86.5 | 1.73
87 | 1.74
87.5 | 1.75
88 | 1.76
88.5 | 1.77
89 | 1.78
89.5 | 1.79
90 | 1.8
90.5 | 1.81
91 | 1.82
91.5 | 1.83
92 | 1.84
92.5 | 1.85
93 | 1.86
93.5 | 1.87
94 | 1.88
94.5 | 1.89
95 | 1.9
95.5 | 1.91
96 | 1.92
96.5 | 1.93
97 | 1.94
97.5 | 1.95
98 | 1.96
98.5 | 1.97
99 | 1.98
99.5 | 1.99
100 | 2
100.5 | 2.01
101 | 2.02
101.5 | 2.03
102 | 2.04
102.5 | 2.05
103 | 2.06
103.5 | 2.07
104 | 2.08
104.5 | 2.09
105 | 2.1
105.5 | 2.11
106 | 2.12
106.5 | 2.13
107 | 2.14
107.5 | 2.15
108 | 2.16
108.5 | 2.17
109 | 2.18
109.5 | 2.19
110 | 2.2
110.5 | 2.21
111 | 2.22
111.5 | 2.23
112 | 2.24
112.5 | 2.25
113 | 2.26
113.5 | 2.27
114 | 2.28
114.5 | 2.29
115 | 2.3
115.5 | 2.31
116 | 2.32
116.5 | 2.33
117 | 2.34
117.5 | 2.35
118 | 2.36
118.5 | 2.37
119 | 2.38
119.5 | 2.39
120 | 2.4
120.5 | 2.41
121 | 2.42
121.5 | 2.43
122 | 2.44
122.5 | 2.45
123 | 2.46
123.5 | 2.47
124 | 2.48
124.5 | 2.49
125 | 2.5

## Resultados
Inicio paso corriente
30 | 0
30 | 0.5 | Eje Izquierdo |  | Eje Derecho
Fin de Subida |  | Máx = | 0.5 | Máx = | 0.6
39.33644 | 0 | Mín = | 0 | Mín = | 0
39.33644 | 0.5
¿Suavizar?
Inicio paso corriente |  | Eje Izquierdo |  | Eje Derecho
30 | 0 | Máx = | 100 | Máx = | 9
30 | 100 | Mín = | 0 | Mín = | 0
Fin de Subida
39.33644 | 0
39.33644 | 100
¿Suavizar?
|  | Eje Izquierdo |  | Eje Derecho
Inicio paso corriente |  | Máx = | 10 | Máx = | 6
30 | 0 | Mín = | 0 | Mín = | 0
30 | 10
Fin de Subida
39.33644 | 0
39.33644 | 10
|  | Eje Izquierdo |  | Eje Derecho
Inicio paso corriente |  | Máx = | 14 | Máx = | 9
30 | 0 | Mín = | 0 | Mín = | 0
30 | 14
Fin de Subida
39.33644 | 0
39.33644 | 14