## Parámetros
Ensayo |  |  |  |  | Fecha:
Características polvo |  | Material | Referencia polvo | Densidad de golpeo g/cm3 | Densidad aparente g/cm3 | Densidad absoluta g/cm3
|  | Al-NH3 |  | 1.19 | 0.84 | 2.725 |  | Sí
No
Activación externa |  | PRECOMPRESIÓN | No | # MPa
|  | ACTIVACIÓN ELÉC. | No | # V | # A
Características de corriente | Duraciones
|  | Aproximación | Apriete | PreCalentamiento | Calentamiento | Enfriamiento
|  | 99 | 30 | 5 | 25 | 60 | ciclos
|  | 1.98 | 0.6 | 0.1 | 0.5 | 1.2 | segundos
Intensidades
|  | I máx | So1i (grados) | I So1i (kA) | ISo2i (kA) | Energía (kJ) | EDE (kJ/g)
|  | 10.12 | 15 | 1 | 9 | 5.415888 | 2.970051
Características de Presión |  | Presión Trabajo | Presión Sinterizado
|  | 923 |  | kgf
|  | 3.812474 | 0 | bares
Características Sinterizados |  | Diámetro (mm) | Altura (mm) | Masa (g) |  | Secc (cm2)
| 1 | 12.11 | 6.44 | 1.8235 |  | 1.144206
| 2 | 12.06 | 6.52 |  |  | Volumen (cm3)
| 3 | 12.08 | 6.65 |  |  | 0.7324351
| 4 | 12.01 | 6.38
| 5 | 12.1 | 6.38 |  |  | Densid (g/cm3)
| 6 | 12.01 | 6.22 |  |  | 2.48964
| 7 | 12.08 | 6.23 |  |  | Porosidad (%)
| 8 | 12.11 | 6.39 |  |  | 8.637056
|  | 12.07 | 6.40125
Otros Datos |  | Tª Inicial (ºC) | Lubricante | Diám Punzón (mm) | h punzones (mm) | h obleas (mm) | tS (ciclos)
|  | 20.9 |  | 11.9 | 97.31 | 9.3 | 8.463314
Observaciones
[9 empty] | 4 | 5 | 8
[9 empty] | 3 | 9 | 2

## Adquisición
372 | 473 | 0 | 68
369 | 473 | 0 | 68 | IP:x,x,x,x:
367 | 475 | 0 | 21 | 172,16,1,14
371 | 473 | 0 | 19
371 | 474 | 0 | 25 | Abrir canal. (IP: 172,16,1,14)(Return:1)
371 | 473 | 0 | 21
369 | 473 | 0 | 21
369 | 474 | 0 | 17 | Recibidos de 1906 registros (Soldadura:1687)
371 | 474 | 0 | 12
371 | 474 | 0 | 21
371 | 474 | 0 | 23 | Representar gráficas
372 | 474 | 0 | 17
369 | 476 | 0 | 17
373 | 474 | 0 | 21
370 | 476 | 0 | 17
371 | 474 | 0 | 23
371 | 474 | 0 | 16
370 | 473 | 0 | 14
371 | 473 | 0 | 23
371 | 473 | 0 | 21
370 | 474 | 0 | 19
370 | 474 | 0 | 23
370 | 476 | 0 | 27
371 | 474 | 0 | 19
371 | 474 | 0 | 17
371 | 475 | 0 | 17
371 | 474 | 0 | 19
371 | 473 | 0 | 17
371 | 472 | 0 | 14
371 | 473 | 0 | 21
372 | 474 | 0 | 21
370 | 476 | 0 | 16
370 | 475 | 0 | 19
371 | 473 | 0 | 17
371 | 472 | 0 | 14
373 | 474 | 0 | 21
371 | 474 | 0 | 19
371 | 475 | 0 | 27
371 | 475 | 0 | 19
371 | 474 | 0 | 27
371 | 474 | 0 | 25
371 | 474 | 0 | 16
371 | 473 | 0 | 23
370 | 476 | 0 | 23
371 | 474 | 0 | 21
371 | 475 | 0 | 23
371 | 475 | 0 | 21
369 | 475 | 0 | 21
371 | 474 | 0 | 16
370 | 476 | 0 | 17
369 | 474 | 0 | 17
371 | 473 | 0 | 17
371 | 475 | 0 | 17
369 | 474 | 0 | 21
371 | 474 | 0 | 21
371 | 473 | 0 | 19
371 | 474 | 0 | 19
369 | 476 | 0 | 17
370 | 477 | 0 | 17
373 | 475 | 0 | 21
371 | 475 | 0 | 16
374 | 474 | 3256 | 16
371 | 473 | 3081 | 155
372 | 474 | 3100 | 161
373 | 476 | 3334 | 155
379 | 474 | 3627 | 163
379 | 472 | 3880 | 143
383 | 473 | 4153 | 157
380 | 475 | 4290 | 167
386 | 472 | 4465 | 134
384 | 472 | 4524 | 135
389 | 472 | 5889 | 143
387 | 473 | 6084 | 188
397 | 472 | 6415 | 157
394 | 471 | 8209 | 168
409 | 470 | 8209 | 186
405 | 468 | 9048 | 190
420 | 469 | 10101 | 188
420 | 469 | 10101 | 176
426 | 469 | 10120 | 170
423 | 467 | 9652 | 153
429 | 464 | 9477 | 149
424 | 465 | 9262 | 153
433 | 463 | 9223 | 149
426 | 465 | 9126 | 134
431 | 461 | 9048 | 118
430 | 461 | 9067 | 116
434 | 458 | 9126 | 134
429 | 458 | 9028 | 135
432 | 461 | 9028 | 124
429 | 457 | 9028 | 118
435 | 458 | 9048 | 118
429 | 457 | 9067 | 141
436 | 458 | 8989 | 137
432 | 457 | 9009 | 151
439 | 458 | 9028 | 135
432 | 459 | 9009 | 120
438 | 457 | 8950 | 137
432 | 460 | 8989 | 124
437 | 457 | 8989 | 132
433 | 458 | 9028 | 114
439 | 458 | 8989 | 122
435 | 457 | 8950 | 132
440 | 458 | 9009 | 120
437 | 458 | 8970 | 132
440 | 458 | 8931 | 106
436 | 459 | 8970 | 118
439 | 460 | 8950 | 118
436 | 460 | 8911 | 124
439 | 462 | 8911 | 108
438 | 461 | 8931 | 126
442 | 460 | 8931 | 126
437 | 462 | 8970 | 116
442 | 461 | 8950 | 135
438 | 463 | 8872 | 124
443 | 462 | 8872 | 120
440 | 462 | 8892 | 118
442 | 463 | 8892 | 132
441 | 463 | 8872 | 104

## Desplazamiento
ciclos | seg | x(t) | h(t) | θ(t) |  |  | θ(t) | H(t)
0.5 | 0.01 | 0.06864472 | 9.822679 | 0.3483193 |  |  | 0.3750702 | 7.841402
1 | 0.02 | -0.08135529 | 9.972678 | 0.3581212 | 0.6 | 4.523306 | 0.3751417 | 7.842302
1.5 | 0.03 | -0.1813553 | 10.07268 | 0.3644937 | 0.6 | 0 | 0.3752058 | 7.843109
2 | 0.04 | 0.01864471 | 9.872679 | 0.3516197 |  |  | 0.3752927 | 7.844202
2.5 | 0.05 | 0.01864471 | 9.872679 | 0.3516197 |  |  | 0.375362 | 7.845078
3 | 0.06 | 0.01864471 | 9.872679 | 0.3516197 |  |  | 0.3754207 | 7.845825
3.5 | 0.07 | -0.08135529 | 9.972678 | 0.3581212 |  |  | 0.3755129 | 7.846983
4 | 0.08 | -0.08135529 | 9.972678 | 0.3581212 |  |  | 0.3754949 | 7.846785
4.5 | 0.09 | 0.01864471 | 9.872679 | 0.3516197 |  |  | 0.375441 | 7.846127
5 | 0.1 | 0.01864471 | 9.872679 | 0.3516197 |  |  | 0.3753342 | 7.844794
5.5 | 0.11 | 0.01864471 | 9.872679 | 0.3516197 |  |  | 0.3751218 | 7.842126
6 | 0.12 | 0.06864472 | 9.822679 | 0.3483193 |  |  | 0.3747863 | 7.837904
6.5 | 0.13 | -0.08135529 | 9.972678 | 0.3581212 |  |  | 0.3744717 | 7.833904
7 | 0.14 | 0.1186447 | 9.772678 | 0.3449851 |  |  | 0.3741395 | 7.829682
7.5 | 0.15 | -0.03135528 | 9.922678 | 0.3548868 |  |  | 0.3738248 | 7.825682
8 | 0.16 | 0.01864471 | 9.872679 | 0.3516197 |  |  | 0.3735437 | 7.822127
8.5 | 0.17 | 0.01864471 | 9.872679 | 0.3516197 |  |  | 0.3732584 | 7.818571
9 | 0.18 | -0.03135528 | 9.922678 | 0.3548868 |  |  | 0.372825 | 7.813238
9.5 | 0.19 | 0.01864471 | 9.872679 | 0.3516197 |  |  | 0.3723171 | 7.807015
10 | 0.2 | 0.01864471 | 9.872679 | 0.3516197 |  |  | 0.3717346 | 7.799905
10.5 | 0.21 | -0.03135528 | 9.922678 | 0.3548868 |  |  | 0.3711689 | 7.793016
11 | 0.22 | -0.03135528 | 9.922678 | 0.3548868 |  |  | 0.3707125 | 7.78746
11.5 | 0.23 | -0.03135528 | 9.922678 | 0.3548868 | 0.6 | 12.59085 | 0.3704918 | 7.784793
12 | 0.24 | 0.01864471 | 9.872679 | 0.3516197 | 0.6 | 0 | 0.3704702 | 7.784571
12.5 | 0.25 | 0.01864471 | 9.872679 | 0.3516197 |  |  | 0.3706844 | 7.787238
13 | 0.26 | 0.01864471 | 9.872679 | 0.3516197 |  |  | 0.3711176 | 7.792571
13.5 | 0.27 | 0.01864471 | 9.872679 | 0.3516197 |  |  | 0.371803 | 7.801015
14 | 0.28 | 0.01864471 | 9.872679 | 0.3516197 |  |  | 0.372667 | 7.811682
14.5 | 0.29 | 0.01864471 | 9.872679 | 0.3516197 |  |  | 0.3736567 | 7.823905
15 | 0.3 | 0.01864471 | 9.872679 | 0.3516197 |  |  | 0.3746632 | 7.836349
15.5 | 0.31 | 0.06864472 | 9.822679 | 0.3483193 |  |  | 0.3755583 | 7.84746
16 | 0.32 | -0.03135528 | 9.922678 | 0.3548868 |  |  | 0.3762361 | 7.855905
16.5 | 0.33 | -0.03135528 | 9.922678 | 0.3548868 |  |  | 0.3766634 | 7.861238
17 | 0.34 | 0.01864471 | 9.872679 | 0.3516197 |  |  | 0.376893 | 7.864127
17.5 | 0.35 | 0.01864471 | 9.872679 | 0.3516197 |  |  | 0.3769621 | 7.865016
18 | 0.36 | 0.1186447 | 9.772678 | 0.3449851 |  |  | 0.3769085 | 7.864348
18.5 | 0.37 | 0.01864471 | 9.872679 | 0.3516197 |  |  | 0.3767322 | 7.862127
19 | 0.38 | 0.01864471 | 9.872679 | 0.3516197 |  |  | 0.3765035 | 7.859238
19.5 | 0.39 | 0.01864471 | 9.872679 | 0.3516197 |  |  | 0.3761875 | 7.855238
20 | 0.4 | 0.01864471 | 9.872679 | 0.3516197 |  |  | 0.3758546 | 7.851016
20.5 | 0.41 | 0.01864471 | 9.872679 | 0.3516197 |  |  | 0.3755747 | 7.84746
21 | 0.42 | 0.01864471 | 9.872679 | 0.3516197 |  |  | 0.3754183 | 7.84546
21.5 | 0.43 | 0.01864471 | 9.872679 | 0.3516197 |  |  | 0.3753499 | 7.844571
22 | 0.44 | -0.03135528 | 9.922678 | 0.3548868 | 0.6 | 0.4556172 | 0.3754045 | 7.845238
22.5 | 0.45 | 0.01864471 | 9.872679 | 0.3516197 | 0.6 | 0 | 0.3754217 | 7.84546
23 | 0.46 | 0.01864471 | 9.872679 | 0.3516197 |  |  | 0.3753664 | 7.844793
23.5 | 0.47 | 0.01864471 | 9.872679 | 0.3516197 |  |  | 0.3751857 | 7.84257
24 | 0.48 | -0.08135529 | 9.972678 | 0.3581212 |  |  | 0.3748973 | 7.839015
24.5 | 0.49 | 0.01864471 | 9.872679 | 0.3516197 |  |  | 0.3744486 | 7.833459
25 | 0.5 | -0.03135528 | 9.922678 | 0.3548868 |  |  | 0.3740013 | 7.827905
25.5 | 0.51 | -0.08135529 | 9.972678 | 0.3581212 |  |  | 0.3735552 | 7.822349
26 | 0.52 | 0.01864471 | 9.872679 | 0.3516197 |  |  | 0.3731464 | 7.817238
26.5 | 0.53 | 0.01864471 | 9.872679 | 0.3516197 |  |  | 0.3727195 | 7.811904
27 | 0.54 | -0.08135529 | 9.972678 | 0.3581212 |  |  | 0.372434 | 7.808349
27.5 | 0.55 | 0.01864471 | 9.872679 | 0.3516197 |  |  | 0.3721627 | 7.805016
28 | 0.56 | 0.01864471 | 9.872679 | 0.3516197 |  |  | 0.3719411 | 7.802349
28.5 | 0.57 | 0.01864471 | 9.872679 | 0.3516197 |  |  | 0.3716404 | 7.798794
29 | 0.58 | -0.08135529 | 9.972678 | 0.3581212 |  |  | 0.3713712 | 7.795682
29.5 | 0.59 | -0.03135528 | 9.922678 | 0.3548868 |  |  | 0.3707694 | 7.788571
30 | 0.6 | 0.1186447 | 9.772678 | 0.3449851 |  |  | 0.3699269 | 7.778571
30.5 | 0.61 | 0.01864471 | 9.872679 | 0.3516197 |  |  | 0.3685414 | 7.762127
31 | 0.62 | 0.1686447 | 9.722678 | 0.3416166 |  |  | 0.3667579 | 7.741015
31.5 | 0.63 | 0.01864471 | 9.872679 | 0.3516197 |  |  | 0.3641653 | 7.710571
32 | 0.64 | 0.06864472 | 9.822679 | 0.3483193 |  |  | 0.3609946 | 7.673682
32.5 | 0.65 | 0.1186447 | 9.772678 | 0.3449851 |  |  | 0.3568092 | 7.625682
33 | 0.66 | 0.4186447 | 9.472678 | 0.3242407 |  |  | 0.351833 | 7.56946
33.5 | 0.67 | 0.4186447 | 9.472678 | 0.3242407 |  |  | 0.3455728 | 7.499905
34 | 0.68 | 0.6186447 | 9.272678 | 0.3096654 |  |  | 0.3384776 | 7.422349
34.5 | 0.69 | 0.4686447 | 9.422678 | 0.3206549 |  |  | 0.3301619 | 7.333015
35 | 0.7 | 0.7686447 | 9.122679 | 0.2983146 |  |  | 0.3211932 | 7.238348
35.5 | 0.71 | 0.6686447 | 9.222678 | 0.3059228 |  |  | 0.3112944 | 7.135904
36 | 0.72 | 0.9186447 | 8.972678 | 0.2865842 |  |  | 0.3011935 | 7.03346
36.5 | 0.73 | 0.8186447 | 9.072679 | 0.2944476 |  |  | 0.290509 | 6.927461
37 | 0.74 | 1.318645 | 8.572679 | 0.2532964 |  |  | 0.2800082 | 6.825682
37.5 | 0.75 | 1.168645 | 8.722678 | 0.2661371 |  |  | 0.2694481 | 6.725683
38 | 0.76 | 1.918645 | 7.972678 | 0.1971016 |  |  | 0.2595809 | 6.634349
38.5 | 0.77 | 1.718645 | 8.172678 | 0.21675 |  |  | 0.2499438 | 6.547237
39 | 0.78 | 2.468645 | 7.422678 | 0.1376091 |  |  | 0.2412587 | 6.470571
39.5 | 0.79 | 2.468645 | 7.422678 | 0.1376091 |  |  | 0.2329286 | 6.398793
40 | 0.8 | 2.768645 | 7.122678 | 0.1012861 |  |  | 0.2254058 | 6.335459
40.5 | 0.81 | 2.618645 | 7.272678 | 0.1198222 |  |  | 0.21807 | 6.275015
41 | 0.82 | 2.918645 | 6.972678 | 0.08195243 |  |  | 0.2115753 | 6.222571
41.5 | 0.83 | 2.668645 | 7.222678 | 0.113729 |  |  | 0.2052385 | 6.172349
42 | 0.84 | 3.118645 | 6.772678 | 0.05484213 |  |  | 0.1996535 | 6.128793
42.5 | 0.85 | 2.768645 | 7.122678 | 0.1012861 |  |  | 0.1942145 | 6.087015
43 | 0.86 | 3.018645 | 6.872678 | 0.06859451 |  |  | 0.1894583 | 6.051016
43.5 | 0.87 | 2.968645 | 6.922678 | 0.07532174 |  |  | 0.1846137 | 6.014793
44 | 0.88 | 3.168645 | 6.722678 | 0.04781248 |  |  | 0.1803505 | 5.983237
44.5 | 0.89 | 2.918645 | 6.972678 | 0.08195243 |  |  | 0.176075 | 5.951904
45 | 0.9 | 3.068645 | 6.822679 | 0.06176874 |  |  | 0.1723395 | 5.924793
45.5 | 0.91 | 2.918645 | 6.972678 | 0.08195243 |  |  | 0.168439 | 5.896793
46 | 0.92 | 3.218645 | 6.672678 | 0.04067755 |  |  | 0.1650594 | 5.872793
46.5 | 0.93 | 2.918645 | 6.972678 | 0.08195243 |  |  | 0.1614582 | 5.84746
47 | 0.94 | 3.268645 | 6.622678 | 0.03343481 |  |  | 0.1581105 | 5.824126
47.5 | 0.95 | 3.068645 | 6.822679 | 0.06176874 |  |  | 0.1544455 | 5.798793
48 | 0.96 | 3.418645 | 6.472678 | 0.01103529 |  |  | 0.1511758 | 5.776349
48.5 | 0.97 | 3.068645 | 6.822679 | 0.06176874 |  |  | 0.1475903 | 5.751904
49 | 0.98 | 3.368645 | 6.522678 | 0.01861629 |  |  | 0.1443035 | 5.729682
49.5 | 0.99 | 3.068645 | 6.822679 | 0.06176874 |  |  | 0.1407504 | 5.705905
50 | 1 | 3.318645 | 6.572679 | 0.02608195 |  |  | 0.1374979 | 5.684349
50.5 | 1.01 | 3.118645 | 6.772678 | 0.05484213 |  |  | 0.133877 | 5.660571
51 | 1.02 | 3.418645 | 6.472678 | 0.01103529 |  |  | 0.1303859 | 5.637904
51.5 | 1.03 | 3.218645 | 6.672678 | 0.04067755 |  |  | 0.1263698 | 5.612127
52 | 1.04 | 3.468645 | 6.422678 | 0.003336332 |  |  | 0.1224539 | 5.587237
52.5 | 1.05 | 3.318645 | 6.572679 | 0.02608195 |  |  | 0.1179314 | 5.558793
53 | 1.06 | 3.468645 | 6.422678 | 0.003336332 |  |  | 0.1134276 | 5.530793
53.5 | 1.07 | 3.268645 | 6.622678 | 0.03343481 |  |  | 0.1085174 | 5.500571
54 | 1.08 | 3.418645 | 6.472678 | 0.01103529 |  |  | 0.1039653 | 5.472794
54.5 | 1.09 | 3.268645 | 6.622678 | 0.03343481 |  |  | 0.09911616 | 5.44346
55 | 1.1 | 3.418645 | 6.472678 | 0.01103529 |  |  | 0.09474574 | 5.417237
55.5 | 1.11 | 3.368645 | 6.522678 | 0.01861629 |  |  | 0.09030683 | 5.390793
56 | 1.12 | 3.568645 | 6.322679 | -0.01242697 |  |  | 0.08651028 | 5.368349
56.5 | 1.13 | 3.318645 | 6.572679 | 0.02608195 |  |  | 0.08265173 | 5.345682
57 | 1.14 | 3.568645 | 6.322679 | -0.01242697 |  |  | 0.07945649 | 5.327015
57.5 | 1.15 | 3.368645 | 6.522678 | 0.01861629 |  |  | 0.07619852 | 5.308126
58 | 1.16 | 3.618645 | 6.272678 | -0.02049713 |  |  | 0.07342684 | 5.292127
58.5 | 1.17 | 3.468645 | 6.422678 | 0.003336332 |  |  | 0.07025222 | 5.273904
59 | 1.18 | 3.568645 | 6.322679 | -0.01242697 |  |  | 0.06736511 | 5.25746
59.5 | 1.19 | 3.518645 | 6.372678 | -0.004483515 |  |  | 0.06397282 | 5.238348
60 | 1.2 | [5 empty] | 0.06094619 | 5.22146
60.5 | 1.21 | [5 empty] | 0.0576039 | 5.203015
61 | 1.22 | [5 empty] | 0.05474932 | 5.18746
61.5 | 1.23 | [5 empty] | 0.05152985 | 5.170127
62 | 1.24 | [5 empty] | 0.04889075 | 5.156126
62.5 | 1.25 | [5 empty] | 0.04586454 | 5.140127
63 | 1.26 | [5 empty] | 0.04331469 | 5.126793
63.5 | 1.27 | [5 empty] | 0.04062997 | 5.112793
64 | 1.28 | [5 empty] | 0.03883446 | 5.10346
64.5 | 1.29 | [5 empty] | 0.03675676 | 5.092571
65 | 1.3 | [5 empty] | 0.03531114 | 5.085015
65.5 | 1.31 | [5 empty] | 0.03339178 | 5.075016
66 | 1.32 | [5 empty] | 0.0317597 | 5.066571
66.5 | 1.33 | [5 empty] | 0.02929821 | 5.053904
67 | 1.34 | [5 empty] | 0.02715813 | 5.043015
67.5 | 1.35 | [5 empty] | 0.02436356 | 5.028793
68 | 1.36 | [5 empty] | 0.02205201 | 5.017016
68.5 | 1.37 | [5 empty] | 0.0191424 | 5.002126
69 | 1.38 | [5 empty] | 0.01676469 | 4.989904
69.5 | 1.39 | [5 empty] | 0.01395953 | 4.97546
70 | 1.4 | [5 empty] | 0.0118607 | 4.964571
70.5 | 1.41 | [5 empty] | 0.009501089 | 4.952348
71 | 1.42 | [5 empty] | 0.00793357 | 4.944127
71.5 | 1.43 | [5 empty] | 0.00622406 | 4.935237
72 | 1.44 | [5 empty] | 0.005396735 | 4.930793
72.5 | 1.45 | [5 empty] | 0.004197815 | 4.924571
73 | 1.46 | [5 empty] | 0.0035993 | 4.92146
73.5 | 1.47 | [5 empty] | 0.002758215 | 4.917238
74 | 1.48 | [5 empty] | 0.002359803 | 4.915238
74.5 | 1.49 | [5 empty] | 0.001370327 | 4.910349
75 | 1.5 | [5 empty] | 0.000966048 | 4.908349
75.5 | 1.51 | [5 empty] | 0.0002782706 | 4.9
76 | 1.52 | [5 empty] | 0 | 4.9
76.5 | 1.53 | [5 empty] | 0 | 4.9
77 | 1.54 | [5 empty] | 0 | 4.9
77.5 | 1.55 | [5 empty] | 0 | 4.9
78 | 1.56 | [5 empty] | 0 | 4.9
78.5 | 1.57 | [5 empty] | 0 | 4.9
79 | 1.58 | [5 empty] | 0 | 4.9
79.5 | 1.59 | [5 empty] | 0 | 4.9
80 | 1.6 | [5 empty] | 0 | 4.9
80.5 | 1.61
81 | 1.62
81.5 | 1.63
82 | 1.64
82.5 | 1.65
83 | 1.66
83.5 | 1.67
84 | 1.68
84.5 | 1.69
85 | 1.7
85.5 | 1.71
86 | 1.72
86.5 | 1.73
87 | 1.74
87.5 | 1.75
88 | 1.76
88.5 | 1.77
89 | 1.78
89.5 | 1.79
90 | 1.8
90.5 | 1.81
91 | 1.82
91.5 | 1.83
92 | 1.84
92.5 | 1.85
93 | 1.86
93.5 | 1.87
94 | 1.88
94.5 | 1.89
95 | 1.9
95.5 | 1.91
96 | 1.92
96.5 | 1.93
97 | 1.94
97.5 | 1.95
98 | 1.96
98.5 | 1.97
99 | 1.98
99.5 | 1.99
100 | 2
100.5 | 2.01
101 | 2.02
101.5 | 2.03
102 | 2.04
102.5 | 2.05
103 | 2.06
103.5 | 2.07
104 | 2.08
104.5 | 2.09
105 | 2.1
105.5 | 2.11
106 | 2.12
106.5 | 2.13
107 | 2.14
107.5 | 2.15
108 | 2.16
108.5 | 2.17
109 | 2.18
109.5 | 2.19
110 | 2.2
110.5 | 2.21
111 | 2.22
111.5 | 2.23
112 | 2.24
112.5 | 2.25
113 | 2.26
113.5 | 2.27
114 | 2.28
114.5 | 2.29
115 | 2.3
115.5 | 2.31
116 | 2.32
116.5 | 2.33
117 | 2.34
117.5 | 2.35
118 | 2.36
118.5 | 2.37
119 | 2.38
119.5 | 2.39
120 | 2.4
120.5 | 2.41
121 | 2.42
121.5 | 2.43
122 | 2.44
122.5 | 2.45
123 | 2.46
123.5 | 2.47
124 | 2.48
124.5 | 2.49
125 | 2.5

## Fuerza
ciclos | seg | Fuerza | Presión
0.5 | 0.01 | 9.28026 | 83.44041 | 0.6 | 11.69842
1 | 0.02 | 9.28026 | 83.44041 | 0.6 | 0
1.5 | 0.03 | 9.3195 | 83.79322
2 | 0.04 | 9.28026 | 83.44041
2.5 | 0.05 | 9.29988 | 83.61681
3 | 0.06 | 9.28026 | 83.44041
3.5 | 0.07 | 9.28026 | 83.44041
4 | 0.08 | 9.29988 | 83.61681
4.5 | 0.09 | 9.29988 | 83.61681
5 | 0.1 | 9.29988 | 83.61681
5.5 | 0.11 | 9.29988 | 83.61681
6 | 0.12 | 9.29988 | 83.61681
6.5 | 0.13 | 9.33912 | 83.96963
7 | 0.14 | 9.29988 | 83.61681
7.5 | 0.15 | 9.33912 | 83.96963
8 | 0.16 | 9.29988 | 83.61681
8.5 | 0.17 | 9.29988 | 83.61681 | 0.6 | 105.1825
9 | 0.18 | 9.28026 | 83.44041 | 0.6 | 0
9.5 | 0.19 | 9.28026 | 83.44041
10 | 0.2 | 9.28026 | 83.44041
10.5 | 0.21 | 9.29988 | 83.61681
11 | 0.22 | 9.29988 | 83.61681
11.5 | 0.23 | 9.33912 | 83.96963
12 | 0.24 | 9.29988 | 83.61681
12.5 | 0.25 | 9.29988 | 83.61681
13 | 0.26 | 9.3195 | 83.79322
13.5 | 0.27 | 9.29988 | 83.61681
14 | 0.28 | 9.28026 | 83.44041
14.5 | 0.29 | 9.26064 | 83.264
15 | 0.3 | 9.28026 | 83.44041
15.5 | 0.31 | 9.29988 | 83.61681
16 | 0.32 | 9.33912 | 83.96963
16.5 | 0.33 | 9.3195 | 83.79322
17 | 0.34 | 9.28026 | 83.44041
17.5 | 0.35 | 9.26064 | 83.264
18 | 0.36 | 9.29988 | 83.61681
18.5 | 0.37 | 9.29988 | 83.61681
19 | 0.38 | 9.3195 | 83.79322
19.5 | 0.39 | 9.3195 | 83.79322
20 | 0.4 | 9.29988 | 83.61681
20.5 | 0.41 | 9.29988 | 83.61681
21 | 0.42 | 9.29988 | 83.61681
21.5 | 0.43 | 9.28026 | 83.44041
22 | 0.44 | 9.33912 | 83.96963
22.5 | 0.45 | 9.29988 | 83.61681
23 | 0.46 | 9.3195 | 83.79322
23.5 | 0.47 | 9.3195 | 83.79322
24 | 0.48 | 9.3195 | 83.79322
24.5 | 0.49 | 9.29988 | 83.61681
25 | 0.5 | 9.33912 | 83.96963
25.5 | 0.51 | 9.29988 | 83.61681
26 | 0.52 | 9.28026 | 83.44041
26.5 | 0.53 | 9.3195 | 83.79322
27 | 0.54 | 9.29988 | 83.61681
27.5 | 0.55 | 9.29988 | 83.61681
28 | 0.56 | 9.28026 | 83.44041
28.5 | 0.57 | 9.29988 | 83.61681
29 | 0.58 | 9.33912 | 83.96963
29.5 | 0.59 | 9.35874 | 84.14603
30 | 0.6 | 9.3195 | 83.79322
30.5 | 0.61 | 9.3195 | 83.79322
31 | 0.62 | 9.29988 | 83.61681
31.5 | 0.63 | 9.28026 | 83.44041
32 | 0.64 | 9.29988 | 83.61681
32.5 | 0.65 | 9.33912 | 83.96963
33 | 0.66 | 9.29988 | 83.61681
33.5 | 0.67 | 9.26064 | 83.264
34 | 0.68 | 9.28026 | 83.44041
34.5 | 0.69 | 9.3195 | 83.79322
35 | 0.7 | 9.26064 | 83.264
35.5 | 0.71 | 9.26064 | 83.264
36 | 0.72 | 9.26064 | 83.264
36.5 | 0.73 | 9.28026 | 83.44041
37 | 0.74 | 9.26064 | 83.264
37.5 | 0.75 | 9.24102 | 83.08759
38 | 0.76 | 9.2214 | 82.91119
38.5 | 0.77 | 9.18216 | 82.55838
39 | 0.78 | 9.20178 | 82.73478
39.5 | 0.79 | 9.20178 | 82.73478
40 | 0.8 | 9.20178 | 82.73478
40.5 | 0.81 | 9.16254 | 82.38197
41 | 0.82 | 9.10368 | 81.85275
41.5 | 0.83 | 9.1233 | 82.02915
42 | 0.84 | 9.08406 | 81.67634
42.5 | 0.85 | 9.1233 | 82.02915
43 | 0.86 | 9.04482 | 81.32352
43.5 | 0.87 | 9.04482 | 81.32352
44 | 0.88 | 8.98596 | 80.7943
44.5 | 0.89 | 8.98596 | 80.7943
45 | 0.9 | 9.04482 | 81.32352
45.5 | 0.91 | 8.96634 | 80.6179
46 | 0.92 | 8.98596 | 80.7943
46.5 | 0.93 | 8.96634 | 80.6179
47 | 0.94 | 8.98596 | 80.7943
47.5 | 0.95 | 8.96634 | 80.6179
48 | 0.96 | 8.98596 | 80.7943
48.5 | 0.97 | 9.00558 | 80.97071
49 | 0.98 | 8.96634 | 80.6179
49.5 | 0.99 | 9.0252 | 81.14712
50 | 1 | 8.96634 | 80.6179
50.5 | 1.01 | 8.98596 | 80.7943
51 | 1.02 | 8.98596 | 80.7943
51.5 | 1.03 | 8.96634 | 80.6179
52 | 1.04 | 8.98596 | 80.7943
52.5 | 1.05 | 8.98596 | 80.7943
53 | 1.06 | 8.98596 | 80.7943
53.5 | 1.07 | 9.00558 | 80.97071
54 | 1.08 | 9.0252 | 81.14712
54.5 | 1.09 | 9.0252 | 81.14712
55 | 1.1 | 9.06444 | 81.49993
55.5 | 1.11 | 9.04482 | 81.32352
56 | 1.12 | 9.0252 | 81.14712
56.5 | 1.13 | 9.06444 | 81.49993
57 | 1.14 | 9.04482 | 81.32352
57.5 | 1.15 | 9.08406 | 81.67634
58 | 1.16 | 9.06444 | 81.49993
58.5 | 1.17 | 9.06444 | 81.49993
59 | 1.18 | 9.08406 | 81.67634
59.5 | 1.19 | 9.08406 | 81.67634
60 | 1.2
60.5 | 1.21
61 | 1.22
61.5 | 1.23
62 | 1.24
62.5 | 1.25
63 | 1.26
63.5 | 1.27
64 | 1.28
64.5 | 1.29
65 | 1.3
65.5 | 1.31
66 | 1.32
66.5 | 1.33
67 | 1.34
67.5 | 1.35
68 | 1.36
68.5 | 1.37
69 | 1.38
69.5 | 1.39
70 | 1.4
70.5 | 1.41
71 | 1.42
71.5 | 1.43
72 | 1.44
72.5 | 1.45
73 | 1.46
73.5 | 1.47
74 | 1.48
74.5 | 1.49
75 | 1.5
75.5 | 1.51
76 | 1.52
76.5 | 1.53
77 | 1.54
77.5 | 1.55
78 | 1.56
78.5 | 1.57
79 | 1.58
79.5 | 1.59
80 | 1.6
80.5 | 1.61
81 | 1.62
81.5 | 1.63
82 | 1.64
82.5 | 1.65
83 | 1.66
83.5 | 1.67
84 | 1.68
84.5 | 1.69
85 | 1.7
85.5 | 1.71
86 | 1.72
86.5 | 1.73
87 | 1.74
87.5 | 1.75
88 | 1.76
88.5 | 1.77
89 | 1.78
89.5 | 1.79
90 | 1.8
90.5 | 1.81
91 | 1.82
91.5 | 1.83
92 | 1.84
92.5 | 1.85
93 | 1.86
93.5 | 1.87
94 | 1.88
94.5 | 1.89
95 | 1.9
95.5 | 1.91
96 | 1.92
96.5 | 1.93
97 | 1.94
97.5 | 1.95
98 | 1.96
98.5 | 1.97
99 | 1.98
99.5 | 1.99
100 | 2
100.5 | 2.01
101 | 2.02
101.5 | 2.03
102 | 2.04
102.5 | 2.05
103 | 2.06
103.5 | 2.07
104 | 2.08
104.5 | 2.09
105 | 2.1
105.5 | 2.11
106 | 2.12
106.5 | 2.13
107 | 2.14
107.5 | 2.15
108 | 2.16
108.5 | 2.17
109 | 2.18
109.5 | 2.19
110 | 2.2
110.5 | 2.21
111 | 2.22
111.5 | 2.23
112 | 2.24
112.5 | 2.25
113 | 2.26
113.5 | 2.27
114 | 2.28
114.5 | 2.29
115 | 2.3
115.5 | 2.31
116 | 2.32
116.5 | 2.33
117 | 2.34
117.5 | 2.35
118 | 2.36
118.5 | 2.37
119 | 2.38
119.5 | 2.39
120 | 2.4
120.5 | 2.41
121 | 2.42
121.5 | 2.43
122 | 2.44
122.5 | 2.45
123 | 2.46
123.5 | 2.47
124 | 2.48
124.5 | 2.49
125 | 2.5

## Resistencia
ciclos | seg | Intensidad | Tensión | Resistencia | Potencia | Energía
0.5 | 0.01 | 0 | 0.4850847 |  |  |  | 0.6 | 12.65
1 | 0.02 | 0 | 0.4850847 |  |  |  | 0.6 | 0 | La línea vertical roja señala el fin del precalentamiento
1.5 | 0.03 | 0 | 0.01508474 |  |  |  | 0.7 | 12.65
2 | 0.04 | 0 | -0.004915257 |  |  |  | 0.7 | 0
2.5 | 0.05 | 0 | 0.05508474
3 | 0.06 | 0 | 0.01508474
3.5 | 0.07 | 0 | 0.01508474
4 | 0.08 | 0 | -0.02491526
4.5 | 0.09 | 0 | -0.07491526
5 | 0.1 | 0 | 0.01508474
5.5 | 0.11 | 0 | 0.03508474
6 | 0.12 | 0 | -0.02491526
6.5 | 0.13 | 0 | -0.02491526
7 | 0.14 | 0 | 0.01508474
7.5 | 0.15 | 0 | -0.02491526
8 | 0.16 | 0 | 0.03508474
8.5 | 0.17 | 0 | -0.03491526
9 | 0.18 | 0 | -0.05491526 |  |  |  | 0.6 | 2.13108
9.5 | 0.19 | 0 | 0.03508474 |  |  |  | 0.6 | 0
10 | 0.2 | 0 | 0.01508474
10.5 | 0.21 | 0 | -0.004915257
11 | 0.22 | 0 | 0.03508474
11.5 | 0.23 | 0 | 0.07508475
12 | 0.24 | 0 | -0.004915257
12.5 | 0.25 | 0 | -0.02491526
13 | 0.26 | 0 | -0.02491526
13.5 | 0.27 | 0 | -0.004915257
14 | 0.28 | 0 | -0.02491526
14.5 | 0.29 | 0 | -0.05491526
15 | 0.3 | 0 | 0.01508474
15.5 | 0.31 | 0 | 0.01508474
16 | 0.32 | 0 | -0.03491526
16.5 | 0.33 | 0 | -0.004915257 |  |  |  | 0.6 | 0.5705682
17 | 0.34 | 0 | -0.02491526 |  |  |  | 0.6 | 0
17.5 | 0.35 | 0 | -0.05491526
18 | 0.36 | 0 | 0.01508474
18.5 | 0.37 | 0 | -0.004915257
19 | 0.38 | 0 | 0.07508475
19.5 | 0.39 | 0 | -0.004915257
20 | 0.4 | 0 | 0.07508475
20.5 | 0.41 | 0 | 0.05508474
21 | 0.42 | 0 | -0.03491526
21.5 | 0.43 | 0 | 0.03508474
22 | 0.44 | 0 | 0.03508474
22.5 | 0.45 | 0 | 0.01508474
23 | 0.46 | 0 | 0.03508474
23.5 | 0.47 | 0 | 0.01508474
24 | 0.48 | 0 | 0.01508474
24.5 | 0.49 | 0 | -0.03491526 |  |  |  | 0.6 | 21.27319
25 | 0.5 | 0 | -0.02491526 |  |  |  | 0.6 | 0
25.5 | 0.51 | 0 | -0.02491526
26 | 0.52 | 0 | -0.02491526
26.5 | 0.53 | 0 | -0.02491526
27 | 0.54 | 0 | 0.01508474
27.5 | 0.55 | 0 | 0.01508474
28 | 0.56 | 0 | -0.004915257
28.5 | 0.57 | 0 | -0.004915257
29 | 0.58 | 0 | -0.02491526
29.5 | 0.59 | 0 | -0.02491526
30 | 0.6 | 0 | 0.01508474
30.5 | 0.61 | 0 | -0.03491526
31 | 0.62 | 3.256 | -0.03499462 | -0.01074773 | -0.1139425 | -0.001139425
31.5 | 0.63 | 3.081 | 1.35501 | 0.4397954 | 4.174785 | 0.04060842
32 | 0.64 | 3.1 | 1.415009 | 0.4564546 | 4.386528 | 0.08447371
32.5 | 0.65 | 3.334 | 1.355003 | 0.4064198 | 4.517582 | 0.1296495
33 | 0.66 | 3.627 | 1.434996 | 0.3956427 | 5.204731 | 0.1816968
33.5 | 0.67 | 3.88 | 1.23499 | 0.3182964 | 4.791762 | 0.2296145
34 | 0.68 | 4.153 | 1.374984 | 0.331082 | 5.710307 | 0.2867175
34.5 | 0.69 | 4.29 | 1.47498 | 0.3438182 | 6.327665 | 0.3499942
35 | 0.7 | 4.465 | 1.144976 | 0.2564336 | 5.112318 | 0.4011173
35.5 | 0.71 | 4.524 | 1.154974 | 0.2552994 | 5.225105 | 0.4533684
36 | 0.72 | 5.889 | 1.234941 | 0.209703 | 7.272569 | 0.5260941
36.5 | 0.73 | 6.084 | 1.684936 | 0.2769455 | 10.25115 | 0.6286056
37 | 0.74 | 6.415 | 1.374928 | 0.2143302 | 8.820166 | 0.7168072
37.5 | 0.75 | 8.209 | 1.484885 | 0.180885 | 12.18942 | 0.8387014
38 | 0.76 | 8.209 | 1.664885 | 0.2028121 | 13.66704 | 0.9753718
38.5 | 0.77 | 9.048 | 1.704864 | 0.1884244 | 15.42561 | 1.129628
39 | 0.78 | 10.101 | 1.684839 | 0.1667992 | 17.01855 | 1.299814
39.5 | 0.79 | 10.101 | 1.564839 | 0.1549192 | 15.80643 | 1.457878
40 | 0.8 | 10.12 | 1.504838 | 0.1486994 | 15.22896 | 1.610168
40.5 | 0.81 | 9.652 | 1.334849 | 0.1382977 | 12.88397 | 1.739007
41 | 0.82 | 9.477 | 1.294854 | 0.1366312 | 12.27133 | 1.861721
41.5 | 0.83 | 9.262 | 1.334859 | 0.1441221 | 12.36346 | 1.985355
42 | 0.84 | 9.223 | 1.29486 | 0.1403947 | 11.94249 | 2.10478
42.5 | 0.85 | 9.126 | 1.144862 | 0.1254506 | 10.44801 | 2.20926
43 | 0.86 | 9.048 | 0.9848642 | 0.1088488 | 8.911052 | 2.298371
43.5 | 0.87 | 9.067 | 0.9648637 | 0.1064149 | 8.74842 | 2.385855
44 | 0.88 | 9.126 | 1.144862 | 0.1254506 | 10.44801 | 2.490335
44.5 | 0.89 | 9.028 | 1.154865 | 0.1279203 | 10.42612 | 2.594596
45 | 0.9 | 9.028 | 1.044865 | 0.115736 | 9.433038 | 2.688926
45.5 | 0.91 | 9.028 | 0.9848647 | 0.10909 | 8.891358 | 2.77784
46 | 0.92 | 9.048 | 0.9848642 | 0.1088488 | 8.911052 | 2.866951
46.5 | 0.93 | 9.067 | 1.214864 | 0.1339874 | 11.01517 | 2.977103
47 | 0.94 | 8.989 | 1.174866 | 0.1307004 | 10.56087 | 3.082711
47.5 | 0.95 | 9.009 | 1.314865 | 0.1459502 | 11.84562 | 3.201167
48 | 0.96 | 9.028 | 1.154865 | 0.1279203 | 10.42612 | 3.305429
48.5 | 0.97 | 9.009 | 1.004865 | 0.1115401 | 9.05283 | 3.395957
49 | 0.98 | 8.95 | 1.174867 | 0.13127 | 10.51506 | 3.501107
49.5 | 0.99 | 8.989 | 1.044866 | 0.1162382 | 9.392298 | 3.59503
50 | 1 | 8.989 | 1.124866 | 0.125138 | 10.11142 | 3.696145
50.5 | 1.01 | 9.028 | 0.9448647 | 0.1046594 | 8.530238 | 3.781447
51 | 1.02 | 8.989 | 1.024866 | 0.1140133 | 9.212518 | 3.873572
51.5 | 1.03 | 8.95 | 1.124867 | 0.1256834 | 10.06756 | 3.974248
52 | 1.04 | 9.009 | 1.004865 | 0.1115401 | 9.05283 | 4.064776
52.5 | 1.05 | 8.97 | 1.124866 | 0.1254031 | 10.09005 | 4.165677
53 | 1.06 | 8.931 | 0.8648671 | 0.09683878 | 7.724128 | 4.242918
53.5 | 1.07 | 8.97 | 0.9848661 | 0.1097956 | 8.834249 | 4.331261
54 | 1.08 | 8.95 | 0.9848666 | 0.110041 | 8.814556 | 4.419406
54.5 | 1.09 | 8.911 | 1.044868 | 0.1172559 | 9.310815 | 4.512515
55 | 1.1 | 8.911 | 0.8848675 | 0.09930059 | 7.885055 | 4.591365
55.5 | 1.11 | 8.931 | 1.064867 | 0.1192327 | 9.510327 | 4.686469
56 | 1.12 | 8.931 | 1.064867 | 0.1192327 | 9.510327 | 4.781572
56.5 | 1.13 | 8.97 | 0.9648661 | 0.1075659 | 8.654849 | 4.86812
57 | 1.14 | 8.95 | 1.154867 | 0.1290354 | 10.33606 | 4.971481
57.5 | 1.15 | 8.872 | 1.044868 | 0.1177715 | 9.270073 | 5.064182
58 | 1.16 | 8.872 | 1.004869 | 0.1132629 | 8.915194 | 5.153334
58.5 | 1.17 | 8.892 | 0.984868 | 0.1107589 | 8.757447 | 5.240908
59 | 1.18 | 8.892 | 1.124868 | 0.1265034 | 10.00233 | 5.340931
59.5 | 1.19 | 8.872 | 0.8448685 | 0.09522864 | 7.495673 | 5.415888
60 | 1.2
60.5 | 1.21
61 | 1.22
61.5 | 1.23
62 | 1.24
62.5 | 1.25
63 | 1.26
63.5 | 1.27
64 | 1.28
64.5 | 1.29
65 | 1.3
65.5 | 1.31
66 | 1.32
66.5 | 1.33
67 | 1.34
67.5 | 1.35
68 | 1.36
68.5 | 1.37
69 | 1.38
69.5 | 1.39
70 | 1.4
70.5 | 1.41
71 | 1.42
71.5 | 1.43
72 | 1.44
72.5 | 1.45
73 | 1.46
73.5 | 1.47
74 | 1.48
74.5 | 1.49
75 | 1.5
75.5 | 1.51
76 | 1.52
76.5 | 1.53
77 | 1.54
77.5 | 1.55
78 | 1.56
78.5 | 1.57
79 | 1.58
79.5 | 1.59
80 | 1.6
80.5 | 1.61
81 | 1.62
81.5 | 1.63
82 | 1.64
82.5 | 1.65
83 | 1.66
83.5 | 1.67
84 | 1.68
84.5 | 1.69
85 | 1.7
85.5 | 1.71
86 | 1.72
86.5 | 1.73
87 | 1.74
87.5 | 1.75
88 | 1.76
88.5 | 1.77
89 | 1.78
89.5 | 1.79
90 | 1.8
90.5 | 1.81
91 | 1.82
91.5 | 1.83
92 | 1.84
92.5 | 1.85
93 | 1.86
93.5 | 1.87
94 | 1.88
94.5 | 1.89
95 | 1.9
95.5 | 1.91
96 | 1.92
96.5 | 1.93
97 | 1.94
97.5 | 1.95
98 | 1.96
98.5 | 1.97
99 | 1.98
99.5 | 1.99
100 | 2
100.5 | 2.01
101 | 2.02
101.5 | 2.03
102 | 2.04
102.5 | 2.05
103 | 2.06
103.5 | 2.07
104 | 2.08
104.5 | 2.09
105 | 2.1
105.5 | 2.11
106 | 2.12
106.5 | 2.13
107 | 2.14
107.5 | 2.15
108 | 2.16
108.5 | 2.17
109 | 2.18
109.5 | 2.19
110 | 2.2
110.5 | 2.21
111 | 2.22
111.5 | 2.23
112 | 2.24
112.5 | 2.25
113 | 2.26
113.5 | 2.27
114 | 2.28
114.5 | 2.29
115 | 2.3
115.5 | 2.31
116 | 2.32
116.5 | 2.33
117 | 2.34
117.5 | 2.35
118 | 2.36
118.5 | 2.37
119 | 2.38
119.5 | 2.39
120 | 2.4
120.5 | 2.41
121 | 2.42
121.5 | 2.43
122 | 2.44
122.5 | 2.45
123 | 2.46
123.5 | 2.47
124 | 2.48
124.5 | 2.49
125 | 2.5

## Resultados
Inicio paso corriente
30 | 0
30 | 0.5 | Eje Izquierdo |  | Eje Derecho
Fin de Subida |  | Máx = | 0.5 | Máx = | 0.6
38.46331 | 0 | Mín = | 0 | Mín = | 0
38.46331 | 0.5
¿Suavizar?
Inicio paso corriente |  | Eje Izquierdo |  | Eje Derecho
30 | 0 | Máx = | 100 | Máx = | 9
30 | 100 | Mín = | 0 | Mín = | 0
Fin de Subida
38.46331 | 0
38.46331 | 100
¿Suavizar?
|  | Eje Izquierdo |  | Eje Derecho
Inicio paso corriente |  | Máx = | 10 | Máx = | 6
30 | 0 | Mín = | 0 | Mín = | 0
30 | 10
Fin de Subida
38.46331 | 0
38.46331 | 10
|  | Eje Izquierdo |  | Eje Derecho
Inicio paso corriente |  | Máx = | 14 | Máx = | 9
30 | 0 | Mín = | 0 | Mín = | 0
30 | 14
Fin de Subida
38.46331 | 0
38.46331 | 14