## Parámetros
Ensayo |  |  |  |  | Fecha:
Características polvo |  | Material | Referencia polvo | Densidad de golpeo g/cm3 | Densidad aparente g/cm3 | Densidad absoluta g/cm3
|  | Al-NH3 |  | 1.19 | 0.84 | 2.725 |  | Sí
No
Activación externa |  | PRECOMPRESIÓN | No | # MPa
|  | ACTIVACIÓN ELÉC. | No | # V | # A
Características de corriente | Duraciones
|  | Aproximación | Apriete | PreCalentamiento | Calentamiento | Enfriamiento
|  | 99 | 30 | 5 | 35 | 60 | ciclos
|  | 1.98 | 0.6 | 0.1 | 0.7 | 1.2 | segundos
Intensidades
|  | I máx | So1i (grados) | I So1i (kA) | ISo2i (kA) | Energía (kJ) | EDE (kJ/g)
|  | 9.945 | 15 | 1 | 9 | 6.983517 | 3.649223
Características de Presión |  | Presión Trabajo | Presión Sinterizado
|  | 923 |  | kgf
|  | 3.812474 | 0 | bares
Características Sinterizados |  | Diámetro (mm) | Altura (mm) | Masa (g) |  | Secc (cm2)
| 1 | 12.04 | 6.3 | 1.9137 |  | 1.160617
| 2 | 12.2 | 6.14 |  |  | Volumen (cm3)
| 3 | 12.15 | 6.3 |  |  | 0.7243704
| 4 | 12.21 | 6.22
| 5 | 12.2 | 6.35 |  |  | Densid (g/cm3)
| 6 | 12.16 | 6.28 |  |  | 2.641881
| 7 | 12.07 | 6.15 |  |  | Porosidad (%)
| 8 | 12.22 | 6.19 |  |  | 3.050253
|  | 12.15625 | 6.24125
Otros Datos |  | Tª Inicial (ºC) | Lubricante | Diám Punzón (mm) | h punzones (mm) | h obleas (mm) | tS (ciclos)
|  | 19.9 |  | 11.9 | 97.31 | 9.3 | 7.399502
Observaciones
[9 empty] | 4 | 5 | 8
[9 empty] | 3 | 9 | 2

## Adquisición
374 | 475 | 0 | 72
375 | 474 | 0 | 19 | IP:x,x,x,x:
375 | 477 | 0 | 19 | 172,16,1,14
374 | 475 | 0 | 17
376 | 475 | 0 | 17 | Abrir canal. (IP: 172,16,1,14)(Return:1)
376 | 472 | 0 | 23
375 | 475 | 0 | 23
376 | 473 | 0 | 16 | Recibidos de 2228 registros (Soldadura:1696)
376 | 473 | 0 | 19
375 | 475 | 0 | 23
375 | 475 | 0 | 21 | Representar gráficas
377 | 474 | 0 | 19
375 | 476 | 0 | 19
376 | 474 | 0 | 21
375 | 475 | 0 | 17
376 | 474 | 0 | 19
376 | 474 | 0 | 17
376 | 476 | 0 | 17
376 | 472 | 0 | 21
376 | 475 | 0 | 21
377 | 474 | 0 | 23
374 | 477 | 0 | 17
376 | 474 | 0 | 17
376 | 473 | 0 | 19
375 | 477 | 0 | 21
374 | 475 | 0 | 23
374 | 474 | 0 | 23
374 | 477 | 0 | 17
377 | 476 | 0 | 23
376 | 474 | 0 | 23
376 | 474 | 0 | 19
375 | 473 | 0 | 21
375 | 475 | 0 | 17
378 | 476 | 0 | 19
376 | 476 | 0 | 23
375 | 476 | 0 | 23
376 | 476 | 0 | 17
376 | 474 | 0 | 19
376 | 472 | 0 | 19
375 | 477 | 0 | 17
376 | 477 | 0 | 19
376 | 474 | 0 | 19
374 | 475 | 0 | 16
376 | 475 | 0 | 21
374 | 476 | 0 | 17
376 | 476 | 0 | 17
376 | 476 | 0 | 17
376 | 475 | 0 | 19
376 | 474 | 0 | 19
376 | 476 | 0 | 23
376 | 474 | 0 | 14
375 | 476 | 0 | 19
376 | 475 | 0 | 14
376 | 474 | 0 | 19
376 | 474 | 0 | 25
374 | 474 | 0 | 17
376 | 476 | 0 | 17
376 | 475 | 0 | 19
376 | 475 | 0 | 17
377 | 471 | 0 | 17
377 | 475 | 0 | 19
378 | 475 | 3217 | 19
376 | 476 | 3061 | 132
378 | 475 | 3120 | 151
377 | 475 | 3276 | 167
382 | 474 | 3529 | 157
382 | 476 | 3783 | 161
387 | 472 | 4095 | 170
386 | 475 | 4290 | 167
390 | 476 | 4543 | 139
389 | 475 | 4680 | 135
395 | 476 | 6825 | 143
397 | 471 | 7468 | 159
406 | 472 | 8053 | 194
406 | 471 | 8053 | 194
418 | 469 | 9399 | 184
416 | 473 | 9516 | 180
427 | 469 | 9945 | 153
425 | 469 | 9691 | 135
433 | 467 | 9574 | 157
433 | 467 | 9360 | 141
439 | 465 | 9262 | 157
434 | 465 | 9126 | 161
439 | 464 | 9126 | 124
435 | 461 | 9126 | 134
441 | 461 | 9048 | 141
437 | 460 | 9048 | 120
443 | 459 | 9028 | 128
438 | 457 | 9028 | 128
441 | 459 | 9009 | 116
439 | 458 | 8989 | 130
444 | 459 | 9028 | 124
440 | 457 | 9009 | 116
445 | 457 | 8989 | 128
439 | 458 | 9028 | 120
445 | 456 | 9009 | 126
442 | 454 | 8931 | 118
447 | 456 | 8911 | 128
441 | 457 | 8970 | 118
447 | 457 | 8950 | 112
443 | 455 | 9009 | 120
448 | 456 | 8989 | 118
443 | 459 | 8950 | 118
448 | 457 | 9028 | 114
444 | 458 | 8970 | 124
448 | 458 | 8931 | 124
444 | 458 | 8970 | 114
449 | 459 | 8950 | 112
445 | 457 | 8970 | 112
449 | 460 | 8950 | 118
445 | 460 | 8950 | 128
448 | 461 | 8950 | 122
445 | 460 | 8950 | 126
453 | 461 | 8950 | 134
446 | 462 | 8950 | 114
451 | 462 | 8950 | 114
447 | 462 | 8950 | 124
451 | 464 | 8950 | 108
447 | 463 | 8931 | 120
452 | 463 | 8931 | 104
447 | 464 | 8911 | 128
451 | 464 | 8911 | 110
448 | 465 | 8931 | 122
452 | 465 | 8931 | 128
448 | 465 | 8911 | 97
451 | 468 | 8892 | 108
447 | 467 | 8872 | 110
452 | 466 | 8892 | 118
448 | 467 | 8872 | 118
454 | 467 | 8872 | 95
449 | 468 | 8892 | 103
453 | 466 | 8872 | 99
450 | 467 | 8872 | 106
451 | 470 | 8833 | 128
449 | 468 | 8833 | 101
453 | 468 | 8833 | 110
449 | 468 | 8736 | 106
453 | 469 | 8814 | 104
449 | 470 | 8736 | 103
452 | 470 | 8716 | 110

## Desplazamiento
ciclos | seg | x(t) | h(t) | θ(t) |  |  | θ(t) | H(t)
0.5 | 0.01 | -0.08050843 | 9.459107 | 0.40626 |  |  | 0.3750702 | 7.841402
1 | 0.02 | -0.03050842 | 9.409107 | 0.4031049 | 0.6 | 4.899364 | 0.3751417 | 7.842302
1.5 | 0.03 | -0.03050842 | 9.409107 | 0.4031049 | 0.6 | 0 | 0.3752058 | 7.843109
2 | 0.04 | -0.08050843 | 9.459107 | 0.40626 |  |  | 0.3752927 | 7.844202
2.5 | 0.05 | 0.01949158 | 9.359108 | 0.3999161 |  |  | 0.375362 | 7.845078
3 | 0.06 | 0.01949158 | 9.359108 | 0.3999161 |  |  | 0.3754207 | 7.845825
3.5 | 0.07 | -0.03050842 | 9.409107 | 0.4031049 |  |  | 0.3755129 | 7.846983
4 | 0.08 | 0.01949158 | 9.359108 | 0.3999161 |  |  | 0.3754949 | 7.846785
4.5 | 0.09 | 0.01949158 | 9.359108 | 0.3999161 |  |  | 0.375441 | 7.846127
5 | 0.1 | -0.03050842 | 9.409107 | 0.4031049 |  |  | 0.3753342 | 7.844794
5.5 | 0.11 | -0.03050842 | 9.409107 | 0.4031049 |  |  | 0.3751218 | 7.842126
6 | 0.12 | 0.06949158 | 9.309108 | 0.396693 |  |  | 0.3747863 | 7.837904
6.5 | 0.13 | -0.03050842 | 9.409107 | 0.4031049 |  |  | 0.3744717 | 7.833904
7 | 0.14 | 0.01949158 | 9.359108 | 0.3999161 |  |  | 0.3741395 | 7.829682
7.5 | 0.15 | -0.03050842 | 9.409107 | 0.4031049 |  |  | 0.3738248 | 7.825682
8 | 0.16 | 0.01949158 | 9.359108 | 0.3999161 |  |  | 0.3735437 | 7.822127
8.5 | 0.17 | 0.01949158 | 9.359108 | 0.3999161 |  |  | 0.3732584 | 7.818571
9 | 0.18 | 0.01949158 | 9.359108 | 0.3999161 |  |  | 0.372825 | 7.813238
9.5 | 0.19 | 0.01949158 | 9.359108 | 0.3999161 |  |  | 0.3723171 | 7.807015
10 | 0.2 | 0.01949158 | 9.359108 | 0.3999161 |  |  | 0.3717346 | 7.799905
10.5 | 0.21 | 0.06949158 | 9.309108 | 0.396693 |  |  | 0.3711689 | 7.793016
11 | 0.22 | -0.08050843 | 9.459107 | 0.40626 |  |  | 0.3707125 | 7.78746
11.5 | 0.23 | 0.01949158 | 9.359108 | 0.3999161 | 0.6 | 11.82388 | 0.3704918 | 7.784793
12 | 0.24 | 0.01949158 | 9.359108 | 0.3999161 | 0.6 | 0 | 0.3704702 | 7.784571
12.5 | 0.25 | -0.03050842 | 9.409107 | 0.4031049 |  |  | 0.3706844 | 7.787238
13 | 0.26 | -0.08050843 | 9.459107 | 0.40626 |  |  | 0.3711176 | 7.792571
13.5 | 0.27 | -0.08050843 | 9.459107 | 0.40626 |  |  | 0.371803 | 7.801015
14 | 0.28 | -0.08050843 | 9.459107 | 0.40626 |  |  | 0.372667 | 7.811682
14.5 | 0.29 | 0.06949158 | 9.309108 | 0.396693 |  |  | 0.3736567 | 7.823905
15 | 0.3 | 0.01949158 | 9.359108 | 0.3999161 |  |  | 0.3746632 | 7.836349
15.5 | 0.31 | 0.01949158 | 9.359108 | 0.3999161 |  |  | 0.3755583 | 7.84746
16 | 0.32 | -0.03050842 | 9.409107 | 0.4031049 |  |  | 0.3762361 | 7.855905
16.5 | 0.33 | -0.03050842 | 9.409107 | 0.4031049 |  |  | 0.3766634 | 7.861238
17 | 0.34 | 0.1194916 | 9.259108 | 0.3934351 |  |  | 0.376893 | 7.864127
17.5 | 0.35 | 0.01949158 | 9.359108 | 0.3999161 |  |  | 0.3769621 | 7.865016
18 | 0.36 | -0.03050842 | 9.409107 | 0.4031049 |  |  | 0.3769085 | 7.864348
18.5 | 0.37 | 0.01949158 | 9.359108 | 0.3999161 |  |  | 0.3767322 | 7.862127
19 | 0.38 | 0.01949158 | 9.359108 | 0.3999161 |  |  | 0.3765035 | 7.859238
19.5 | 0.39 | 0.01949158 | 9.359108 | 0.3999161 |  |  | 0.3761875 | 7.855238
20 | 0.4 | -0.03050842 | 9.409107 | 0.4031049 |  |  | 0.3758546 | 7.851016
20.5 | 0.41 | 0.01949158 | 9.359108 | 0.3999161 |  |  | 0.3755747 | 7.84746
21 | 0.42 | 0.01949158 | 9.359108 | 0.3999161 |  |  | 0.3754183 | 7.84546
21.5 | 0.43 | -0.08050843 | 9.459107 | 0.40626 |  |  | 0.3753499 | 7.844571
22 | 0.44 | 0.01949158 | 9.359108 | 0.3999161 | 0.6 | 0.5078251 | 0.3754045 | 7.845238
22.5 | 0.45 | -0.08050843 | 9.459107 | 0.40626 | 0.6 | 0 | 0.3754217 | 7.84546
23 | 0.46 | 0.01949158 | 9.359108 | 0.3999161 |  |  | 0.3753664 | 7.844793
23.5 | 0.47 | 0.01949158 | 9.359108 | 0.3999161 |  |  | 0.3751857 | 7.84257
24 | 0.48 | 0.01949158 | 9.359108 | 0.3999161 |  |  | 0.3748973 | 7.839015
24.5 | 0.49 | 0.01949158 | 9.359108 | 0.3999161 |  |  | 0.3744486 | 7.833459
25 | 0.5 | 0.01949158 | 9.359108 | 0.3999161 |  |  | 0.3740013 | 7.827905
25.5 | 0.51 | 0.01949158 | 9.359108 | 0.3999161 |  |  | 0.3735552 | 7.822349
26 | 0.52 | -0.03050842 | 9.409107 | 0.4031049 |  |  | 0.3731464 | 7.817238
26.5 | 0.53 | 0.01949158 | 9.359108 | 0.3999161 |  |  | 0.3727195 | 7.811904
27 | 0.54 | 0.01949158 | 9.359108 | 0.3999161 |  |  | 0.372434 | 7.808349
27.5 | 0.55 | 0.01949158 | 9.359108 | 0.3999161 |  |  | 0.3721627 | 7.805016
28 | 0.56 | -0.08050843 | 9.459107 | 0.40626 |  |  | 0.3719411 | 7.802349
28.5 | 0.57 | 0.01949158 | 9.359108 | 0.3999161 |  |  | 0.3716404 | 7.798794
29 | 0.58 | 0.01949158 | 9.359108 | 0.3999161 |  |  | 0.3713712 | 7.795682
29.5 | 0.59 | 0.01949158 | 9.359108 | 0.3999161 |  |  | 0.3707694 | 7.788571
30 | 0.6 | 0.06949158 | 9.309108 | 0.396693 |  |  | 0.3699269 | 7.778571
30.5 | 0.61 | 0.06949158 | 9.309108 | 0.396693 |  |  | 0.3685414 | 7.762127
31 | 0.62 | 0.1194916 | 9.259108 | 0.3934351 |  |  | 0.3667579 | 7.741015
31.5 | 0.63 | 0.01949158 | 9.359108 | 0.3999161 |  |  | 0.3641653 | 7.710571
32 | 0.64 | 0.1194916 | 9.259108 | 0.3934351 |  |  | 0.3609946 | 7.673682
32.5 | 0.65 | 0.06949158 | 9.309108 | 0.396693 |  |  | 0.3568092 | 7.625682
33 | 0.66 | 0.3194916 | 9.059108 | 0.3800438 |  |  | 0.351833 | 7.56946
33.5 | 0.67 | 0.3194916 | 9.059108 | 0.3800438 |  |  | 0.3455728 | 7.499905
34 | 0.68 | 0.5694916 | 8.809108 | 0.3624496 |  |  | 0.3384776 | 7.422349
34.5 | 0.69 | 0.5194916 | 8.859108 | 0.3660479 |  |  | 0.3301619 | 7.333015
35 | 0.7 | 0.7194916 | 8.659107 | 0.3514054 |  |  | 0.3211932 | 7.238348
35.5 | 0.71 | 0.6694916 | 8.709107 | 0.3551291 |  |  | 0.3112944 | 7.135904
36 | 0.72 | 0.9694916 | 8.409107 | 0.3321229 |  |  | 0.3011935 | 7.03346
36.5 | 0.73 | 1.069492 | 8.309108 | 0.3240851 |  |  | 0.290509 | 6.927461
37 | 0.74 | 1.519492 | 7.859107 | 0.2853833 |  |  | 0.2800082 | 6.825682
37.5 | 0.75 | 1.519492 | 7.859107 | 0.2853833 |  |  | 0.2694481 | 6.725683
38 | 0.76 | 2.119492 | 7.259108 | 0.2263168 |  |  | 0.2595809 | 6.634349
38.5 | 0.77 | 2.019492 | 7.359107 | 0.23683 |  |  | 0.2499438 | 6.547237
39 | 0.78 | 2.569492 | 6.809108 | 0.1751856 |  |  | 0.2412587 | 6.470571
39.5 | 0.79 | 2.469491 | 6.909108 | 0.1871237 |  |  | 0.2329286 | 6.398793
40 | 0.8 | 2.869492 | 6.509108 | 0.1371705 |  |  | 0.2254058 | 6.335459
40.5 | 0.81 | 2.869492 | 6.509108 | 0.1371705 |  |  | 0.21807 | 6.275015
41 | 0.82 | 3.169492 | 6.209107 | 0.09548192 |  |  | 0.2115753 | 6.222571
41.5 | 0.83 | 2.919492 | 6.459107 | 0.1304913 |  |  | 0.2052385 | 6.172349
42 | 0.84 | 3.169492 | 6.209107 | 0.09548192 |  |  | 0.1996535 | 6.128793
42.5 | 0.85 | 2.969491 | 6.409108 | 0.123708 |  |  | 0.1942145 | 6.087015
43 | 0.86 | 3.269492 | 6.109107 | 0.08067588 |  |  | 0.1894583 | 6.051016
43.5 | 0.87 | 3.069492 | 6.309108 | 0.1098187 |  |  | 0.1846137 | 6.014793
44 | 0.88 | 3.369492 | 6.009108 | 0.06537705 |  |  | 0.1803505 | 5.983237
44.5 | 0.89 | 3.119492 | 6.259108 | 0.1027076 |  |  | 0.176075 | 5.951904
45 | 0.9 | 3.269492 | 6.109107 | 0.08067588 |  |  | 0.1723395 | 5.924793
45.5 | 0.91 | 3.169492 | 6.209107 | 0.09548192 |  |  | 0.168439 | 5.896793
46 | 0.92 | 3.419492 | 5.959107 | 0.05753505 |  |  | 0.1650594 | 5.872793
46.5 | 0.93 | 3.219491 | 6.159108 | 0.08813903 |  |  | 0.1614582 | 5.84746
47 | 0.94 | 3.469491 | 5.909108 | 0.04956041 |  |  | 0.1581105 | 5.824126
47.5 | 0.95 | 3.169492 | 6.209107 | 0.09548192 |  |  | 0.1544455 | 5.798793
48 | 0.96 | 3.469491 | 5.909108 | 0.04956041 |  |  | 0.1511758 | 5.776349
48.5 | 0.97 | 3.319492 | 6.059108 | 0.07308962 |  |  | 0.1475903 | 5.751904
49 | 0.98 | 3.569492 | 5.809108 | 0.03319923 |  |  | 0.1443035 | 5.729682
49.5 | 0.99 | 3.269492 | 6.109107 | 0.08067588 |  |  | 0.1407504 | 5.705905
50 | 1 | 3.569492 | 5.809108 | 0.03319923 |  |  | 0.1374979 | 5.684349
50.5 | 1.01 | 3.369492 | 6.009108 | 0.06537705 |  |  | 0.133877 | 5.660571
51 | 1.02 | 3.619492 | 5.759108 | 0.02480553 |  |  | 0.1303859 | 5.637904
51.5 | 1.03 | 3.369492 | 6.009108 | 0.06537705 |  |  | 0.1263698 | 5.612127
52 | 1.04 | 3.619492 | 5.759108 | 0.02480553 |  |  | 0.1224539 | 5.587237
52.5 | 1.05 | 3.419492 | 5.959107 | 0.05753505 |  |  | 0.1179314 | 5.558793
53 | 1.06 | 3.619492 | 5.759108 | 0.02480553 |  |  | 0.1134276 | 5.530793
53.5 | 1.07 | 3.419492 | 5.959107 | 0.05753505 |  |  | 0.1085174 | 5.500571
54 | 1.08 | 3.669492 | 5.709107 | 0.01626481 |  |  | 0.1039653 | 5.472794
54.5 | 1.09 | 3.469491 | 5.909108 | 0.04956041 |  |  | 0.09911616 | 5.44346
55 | 1.1 | 3.669492 | 5.709107 | 0.01626481 |  |  | 0.09474574 | 5.417237
55.5 | 1.11 | 3.469491 | 5.909108 | 0.04956041 |  |  | 0.09030683 | 5.390793
56 | 1.12 | 3.619492 | 5.759108 | 0.02480553 |  |  | 0.08651028 | 5.368349
56.5 | 1.13 | 3.469491 | 5.909108 | 0.04956041 |  |  | 0.08265173 | 5.345682
57 | 1.14 | 3.869492 | 5.509108 | -0.01944821 |  |  | 0.07945649 | 5.327015
57.5 | 1.15 | 3.519492 | 5.859107 | 0.04144959 |  |  | 0.07619852 | 5.308126
58 | 1.16 | 3.769492 | 5.609107 | -0.001273354 |  |  | 0.07342684 | 5.292127
58.5 | 1.17 | 3.569492 | 5.809108 | 0.03319923 |  |  | 0.07025222 | 5.273904
59 | 1.18 | 3.769492 | 5.609107 | -0.001273354 |  |  | 0.06736511 | 5.25746
59.5 | 1.19 | 3.569492 | 5.809108 | 0.03319923 |  |  | 0.06397282 | 5.238348
60 | 1.2 | 3.819492 | 5.559108 | -0.010279 |  |  | 0.06094619 | 5.22146
60.5 | 1.21 | 3.569492 | 5.809108 | 0.03319923 |  |  | 0.0576039 | 5.203015
61 | 1.22 | 3.769492 | 5.609107 | -0.001273354 |  |  | 0.05474932 | 5.18746
61.5 | 1.23 | 3.619492 | 5.759108 | 0.02480553 |  |  | 0.05152985 | 5.170127
62 | 1.24 | 3.819492 | 5.559108 | -0.010279 |  |  | 0.04889075 | 5.156126
62.5 | 1.25 | 3.619492 | 5.759108 | 0.02480553 |  |  | 0.04586454 | 5.140127
63 | 1.26 | 3.769492 | 5.609107 | -0.001273354 |  |  | 0.04331469 | 5.126793
63.5 | 1.27 | 3.569492 | 5.809108 | 0.03319923 |  |  | 0.04062997 | 5.112793
64 | 1.28 | 3.819492 | 5.559108 | -0.010279 |  |  | 0.03883446 | 5.10346
64.5 | 1.29 | 3.619492 | 5.759108 | 0.02480553 |  |  | 0.03675676 | 5.092571
65 | 1.3 | 3.919492 | 5.459107 | -0.02878538 |  |  | 0.03531114 | 5.085015
65.5 | 1.31 | 3.669492 | 5.709107 | 0.01626481 |  |  | 0.03339178 | 5.075016
66 | 1.32 | 3.869492 | 5.509108 | -0.01944821 |  |  | 0.0317597 | 5.066571
66.5 | 1.33 | 3.719491 | 5.659108 | 0.007573245 |  |  | 0.02929821 | 5.053904
67 | 1.34 | 3.769492 | 5.609107 | -0.001273354 |  |  | 0.02715813 | 5.043015
67.5 | 1.35 | 3.669492 | 5.709107 | 0.01626481 |  |  | 0.02436356 | 5.028793
68 | 1.36 | 3.869492 | 5.509108 | -0.01944821 |  |  | 0.02205201 | 5.017016
68.5 | 1.37 | 3.669492 | 5.709107 | 0.01626481 |  |  | 0.0191424 | 5.002126
69 | 1.38 | 3.869492 | 5.509108 | -0.01944821 |  |  | 0.01676469 | 4.989904
69.5 | 1.39 | 3.669492 | 5.709107 | 0.01626481 |  |  | 0.01395953 | 4.97546
70 | 1.4 | 3.819492 | 5.559108 | -0.010279 |  |  | 0.0118607 | 4.964571
70.5 | 1.41 | [5 empty] | 0.009501089 | 4.952348
71 | 1.42 | [5 empty] | 0.00793357 | 4.944127
71.5 | 1.43 | [5 empty] | 0.00622406 | 4.935237
72 | 1.44 | [5 empty] | 0.005396735 | 4.930793
72.5 | 1.45 | [5 empty] | 0.004197815 | 4.924571
73 | 1.46 | [5 empty] | 0.0035993 | 4.92146
73.5 | 1.47 | [5 empty] | 0.002758215 | 4.917238
74 | 1.48 | [5 empty] | 0.002359803 | 4.915238
74.5 | 1.49 | [5 empty] | 0.001370327 | 4.910349
75 | 1.5 | [5 empty] | 0.000966048 | 4.908349
75.5 | 1.51 | [5 empty] | 0.0002782706 | 4.9
76 | 1.52 | [5 empty] | 0 | 4.9
76.5 | 1.53 | [5 empty] | 0 | 4.9
77 | 1.54 | [5 empty] | 0 | 4.9
77.5 | 1.55 | [5 empty] | 0 | 4.9
78 | 1.56 | [5 empty] | 0 | 4.9
78.5 | 1.57 | [5 empty] | 0 | 4.9
79 | 1.58 | [5 empty] | 0 | 4.9
79.5 | 1.59 | [5 empty] | 0 | 4.9
80 | 1.6 | [5 empty] | 0 | 4.9
80.5 | 1.61
81 | 1.62
81.5 | 1.63
82 | 1.64
82.5 | 1.65
83 | 1.66
83.5 | 1.67
84 | 1.68
84.5 | 1.69
85 | 1.7
85.5 | 1.71
86 | 1.72
86.5 | 1.73
87 | 1.74
87.5 | 1.75
88 | 1.76
88.5 | 1.77
89 | 1.78
89.5 | 1.79
90 | 1.8
90.5 | 1.81
91 | 1.82
91.5 | 1.83
92 | 1.84
92.5 | 1.85
93 | 1.86
93.5 | 1.87
94 | 1.88
94.5 | 1.89
95 | 1.9
95.5 | 1.91
96 | 1.92
96.5 | 1.93
97 | 1.94
97.5 | 1.95
98 | 1.96
98.5 | 1.97
99 | 1.98
99.5 | 1.99
100 | 2
100.5 | 2.01
101 | 2.02
101.5 | 2.03
102 | 2.04
102.5 | 2.05
103 | 2.06
103.5 | 2.07
104 | 2.08
104.5 | 2.09
105 | 2.1
105.5 | 2.11
106 | 2.12
106.5 | 2.13
107 | 2.14
107.5 | 2.15
108 | 2.16
108.5 | 2.17
109 | 2.18
109.5 | 2.19
110 | 2.2
110.5 | 2.21
111 | 2.22
111.5 | 2.23
112 | 2.24
112.5 | 2.25
113 | 2.26
113.5 | 2.27
114 | 2.28
114.5 | 2.29
115 | 2.3
115.5 | 2.31
116 | 2.32
116.5 | 2.33
117 | 2.34
117.5 | 2.35
118 | 2.36
118.5 | 2.37
119 | 2.38
119.5 | 2.39
120 | 2.4
120.5 | 2.41
121 | 2.42
121.5 | 2.43
122 | 2.44
122.5 | 2.45
123 | 2.46
123.5 | 2.47
124 | 2.48
124.5 | 2.49
125 | 2.5

## Fuerza
ciclos | seg | Fuerza | Presión
0.5 | 0.01 | 9.3195 | 83.79322 | 0.6 | 11.69842
1 | 0.02 | 9.29988 | 83.61681 | 0.6 | 0
1.5 | 0.03 | 9.35874 | 84.14603
2 | 0.04 | 9.3195 | 83.79322
2.5 | 0.05 | 9.3195 | 83.79322
3 | 0.06 | 9.26064 | 83.264
3.5 | 0.07 | 9.3195 | 83.79322
4 | 0.08 | 9.28026 | 83.44041
4.5 | 0.09 | 9.28026 | 83.44041
5 | 0.1 | 9.3195 | 83.79322
5.5 | 0.11 | 9.3195 | 83.79322
6 | 0.12 | 9.29988 | 83.61681
6.5 | 0.13 | 9.33912 | 83.96963
7 | 0.14 | 9.29988 | 83.61681
7.5 | 0.15 | 9.3195 | 83.79322
8 | 0.16 | 9.29988 | 83.61681
8.5 | 0.17 | 9.29988 | 83.61681 | 0.6 | 105.1825
9 | 0.18 | 9.33912 | 83.96963 | 0.6 | 0
9.5 | 0.19 | 9.26064 | 83.264
10 | 0.2 | 9.3195 | 83.79322
10.5 | 0.21 | 9.29988 | 83.61681
11 | 0.22 | 9.35874 | 84.14603
11.5 | 0.23 | 9.29988 | 83.61681
12 | 0.24 | 9.28026 | 83.44041
12.5 | 0.25 | 9.35874 | 84.14603
13 | 0.26 | 9.3195 | 83.79322
13.5 | 0.27 | 9.29988 | 83.61681
14 | 0.28 | 9.35874 | 84.14603
14.5 | 0.29 | 9.33912 | 83.96963
15 | 0.3 | 9.29988 | 83.61681
15.5 | 0.31 | 9.29988 | 83.61681
16 | 0.32 | 9.28026 | 83.44041
16.5 | 0.33 | 9.3195 | 83.79322
17 | 0.34 | 9.33912 | 83.96963
17.5 | 0.35 | 9.33912 | 83.96963
18 | 0.36 | 9.33912 | 83.96963
18.5 | 0.37 | 9.33912 | 83.96963
19 | 0.38 | 9.29988 | 83.61681
19.5 | 0.39 | 9.26064 | 83.264
20 | 0.4 | 9.35874 | 84.14603
20.5 | 0.41 | 9.35874 | 84.14603
21 | 0.42 | 9.29988 | 83.61681
21.5 | 0.43 | 9.3195 | 83.79322
22 | 0.44 | 9.3195 | 83.79322
22.5 | 0.45 | 9.33912 | 83.96963
23 | 0.46 | 9.33912 | 83.96963
23.5 | 0.47 | 9.33912 | 83.96963
24 | 0.48 | 9.3195 | 83.79322
24.5 | 0.49 | 9.29988 | 83.61681
25 | 0.5 | 9.33912 | 83.96963
25.5 | 0.51 | 9.29988 | 83.61681
26 | 0.52 | 9.33912 | 83.96963
26.5 | 0.53 | 9.3195 | 83.79322
27 | 0.54 | 9.29988 | 83.61681
27.5 | 0.55 | 9.29988 | 83.61681
28 | 0.56 | 9.29988 | 83.61681
28.5 | 0.57 | 9.33912 | 83.96963
29 | 0.58 | 9.3195 | 83.79322
29.5 | 0.59 | 9.3195 | 83.79322
30 | 0.6 | 9.24102 | 83.08759
30.5 | 0.61 | 9.3195 | 83.79322
31 | 0.62 | 9.3195 | 83.79322
31.5 | 0.63 | 9.33912 | 83.96963
32 | 0.64 | 9.3195 | 83.79322
32.5 | 0.65 | 9.3195 | 83.79322
33 | 0.66 | 9.29988 | 83.61681
33.5 | 0.67 | 9.33912 | 83.96963
34 | 0.68 | 9.26064 | 83.264
34.5 | 0.69 | 9.3195 | 83.79322
35 | 0.7 | 9.33912 | 83.96963
35.5 | 0.71 | 9.3195 | 83.79322
36 | 0.72 | 9.33912 | 83.96963
36.5 | 0.73 | 9.24102 | 83.08759
37 | 0.74 | 9.26064 | 83.264
37.5 | 0.75 | 9.24102 | 83.08759
38 | 0.76 | 9.20178 | 82.73478
38.5 | 0.77 | 9.28026 | 83.44041
39 | 0.78 | 9.20178 | 82.73478
39.5 | 0.79 | 9.20178 | 82.73478
40 | 0.8 | 9.16254 | 82.38197
40.5 | 0.81 | 9.16254 | 82.38197
41 | 0.82 | 9.1233 | 82.02915
41.5 | 0.83 | 9.1233 | 82.02915
42 | 0.84 | 9.10368 | 81.85275
42.5 | 0.85 | 9.04482 | 81.32352
43 | 0.86 | 9.04482 | 81.32352
43.5 | 0.87 | 9.0252 | 81.14712
44 | 0.88 | 9.00558 | 80.97071
44.5 | 0.89 | 8.96634 | 80.6179
45 | 0.9 | 9.00558 | 80.97071
45.5 | 0.91 | 8.98596 | 80.7943
46 | 0.92 | 9.00558 | 80.97071
46.5 | 0.93 | 8.96634 | 80.6179
47 | 0.94 | 8.96634 | 80.6179
47.5 | 0.95 | 8.98596 | 80.7943
48 | 0.96 | 8.94672 | 80.44149
48.5 | 0.97 | 8.90748 | 80.08868
49 | 0.98 | 8.94672 | 80.44149
49.5 | 0.99 | 8.96634 | 80.6179
50 | 1 | 8.96634 | 80.6179
50.5 | 1.01 | 8.9271 | 80.26508
51 | 1.02 | 8.94672 | 80.44149
51.5 | 1.03 | 9.00558 | 80.97071
52 | 1.04 | 8.96634 | 80.6179
52.5 | 1.05 | 8.98596 | 80.7943
53 | 1.06 | 8.98596 | 80.7943
53.5 | 1.07 | 8.98596 | 80.7943
54 | 1.08 | 9.00558 | 80.97071
54.5 | 1.09 | 8.96634 | 80.6179
55 | 1.1 | 9.0252 | 81.14712
55.5 | 1.11 | 9.0252 | 81.14712
56 | 1.12 | 9.04482 | 81.32352
56.5 | 1.13 | 9.0252 | 81.14712
57 | 1.14 | 9.04482 | 81.32352
57.5 | 1.15 | 9.06444 | 81.49993
58 | 1.16 | 9.06444 | 81.49993
58.5 | 1.17 | 9.06444 | 81.49993
59 | 1.18 | 9.10368 | 81.85275
59.5 | 1.19 | 9.08406 | 81.67634
60 | 1.2 | 9.08406 | 81.67634
60.5 | 1.21 | 9.10368 | 81.85275
61 | 1.22 | 9.10368 | 81.85275
61.5 | 1.23 | 9.1233 | 82.02915
62 | 1.24 | 9.1233 | 82.02915
62.5 | 1.25 | 9.1233 | 82.02915
63 | 1.26 | 9.18216 | 82.55838
63.5 | 1.27 | 9.16254 | 82.38197
64 | 1.28 | 9.14292 | 82.20556
64.5 | 1.29 | 9.16254 | 82.38197
65 | 1.3 | 9.16254 | 82.38197
65.5 | 1.31 | 9.18216 | 82.55838
66 | 1.32 | 9.14292 | 82.20556
66.5 | 1.33 | 9.16254 | 82.38197
67 | 1.34 | 9.2214 | 82.91119
67.5 | 1.35 | 9.18216 | 82.55838
68 | 1.36 | 9.18216 | 82.55838
68.5 | 1.37 | 9.18216 | 82.55838
69 | 1.38 | 9.20178 | 82.73478
69.5 | 1.39 | 9.2214 | 82.91119
70 | 1.4 | 9.2214 | 82.91119
70.5 | 1.41
71 | 1.42
71.5 | 1.43
72 | 1.44
72.5 | 1.45
73 | 1.46
73.5 | 1.47
74 | 1.48
74.5 | 1.49
75 | 1.5
75.5 | 1.51
76 | 1.52
76.5 | 1.53
77 | 1.54
77.5 | 1.55
78 | 1.56
78.5 | 1.57
79 | 1.58
79.5 | 1.59
80 | 1.6
80.5 | 1.61
81 | 1.62
81.5 | 1.63
82 | 1.64
82.5 | 1.65
83 | 1.66
83.5 | 1.67
84 | 1.68
84.5 | 1.69
85 | 1.7
85.5 | 1.71
86 | 1.72
86.5 | 1.73
87 | 1.74
87.5 | 1.75
88 | 1.76
88.5 | 1.77
89 | 1.78
89.5 | 1.79
90 | 1.8
90.5 | 1.81
91 | 1.82
91.5 | 1.83
92 | 1.84
92.5 | 1.85
93 | 1.86
93.5 | 1.87
94 | 1.88
94.5 | 1.89
95 | 1.9
95.5 | 1.91
96 | 1.92
96.5 | 1.93
97 | 1.94
97.5 | 1.95
98 | 1.96
98.5 | 1.97
99 | 1.98
99.5 | 1.99
100 | 2
100.5 | 2.01
101 | 2.02
101.5 | 2.03
102 | 2.04
102.5 | 2.05
103 | 2.06
103.5 | 2.07
104 | 2.08
104.5 | 2.09
105 | 2.1
105.5 | 2.11
106 | 2.12
106.5 | 2.13
107 | 2.14
107.5 | 2.15
108 | 2.16
108.5 | 2.17
109 | 2.18
109.5 | 2.19
110 | 2.2
110.5 | 2.21
111 | 2.22
111.5 | 2.23
112 | 2.24
112.5 | 2.25
113 | 2.26
113.5 | 2.27
114 | 2.28
114.5 | 2.29
115 | 2.3
115.5 | 2.31
116 | 2.32
116.5 | 2.33
117 | 2.34
117.5 | 2.35
118 | 2.36
118.5 | 2.37
119 | 2.38
119.5 | 2.39
120 | 2.4
120.5 | 2.41
121 | 2.42
121.5 | 2.43
122 | 2.44
122.5 | 2.45
123 | 2.46
123.5 | 2.47
124 | 2.48
124.5 | 2.49
125 | 2.5

## Resistencia
ciclos | seg | Intensidad | Tensión | Resistencia | Potencia | Energía
0.5 | 0.01 | 0 | 0.5279661 |  |  |  | 0.6 | 12.43125
1 | 0.02 | 0 | -0.002033901 |  |  |  | 0.6 | 0 | La línea vertical roja señala el fin del precalentamiento
1.5 | 0.03 | 0 | -0.002033901 |  |  |  | 0.7 | 12.43125
2 | 0.04 | 0 | -0.0220339 |  |  |  | 0.7 | 0
2.5 | 0.05 | 0 | -0.0220339
3 | 0.06 | 0 | 0.0379661
3.5 | 0.07 | 0 | 0.0379661
4 | 0.08 | 0 | -0.0320339
4.5 | 0.09 | 0 | -0.002033901
5 | 0.1 | 0 | 0.0379661
5.5 | 0.11 | 0 | 0.0179661
6 | 0.12 | 0 | -0.002033901
6.5 | 0.13 | 0 | -0.002033901
7 | 0.14 | 0 | 0.0179661
7.5 | 0.15 | 0 | -0.0220339
8 | 0.16 | 0 | -0.002033901
8.5 | 0.17 | 0 | -0.0220339
9 | 0.18 | 0 | -0.0220339 |  |  |  | 0.6 | 2.184712
9.5 | 0.19 | 0 | 0.0179661 |  |  |  | 0.6 | 0
10 | 0.2 | 0 | 0.0179661
10.5 | 0.21 | 0 | 0.0379661
11 | 0.22 | 0 | -0.0220339
11.5 | 0.23 | 0 | -0.0220339
12 | 0.24 | 0 | -0.002033901
12.5 | 0.25 | 0 | 0.0179661
13 | 0.26 | 0 | 0.0379661
13.5 | 0.27 | 0 | 0.0379661
14 | 0.28 | 0 | -0.0220339
14.5 | 0.29 | 0 | 0.0379661
15 | 0.3 | 0 | 0.0379661
15.5 | 0.31 | 0 | -0.002033901
16 | 0.32 | 0 | 0.0179661
16.5 | 0.33 | 0 | -0.0220339 |  |  |  | 0.6 | 0.5639065
17 | 0.34 | 0 | -0.002033901 |  |  |  | 0.6 | 0
17.5 | 0.35 | 0 | 0.0379661
18 | 0.36 | 0 | 0.0379661
18.5 | 0.37 | 0 | -0.0220339
19 | 0.38 | 0 | -0.002033901
19.5 | 0.39 | 0 | -0.002033901
20 | 0.4 | 0 | -0.0220339
20.5 | 0.41 | 0 | -0.002033901
21 | 0.42 | 0 | -0.002033901
21.5 | 0.43 | 0 | -0.0320339
22 | 0.44 | 0 | 0.0179661
22.5 | 0.45 | 0 | -0.0220339
23 | 0.46 | 0 | -0.0220339
23.5 | 0.47 | 0 | -0.0220339
24 | 0.48 | 0 | -0.002033901
24.5 | 0.49 | 0 | -0.002033901 |  |  |  | 0.6 | 19.35885
25 | 0.5 | 0 | 0.0379661 |  |  |  | 0.6 | 0
25.5 | 0.51 | 0 | -0.0520339
26 | 0.52 | 0 | -0.002033901
26.5 | 0.53 | 0 | -0.0520339
27 | 0.54 | 0 | -0.002033901
27.5 | 0.55 | 0 | 0.0579661
28 | 0.56 | 0 | -0.0220339
28.5 | 0.57 | 0 | -0.0220339
29 | 0.58 | 0 | -0.002033901
29.5 | 0.59 | 0 | -0.0220339
30 | 0.6 | 0 | -0.0220339
30.5 | 0.61 | 0 | -0.002033901
31 | 0.62 | 3.217 | -0.002112318 | -0.0006566112 | -0.006795328 | -6.795328e-05
31.5 | 0.63 | 3.061 | 1.127891 | 0.3684715 | 3.452476 | 0.0344568
32 | 0.64 | 3.12 | 1.31789 | 0.4224007 | 4.111817 | 0.07557497
32.5 | 0.65 | 3.276 | 1.477886 | 0.4511252 | 4.841555 | 0.1239905
33 | 0.66 | 3.529 | 1.37788 | 0.3904449 | 4.862538 | 0.1726159
33.5 | 0.67 | 3.783 | 1.417874 | 0.3748015 | 5.363817 | 0.2262541
34 | 0.68 | 4.095 | 1.507866 | 0.3682213 | 6.174712 | 0.2880012
34.5 | 0.69 | 4.29 | 1.477862 | 0.3444899 | 6.340026 | 0.3514014
35 | 0.7 | 4.543 | 1.197855 | 0.2636705 | 5.441857 | 0.40582
35.5 | 0.71 | 4.68 | 1.157852 | 0.2474043 | 5.418747 | 0.4600075
36 | 0.72 | 6.825 | 1.2378 | 0.1813626 | 8.447983 | 0.5444873
36.5 | 0.73 | 7.468 | 1.397784 | 0.1871698 | 10.43865 | 0.6488738
37 | 0.74 | 8.053 | 1.74777 | 0.2170334 | 14.07479 | 0.7896217
37.5 | 0.75 | 8.053 | 1.74777 | 0.2170334 | 14.07479 | 0.9303696
38 | 0.76 | 9.399 | 1.647737 | 0.1753098 | 15.48708 | 1.08524
38.5 | 0.77 | 9.516 | 1.607734 | 0.1689506 | 15.2992 | 1.238232
39 | 0.78 | 9.945 | 1.337724 | 0.1345122 | 13.30366 | 1.371269
39.5 | 0.79 | 9.691 | 1.15773 | 0.1194644 | 11.21956 | 1.483465
40 | 0.8 | 9.574 | 1.377733 | 0.1439036 | 13.19041 | 1.615369
40.5 | 0.81 | 9.36 | 1.217738 | 0.1301002 | 11.39803 | 1.729349
41 | 0.82 | 9.262 | 1.37774 | 0.1487519 | 12.76063 | 1.856955
41.5 | 0.83 | 9.126 | 1.417744 | 0.1553521 | 12.93833 | 1.986339
42 | 0.84 | 9.126 | 1.047744 | 0.1148086 | 9.561709 | 2.081956
42.5 | 0.85 | 9.126 | 1.147744 | 0.1257663 | 10.47431 | 2.186699
43 | 0.86 | 9.048 | 1.217746 | 0.1345873 | 11.01816 | 2.29688
43.5 | 0.87 | 9.048 | 1.007746 | 0.1113777 | 9.118082 | 2.388061
44 | 0.88 | 9.028 | 1.087746 | 0.1204858 | 9.820171 | 2.486263
44.5 | 0.89 | 9.028 | 1.087746 | 0.1204858 | 9.820171 | 2.584465
45 | 0.9 | 9.009 | 0.9677465 | 0.10742 | 8.718428 | 2.671649
45.5 | 0.91 | 8.989 | 1.107747 | 0.1232336 | 9.957538 | 2.771224
46 | 0.92 | 9.028 | 1.047746 | 0.1160552 | 9.459051 | 2.865814
46.5 | 0.93 | 9.009 | 0.9677465 | 0.10742 | 8.718428 | 2.952999
47 | 0.94 | 8.989 | 1.087747 | 0.1210087 | 9.777758 | 3.050776
47.5 | 0.95 | 9.028 | 1.007746 | 0.1116245 | 9.097931 | 3.141756
48 | 0.96 | 9.009 | 1.067747 | 0.11852 | 9.619328 | 3.237949
48.5 | 0.97 | 8.931 | 0.9877484 | 0.1105977 | 8.821581 | 3.326165
49 | 0.98 | 8.911 | 1.087749 | 0.1220681 | 9.69293 | 3.423094
49.5 | 0.99 | 8.97 | 0.9877475 | 0.1101168 | 8.860095 | 3.511695
50 | 1 | 8.95 | 0.927748 | 0.103659 | 8.303344 | 3.594728
50.5 | 1.01 | 9.009 | 1.007746 | 0.11186 | 9.078788 | 3.685516
51 | 1.02 | 8.989 | 0.987747 | 0.109884 | 8.878859 | 3.774305
51.5 | 1.03 | 8.95 | 0.987748 | 0.1103629 | 8.840344 | 3.862708
52 | 1.04 | 9.028 | 0.947746 | 0.1049785 | 8.556252 | 3.948271
52.5 | 1.05 | 8.97 | 1.047747 | 0.1168057 | 9.398295 | 4.042253
53 | 1.06 | 8.931 | 1.047748 | 0.1173159 | 9.357441 | 4.135828
53.5 | 1.07 | 8.97 | 0.9477475 | 0.1056575 | 8.501295 | 4.220841
54 | 1.08 | 8.95 | 0.927748 | 0.103659 | 8.303344 | 4.303874
54.5 | 1.09 | 8.97 | 0.9277475 | 0.1034278 | 8.321896 | 4.387094
55 | 1.1 | 8.95 | 0.987748 | 0.1103629 | 8.840344 | 4.475497
55.5 | 1.11 | 8.95 | 1.087748 | 0.1215361 | 9.735344 | 4.57285
56 | 1.12 | 8.95 | 1.027748 | 0.1148322 | 9.198344 | 4.664834
56.5 | 1.13 | 8.95 | 1.067748 | 0.1193015 | 9.556344 | 4.760397
57 | 1.14 | 8.95 | 1.147748 | 0.12824 | 10.27234 | 4.863121
57.5 | 1.15 | 8.95 | 0.9477479 | 0.1058936 | 8.482344 | 4.947944
58 | 1.16 | 8.95 | 0.9477479 | 0.1058936 | 8.482344 | 5.032768
58.5 | 1.17 | 8.95 | 1.047748 | 0.1170668 | 9.377344 | 5.126541
59 | 1.18 | 8.95 | 0.8877479 | 0.09918971 | 7.945344 | 5.205995
59.5 | 1.19 | 8.931 | 1.007748 | 0.1128371 | 9.0002 | 5.295997
60 | 1.2 | 8.931 | 0.8477484 | 0.09492201 | 7.571241 | 5.371709
60.5 | 1.21 | 8.911 | 1.087749 | 0.1220681 | 9.69293 | 5.468638
61 | 1.22 | 8.911 | 0.9077489 | 0.1018683 | 8.08895 | 5.549528
61.5 | 1.23 | 8.931 | 1.027748 | 0.1150765 | 9.178822 | 5.641316
62 | 1.24 | 8.931 | 1.087748 | 0.1217947 | 9.714681 | 5.738463
62.5 | 1.25 | 8.911 | 0.7777489 | 0.08727964 | 6.930521 | 5.807768
63 | 1.26 | 8.892 | 0.8877494 | 0.09983686 | 7.893867 | 5.886707
63.5 | 1.27 | 8.872 | 0.9077498 | 0.1023163 | 8.053556 | 5.967242
64 | 1.28 | 8.892 | 0.9877494 | 0.1110829 | 8.783068 | 6.055073
64.5 | 1.29 | 8.872 | 0.9877499 | 0.1113334 | 8.763316 | 6.142706
65 | 1.3 | 8.872 | 0.7577499 | 0.08540914 | 6.722756 | 6.209933
65.5 | 1.31 | 8.892 | 0.8377494 | 0.09421383 | 7.449267 | 6.284426
66 | 1.32 | 8.872 | 0.7977499 | 0.0899177 | 7.077637 | 6.355202
66.5 | 1.33 | 8.872 | 0.8677499 | 0.0978077 | 7.698677 | 6.432189
67 | 1.34 | 8.833 | 1.087751 | 0.1231462 | 9.608103 | 6.52827
67.5 | 1.35 | 8.833 | 0.8177508 | 0.09257905 | 7.223193 | 6.600502
68 | 1.36 | 8.833 | 0.9077508 | 0.1027681 | 8.018163 | 6.680684
68.5 | 1.37 | 8.736 | 0.8677531 | 0.09933072 | 7.580691 | 6.756491
69 | 1.38 | 8.814 | 0.8477512 | 0.09618235 | 7.472079 | 6.831212
69.5 | 1.39 | 8.736 | 0.8377531 | 0.09589665 | 7.318611 | 6.904397
70 | 1.4 | 8.716 | 0.9077536 | 0.104148 | 7.911981 | 6.983517
70.5 | 1.41
71 | 1.42
71.5 | 1.43
72 | 1.44
72.5 | 1.45
73 | 1.46
73.5 | 1.47
74 | 1.48
74.5 | 1.49
75 | 1.5
75.5 | 1.51
76 | 1.52
76.5 | 1.53
77 | 1.54
77.5 | 1.55
78 | 1.56
78.5 | 1.57
79 | 1.58
79.5 | 1.59
80 | 1.6
80.5 | 1.61
81 | 1.62
81.5 | 1.63
82 | 1.64
82.5 | 1.65
83 | 1.66
83.5 | 1.67
84 | 1.68
84.5 | 1.69
85 | 1.7
85.5 | 1.71
86 | 1.72
86.5 | 1.73
87 | 1.74
87.5 | 1.75
88 | 1.76
88.5 | 1.77
89 | 1.78
89.5 | 1.79
90 | 1.8
90.5 | 1.81
91 | 1.82
91.5 | 1.83
92 | 1.84
92.5 | 1.85
93 | 1.86
93.5 | 1.87
94 | 1.88
94.5 | 1.89
95 | 1.9
95.5 | 1.91
96 | 1.92
96.5 | 1.93
97 | 1.94
97.5 | 1.95
98 | 1.96
98.5 | 1.97
99 | 1.98
99.5 | 1.99
100 | 2
100.5 | 2.01
101 | 2.02
101.5 | 2.03
102 | 2.04
102.5 | 2.05
103 | 2.06
103.5 | 2.07
104 | 2.08
104.5 | 2.09
105 | 2.1
105.5 | 2.11
106 | 2.12
106.5 | 2.13
107 | 2.14
107.5 | 2.15
108 | 2.16
108.5 | 2.17
109 | 2.18
109.5 | 2.19
110 | 2.2
110.5 | 2.21
111 | 2.22
111.5 | 2.23
112 | 2.24
112.5 | 2.25
113 | 2.26
113.5 | 2.27
114 | 2.28
114.5 | 2.29
115 | 2.3
115.5 | 2.31
116 | 2.32
116.5 | 2.33
117 | 2.34
117.5 | 2.35
118 | 2.36
118.5 | 2.37
119 | 2.38
119.5 | 2.39
120 | 2.4
120.5 | 2.41
121 | 2.42
121.5 | 2.43
122 | 2.44
122.5 | 2.45
123 | 2.46
123.5 | 2.47
124 | 2.48
124.5 | 2.49
125 | 2.5

## Resultados
Inicio paso corriente
30 | 0
30 | 0.5 | Eje Izquierdo |  | Eje Derecho
Fin de Subida |  | Máx = | 0.5 | Máx = | 0.6
37.3995 | 0 | Mín = | 0 | Mín = | 0
37.3995 | 0.5
¿Suavizar?
Inicio paso corriente |  | Eje Izquierdo |  | Eje Derecho
30 | 0 | Máx = | 100 | Máx = | 9
30 | 100 | Mín = | 0 | Mín = | 0
Fin de Subida
37.3995 | 0
37.3995 | 100
¿Suavizar?
|  | Eje Izquierdo |  | Eje Derecho
Inicio paso corriente |  | Máx = | 10 | Máx = | 6
30 | 0 | Mín = | 0 | Mín = | 0
30 | 10
Fin de Subida
37.3995 | 0
37.3995 | 10
|  | Eje Izquierdo |  | Eje Derecho
Inicio paso corriente |  | Máx = | 14 | Máx = | 9
30 | 0 | Mín = | 0 | Mín = | 0
30 | 14
Fin de Subida
37.3995 | 0
37.3995 | 14