## Parámetros
Ensayo |  |  |  |  | Fecha:
Características polvo |  | Material | Referencia polvo | Densidad de golpeo g/cm3 | Densidad aparente g/cm3 | Densidad absoluta g/cm3
|  | Al-NH3 |  | 1.19 | 0.84 | 2.725 |  | Sí
No
Activación externa |  | PRECOMPRESIÓN | No | # MPa
|  | ACTIVACIÓN ELÉC. | No | # V | # A
Características de corriente | Duraciones
|  | Aproximación | Apriete | PreCalentamiento | Calentamiento | Enfriamiento
|  | 99 | 30 | 5 | 45 | 60 | ciclos
|  | 1.98 | 0.6 | 0.1 | 0.9 | 1.2 | segundos
Intensidades
|  | I máx | So1i (grados) | I So1i (kA) | ISo2i (kA) | Energía (kJ) | EDE (kJ/g)
|  | 10.14 | 15 | 1 | 9 | 8.903654 | 5.649885
Características de Presión |  | Presión Trabajo | Presión Sinterizado
|  | 923 |  | kgf
|  | 3.812474 | 0 | bares
Características Sinterizados |  | Diámetro (mm) | Altura (mm) | Masa (g) |  | Secc (cm2)
| 1 | 12.28 | 5.26 | 1.5759 |  | 1.195243
| 2 | 12.23 | 5.16 |  |  | Volumen (cm3)
| 3 | 12.42 | 5.11 |  |  | 0.6149525
| 4 | 12.22 | 5.02
| 5 | 12.28 | 5.14 |  |  | Densid (g/cm3)
| 6 | 12.46 | 5.22 |  |  | 2.562637
| 7 | 12.3 | 5.11 |  |  | Porosidad (%)
| 8 | 12.5 | 5.14 |  |  | 5.958272
|  | 12.33625 | 5.145
Otros Datos |  | Tª Inicial (ºC) | Lubricante | Diám Punzón (mm) | h punzones (mm) | h obleas (mm) | tS (ciclos)
|  | 21.5 |  | 11.9 | 97.31 | 9.3 | 7.778354
Observaciones
[9 empty] | 4 | 5 | 8
[9 empty] | 3 | 9 | 2

## Adquisición
374 | 476 | 0 | 70
374 | 476 | 0 | 14 | IP:x,x,x,x:
374 | 477 | 0 | 25 | 172,16,1,14
374 | 476 | 0 | 16
374 | 477 | 0 | 16 | Abrir canal. (IP: 172,16,1,14)(Return:1)
374 | 480 | 0 | 19
374 | 478 | 0 | 16
376 | 479 | 0 | 19 | Recibidos de 2548 registros (Soldadura:1713)
374 | 477 | 0 | 23
373 | 477 | 0 | 25
374 | 476 | 0 | 23 | Representar gráficas
373 | 476 | 0 | 17
375 | 477 | 0 | 21
374 | 475 | 0 | 14
372 | 477 | 0 | 19
373 | 477 | 0 | 21
374 | 479 | 0 | 19
373 | 477 | 0 | 16
373 | 480 | 0 | 21
374 | 476 | 0 | 25
373 | 475 | 0 | 14
373 | 478 | 0 | 17
374 | 477 | 0 | 14
374 | 476 | 0 | 17
373 | 476 | 0 | 16
374 | 477 | 0 | 19
374 | 477 | 0 | 17
374 | 476 | 0 | 17
374 | 478 | 0 | 16
372 | 478 | 0 | 19
375 | 475 | 0 | 16
375 | 477 | 0 | 17
374 | 478 | 0 | 19
374 | 477 | 0 | 25
374 | 478 | 0 | 23
375 | 479 | 0 | 17
373 | 475 | 0 | 25
374 | 478 | 0 | 21
374 | 478 | 0 | 17
374 | 478 | 0 | 19
374 | 477 | 0 | 21
373 | 477 | 0 | 17
374 | 477 | 0 | 25
373 | 475 | 0 | 17
372 | 477 | 0 | 21
374 | 477 | 0 | 19
374 | 477 | 0 | 25
375 | 479 | 0 | 21
374 | 479 | 0 | 17
375 | 478 | 0 | 19
374 | 477 | 0 | 21
374 | 477 | 0 | 16
377 | 478 | 0 | 17
375 | 478 | 0 | 19
374 | 477 | 0 | 21
374 | 477 | 0 | 23
374 | 478 | 0 | 17
375 | 477 | 0 | 19
374 | 478 | 0 | 16
372 | 479 | 0 | 14
374 | 478 | 0 | 14
375 | 477 | 3841 | 14
371 | 475 | 3666 | 143
376 | 477 | 3724 | 161
372 | 477 | 3763 | 141
379 | 478 | 3919 | 157
377 | 476 | 4095 | 151
382 | 477 | 4290 | 159
380 | 476 | 4407 | 153
385 | 476 | 4563 | 159
383 | 475 | 4641 | 147
385 | 474 | 3159 | 153
387 | 474 | 3178 | 112
388 | 475 | 5947 | 89
387 | 474 | 7371 | 153
397 | 474 | 7371 | 199
397 | 472 | 8248 | 199
407 | 472 | 8736 | 223
406 | 471 | 8736 | 194
419 | 470 | 8931 | 197
420 | 470 | 9672 | 194
427 | 469 | 9964 | 178
422 | 466 | 10140 | 151
431 | 467 | 9769 | 151
427 | 466 | 9223 | 134
433 | 465 | 9087 | 159
425 | 464 | 9087 | 134
432 | 463 | 9106 | 141
428 | 463 | 9087 | 128
433 | 463 | 9126 | 141
427 | 459 | 9145 | 130
434 | 463 | 9145 | 134
429 | 459 | 9106 | 118
435 | 460 | 9087 | 139
431 | 461 | 9126 | 139
436 | 460 | 9106 | 137
432 | 459 | 9126 | 147
436 | 461 | 9126 | 134
434 | 459 | 9126 | 124
439 | 460 | 9145 | 132
435 | 460 | 9145 | 120
438 | 458 | 9106 | 132
435 | 460 | 9028 | 137
439 | 459 | 9087 | 132
437 | 460 | 9067 | 122
440 | 461 | 9048 | 101
437 | 461 | 9106 | 101
441 | 461 | 9106 | 116
437 | 461 | 9165 | 124
442 | 461 | 9165 | 135
439 | 462 | 9087 | 108
443 | 462 | 9048 | 108
438 | 461 | 9067 | 118
441 | 464 | 9067 | 122
440 | 463 | 9067 | 128
443 | 463 | 9087 | 108
438 | 464 | 9106 | 106
444 | 464 | 9087 | 122
439 | 464 | 9028 | 108
444 | 462 | 9087 | 116
440 | 464 | 9028 | 110
444 | 463 | 9067 | 124
442 | 466 | 9067 | 128
446 | 466 | 9048 | 118
443 | 466 | 9048 | 106
446 | 466 | 9048 | 104
440 | 467 | 9028 | 104
447 | 466 | 9048 | 126
443 | 468 | 9048 | 101
447 | 467 | 9048 | 101
443 | 468 | 9028 | 110
447 | 467 | 9009 | 126
443 | 467 | 9009 | 108
448 | 469 | 9009 | 110
442 | 471 | 8989 | 122
451 | 469 | 9009 | 110
445 | 469 | 9028 | 116
450 | 469 | 9028 | 120
445 | 469 | 9028 | 124
450 | 470 | 9009 | 99
446 | 469 | 8989 | 114
451 | 470 | 9009 | 106
447 | 470 | 9028 | 99
451 | 470 | 9048 | 106
447 | 470 | 9048 | 126
452 | 470 | 9048 | 126
447 | 470 | 9048 | 120
452 | 470 | 9028 | 108
447 | 470 | 8892 | 95
452 | 470 | 8989 | 110
447 | 470 | 9009 | 118
453 | 471 | 9009 | 114
446 | 472 | 8931 | 93
453 | 469 | 8911 | 110
446 | 469 | 8950 | 120
451 | 474 | 8892 | 114
449 | 471 | 8950 | 124
453 | 472 | 8892 | 101
449 | 471 | 8950 | 93
455 | 474 | 8911 | 93

## Desplazamiento
ciclos | seg | x(t) | h(t) | θ(t) |  |  | θ(t) | H(t)
0.5 | 0.01 | 0.005084229 | 8.987858 | 0.427561 |  |  | 0.3750702 | 7.841402
1 | 0.02 | 0.005084229 | 8.987858 | 0.427561 | 0.6 | 5.068855 | 0.3751417 | 7.842302
1.5 | 0.03 | 0.005084229 | 8.987858 | 0.427561 | 0.6 | 0 | 0.3752058 | 7.843109
2 | 0.04 | 0.005084229 | 8.987858 | 0.427561 |  |  | 0.3752927 | 7.844202
2.5 | 0.05 | 0.005084229 | 8.987858 | 0.427561 |  |  | 0.375362 | 7.845078
3 | 0.06 | 0.005084229 | 8.987858 | 0.427561 |  |  | 0.3754207 | 7.845825
3.5 | 0.07 | 0.005084229 | 8.987858 | 0.427561 |  |  | 0.3755129 | 7.846983
4 | 0.08 | 0.1050842 | 8.887857 | 0.4211203 |  |  | 0.3754949 | 7.846785
4.5 | 0.09 | 0.005084229 | 8.987858 | 0.427561 |  |  | 0.375441 | 7.846127
5 | 0.1 | -0.04491577 | 9.037858 | 0.430728 |  |  | 0.3753342 | 7.844794
5.5 | 0.11 | 0.005084229 | 8.987858 | 0.427561 |  |  | 0.3751218 | 7.842126
6 | 0.12 | -0.04491577 | 9.037858 | 0.430728 |  |  | 0.3747863 | 7.837904
6.5 | 0.13 | 0.05508423 | 8.937858 | 0.4243587 |  |  | 0.3744717 | 7.833904
7 | 0.14 | 0.005084229 | 8.987858 | 0.427561 |  |  | 0.3741395 | 7.829682
7.5 | 0.15 | -0.09491577 | 9.087857 | 0.4338599 |  |  | 0.3738248 | 7.825682
8 | 0.16 | -0.04491577 | 9.037858 | 0.430728 |  |  | 0.3735437 | 7.822127
8.5 | 0.17 | 0.005084229 | 8.987858 | 0.427561 |  |  | 0.3732584 | 7.818571
9 | 0.18 | -0.04491577 | 9.037858 | 0.430728 |  |  | 0.372825 | 7.813238
9.5 | 0.19 | -0.04491577 | 9.037858 | 0.430728 |  |  | 0.3723171 | 7.807015
10 | 0.2 | 0.005084229 | 8.987858 | 0.427561 |  |  | 0.3717346 | 7.799905
10.5 | 0.21 | -0.04491577 | 9.037858 | 0.430728 |  |  | 0.3711689 | 7.793016
11 | 0.22 | -0.04491577 | 9.037858 | 0.430728 |  |  | 0.3707125 | 7.78746
11.5 | 0.23 | 0.005084229 | 8.987858 | 0.427561 | 0.6 | 11.42232 | 0.3704918 | 7.784793
12 | 0.24 | 0.005084229 | 8.987858 | 0.427561 | 0.6 | 0 | 0.3704702 | 7.784571
12.5 | 0.25 | -0.04491577 | 9.037858 | 0.430728 |  |  | 0.3706844 | 7.787238
13 | 0.26 | 0.005084229 | 8.987858 | 0.427561 |  |  | 0.3711176 | 7.792571
13.5 | 0.27 | 0.005084229 | 8.987858 | 0.427561 |  |  | 0.371803 | 7.801015
14 | 0.28 | 0.005084229 | 8.987858 | 0.427561 |  |  | 0.372667 | 7.811682
14.5 | 0.29 | 0.005084229 | 8.987858 | 0.427561 |  |  | 0.3736567 | 7.823905
15 | 0.3 | -0.09491577 | 9.087857 | 0.4338599 |  |  | 0.3746632 | 7.836349
15.5 | 0.31 | 0.05508423 | 8.937858 | 0.4243587 |  |  | 0.3755583 | 7.84746
16 | 0.32 | 0.05508423 | 8.937858 | 0.4243587 |  |  | 0.3762361 | 7.855905
16.5 | 0.33 | 0.005084229 | 8.987858 | 0.427561 |  |  | 0.3766634 | 7.861238
17 | 0.34 | 0.005084229 | 8.987858 | 0.427561 |  |  | 0.376893 | 7.864127
17.5 | 0.35 | 0.005084229 | 8.987858 | 0.427561 |  |  | 0.3769621 | 7.865016
18 | 0.36 | 0.05508423 | 8.937858 | 0.4243587 |  |  | 0.3769085 | 7.864348
18.5 | 0.37 | -0.04491577 | 9.037858 | 0.430728 |  |  | 0.3767322 | 7.862127
19 | 0.38 | 0.005084229 | 8.987858 | 0.427561 |  |  | 0.3765035 | 7.859238
19.5 | 0.39 | 0.005084229 | 8.987858 | 0.427561 |  |  | 0.3761875 | 7.855238
20 | 0.4 | 0.005084229 | 8.987858 | 0.427561 |  |  | 0.3758546 | 7.851016
20.5 | 0.41 | 0.005084229 | 8.987858 | 0.427561 |  |  | 0.3755747 | 7.84746
21 | 0.42 | -0.04491577 | 9.037858 | 0.430728 |  |  | 0.3754183 | 7.84546
21.5 | 0.43 | 0.005084229 | 8.987858 | 0.427561 |  |  | 0.3753499 | 7.844571
22 | 0.44 | -0.04491577 | 9.037858 | 0.430728 | 0.6 | 0.5461972 | 0.3754045 | 7.845238
22.5 | 0.45 | -0.09491577 | 9.087857 | 0.4338599 | 0.6 | 0 | 0.3754217 | 7.84546
23 | 0.46 | 0.005084229 | 8.987858 | 0.427561 |  |  | 0.3753664 | 7.844793
23.5 | 0.47 | 0.005084229 | 8.987858 | 0.427561 |  |  | 0.3751857 | 7.84257
24 | 0.48 | 0.05508423 | 8.937858 | 0.4243587 |  |  | 0.3748973 | 7.839015
24.5 | 0.49 | 0.005084229 | 8.987858 | 0.427561 |  |  | 0.3744486 | 7.833459
25 | 0.5 | 0.05508423 | 8.937858 | 0.4243587 |  |  | 0.3740013 | 7.827905
25.5 | 0.51 | 0.005084229 | 8.987858 | 0.427561 |  |  | 0.3735552 | 7.822349
26 | 0.52 | 0.005084229 | 8.987858 | 0.427561 |  |  | 0.3731464 | 7.817238
26.5 | 0.53 | 0.1550842 | 8.837857 | 0.4178453 |  |  | 0.3727195 | 7.811904
27 | 0.54 | 0.05508423 | 8.937858 | 0.4243587 |  |  | 0.372434 | 7.808349
27.5 | 0.55 | 0.005084229 | 8.987858 | 0.427561 |  |  | 0.3721627 | 7.805016
28 | 0.56 | 0.005084229 | 8.987858 | 0.427561 |  |  | 0.3719411 | 7.802349
28.5 | 0.57 | 0.005084229 | 8.987858 | 0.427561 |  |  | 0.3716404 | 7.798794
29 | 0.58 | 0.05508423 | 8.937858 | 0.4243587 |  |  | 0.3713712 | 7.795682
29.5 | 0.59 | 0.005084229 | 8.987858 | 0.427561 |  |  | 0.3707694 | 7.788571
30 | 0.6 | -0.09491577 | 9.087857 | 0.4338599 |  |  | 0.3699269 | 7.778571
30.5 | 0.61 | 0.005084229 | 8.987858 | 0.427561 |  |  | 0.3685414 | 7.762127
31 | 0.62 | 0.05508423 | 8.937858 | 0.4243587 |  |  | 0.3667579 | 7.741015
31.5 | 0.63 | -0.1449158 | 9.137857 | 0.4369577 |  |  | 0.3641653 | 7.710571
32 | 0.64 | 0.1050842 | 8.887857 | 0.4211203 |  |  | 0.3609946 | 7.673682
32.5 | 0.65 | -0.09491577 | 9.087857 | 0.4338599 |  |  | 0.3568092 | 7.625682
33 | 0.66 | 0.2550842 | 8.737858 | 0.4111829 |  |  | 0.351833 | 7.56946
33.5 | 0.67 | 0.1550842 | 8.837857 | 0.4178453 |  |  | 0.3455728 | 7.499905
34 | 0.68 | 0.4050842 | 8.587857 | 0.4008983 |  |  | 0.3384776 | 7.422349
34.5 | 0.69 | 0.3050842 | 8.687858 | 0.4077942 |  |  | 0.3301619 | 7.333015
35 | 0.7 | 0.5550842 | 8.437858 | 0.3902481 |  |  | 0.3211932 | 7.238348
35.5 | 0.71 | 0.4550842 | 8.537858 | 0.3973899 |  |  | 0.3112944 | 7.135904
36 | 0.72 | 0.5550842 | 8.437858 | 0.3902481 |  |  | 0.3011935 | 7.03346
36.5 | 0.73 | 0.6550843 | 8.337857 | 0.382935 |  |  | 0.290509 | 6.927461
37 | 0.74 | 0.7050842 | 8.287858 | 0.3792123 |  |  | 0.2800082 | 6.825682
37.5 | 0.75 | 0.6550843 | 8.337857 | 0.382935 |  |  | 0.2694481 | 6.725683
38 | 0.76 | 1.155084 | 7.837858 | 0.3435706 |  |  | 0.2595809 | 6.634349
38.5 | 0.77 | 1.155084 | 7.837858 | 0.3435706 |  |  | 0.2499438 | 6.547237
39 | 0.78 | 1.655084 | 7.337858 | 0.2988417 |  |  | 0.2412587 | 6.470571
39.5 | 0.79 | 1.605084 | 7.387857 | 0.303587 |  |  | 0.2329286 | 6.398793
40 | 0.8 | 2.255084 | 6.737858 | 0.2364042 |  |  | 0.2254058 | 6.335459
40.5 | 0.81 | 2.305084 | 6.687858 | 0.2306954 |  |  | 0.21807 | 6.275015
41 | 0.82 | 2.655084 | 6.337858 | 0.1882115 |  |  | 0.2115753 | 6.222571
41.5 | 0.83 | 2.405084 | 6.587858 | 0.2190178 |  |  | 0.2052385 | 6.172349
42 | 0.84 | 2.855084 | 6.137857 | 0.1617596 |  |  | 0.1996535 | 6.128793
42.5 | 0.85 | 2.655084 | 6.337858 | 0.1882115 |  |  | 0.1942145 | 6.087015
43 | 0.86 | 2.955084 | 6.037858 | 0.1478766 |  |  | 0.1894583 | 6.051016
43.5 | 0.87 | 2.555084 | 6.437858 | 0.2008211 |  |  | 0.1846137 | 6.014793
44 | 0.88 | 2.905084 | 6.087858 | 0.1548751 |  |  | 0.1803505 | 5.983237
44.5 | 0.89 | 2.705084 | 6.287858 | 0.1817563 |  |  | 0.176075 | 5.951904
45 | 0.9 | 2.955084 | 6.037858 | 0.1478766 |  |  | 0.1723395 | 5.924793
45.5 | 0.91 | 2.655084 | 6.337858 | 0.1882115 |  |  | 0.168439 | 5.896793
46 | 0.92 | 3.005084 | 5.987858 | 0.1407612 |  |  | 0.1650594 | 5.872793
46.5 | 0.93 | 2.755084 | 6.237858 | 0.1751976 |  |  | 0.1614582 | 5.84746
47 | 0.94 | 3.055084 | 5.937858 | 0.1335259 |  |  | 0.1581105 | 5.824126
47.5 | 0.95 | 2.855084 | 6.137857 | 0.1617596 |  |  | 0.1544455 | 5.798793
48 | 0.96 | 3.105084 | 5.887857 | 0.1261677 |  |  | 0.1511758 | 5.776349
48.5 | 0.97 | 2.905084 | 6.087858 | 0.1548751 |  |  | 0.1475903 | 5.751904
49 | 0.98 | 3.105084 | 5.887857 | 0.1261677 |  |  | 0.1443035 | 5.729682
49.5 | 0.99 | 3.005084 | 5.987858 | 0.1407612 |  |  | 0.1407504 | 5.705905
50 | 1 | 3.255084 | 5.737858 | 0.1033239 |  |  | 0.1374979 | 5.684349
50.5 | 1.01 | 3.055084 | 5.937858 | 0.1335259 |  |  | 0.133877 | 5.660571
51 | 1.02 | 3.205084 | 5.787858 | 0.1110701 |  |  | 0.1303859 | 5.637904
51.5 | 1.03 | 3.055084 | 5.937858 | 0.1335259 |  |  | 0.1263698 | 5.612127
52 | 1.04 | 3.255084 | 5.737858 | 0.1033239 |  |  | 0.1224539 | 5.587237
52.5 | 1.05 | 3.155084 | 5.837858 | 0.1186836 |  |  | 0.1179314 | 5.558793
53 | 1.06 | 3.305084 | 5.687858 | 0.09544151 |  |  | 0.1134276 | 5.530793
53.5 | 1.07 | 3.155084 | 5.837858 | 0.1186836 |  |  | 0.1085174 | 5.500571
54 | 1.08 | 3.355084 | 5.637857 | 0.0874193 |  |  | 0.1039653 | 5.472794
54.5 | 1.09 | 3.155084 | 5.837858 | 0.1186836 |  |  | 0.09911616 | 5.44346
55 | 1.1 | 3.405084 | 5.587858 | 0.0792536 |  |  | 0.09474574 | 5.417237
55.5 | 1.11 | 3.255084 | 5.737858 | 0.1033239 |  |  | 0.09030683 | 5.390793
56 | 1.12 | 3.455084 | 5.537858 | 0.07094037 |  |  | 0.08651028 | 5.368349
56.5 | 1.13 | 3.205084 | 5.787858 | 0.1110701 |  |  | 0.08265173 | 5.345682
57 | 1.14 | 3.355084 | 5.637857 | 0.0874193 |  |  | 0.07945649 | 5.327015
57.5 | 1.15 | 3.305084 | 5.687858 | 0.09544151 |  |  | 0.07619852 | 5.308126
58 | 1.16 | 3.455084 | 5.537858 | 0.07094037 |  |  | 0.07342684 | 5.292127
58.5 | 1.17 | 3.205084 | 5.787858 | 0.1110701 |  |  | 0.07025222 | 5.273904
59 | 1.18 | 3.505084 | 5.487858 | 0.06247573 |  |  | 0.06736511 | 5.25746
59.5 | 1.19 | 3.255084 | 5.737858 | 0.1033239 |  |  | 0.06397282 | 5.238348
60 | 1.2 | 3.505084 | 5.487858 | 0.06247573 |  |  | 0.06094619 | 5.22146
60.5 | 1.21 | 3.305084 | 5.687858 | 0.09544151 |  |  | 0.0576039 | 5.203015
61 | 1.22 | 3.505084 | 5.487858 | 0.06247573 |  |  | 0.05474932 | 5.18746
61.5 | 1.23 | 3.405084 | 5.587858 | 0.0792536 |  |  | 0.05152985 | 5.170127
62 | 1.24 | 3.605084 | 5.387857 | 0.04507497 |  |  | 0.04889075 | 5.156126
62.5 | 1.25 | 3.455084 | 5.537858 | 0.07094037 |  |  | 0.04586454 | 5.140127
63 | 1.26 | 3.605084 | 5.387857 | 0.04507497 |  |  | 0.04331469 | 5.126793
63.5 | 1.27 | 3.305084 | 5.687858 | 0.09544151 |  |  | 0.04062997 | 5.112793
64 | 1.28 | 3.655084 | 5.337858 | 0.03613019 |  |  | 0.03883446 | 5.10346
64.5 | 1.29 | 3.455084 | 5.537858 | 0.07094037 |  |  | 0.03675676 | 5.092571
65 | 1.3 | 3.655084 | 5.337858 | 0.03613019 |  |  | 0.03531114 | 5.085015
65.5 | 1.31 | 3.455084 | 5.537858 | 0.07094037 |  |  | 0.03339178 | 5.075016
66 | 1.32 | 3.655084 | 5.337858 | 0.03613019 |  |  | 0.0317597 | 5.066571
66.5 | 1.33 | 3.455084 | 5.537858 | 0.07094037 |  |  | 0.02929821 | 5.053904
67 | 1.34 | 3.705084 | 5.287858 | 0.02701616 |  |  | 0.02715813 | 5.043015
67.5 | 1.35 | 3.405084 | 5.587858 | 0.0792536 |  |  | 0.02436356 | 5.028793
68 | 1.36 | 3.855084 | 5.137857 | -0.001390163 |  |  | 0.02205201 | 5.017016
68.5 | 1.37 | 3.555084 | 5.437858 | 0.05385535 |  |  | 0.0191424 | 5.002126
69 | 1.38 | 3.805084 | 5.187858 | 0.008261162 |  |  | 0.01676469 | 4.989904
69.5 | 1.39 | 3.555084 | 5.437858 | 0.05385535 |  |  | 0.01395953 | 4.97546
70 | 1.4 | 3.805084 | 5.187858 | 0.008261162 |  |  | 0.0118607 | 4.964571
70.5 | 1.41 | 3.605084 | 5.387857 | 0.04507497 |  |  | 0.009501089 | 4.952348
71 | 1.42 | 3.855084 | 5.137857 | -0.001390163 |  |  | 0.00793357 | 4.944127
71.5 | 1.43 | 3.655084 | 5.337858 | 0.03613019 |  |  | 0.00622406 | 4.935237
72 | 1.44 | 3.855084 | 5.137857 | -0.001390163 |  |  | 0.005396735 | 4.930793
72.5 | 1.45 | 3.655084 | 5.337858 | 0.03613019 |  |  | 0.004197815 | 4.924571
73 | 1.46 | 3.905084 | 5.087858 | -0.01123109 |  |  | 0.0035993 | 4.92146
73.5 | 1.47 | 3.655084 | 5.337858 | 0.03613019 |  |  | 0.002758215 | 4.917238
74 | 1.48 | 3.905084 | 5.087858 | -0.01123109 |  |  | 0.002359803 | 4.915238
74.5 | 1.49 | 3.655084 | 5.337858 | 0.03613019 |  |  | 0.001370327 | 4.910349
75 | 1.5 | 3.905084 | 5.087858 | -0.01123109 |  |  | 0.000966048 | 4.908349
75.5 | 1.51 | 3.655084 | 5.337858 | 0.03613019 |  |  | 0.0002782706 | 4.9
76 | 1.52 | 3.955084 | 5.037858 | -0.02126745 |  |  | 0 | 4.9
76.5 | 1.53 | 3.605084 | 5.387857 | 0.04507497 |  |  | 0 | 4.9
77 | 1.54 | 3.955084 | 5.037858 | -0.02126745 |  |  | 0 | 4.9
77.5 | 1.55 | 3.605084 | 5.387857 | 0.04507497 |  |  | 0 | 4.9
78 | 1.56 | 3.855084 | 5.137857 | -0.001390163 |  |  | 0 | 4.9
78.5 | 1.57 | 3.755084 | 5.237858 | 0.01772822 |  |  | 0 | 4.9
79 | 1.58 | 3.955084 | 5.037858 | -0.02126745 |  |  | 0 | 4.9
79.5 | 1.59 | 3.755084 | 5.237858 | 0.01772822 |  |  | 0 | 4.9
80 | 1.6 | 4.055084 | 4.937858 | -0.04194983 |  |  | 0 | 4.9
80.5 | 1.61
81 | 1.62
81.5 | 1.63
82 | 1.64
82.5 | 1.65
83 | 1.66
83.5 | 1.67
84 | 1.68
84.5 | 1.69
85 | 1.7
85.5 | 1.71
86 | 1.72
86.5 | 1.73
87 | 1.74
87.5 | 1.75
88 | 1.76
88.5 | 1.77
89 | 1.78
89.5 | 1.79
90 | 1.8
90.5 | 1.81
91 | 1.82
91.5 | 1.83
92 | 1.84
92.5 | 1.85
93 | 1.86
93.5 | 1.87
94 | 1.88
94.5 | 1.89
95 | 1.9
95.5 | 1.91
96 | 1.92
96.5 | 1.93
97 | 1.94
97.5 | 1.95
98 | 1.96
98.5 | 1.97
99 | 1.98
99.5 | 1.99
100 | 2
100.5 | 2.01
101 | 2.02
101.5 | 2.03
102 | 2.04
102.5 | 2.05
103 | 2.06
103.5 | 2.07
104 | 2.08
104.5 | 2.09
105 | 2.1
105.5 | 2.11
106 | 2.12
106.5 | 2.13
107 | 2.14
107.5 | 2.15
108 | 2.16
108.5 | 2.17
109 | 2.18
109.5 | 2.19
110 | 2.2
110.5 | 2.21
111 | 2.22
111.5 | 2.23
112 | 2.24
112.5 | 2.25
113 | 2.26
113.5 | 2.27
114 | 2.28
114.5 | 2.29
115 | 2.3
115.5 | 2.31
116 | 2.32
116.5 | 2.33
117 | 2.34
117.5 | 2.35
118 | 2.36
118.5 | 2.37
119 | 2.38
119.5 | 2.39
120 | 2.4
120.5 | 2.41
121 | 2.42
121.5 | 2.43
122 | 2.44
122.5 | 2.45
123 | 2.46
123.5 | 2.47
124 | 2.48
124.5 | 2.49
125 | 2.5

## Fuerza
ciclos | seg | Fuerza | Presión
0.5 | 0.01 | 9.33912 | 83.96963 | 0.6 | 11.772
1 | 0.02 | 9.33912 | 83.96963 | 0.6 | 0
1.5 | 0.03 | 9.35874 | 84.14603
2 | 0.04 | 9.33912 | 83.96963
2.5 | 0.05 | 9.35874 | 84.14603
3 | 0.06 | 9.4176 | 84.67525
3.5 | 0.07 | 9.37836 | 84.32244
4 | 0.08 | 9.39798 | 84.49885
4.5 | 0.09 | 9.35874 | 84.14603
5 | 0.1 | 9.35874 | 84.14603
5.5 | 0.11 | 9.33912 | 83.96963
6 | 0.12 | 9.33912 | 83.96963
6.5 | 0.13 | 9.35874 | 84.14603
7 | 0.14 | 9.3195 | 83.79322
7.5 | 0.15 | 9.35874 | 84.14603
8 | 0.16 | 9.35874 | 84.14603
8.5 | 0.17 | 9.39798 | 84.49885 | 0.6 | 105.8441
9 | 0.18 | 9.35874 | 84.14603 | 0.6 | 0
9.5 | 0.19 | 9.4176 | 84.67525
10 | 0.2 | 9.33912 | 83.96963
10.5 | 0.21 | 9.3195 | 83.79322
11 | 0.22 | 9.37836 | 84.32244
11.5 | 0.23 | 9.35874 | 84.14603
12 | 0.24 | 9.33912 | 83.96963
12.5 | 0.25 | 9.33912 | 83.96963
13 | 0.26 | 9.35874 | 84.14603
13.5 | 0.27 | 9.35874 | 84.14603
14 | 0.28 | 9.33912 | 83.96963
14.5 | 0.29 | 9.37836 | 84.32244
15 | 0.3 | 9.37836 | 84.32244
15.5 | 0.31 | 9.3195 | 83.79322
16 | 0.32 | 9.35874 | 84.14603
16.5 | 0.33 | 9.37836 | 84.32244
17 | 0.34 | 9.35874 | 84.14603
17.5 | 0.35 | 9.37836 | 84.32244
18 | 0.36 | 9.39798 | 84.49885
18.5 | 0.37 | 9.3195 | 83.79322
19 | 0.38 | 9.37836 | 84.32244
19.5 | 0.39 | 9.37836 | 84.32244
20 | 0.4 | 9.37836 | 84.32244
20.5 | 0.41 | 9.35874 | 84.14603
21 | 0.42 | 9.35874 | 84.14603
21.5 | 0.43 | 9.35874 | 84.14603
22 | 0.44 | 9.3195 | 83.79322
22.5 | 0.45 | 9.35874 | 84.14603
23 | 0.46 | 9.35874 | 84.14603
23.5 | 0.47 | 9.35874 | 84.14603
24 | 0.48 | 9.39798 | 84.49885
24.5 | 0.49 | 9.39798 | 84.49885
25 | 0.5 | 9.37836 | 84.32244
25.5 | 0.51 | 9.35874 | 84.14603
26 | 0.52 | 9.35874 | 84.14603
26.5 | 0.53 | 9.37836 | 84.32244
27 | 0.54 | 9.37836 | 84.32244
27.5 | 0.55 | 9.35874 | 84.14603
28 | 0.56 | 9.35874 | 84.14603
28.5 | 0.57 | 9.37836 | 84.32244
29 | 0.58 | 9.35874 | 84.14603
29.5 | 0.59 | 9.37836 | 84.32244
30 | 0.6 | 9.39798 | 84.49885
30.5 | 0.61 | 9.37836 | 84.32244
31 | 0.62 | 9.35874 | 84.14603
31.5 | 0.63 | 9.3195 | 83.79322
32 | 0.64 | 9.35874 | 84.14603
32.5 | 0.65 | 9.35874 | 84.14603
33 | 0.66 | 9.37836 | 84.32244
33.5 | 0.67 | 9.33912 | 83.96963
34 | 0.68 | 9.35874 | 84.14603
34.5 | 0.69 | 9.33912 | 83.96963
35 | 0.7 | 9.33912 | 83.96963
35.5 | 0.71 | 9.3195 | 83.79322
36 | 0.72 | 9.29988 | 83.61681
36.5 | 0.73 | 9.29988 | 83.61681
37 | 0.74 | 9.3195 | 83.79322
37.5 | 0.75 | 9.29988 | 83.61681
38 | 0.76 | 9.29988 | 83.61681
38.5 | 0.77 | 9.26064 | 83.264
39 | 0.78 | 9.26064 | 83.264
39.5 | 0.79 | 9.24102 | 83.08759
40 | 0.8 | 9.2214 | 82.91119
40.5 | 0.81 | 9.2214 | 82.91119
41 | 0.82 | 9.20178 | 82.73478
41.5 | 0.83 | 9.14292 | 82.20556
42 | 0.84 | 9.16254 | 82.38197
42.5 | 0.85 | 9.14292 | 82.20556
43 | 0.86 | 9.1233 | 82.02915
43.5 | 0.87 | 9.10368 | 81.85275
44 | 0.88 | 9.08406 | 81.67634
44.5 | 0.89 | 9.08406 | 81.67634
45 | 0.9 | 9.08406 | 81.67634
45.5 | 0.91 | 9.00558 | 80.97071
46 | 0.92 | 9.08406 | 81.67634
46.5 | 0.93 | 9.00558 | 80.97071
47 | 0.94 | 9.0252 | 81.14712
47.5 | 0.95 | 9.04482 | 81.32352
48 | 0.96 | 9.0252 | 81.14712
48.5 | 0.97 | 9.00558 | 80.97071
49 | 0.98 | 9.04482 | 81.32352
49.5 | 0.99 | 9.00558 | 80.97071
50 | 1 | 9.0252 | 81.14712
50.5 | 1.01 | 9.0252 | 81.14712
51 | 1.02 | 8.98596 | 80.7943
51.5 | 1.03 | 9.0252 | 81.14712
52 | 1.04 | 9.00558 | 80.97071
52.5 | 1.05 | 9.0252 | 81.14712
53 | 1.06 | 9.04482 | 81.32352
53.5 | 1.07 | 9.04482 | 81.32352
54 | 1.08 | 9.04482 | 81.32352
54.5 | 1.09 | 9.04482 | 81.32352
55 | 1.1 | 9.04482 | 81.32352
55.5 | 1.11 | 9.06444 | 81.49993
56 | 1.12 | 9.06444 | 81.49993
56.5 | 1.13 | 9.04482 | 81.32352
57 | 1.14 | 9.10368 | 81.85275
57.5 | 1.15 | 9.08406 | 81.67634
58 | 1.16 | 9.08406 | 81.67634
58.5 | 1.17 | 9.10368 | 81.85275
59 | 1.18 | 9.10368 | 81.85275
59.5 | 1.19 | 9.10368 | 81.85275
60 | 1.2 | 9.06444 | 81.49993
60.5 | 1.21 | 9.10368 | 81.85275
61 | 1.22 | 9.08406 | 81.67634
61.5 | 1.23 | 9.14292 | 82.20556
62 | 1.24 | 9.14292 | 82.20556
62.5 | 1.25 | 9.14292 | 82.20556
63 | 1.26 | 9.14292 | 82.20556
63.5 | 1.27 | 9.16254 | 82.38197
64 | 1.28 | 9.14292 | 82.20556
64.5 | 1.29 | 9.18216 | 82.55838
65 | 1.3 | 9.16254 | 82.38197
65.5 | 1.31 | 9.18216 | 82.55838
66 | 1.32 | 9.16254 | 82.38197
66.5 | 1.33 | 9.16254 | 82.38197
67 | 1.34 | 9.20178 | 82.73478
67.5 | 1.35 | 9.24102 | 83.08759
68 | 1.36 | 9.20178 | 82.73478
68.5 | 1.37 | 9.20178 | 82.73478
69 | 1.38 | 9.20178 | 82.73478
69.5 | 1.39 | 9.20178 | 82.73478
70 | 1.4 | 9.2214 | 82.91119
70.5 | 1.41 | 9.20178 | 82.73478
71 | 1.42 | 9.2214 | 82.91119
71.5 | 1.43 | 9.2214 | 82.91119
72 | 1.44 | 9.2214 | 82.91119
72.5 | 1.45 | 9.2214 | 82.91119
73 | 1.46 | 9.2214 | 82.91119
73.5 | 1.47 | 9.2214 | 82.91119
74 | 1.48 | 9.2214 | 82.91119
74.5 | 1.49 | 9.2214 | 82.91119
75 | 1.5 | 9.2214 | 82.91119
75.5 | 1.51 | 9.2214 | 82.91119
76 | 1.52 | 9.24102 | 83.08759
76.5 | 1.53 | 9.26064 | 83.264
77 | 1.54 | 9.20178 | 82.73478
77.5 | 1.55 | 9.20178 | 82.73478
78 | 1.56 | 9.29988 | 83.61681
78.5 | 1.57 | 9.24102 | 83.08759
79 | 1.58 | 9.26064 | 83.264
79.5 | 1.59 | 9.24102 | 83.08759
80 | 1.6 | 9.29988 | 83.61681
80.5 | 1.61
81 | 1.62
81.5 | 1.63
82 | 1.64
82.5 | 1.65
83 | 1.66
83.5 | 1.67
84 | 1.68
84.5 | 1.69
85 | 1.7
85.5 | 1.71
86 | 1.72
86.5 | 1.73
87 | 1.74
87.5 | 1.75
88 | 1.76
88.5 | 1.77
89 | 1.78
89.5 | 1.79
90 | 1.8
90.5 | 1.81
91 | 1.82
91.5 | 1.83
92 | 1.84
92.5 | 1.85
93 | 1.86
93.5 | 1.87
94 | 1.88
94.5 | 1.89
95 | 1.9
95.5 | 1.91
96 | 1.92
96.5 | 1.93
97 | 1.94
97.5 | 1.95
98 | 1.96
98.5 | 1.97
99 | 1.98
99.5 | 1.99
100 | 2
100.5 | 2.01
101 | 2.02
101.5 | 2.03
102 | 2.04
102.5 | 2.05
103 | 2.06
103.5 | 2.07
104 | 2.08
104.5 | 2.09
105 | 2.1
105.5 | 2.11
106 | 2.12
106.5 | 2.13
107 | 2.14
107.5 | 2.15
108 | 2.16
108.5 | 2.17
109 | 2.18
109.5 | 2.19
110 | 2.2
110.5 | 2.21
111 | 2.22
111.5 | 2.23
112 | 2.24
112.5 | 2.25
113 | 2.26
113.5 | 2.27
114 | 2.28
114.5 | 2.29
115 | 2.3
115.5 | 2.31
116 | 2.32
116.5 | 2.33
117 | 2.34
117.5 | 2.35
118 | 2.36
118.5 | 2.37
119 | 2.38
119.5 | 2.39
120 | 2.4
120.5 | 2.41
121 | 2.42
121.5 | 2.43
122 | 2.44
122.5 | 2.45
123 | 2.46
123.5 | 2.47
124 | 2.48
124.5 | 2.49
125 | 2.5

## Resistencia
ciclos | seg | Intensidad | Tensión | Resistencia | Potencia | Energía
0.5 | 0.01 | 0 | 0.510339 |  |  |  | 0.6 | 12.675
1 | 0.02 | 0 | -0.04966103 |  |  |  | 0.6 | 0 | La línea vertical roja señala el fin del precalentamiento
1.5 | 0.03 | 0 | 0.06033897 |  |  |  | 0.7 | 12.675
2 | 0.04 | 0 | -0.02966103 |  |  |  | 0.7 | 0
2.5 | 0.05 | 0 | -0.02966103
3 | 0.06 | 0 | 0.000338974
3.5 | 0.07 | 0 | -0.02966103
4 | 0.08 | 0 | 0.000338974
4.5 | 0.09 | 0 | 0.04033897
5 | 0.1 | 0 | 0.06033897
5.5 | 0.11 | 0 | 0.04033897
6 | 0.12 | 0 | -0.01966103
6.5 | 0.13 | 0 | 0.02033897
7 | 0.14 | 0 | -0.04966103
7.5 | 0.15 | 0 | 0.000338974
8 | 0.16 | 0 | 0.02033897
8.5 | 0.17 | 0 | 0.000338974
9 | 0.18 | 0 | -0.02966103 |  |  |  | 0.6 | 2.550158
9.5 | 0.19 | 0 | 0.02033897 |  |  |  | 0.6 | 0
10 | 0.2 | 0 | 0.06033897
10.5 | 0.21 | 0 | -0.04966103
11 | 0.22 | 0 | -0.01966103
11.5 | 0.23 | 0 | -0.04966103
12 | 0.24 | 0 | -0.01966103
12.5 | 0.25 | 0 | -0.02966103
13 | 0.26 | 0 | 0.000338974
13.5 | 0.27 | 0 | -0.01966103
14 | 0.28 | 0 | -0.01966103
14.5 | 0.29 | 0 | -0.02966103
15 | 0.3 | 0 | 0.000338974
15.5 | 0.31 | 0 | -0.02966103
16 | 0.32 | 0 | -0.01966103
16.5 | 0.33 | 0 | 0.000338974 |  |  |  | 0.6 | 0.5303347
17 | 0.34 | 0 | 0.06033897 |  |  |  | 0.6 | 0
17.5 | 0.35 | 0 | 0.04033897
18 | 0.36 | 0 | -0.01966103
18.5 | 0.37 | 0 | 0.06033897
19 | 0.38 | 0 | 0.02033897
19.5 | 0.39 | 0 | -0.01966103
20 | 0.4 | 0 | 0.000338974
20.5 | 0.41 | 0 | 0.02033897
21 | 0.42 | 0 | -0.01966103
21.5 | 0.43 | 0 | 0.06033897
22 | 0.44 | 0 | -0.01966103
22.5 | 0.45 | 0 | 0.02033897
23 | 0.46 | 0 | 0.000338974
23.5 | 0.47 | 0 | 0.06033897
24 | 0.48 | 0 | 0.02033897
24.5 | 0.49 | 0 | -0.01966103 |  |  |  | 0.6 | 22.27818
25 | 0.5 | 0 | 0.000338974 |  |  |  | 0.6 | 0
25.5 | 0.51 | 0 | 0.02033897
26 | 0.52 | 0 | -0.02966103
26.5 | 0.53 | 0 | -0.01966103
27 | 0.54 | 0 | 0.000338974
27.5 | 0.55 | 0 | 0.02033897
28 | 0.56 | 0 | 0.04033897
28.5 | 0.57 | 0 | -0.01966103
29 | 0.58 | 0 | 0.000338974
29.5 | 0.59 | 0 | -0.02966103
30 | 0.6 | 0 | -0.04966103
30.5 | 0.61 | 0 | -0.04966103
31 | 0.62 | 3.841 | -0.04975465 | -0.01295357 | -0.1911076 | -0.001911076
31.5 | 0.63 | 3.666 | 1.24025 | 0.3383114 | 4.546754 | 0.04355647
32 | 0.64 | 3.724 | 1.420248 | 0.3813771 | 5.289004 | 0.09644651
32.5 | 0.65 | 3.763 | 1.220247 | 0.3242751 | 4.591791 | 0.1423644
33 | 0.66 | 3.919 | 1.380244 | 0.3521928 | 5.409174 | 0.1964562
33.5 | 0.67 | 4.095 | 1.320239 | 0.3224027 | 5.406379 | 0.25052
34 | 0.68 | 4.29 | 1.400234 | 0.326395 | 6.007006 | 0.31059
34.5 | 0.69 | 4.407 | 1.340232 | 0.3041143 | 5.906401 | 0.369654
35 | 0.7 | 4.563 | 1.400228 | 0.3068656 | 6.38924 | 0.4335464
35.5 | 0.71 | 4.641 | 1.280226 | 0.2758513 | 5.941528 | 0.4929617
36 | 0.72 | 3.159 | 1.340262 | 0.4242678 | 4.233887 | 0.5353006
36.5 | 0.73 | 3.178 | 0.9302615 | 0.2927192 | 2.956371 | 0.5648643
37 | 0.74 | 5.947 | 0.700194 | 0.117739 | 4.164054 | 0.6065048
37.5 | 0.75 | 7.371 | 1.340159 | 0.1818151 | 9.878314 | 0.7052879
38 | 0.76 | 7.371 | 1.800159 | 0.2442219 | 13.26897 | 0.8379776
38.5 | 0.77 | 8.248 | 1.800138 | 0.2182514 | 14.84754 | 0.986453
39 | 0.78 | 8.736 | 2.040126 | 0.2335309 | 17.82254 | 1.164678
39.5 | 0.79 | 8.736 | 1.750126 | 0.200335 | 15.2891 | 1.317569
40 | 0.8 | 8.931 | 1.780121 | 0.1993194 | 15.89826 | 1.476552
40.5 | 0.81 | 9.672 | 1.750103 | 0.1809453 | 16.927 | 1.645822
41 | 0.82 | 9.964 | 1.590096 | 0.1595841 | 15.84372 | 1.804259
41.5 | 0.83 | 10.14 | 1.320092 | 0.1301866 | 13.38573 | 1.938117
42 | 0.84 | 9.769 | 1.320101 | 0.1351316 | 12.89606 | 2.067077
42.5 | 0.85 | 9.223 | 1.150114 | 0.1247007 | 10.6075 | 2.173152
43 | 0.86 | 9.087 | 1.400118 | 0.1540792 | 12.72287 | 2.300381
43.5 | 0.87 | 9.087 | 1.150118 | 0.1265673 | 10.45112 | 2.404892
44 | 0.88 | 9.106 | 1.220117 | 0.1339904 | 11.11038 | 2.515996
44.5 | 0.89 | 9.087 | 1.090117 | 0.1199645 | 9.905897 | 2.615055
45 | 0.9 | 9.126 | 1.220116 | 0.1336967 | 11.13478 | 2.726403
45.5 | 0.91 | 9.145 | 1.110116 | 0.1213905 | 10.15201 | 2.827923
46 | 0.92 | 9.145 | 1.150116 | 0.1257645 | 10.51781 | 2.933101
46.5 | 0.93 | 9.106 | 0.990117 | 0.1087324 | 9.016006 | 3.023261
47 | 0.94 | 9.087 | 1.200117 | 0.1320697 | 10.90547 | 3.132316
47.5 | 0.95 | 9.126 | 1.200117 | 0.1315052 | 10.95226 | 3.241838
48 | 0.96 | 9.106 | 1.180117 | 0.1295977 | 10.74615 | 3.3493
48.5 | 0.97 | 9.126 | 1.280117 | 0.1402714 | 11.68234 | 3.466123
49 | 0.98 | 9.126 | 1.150117 | 0.1260263 | 10.49596 | 3.571083
49.5 | 0.99 | 9.126 | 1.050117 | 0.1150687 | 9.583364 | 3.666917
50 | 1 | 9.145 | 1.130116 | 0.1235775 | 10.33491 | 3.770266
50.5 | 1.01 | 9.145 | 1.010116 | 0.1104556 | 9.237513 | 3.862641
51 | 1.02 | 9.106 | 1.130117 | 0.1241069 | 10.29085 | 3.965549
51.5 | 1.03 | 9.028 | 1.180119 | 0.1307177 | 10.65411 | 4.07209
52 | 1.04 | 9.087 | 1.130118 | 0.1243664 | 10.26938 | 4.174784
52.5 | 1.05 | 9.067 | 1.030118 | 0.1136118 | 9.34008 | 4.268185
53 | 1.06 | 9.048 | 0.8201184 | 0.09064085 | 7.420432 | 4.342389
53.5 | 1.07 | 9.106 | 0.820117 | 0.09006336 | 7.467985 | 4.417069
54 | 1.08 | 9.106 | 0.970117 | 0.106536 | 8.833885 | 4.505408
54.5 | 1.09 | 9.165 | 1.050116 | 0.1145789 | 9.62431 | 4.601651
55 | 1.1 | 9.165 | 1.160116 | 0.1265811 | 10.63246 | 4.707975
55.5 | 1.11 | 9.087 | 0.8901175 | 0.09795504 | 8.088497 | 4.78886
56 | 1.12 | 9.048 | 0.8901184 | 0.09837736 | 8.053792 | 4.869398
56.5 | 1.13 | 9.067 | 0.990118 | 0.1092002 | 8.9774 | 4.959172
57 | 1.14 | 9.067 | 1.030118 | 0.1136118 | 9.34008 | 5.052573
57.5 | 1.15 | 9.067 | 1.090118 | 0.1202292 | 9.8841 | 5.151414
58 | 1.16 | 9.087 | 0.8901175 | 0.09795504 | 8.088497 | 5.232299
58.5 | 1.17 | 9.106 | 0.870117 | 0.09555425 | 7.923285 | 5.311532
59 | 1.18 | 9.087 | 1.030118 | 0.1133617 | 9.360678 | 5.405139
59.5 | 1.19 | 9.028 | 0.8901189 | 0.09859536 | 8.035994 | 5.485499
60 | 1.2 | 9.087 | 0.9701175 | 0.1067588 | 8.815457 | 5.573654
60.5 | 1.21 | 9.028 | 0.9101189 | 0.1008107 | 8.216554 | 5.655819
61 | 1.22 | 9.067 | 1.050118 | 0.1158176 | 9.52142 | 5.751034
61.5 | 1.23 | 9.067 | 1.090118 | 0.1202292 | 9.8841 | 5.849875
62 | 1.24 | 9.048 | 0.9901184 | 0.1094295 | 8.958592 | 5.939461
62.5 | 1.25 | 9.048 | 0.8701184 | 0.09616693 | 7.872832 | 6.018189
63 | 1.26 | 9.048 | 0.8501185 | 0.0939565 | 7.691872 | 6.095108
63.5 | 1.27 | 9.028 | 0.8501189 | 0.09416471 | 7.674874 | 6.171856
64 | 1.28 | 9.048 | 1.070118 | 0.1182713 | 9.682432 | 6.268681
64.5 | 1.29 | 9.048 | 0.8201184 | 0.09064085 | 7.420432 | 6.342885
65 | 1.3 | 9.048 | 0.8201184 | 0.09064085 | 7.420432 | 6.417089
65.5 | 1.31 | 9.028 | 0.9101189 | 0.1008107 | 8.216554 | 6.499255
66 | 1.32 | 9.009 | 1.070119 | 0.1187834 | 9.640705 | 6.595662
66.5 | 1.33 | 9.009 | 0.8901194 | 0.09880335 | 8.019085 | 6.675853
67 | 1.34 | 9.009 | 0.9101194 | 0.1010234 | 8.199265 | 6.757845
67.5 | 1.35 | 8.989 | 1.03012 | 0.1145978 | 9.259748 | 6.850443
68 | 1.36 | 9.009 | 0.9101194 | 0.1010234 | 8.199265 | 6.932436
68.5 | 1.37 | 9.028 | 0.9701189 | 0.1074567 | 8.758234 | 7.020018
69 | 1.38 | 9.028 | 1.010119 | 0.1118874 | 9.119354 | 7.111211
69.5 | 1.39 | 9.028 | 1.050119 | 0.116318 | 9.480474 | 7.206016
70 | 1.4 | 9.009 | 0.8001194 | 0.08881334 | 7.208275 | 7.278099
70.5 | 1.41 | 8.989 | 0.9501199 | 0.1056981 | 8.540627 | 7.363505
71 | 1.42 | 9.009 | 0.8701194 | 0.09658335 | 7.838905 | 7.441894
71.5 | 1.43 | 9.028 | 0.8001189 | 0.08862638 | 7.223474 | 7.514129
72 | 1.44 | 9.048 | 0.8701184 | 0.09616693 | 7.872832 | 7.592857
72.5 | 1.45 | 9.048 | 1.070118 | 0.1182713 | 9.682432 | 7.689681
73 | 1.46 | 9.048 | 1.070118 | 0.1182713 | 9.682432 | 7.786505
73.5 | 1.47 | 9.048 | 1.010118 | 0.11164 | 9.139552 | 7.877901
74 | 1.48 | 9.028 | 0.8901189 | 0.09859536 | 8.035994 | 7.958261
74.5 | 1.49 | 8.892 | 0.7601222 | 0.08548383 | 6.759007 | 8.02585
75 | 1.5 | 8.989 | 0.9101199 | 0.1012482 | 8.181068 | 8.107661
75.5 | 1.51 | 9.009 | 0.9901194 | 0.1099034 | 8.919986 | 8.196861
76 | 1.52 | 9.009 | 0.9501194 | 0.1054634 | 8.559626 | 8.282457
76.5 | 1.53 | 8.931 | 0.7401213 | 0.08287105 | 6.610023 | 8.348557
77 | 1.54 | 8.911 | 0.9101218 | 0.1021346 | 8.110096 | 8.429659
77.5 | 1.55 | 8.95 | 1.010121 | 0.1128627 | 9.040582 | 8.520064
78 | 1.56 | 8.892 | 0.9501222 | 0.1068514 | 8.448487 | 8.604549
78.5 | 1.57 | 8.95 | 1.050121 | 0.1173319 | 9.398582 | 8.698535
79 | 1.58 | 8.892 | 0.8201222 | 0.09223147 | 7.292527 | 8.771461
79.5 | 1.59 | 8.95 | 0.7401208 | 0.08269507 | 6.624081 | 8.837702
80 | 1.6 | 8.911 | 0.7401218 | 0.08305709 | 6.595225 | 8.903654
80.5 | 1.61
81 | 1.62
81.5 | 1.63
82 | 1.64
82.5 | 1.65
83 | 1.66
83.5 | 1.67
84 | 1.68
84.5 | 1.69
85 | 1.7
85.5 | 1.71
86 | 1.72
86.5 | 1.73
87 | 1.74
87.5 | 1.75
88 | 1.76
88.5 | 1.77
89 | 1.78
89.5 | 1.79
90 | 1.8
90.5 | 1.81
91 | 1.82
91.5 | 1.83
92 | 1.84
92.5 | 1.85
93 | 1.86
93.5 | 1.87
94 | 1.88
94.5 | 1.89
95 | 1.9
95.5 | 1.91
96 | 1.92
96.5 | 1.93
97 | 1.94
97.5 | 1.95
98 | 1.96
98.5 | 1.97
99 | 1.98
99.5 | 1.99
100 | 2
100.5 | 2.01
101 | 2.02
101.5 | 2.03
102 | 2.04
102.5 | 2.05
103 | 2.06
103.5 | 2.07
104 | 2.08
104.5 | 2.09
105 | 2.1
105.5 | 2.11
106 | 2.12
106.5 | 2.13
107 | 2.14
107.5 | 2.15
108 | 2.16
108.5 | 2.17
109 | 2.18
109.5 | 2.19
110 | 2.2
110.5 | 2.21
111 | 2.22
111.5 | 2.23
112 | 2.24
112.5 | 2.25
113 | 2.26
113.5 | 2.27
114 | 2.28
114.5 | 2.29
115 | 2.3
115.5 | 2.31
116 | 2.32
116.5 | 2.33
117 | 2.34
117.5 | 2.35
118 | 2.36
118.5 | 2.37
119 | 2.38
119.5 | 2.39
120 | 2.4
120.5 | 2.41
121 | 2.42
121.5 | 2.43
122 | 2.44
122.5 | 2.45
123 | 2.46
123.5 | 2.47
124 | 2.48
124.5 | 2.49
125 | 2.5

## Resultados
Inicio paso corriente
30 | 0
30 | 0.5 | Eje Izquierdo |  | Eje Derecho
Fin de Subida |  | Máx = | 0.5 | Máx = | 0.6
37.77835 | 0 | Mín = | 0 | Mín = | 0
37.77835 | 0.5
¿Suavizar?
Inicio paso corriente |  | Eje Izquierdo |  | Eje Derecho
30 | 0 | Máx = | 100 | Máx = | 9
30 | 100 | Mín = | 0 | Mín = | 0
Fin de Subida
37.77835 | 0
37.77835 | 100
¿Suavizar?
|  | Eje Izquierdo |  | Eje Derecho
Inicio paso corriente |  | Máx = | 10 | Máx = | 6
30 | 0 | Mín = | 0 | Mín = | 0
30 | 10
Fin de Subida
37.77835 | 0
37.77835 | 10
|  | Eje Izquierdo |  | Eje Derecho
Inicio paso corriente |  | Máx = | 14 | Máx = | 9
30 | 0 | Mín = | 0 | Mín = | 0
30 | 14
Fin de Subida
37.77835 | 0
37.77835 | 14