## Parámetros
Ensayo |  |  |  |  | Fecha:
Características polvo |  | Material | Referencia polvo | Densidad de golpeo g/cm3 | Densidad aparente g/cm3 | Densidad absoluta g/cm3
|  | Al-NH3 |  | 1.19 | 0.84 | 2.725 |  | Sí
No
Activación externa |  | PRECOMPRESIÓN | No | # MPa
|  | ACTIVACIÓN ELÉC. | No | # V | # A
Características de corriente | Duraciones
|  | Aproximación | Apriete | PreCalentamiento | Calentamiento | Enfriamiento
|  | 99 | 30 | 5 | 45 | 60 | ciclos
|  | 1.98 | 0.6 | 0.1 | 0.9 | 1.2 | segundos
Intensidades
|  | I máx | So1i (grados) | I So1i (kA) | ISo2i (kA) | Energía (kJ) | EDE (kJ/g)
|  | 9.789 | 15 | 1 | 9 | 8.918644 | 5.008504
Características de Presión |  | Presión Trabajo | Presión Sinterizado
|  | 923 |  | kgf
|  | 3.812474 | 0 | bares
Características Sinterizados |  | Diámetro (mm) | Altura (mm) | Masa (g) |  | Secc (cm2)
| 1 | 11.95 | 6.16 | 1.7807 |  | 1.12063
| 2 | 11.99 | 6.15 |  |  | Volumen (cm3)
| 3 | 12 | 5.91 |  |  | 0.669016
| 4 | 11.82 | 5.19
| 5 | 11.89 | 6.14 |  |  | Densid (g/cm3)
| 6 | 12 | 6.07 |  |  | 2.66167
| 7 | 11.93 | 6.04 |  |  | Porosidad (%)
| 8 | 11.98 | 6.1 |  |  | 2.324022
|  | 11.945 | 5.97
Otros Datos |  | Tª Inicial (ºC) | Lubricante | Diám Punzón (mm) | h punzones (mm) | h obleas (mm) | tS (ciclos)
|  | 22.9 |  | 11.9 | 97.31 | 9.3 | 8.201863
Observaciones
[9 empty] | 4 | 5 | 8
[9 empty] | 3 | 9 | 2

## Adquisición
359 | 478 | 0 | 70
359 | 479 | 0 | 16 | IP:x,x,x,x:
360 | 479 | 0 | 14 | 172,16,1,14
359 | 478 | 0 | 16
362 | 480 | 0 | 21 | Abrir canal. (IP: 172,16,1,14)(Return:1)
359 | 479 | 0 | 17
359 | 479 | 0 | 21
360 | 479 | 0 | 17 | Recibidos de 2548 registros (Soldadura:1714)
361 | 481 | 0 | 17
361 | 481 | 0 | 19
359 | 480 | 0 | 16 | Representar gráficas
359 | 479 | 0 | 19
357 | 478 | 0 | 19
357 | 477 | 0 | 23
359 | 479 | 0 | 17
359 | 480 | 0 | 23
359 | 478 | 0 | 19
361 | 480 | 0 | 17
359 | 480 | 0 | 17
358 | 477 | 0 | 16
358 | 478 | 0 | 19
359 | 479 | 0 | 17
359 | 480 | 0 | 19
359 | 480 | 0 | 17
359 | 479 | 0 | 21
361 | 480 | 0 | 17
360 | 479 | 0 | 17
360 | 480 | 0 | 17
359 | 479 | 0 | 14
358 | 479 | 0 | 17
359 | 480 | 0 | 16
359 | 480 | 0 | 21
359 | 480 | 0 | 16
359 | 481 | 0 | 14
360 | 483 | 0 | 16
360 | 480 | 0 | 16
360 | 480 | 0 | 17
358 | 478 | 0 | 21
359 | 481 | 0 | 16
361 | 481 | 0 | 19
360 | 480 | 0 | 19
360 | 481 | 0 | 19
360 | 481 | 0 | 17
360 | 481 | 0 | 17
360 | 481 | 0 | 21
359 | 480 | 0 | 21
359 | 481 | 0 | 17
359 | 481 | 0 | 17
359 | 481 | 0 | 19
359 | 480 | 0 | 27
358 | 478 | 0 | 19
358 | 480 | 0 | 16
359 | 481 | 0 | 21
359 | 480 | 0 | 16
359 | 481 | 0 | 25
359 | 480 | 0 | 23
358 | 480 | 0 | 27
358 | 480 | 0 | 16
358 | 482 | 0 | 21
358 | 479 | 0 | 21
359 | 481 | 0 | 19
361 | 481 | 2964 | 19
360 | 481 | 2827 | 172
361 | 482 | 3042 | 155
360 | 479 | 3217 | 168
366 | 480 | 3568 | 176
367 | 480 | 3783 | 145
372 | 481 | 4056 | 145
371 | 482 | 4192 | 153
373 | 480 | 4387 | 153
372 | 478 | 4485 | 161
377 | 479 | 3100 | 124
375 | 480 | 3139 | 124
380 | 476 | 5947 | 87
380 | 477 | 7507 | 124
391 | 476 | 8521 | 194
393 | 475 | 9087 | 201
404 | 474 | 9087 | 182
405 | 474 | 9516 | 182
414 | 472 | 9789 | 159
413 | 472 | 9750 | 159
420 | 471 | 9321 | 155
416 | 470 | 9223 | 149
423 | 468 | 9184 | 149
419 | 467 | 9145 | 134
423 | 465 | 9106 | 128
421 | 465 | 9106 | 159
430 | 467 | 9145 | 155
422 | 463 | 9126 | 137
429 | 462 | 9126 | 141
425 | 464 | 9067 | 141
431 | 464 | 9106 | 132
426 | 460 | 9106 | 124
430 | 460 | 9165 | 118
428 | 460 | 9165 | 124
433 | 459 | 9087 | 118
427 | 459 | 9067 | 147
432 | 459 | 9106 | 128
428 | 459 | 9106 | 126
433 | 459 | 9106 | 120
430 | 458 | 9009 | 141
434 | 460 | 8970 | 116
429 | 460 | 9048 | 128
432 | 457 | 9028 | 118
429 | 460 | 9087 | 137
436 | 459 | 9126 | 114
432 | 462 | 9126 | 126
435 | 461 | 9048 | 145
431 | 463 | 9106 | 124
436 | 462 | 9106 | 122
429 | 461 | 9067 | 118
436 | 463 | 9087 | 120
429 | 461 | 9087 | 118
436 | 463 | 9048 | 116
431 | 465 | 9067 | 122
435 | 462 | 9067 | 116
431 | 465 | 9028 | 122
436 | 466 | 9067 | 114
431 | 467 | 9067 | 124
437 | 468 | 9028 | 137
434 | 470 | 9067 | 110
436 | 468 | 9067 | 108
433 | 467 | 9028 | 103
437 | 468 | 9028 | 116
432 | 469 | 9028 | 126
437 | 470 | 9028 | 122
431 | 470 | 9028 | 120
437 | 470 | 9028 | 112
433 | 471 | 9028 | 135
437 | 471 | 9028 | 132
432 | 471 | 9028 | 108
437 | 471 | 9028 | 118
432 | 473 | 9009 | 114
437 | 472 | 8989 | 116
432 | 472 | 8989 | 128
435 | 471 | 8989 | 104
432 | 473 | 8989 | 124
437 | 474 | 8989 | 103
431 | 472 | 8989 | 116
437 | 474 | 8989 | 104
432 | 475 | 8989 | 104
437 | 475 | 8989 | 126
434 | 476 | 8970 | 116
440 | 477 | 8970 | 120
433 | 475 | 8970 | 116
437 | 475 | 8950 | 114
433 | 476 | 8970 | 110
437 | 477 | 8970 | 118
432 | 477 | 8950 | 116
438 | 477 | 8950 | 108
433 | 477 | 8950 | 112
437 | 478 | 8931 | 110
433 | 478 | 8931 | 104
436 | 478 | 8931 | 112
434 | 479 | 8950 | 112
437 | 479 | 8950 | 112
432 | 479 | 8950 | 106
437 | 478 | 8950 | 106
432 | 480 | 8911 | 112
437 | 480 | 8911 | 97

## Desplazamiento
ciclos | seg | x(t) | h(t) | θ(t) |  |  | θ(t) | H(t)
0.5 | 0.01 | -0.009321595 | 9.77 | 0.3889458 |  |  | 0.3750702 | 7.841402
1 | 0.02 | -0.009321595 | 9.77 | 0.3889458 | 0.6 | 5.050848 | 0.3751417 | 7.842302
1.5 | 0.03 | 0.0406784 | 9.72 | 0.3858025 | 0.6 | 0 | 0.3752058 | 7.843109
2 | 0.04 | -0.009321595 | 9.77 | 0.3889458 |  |  | 0.3752927 | 7.844202
2.5 | 0.05 | 0.1406784 | 9.62 | 0.3794179 |  |  | 0.375362 | 7.845078
3 | 0.06 | -0.009321595 | 9.77 | 0.3889458 |  |  | 0.3754207 | 7.845825
3.5 | 0.07 | -0.009321595 | 9.77 | 0.3889458 |  |  | 0.3755129 | 7.846983
4 | 0.08 | 0.0406784 | 9.72 | 0.3858025 |  |  | 0.3754949 | 7.846785
4.5 | 0.09 | 0.09067841 | 9.67 | 0.3826267 |  |  | 0.375441 | 7.846127
5 | 0.1 | 0.09067841 | 9.67 | 0.3826267 |  |  | 0.3753342 | 7.844794
5.5 | 0.11 | -0.009321595 | 9.77 | 0.3889458 |  |  | 0.3751218 | 7.842126
6 | 0.12 | -0.009321595 | 9.77 | 0.3889458 |  |  | 0.3747863 | 7.837904
6.5 | 0.13 | -0.1093216 | 9.87 | 0.3951368 |  |  | 0.3744717 | 7.833904
7 | 0.14 | -0.1093216 | 9.87 | 0.3951368 |  |  | 0.3741395 | 7.829682
7.5 | 0.15 | -0.009321595 | 9.77 | 0.3889458 |  |  | 0.3738248 | 7.825682
8 | 0.16 | -0.009321595 | 9.77 | 0.3889458 |  |  | 0.3735437 | 7.822127
8.5 | 0.17 | -0.009321595 | 9.77 | 0.3889458 |  |  | 0.3732584 | 7.818571
9 | 0.18 | 0.09067841 | 9.67 | 0.3826267 |  |  | 0.372825 | 7.813238
9.5 | 0.19 | -0.009321595 | 9.77 | 0.3889458 |  |  | 0.3723171 | 7.807015
10 | 0.2 | -0.05932159 | 9.82 | 0.392057 |  |  | 0.3717346 | 7.799905
10.5 | 0.21 | -0.05932159 | 9.82 | 0.392057 |  |  | 0.3711689 | 7.793016
11 | 0.22 | -0.009321595 | 9.77 | 0.3889458 |  |  | 0.3707125 | 7.78746
11.5 | 0.23 | -0.009321595 | 9.77 | 0.3889458 | 0.6 | 12.3375 | 0.3704918 | 7.784793
12 | 0.24 | -0.009321595 | 9.77 | 0.3889458 | 0.6 | 0 | 0.3704702 | 7.784571
12.5 | 0.25 | -0.009321595 | 9.77 | 0.3889458 |  |  | 0.3706844 | 7.787238
13 | 0.26 | 0.09067841 | 9.67 | 0.3826267 |  |  | 0.3711176 | 7.792571
13.5 | 0.27 | 0.0406784 | 9.72 | 0.3858025 |  |  | 0.371803 | 7.801015
14 | 0.28 | 0.0406784 | 9.72 | 0.3858025 |  |  | 0.372667 | 7.811682
14.5 | 0.29 | -0.009321595 | 9.77 | 0.3889458 |  |  | 0.3736567 | 7.823905
15 | 0.3 | -0.05932159 | 9.82 | 0.392057 |  |  | 0.3746632 | 7.836349
15.5 | 0.31 | -0.009321595 | 9.77 | 0.3889458 |  |  | 0.3755583 | 7.84746
16 | 0.32 | -0.009321595 | 9.77 | 0.3889458 |  |  | 0.3762361 | 7.855905
16.5 | 0.33 | -0.009321595 | 9.77 | 0.3889458 |  |  | 0.3766634 | 7.861238
17 | 0.34 | -0.009321595 | 9.77 | 0.3889458 |  |  | 0.376893 | 7.864127
17.5 | 0.35 | 0.0406784 | 9.72 | 0.3858025 |  |  | 0.3769621 | 7.865016
18 | 0.36 | 0.0406784 | 9.72 | 0.3858025 |  |  | 0.3769085 | 7.864348
18.5 | 0.37 | 0.0406784 | 9.72 | 0.3858025 |  |  | 0.3767322 | 7.862127
19 | 0.38 | -0.05932159 | 9.82 | 0.392057 |  |  | 0.3765035 | 7.859238
19.5 | 0.39 | -0.009321595 | 9.77 | 0.3889458 |  |  | 0.3761875 | 7.855238
20 | 0.4 | 0.09067841 | 9.67 | 0.3826267 |  |  | 0.3758546 | 7.851016
20.5 | 0.41 | 0.0406784 | 9.72 | 0.3858025 |  |  | 0.3755747 | 7.84746
21 | 0.42 | 0.0406784 | 9.72 | 0.3858025 |  |  | 0.3754183 | 7.84546
21.5 | 0.43 | 0.0406784 | 9.72 | 0.3858025 |  |  | 0.3753499 | 7.844571
22 | 0.44 | 0.0406784 | 9.72 | 0.3858025 | 0.6 | 0.493921 | 0.3754045 | 7.845238
22.5 | 0.45 | 0.0406784 | 9.72 | 0.3858025 | 0.6 | 0 | 0.3754217 | 7.84546
23 | 0.46 | -0.009321595 | 9.77 | 0.3889458 |  |  | 0.3753664 | 7.844793
23.5 | 0.47 | -0.009321595 | 9.77 | 0.3889458 |  |  | 0.3751857 | 7.84257
24 | 0.48 | -0.009321595 | 9.77 | 0.3889458 |  |  | 0.3748973 | 7.839015
24.5 | 0.49 | -0.009321595 | 9.77 | 0.3889458 |  |  | 0.3744486 | 7.833459
25 | 0.5 | -0.009321595 | 9.77 | 0.3889458 |  |  | 0.3740013 | 7.827905
25.5 | 0.51 | -0.05932159 | 9.82 | 0.392057 |  |  | 0.3735552 | 7.822349
26 | 0.52 | -0.05932159 | 9.82 | 0.392057 |  |  | 0.3731464 | 7.817238
26.5 | 0.53 | -0.009321595 | 9.77 | 0.3889458 |  |  | 0.3727195 | 7.811904
27 | 0.54 | -0.009321595 | 9.77 | 0.3889458 |  |  | 0.372434 | 7.808349
27.5 | 0.55 | -0.009321595 | 9.77 | 0.3889458 |  |  | 0.3721627 | 7.805016
28 | 0.56 | -0.009321595 | 9.77 | 0.3889458 |  |  | 0.3719411 | 7.802349
28.5 | 0.57 | -0.05932159 | 9.82 | 0.392057 |  |  | 0.3716404 | 7.798794
29 | 0.58 | -0.05932159 | 9.82 | 0.392057 |  |  | 0.3713712 | 7.795682
29.5 | 0.59 | -0.05932159 | 9.82 | 0.392057 |  |  | 0.3707694 | 7.788571
30 | 0.6 | -0.05932159 | 9.82 | 0.392057 |  |  | 0.3699269 | 7.778571
30.5 | 0.61 | -0.009321595 | 9.77 | 0.3889458 |  |  | 0.3685414 | 7.762127
31 | 0.62 | 0.09067841 | 9.67 | 0.3826267 |  |  | 0.3667579 | 7.741015
31.5 | 0.63 | 0.0406784 | 9.72 | 0.3858025 |  |  | 0.3641653 | 7.710571
32 | 0.64 | 0.09067841 | 9.67 | 0.3826267 |  |  | 0.3609946 | 7.673682
32.5 | 0.65 | 0.0406784 | 9.72 | 0.3858025 |  |  | 0.3568092 | 7.625682
33 | 0.66 | 0.3406784 | 9.42 | 0.3662421 |  |  | 0.351833 | 7.56946
33.5 | 0.67 | 0.3906784 | 9.37 | 0.3628602 |  |  | 0.3455728 | 7.499905
34 | 0.68 | 0.6406784 | 9.12 | 0.3453948 |  |  | 0.3384776 | 7.422349
34.5 | 0.69 | 0.5906784 | 9.17 | 0.3489641 |  |  | 0.3301619 | 7.333015
35 | 0.7 | 0.6906784 | 9.07 | 0.3417861 |  |  | 0.3211932 | 7.238348
35.5 | 0.71 | 0.6406784 | 9.12 | 0.3453948 |  |  | 0.3112944 | 7.135904
36 | 0.72 | 0.8906784 | 8.87 | 0.3269448 |  |  | 0.3011935 | 7.03346
36.5 | 0.73 | 0.7906784 | 8.97 | 0.3344482 |  |  | 0.290509 | 6.927461
37 | 0.74 | 1.040678 | 8.72 | 0.315367 |  |  | 0.2800082 | 6.825682
37.5 | 0.75 | 1.040678 | 8.72 | 0.315367 |  |  | 0.2694481 | 6.725683
38 | 0.76 | 1.590678 | 8.17 | 0.2692779 |  |  | 0.2595809 | 6.634349
38.5 | 0.77 | 1.690678 | 8.07 | 0.2602231 |  |  | 0.2499438 | 6.547237
39 | 0.78 | 2.240678 | 7.52 | 0.2061171 |  |  | 0.2412587 | 6.470571
39.5 | 0.79 | 2.290679 | 7.47 | 0.2008032 |  |  | 0.2329286 | 6.398793
40 | 0.8 | 2.740678 | 7.02 | 0.1495727 |  |  | 0.2254058 | 6.335459
40.5 | 0.81 | 2.690678 | 7.07 | 0.155587 |  |  | 0.21807 | 6.275015
41 | 0.82 | 3.040679 | 6.72 | 0.1116072 |  |  | 0.2115753 | 6.222571
41.5 | 0.83 | 2.840678 | 6.92 | 0.1372833 |  |  | 0.2052385 | 6.172349
42 | 0.84 | 3.190678 | 6.57 | 0.09132421 |  |  | 0.1996535 | 6.128793
42.5 | 0.85 | 2.990678 | 6.77 | 0.1181684 |  |  | 0.1942145 | 6.087015
43 | 0.86 | 3.190678 | 6.57 | 0.09132421 |  |  | 0.1894583 | 6.051016
43.5 | 0.87 | 3.090678 | 6.67 | 0.1049476 |  |  | 0.1846137 | 6.014793
44 | 0.88 | 3.540679 | 6.22 | 0.04019295 |  |  | 0.1803505 | 5.983237
44.5 | 0.89 | 3.140678 | 6.62 | 0.09818735 |  |  | 0.176075 | 5.951904
45 | 0.9 | 3.490678 | 6.27 | 0.04784694 |  |  | 0.1723395 | 5.924793
45.5 | 0.91 | 3.290679 | 6.47 | 0.07727978 |  |  | 0.168439 | 5.896793
46 | 0.92 | 3.590678 | 6.17 | 0.03241498 |  |  | 0.1650594 | 5.872793
46.5 | 0.93 | 3.340678 | 6.42 | 0.07009352 |  |  | 0.1614582 | 5.84746
47 | 0.94 | 3.540679 | 6.22 | 0.04019295 |  |  | 0.1581105 | 5.824126
47.5 | 0.95 | 3.440678 | 6.32 | 0.05537976 |  |  | 0.1544455 | 5.798793
48 | 0.96 | 3.690678 | 6.07 | 0.01647447 |  |  | 0.1511758 | 5.776349
48.5 | 0.97 | 3.390678 | 6.37 | 0.06279439 |  |  | 0.1475903 | 5.751904
49 | 0.98 | 3.640678 | 6.12 | 0.02450984 |  |  | 0.1443035 | 5.729682
49.5 | 0.99 | 3.440678 | 6.32 | 0.05537976 |  |  | 0.1407504 | 5.705905
50 | 1 | 3.690678 | 6.07 | 0.01647447 |  |  | 0.1374979 | 5.684349
50.5 | 1.01 | 3.540679 | 6.22 | 0.04019295 |  |  | 0.133877 | 5.660571
51 | 1.02 | 3.740678 | 6.02 | 0.008305701 |  |  | 0.1303859 | 5.637904
51.5 | 1.03 | 3.490678 | 6.27 | 0.04784694 |  |  | 0.1263698 | 5.612127
52 | 1.04 | 3.640678 | 6.12 | 0.02450984 |  |  | 0.1224539 | 5.587237
52.5 | 1.05 | 3.490678 | 6.27 | 0.04784694 |  |  | 0.1179314 | 5.558793
53 | 1.06 | 3.840678 | 5.92 | -0.008445875 |  |  | 0.1134276 | 5.530793
53.5 | 1.07 | 3.640678 | 6.12 | 0.02450984 |  |  | 0.1085174 | 5.500571
54 | 1.08 | 3.790679 | 5.97 | 2.216979e-08 |  |  | 0.1039653 | 5.472794
54.5 | 1.09 | 3.590678 | 6.17 | 0.03241498 |  |  | 0.09911616 | 5.44346
55 | 1.1 | 3.840678 | 5.92 | -0.008445875 |  |  | 0.09474574 | 5.417237
55.5 | 1.11 | 3.490678 | 6.27 | 0.04784694 |  |  | 0.09030683 | 5.390793
56 | 1.12 | 3.840678 | 5.92 | -0.008445875 |  |  | 0.08651028 | 5.368349
56.5 | 1.13 | 3.490678 | 6.27 | 0.04784694 |  |  | 0.08265173 | 5.345682
57 | 1.14 | 3.840678 | 5.92 | -0.008445875 |  |  | 0.07945649 | 5.327015
57.5 | 1.15 | 3.590678 | 6.17 | 0.03241498 |  |  | 0.07619852 | 5.308126
58 | 1.16 | 3.790679 | 5.97 | 2.216979e-08 |  |  | 0.07342684 | 5.292127
58.5 | 1.17 | 3.590678 | 6.17 | 0.03241498 |  |  | 0.07025222 | 5.273904
59 | 1.18 | 3.840678 | 5.92 | -0.008445875 |  |  | 0.06736511 | 5.25746
59.5 | 1.19 | 3.590678 | 6.17 | 0.03241498 |  |  | 0.06397282 | 5.238348
60 | 1.2 | 3.890678 | 5.87 | -0.01703574 |  |  | 0.06094619 | 5.22146
60.5 | 1.21 | 3.740678 | 6.02 | 0.008305701 |  |  | 0.0576039 | 5.203015
61 | 1.22 | 3.840678 | 5.92 | -0.008445875 |  |  | 0.05474932 | 5.18746
61.5 | 1.23 | 3.690678 | 6.07 | 0.01647447 |  |  | 0.05152985 | 5.170127
62 | 1.24 | 3.890678 | 5.87 | -0.01703574 |  |  | 0.04889075 | 5.156126
62.5 | 1.25 | 3.640678 | 6.12 | 0.02450984 |  |  | 0.04586454 | 5.140127
63 | 1.26 | 3.890678 | 5.87 | -0.01703574 |  |  | 0.04331469 | 5.126793
63.5 | 1.27 | 3.590678 | 6.17 | 0.03241498 |  |  | 0.04062997 | 5.112793
64 | 1.28 | 3.890678 | 5.87 | -0.01703574 |  |  | 0.03883446 | 5.10346
64.5 | 1.29 | 3.690678 | 6.07 | 0.01647447 |  |  | 0.03675676 | 5.092571
65 | 1.3 | 3.890678 | 5.87 | -0.01703574 |  |  | 0.03531114 | 5.085015
65.5 | 1.31 | 3.640678 | 6.12 | 0.02450984 |  |  | 0.03339178 | 5.075016
66 | 1.32 | 3.890678 | 5.87 | -0.01703574 |  |  | 0.0317597 | 5.066571
66.5 | 1.33 | 3.640678 | 6.12 | 0.02450984 |  |  | 0.02929821 | 5.053904
67 | 1.34 | 3.890678 | 5.87 | -0.01703574 |  |  | 0.02715813 | 5.043015
67.5 | 1.35 | 3.640678 | 6.12 | 0.02450984 |  |  | 0.02436356 | 5.028793
68 | 1.36 | 3.790679 | 5.97 | 2.216979e-08 |  |  | 0.02205201 | 5.017016
68.5 | 1.37 | 3.640678 | 6.12 | 0.02450984 |  |  | 0.0191424 | 5.002126
69 | 1.38 | 3.890678 | 5.87 | -0.01703574 |  |  | 0.01676469 | 4.989904
69.5 | 1.39 | 3.590678 | 6.17 | 0.03241498 |  |  | 0.01395953 | 4.97546
70 | 1.4 | 3.890678 | 5.87 | -0.01703574 |  |  | 0.0118607 | 4.964571
70.5 | 1.41 | 3.640678 | 6.12 | 0.02450984 |  |  | 0.009501089 | 4.952348
71 | 1.42 | 3.890678 | 5.87 | -0.01703574 |  |  | 0.00793357 | 4.944127
71.5 | 1.43 | 3.740678 | 6.02 | 0.008305701 |  |  | 0.00622406 | 4.935237
72 | 1.44 | 4.040679 | 5.72 | -0.04370627 |  |  | 0.005396735 | 4.930793
72.5 | 1.45 | 3.690678 | 6.07 | 0.01647447 |  |  | 0.004197815 | 4.924571
73 | 1.46 | 3.890678 | 5.87 | -0.01703574 |  |  | 0.0035993 | 4.92146
73.5 | 1.47 | 3.690678 | 6.07 | 0.01647447 |  |  | 0.002758215 | 4.917238
74 | 1.48 | 3.890678 | 5.87 | -0.01703574 |  |  | 0.002359803 | 4.915238
74.5 | 1.49 | 3.640678 | 6.12 | 0.02450984 |  |  | 0.001370327 | 4.910349
75 | 1.5 | 3.940678 | 5.82 | -0.02577319 |  |  | 0.000966048 | 4.908349
75.5 | 1.51 | 3.690678 | 6.07 | 0.01647447 |  |  | 0.0002782706 | 4.9
76 | 1.52 | 3.890678 | 5.87 | -0.01703574 |  |  | 0 | 4.9
76.5 | 1.53 | 3.690678 | 6.07 | 0.01647447 |  |  | 0 | 4.9
77 | 1.54 | 3.840678 | 5.92 | -0.008445875 |  |  | 0 | 4.9
77.5 | 1.55 | 3.740678 | 6.02 | 0.008305701 |  |  | 0 | 4.9
78 | 1.56 | 3.890678 | 5.87 | -0.01703574 |  |  | 0 | 4.9
78.5 | 1.57 | 3.640678 | 6.12 | 0.02450984 |  |  | 0 | 4.9
79 | 1.58 | 3.890678 | 5.87 | -0.01703574 |  |  | 0 | 4.9
79.5 | 1.59 | 3.640678 | 6.12 | 0.02450984 |  |  | 0 | 4.9
80 | 1.6 | 3.890678 | 5.87 | -0.01703574 |  |  | 0 | 4.9
80.5 | 1.61
81 | 1.62
81.5 | 1.63
82 | 1.64
82.5 | 1.65
83 | 1.66
83.5 | 1.67
84 | 1.68
84.5 | 1.69
85 | 1.7
85.5 | 1.71
86 | 1.72
86.5 | 1.73
87 | 1.74
87.5 | 1.75
88 | 1.76
88.5 | 1.77
89 | 1.78
89.5 | 1.79
90 | 1.8
90.5 | 1.81
91 | 1.82
91.5 | 1.83
92 | 1.84
92.5 | 1.85
93 | 1.86
93.5 | 1.87
94 | 1.88
94.5 | 1.89
95 | 1.9
95.5 | 1.91
96 | 1.92
96.5 | 1.93
97 | 1.94
97.5 | 1.95
98 | 1.96
98.5 | 1.97
99 | 1.98
99.5 | 1.99
100 | 2
100.5 | 2.01
101 | 2.02
101.5 | 2.03
102 | 2.04
102.5 | 2.05
103 | 2.06
103.5 | 2.07
104 | 2.08
104.5 | 2.09
105 | 2.1
105.5 | 2.11
106 | 2.12
106.5 | 2.13
107 | 2.14
107.5 | 2.15
108 | 2.16
108.5 | 2.17
109 | 2.18
109.5 | 2.19
110 | 2.2
110.5 | 2.21
111 | 2.22
111.5 | 2.23
112 | 2.24
112.5 | 2.25
113 | 2.26
113.5 | 2.27
114 | 2.28
114.5 | 2.29
115 | 2.3
115.5 | 2.31
116 | 2.32
116.5 | 2.33
117 | 2.34
117.5 | 2.35
118 | 2.36
118.5 | 2.37
119 | 2.38
119.5 | 2.39
120 | 2.4
120.5 | 2.41
121 | 2.42
121.5 | 2.43
122 | 2.44
122.5 | 2.45
123 | 2.46
123.5 | 2.47
124 | 2.48
124.5 | 2.49
125 | 2.5

## Fuerza
ciclos | seg | Fuerza | Presión
0.5 | 0.01 | 9.37836 | 84.32244 | 0.6 | 11.84558
1 | 0.02 | 9.39798 | 84.49885 | 0.6 | 0
1.5 | 0.03 | 9.39798 | 84.49885
2 | 0.04 | 9.37836 | 84.32244
2.5 | 0.05 | 9.4176 | 84.67525
3 | 0.06 | 9.39798 | 84.49885
3.5 | 0.07 | 9.39798 | 84.49885
4 | 0.08 | 9.39798 | 84.49885
4.5 | 0.09 | 9.43722 | 84.85166
5 | 0.1 | 9.43722 | 84.85166
5.5 | 0.11 | 9.4176 | 84.67525
6 | 0.12 | 9.39798 | 84.49885
6.5 | 0.13 | 9.37836 | 84.32244
7 | 0.14 | 9.35874 | 84.14603
7.5 | 0.15 | 9.39798 | 84.49885
8 | 0.16 | 9.4176 | 84.67525
8.5 | 0.17 | 9.37836 | 84.32244 | 0.6 | 106.5056
9 | 0.18 | 9.4176 | 84.67525 | 0.6 | 0
9.5 | 0.19 | 9.4176 | 84.67525
10 | 0.2 | 9.35874 | 84.14603
10.5 | 0.21 | 9.37836 | 84.32244
11 | 0.22 | 9.39798 | 84.49885
11.5 | 0.23 | 9.4176 | 84.67525
12 | 0.24 | 9.4176 | 84.67525
12.5 | 0.25 | 9.39798 | 84.49885
13 | 0.26 | 9.4176 | 84.67525
13.5 | 0.27 | 9.39798 | 84.49885
14 | 0.28 | 9.4176 | 84.67525
14.5 | 0.29 | 9.39798 | 84.49885
15 | 0.3 | 9.39798 | 84.49885
15.5 | 0.31 | 9.4176 | 84.67525
16 | 0.32 | 9.4176 | 84.67525
16.5 | 0.33 | 9.4176 | 84.67525
17 | 0.34 | 9.43722 | 84.85166
17.5 | 0.35 | 9.47646 | 85.20448
18 | 0.36 | 9.4176 | 84.67525
18.5 | 0.37 | 9.4176 | 84.67525
19 | 0.38 | 9.37836 | 84.32244
19.5 | 0.39 | 9.43722 | 84.85166
20 | 0.4 | 9.43722 | 84.85166
20.5 | 0.41 | 9.4176 | 84.67525
21 | 0.42 | 9.43722 | 84.85166
21.5 | 0.43 | 9.43722 | 84.85166
22 | 0.44 | 9.43722 | 84.85166
22.5 | 0.45 | 9.43722 | 84.85166
23 | 0.46 | 9.4176 | 84.67525
23.5 | 0.47 | 9.43722 | 84.85166
24 | 0.48 | 9.43722 | 84.85166
24.5 | 0.49 | 9.43722 | 84.85166
25 | 0.5 | 9.4176 | 84.67525
25.5 | 0.51 | 9.37836 | 84.32244
26 | 0.52 | 9.4176 | 84.67525
26.5 | 0.53 | 9.43722 | 84.85166
27 | 0.54 | 9.4176 | 84.67525
27.5 | 0.55 | 9.43722 | 84.85166
28 | 0.56 | 9.4176 | 84.67525
28.5 | 0.57 | 9.4176 | 84.67525
29 | 0.58 | 9.4176 | 84.67525
29.5 | 0.59 | 9.45684 | 85.02806
30 | 0.6 | 9.39798 | 84.49885
30.5 | 0.61 | 9.43722 | 84.85166
31 | 0.62 | 9.43722 | 84.85166
31.5 | 0.63 | 9.43722 | 84.85166
32 | 0.64 | 9.45684 | 85.02806
32.5 | 0.65 | 9.39798 | 84.49885
33 | 0.66 | 9.4176 | 84.67525
33.5 | 0.67 | 9.4176 | 84.67525
34 | 0.68 | 9.43722 | 84.85166
34.5 | 0.69 | 9.45684 | 85.02806
35 | 0.7 | 9.4176 | 84.67525
35.5 | 0.71 | 9.37836 | 84.32244
36 | 0.72 | 9.39798 | 84.49885
36.5 | 0.73 | 9.4176 | 84.67525
37 | 0.74 | 9.33912 | 83.96963
37.5 | 0.75 | 9.35874 | 84.14603
38 | 0.76 | 9.33912 | 83.96963
38.5 | 0.77 | 9.3195 | 83.79322
39 | 0.78 | 9.29988 | 83.61681
39.5 | 0.79 | 9.29988 | 83.61681
40 | 0.8 | 9.26064 | 83.264
40.5 | 0.81 | 9.26064 | 83.264
41 | 0.82 | 9.24102 | 83.08759
41.5 | 0.83 | 9.2214 | 82.91119
42 | 0.84 | 9.18216 | 82.55838
42.5 | 0.85 | 9.16254 | 82.38197
43 | 0.86 | 9.1233 | 82.02915
43.5 | 0.87 | 9.1233 | 82.02915
44 | 0.88 | 9.16254 | 82.38197
44.5 | 0.89 | 9.08406 | 81.67634
45 | 0.9 | 9.06444 | 81.49993
45.5 | 0.91 | 9.10368 | 81.85275
46 | 0.92 | 9.10368 | 81.85275
46.5 | 0.93 | 9.0252 | 81.14712
47 | 0.94 | 9.0252 | 81.14712
47.5 | 0.95 | 9.0252 | 81.14712
48 | 0.96 | 9.00558 | 80.97071
48.5 | 0.97 | 9.00558 | 80.97071
49 | 0.98 | 9.00558 | 80.97071
49.5 | 0.99 | 9.00558 | 80.97071
50 | 1 | 9.00558 | 80.97071
50.5 | 1.01 | 8.98596 | 80.7943
51 | 1.02 | 9.0252 | 81.14712
51.5 | 1.03 | 9.0252 | 81.14712
52 | 1.04 | 8.96634 | 80.6179
52.5 | 1.05 | 9.0252 | 81.14712
53 | 1.06 | 9.00558 | 80.97071
53.5 | 1.07 | 9.06444 | 81.49993
54 | 1.08 | 9.04482 | 81.32352
54.5 | 1.09 | 9.08406 | 81.67634
55 | 1.1 | 9.06444 | 81.49993
55.5 | 1.11 | 9.04482 | 81.32352
56 | 1.12 | 9.08406 | 81.67634
56.5 | 1.13 | 9.04482 | 81.32352
57 | 1.14 | 9.08406 | 81.67634
57.5 | 1.15 | 9.1233 | 82.02915
58 | 1.16 | 9.06444 | 81.49993
58.5 | 1.17 | 9.1233 | 82.02915
59 | 1.18 | 9.14292 | 82.20556
59.5 | 1.19 | 9.16254 | 82.38197
60 | 1.2 | 9.18216 | 82.55838
60.5 | 1.21 | 9.2214 | 82.91119
61 | 1.22 | 9.18216 | 82.55838
61.5 | 1.23 | 9.16254 | 82.38197
62 | 1.24 | 9.18216 | 82.55838
62.5 | 1.25 | 9.20178 | 82.73478
63 | 1.26 | 9.2214 | 82.91119
63.5 | 1.27 | 9.2214 | 82.91119
64 | 1.28 | 9.2214 | 82.91119
64.5 | 1.29 | 9.24102 | 83.08759
65 | 1.3 | 9.24102 | 83.08759
65.5 | 1.31 | 9.24102 | 83.08759
66 | 1.32 | 9.24102 | 83.08759
66.5 | 1.33 | 9.28026 | 83.44041
67 | 1.34 | 9.26064 | 83.264
67.5 | 1.35 | 9.26064 | 83.264
68 | 1.36 | 9.24102 | 83.08759
68.5 | 1.37 | 9.28026 | 83.44041
69 | 1.38 | 9.29988 | 83.61681
69.5 | 1.39 | 9.26064 | 83.264
70 | 1.4 | 9.29988 | 83.61681
70.5 | 1.41 | 9.3195 | 83.79322
71 | 1.42 | 9.3195 | 83.79322
71.5 | 1.43 | 9.33912 | 83.96963
72 | 1.44 | 9.35874 | 84.14603
72.5 | 1.45 | 9.3195 | 83.79322
73 | 1.46 | 9.3195 | 83.79322
73.5 | 1.47 | 9.33912 | 83.96963
74 | 1.48 | 9.35874 | 84.14603
74.5 | 1.49 | 9.35874 | 84.14603
75 | 1.5 | 9.35874 | 84.14603
75.5 | 1.51 | 9.35874 | 84.14603
76 | 1.52 | 9.37836 | 84.32244
76.5 | 1.53 | 9.37836 | 84.32244
77 | 1.54 | 9.37836 | 84.32244
77.5 | 1.55 | 9.39798 | 84.49885
78 | 1.56 | 9.39798 | 84.49885
78.5 | 1.57 | 9.39798 | 84.49885
79 | 1.58 | 9.37836 | 84.32244
79.5 | 1.59 | 9.4176 | 84.67525
80 | 1.6 | 9.4176 | 84.67525
80.5 | 1.61
81 | 1.62
81.5 | 1.63
82 | 1.64
82.5 | 1.65
83 | 1.66
83.5 | 1.67
84 | 1.68
84.5 | 1.69
85 | 1.7
85.5 | 1.71
86 | 1.72
86.5 | 1.73
87 | 1.74
87.5 | 1.75
88 | 1.76
88.5 | 1.77
89 | 1.78
89.5 | 1.79
90 | 1.8
90.5 | 1.81
91 | 1.82
91.5 | 1.83
92 | 1.84
92.5 | 1.85
93 | 1.86
93.5 | 1.87
94 | 1.88
94.5 | 1.89
95 | 1.9
95.5 | 1.91
96 | 1.92
96.5 | 1.93
97 | 1.94
97.5 | 1.95
98 | 1.96
98.5 | 1.97
99 | 1.98
99.5 | 1.99
100 | 2
100.5 | 2.01
101 | 2.02
101.5 | 2.03
102 | 2.04
102.5 | 2.05
103 | 2.06
103.5 | 2.07
104 | 2.08
104.5 | 2.09
105 | 2.1
105.5 | 2.11
106 | 2.12
106.5 | 2.13
107 | 2.14
107.5 | 2.15
108 | 2.16
108.5 | 2.17
109 | 2.18
109.5 | 2.19
110 | 2.2
110.5 | 2.21
111 | 2.22
111.5 | 2.23
112 | 2.24
112.5 | 2.25
113 | 2.26
113.5 | 2.27
114 | 2.28
114.5 | 2.29
115 | 2.3
115.5 | 2.31
116 | 2.32
116.5 | 2.33
117 | 2.34
117.5 | 2.35
118 | 2.36
118.5 | 2.37
119 | 2.38
119.5 | 2.39
120 | 2.4
120.5 | 2.41
121 | 2.42
121.5 | 2.43
122 | 2.44
122.5 | 2.45
123 | 2.46
123.5 | 2.47
124 | 2.48
124.5 | 2.49
125 | 2.5

## Resistencia
ciclos | seg | Intensidad | Tensión | Resistencia | Potencia | Energía
0.5 | 0.01 | 0 | 0.5147458 |  |  |  | 0.6 | 12.23625
1 | 0.02 | 0 | -0.02525423 |  |  |  | 0.6 | 0 | La línea vertical roja señala el fin del precalentamiento
1.5 | 0.03 | 0 | -0.04525423 |  |  |  | 0.7 | 12.23625
2 | 0.04 | 0 | -0.02525423 |  |  |  | 0.7 | 0
2.5 | 0.05 | 0 | 0.02474577
3 | 0.06 | 0 | -0.01525423
3.5 | 0.07 | 0 | 0.02474577
4 | 0.08 | 0 | -0.01525423
4.5 | 0.09 | 0 | -0.01525423
5 | 0.1 | 0 | 0.004745769
5.5 | 0.11 | 0 | -0.02525423
6 | 0.12 | 0 | 0.004745769
6.5 | 0.13 | 0 | 0.004745769
7 | 0.14 | 0 | 0.04474577
7.5 | 0.15 | 0 | -0.01525423
8 | 0.16 | 0 | 0.04474577
8.5 | 0.17 | 0 | 0.004745769
9 | 0.18 | 0 | -0.01525423 |  |  |  | 0.6 | 2.280655
9.5 | 0.19 | 0 | -0.01525423 |  |  |  | 0.6 | 0
10 | 0.2 | 0 | -0.02525423
10.5 | 0.21 | 0 | 0.004745769
11 | 0.22 | 0 | -0.01525423
11.5 | 0.23 | 0 | 0.004745769
12 | 0.24 | 0 | -0.01525423
12.5 | 0.25 | 0 | 0.02474577
13 | 0.26 | 0 | -0.01525423
13.5 | 0.27 | 0 | -0.01525423
14 | 0.28 | 0 | -0.01525423
14.5 | 0.29 | 0 | -0.04525423
15 | 0.3 | 0 | -0.01525423
15.5 | 0.31 | 0 | -0.02525423
16 | 0.32 | 0 | 0.02474577
16.5 | 0.33 | 0 | -0.02525423 |  |  |  | 0.6 | 0.6785802
17 | 0.34 | 0 | -0.04525423 |  |  |  | 0.6 | 0
17.5 | 0.35 | 0 | -0.02525423
18 | 0.36 | 0 | -0.02525423
18.5 | 0.37 | 0 | -0.01525423
19 | 0.38 | 0 | 0.02474577
19.5 | 0.39 | 0 | -0.02525423
20 | 0.4 | 0 | 0.004745769
20.5 | 0.41 | 0 | 0.004745769
21 | 0.42 | 0 | 0.004745769
21.5 | 0.43 | 0 | -0.01525423
22 | 0.44 | 0 | -0.01525423
22.5 | 0.45 | 0 | 0.02474577
23 | 0.46 | 0 | 0.02474577
23.5 | 0.47 | 0 | -0.01525423
24 | 0.48 | 0 | -0.01525423
24.5 | 0.49 | 0 | 0.004745769 |  |  |  | 0.6 | 20.72432
25 | 0.5 | 0 | 0.08474577 |  |  |  | 0.6 | 0
25.5 | 0.51 | 0 | 0.004745769
26 | 0.52 | 0 | -0.02525423
26.5 | 0.53 | 0 | 0.02474577
27 | 0.54 | 0 | -0.02525423
27.5 | 0.55 | 0 | 0.06474577
28 | 0.56 | 0 | 0.04474577
28.5 | 0.57 | 0 | 0.08474577
29 | 0.58 | 0 | -0.02525423
29.5 | 0.59 | 0 | 0.02474577
30 | 0.6 | 0 | 0.02474577
30.5 | 0.61 | 0 | 0.004745769
31 | 0.62 | 2.964 | 0.004673519 | 0.001576761 | 0.01385231 | 0.0001385231
31.5 | 0.63 | 2.827 | 1.534677 | 0.5428641 | 4.338531 | 0.04352384
32 | 0.64 | 3.042 | 1.364672 | 0.44861 | 4.151331 | 0.08503715
32.5 | 0.65 | 3.217 | 1.494667 | 0.4646153 | 4.808345 | 0.1331206
33 | 0.66 | 3.568 | 1.574659 | 0.4413281 | 5.618382 | 0.1893044
33.5 | 0.67 | 3.783 | 1.264653 | 0.3342991 | 4.784184 | 0.2371463
34 | 0.68 | 4.056 | 1.264647 | 0.3117965 | 5.129408 | 0.2884403
34.5 | 0.69 | 4.192 | 1.344644 | 0.3207642 | 5.636746 | 0.3448078
35 | 0.7 | 4.387 | 1.344639 | 0.3065053 | 5.898931 | 0.4037971
35.5 | 0.71 | 4.485 | 1.424636 | 0.3176447 | 6.389495 | 0.4676921
36 | 0.72 | 3.1 | 1.05467 | 0.3402162 | 3.269478 | 0.5003868
36.5 | 0.73 | 3.139 | 1.054669 | 0.3359889 | 3.310607 | 0.5334929
37 | 0.74 | 5.947 | 0.6846008 | 0.115117 | 4.071321 | 0.5742061
37.5 | 0.75 | 7.507 | 1.054563 | 0.1404773 | 7.916603 | 0.6533722
38 | 0.76 | 8.521 | 1.754538 | 0.2059075 | 14.95042 | 0.8028764
38.5 | 0.77 | 9.087 | 1.824524 | 0.200784 | 16.57945 | 0.9686709
39 | 0.78 | 9.087 | 1.634524 | 0.179875 | 14.85292 | 1.1172
39.5 | 0.79 | 9.516 | 1.634514 | 0.1717648 | 15.55403 | 1.27274
40 | 0.8 | 9.789 | 1.404507 | 0.1434781 | 13.74872 | 1.410228
40.5 | 0.81 | 9.75 | 1.404508 | 0.1440521 | 13.69395 | 1.547167
41 | 0.82 | 9.321 | 1.364519 | 0.1463919 | 12.71868 | 1.674354
41.5 | 0.83 | 9.223 | 1.304521 | 0.1414422 | 12.0316 | 1.79467
42 | 0.84 | 9.184 | 1.304522 | 0.1420429 | 11.98073 | 1.914477
42.5 | 0.85 | 9.145 | 1.154523 | 0.1262463 | 10.55811 | 2.020058
43 | 0.86 | 9.106 | 1.094524 | 0.1201981 | 9.966734 | 2.119725
43.5 | 0.87 | 9.106 | 1.404524 | 0.1542416 | 12.78959 | 2.247621
44 | 0.88 | 9.145 | 1.364523 | 0.1492097 | 12.47856 | 2.372407
44.5 | 0.89 | 9.126 | 1.184523 | 0.1297965 | 10.80996 | 2.480507
45 | 0.9 | 9.126 | 1.224523 | 0.1341796 | 11.175 | 2.592257
45.5 | 0.91 | 9.067 | 1.224525 | 0.1350529 | 11.10277 | 2.703284
46 | 0.92 | 9.106 | 1.134524 | 0.1245908 | 10.33097 | 2.806594
46.5 | 0.93 | 9.106 | 1.054524 | 0.1158054 | 9.602494 | 2.902619
47 | 0.94 | 9.165 | 0.9945224 | 0.1085131 | 9.114798 | 2.993767
47.5 | 0.95 | 9.165 | 1.054522 | 0.1150597 | 9.664698 | 3.090414
48 | 0.96 | 9.087 | 0.9945243 | 0.1094447 | 9.037242 | 3.180786
48.5 | 0.97 | 9.067 | 1.284525 | 0.1416703 | 11.64679 | 3.297254
49 | 0.98 | 9.106 | 1.094524 | 0.1201981 | 9.966734 | 3.396921
49.5 | 0.99 | 9.106 | 1.074524 | 0.1180017 | 9.784614 | 3.494767
50 | 1 | 9.106 | 1.014524 | 0.1114127 | 9.238254 | 3.58715
50.5 | 1.01 | 9.009 | 1.224526 | 0.1359225 | 11.03176 | 3.697467
51 | 1.02 | 8.97 | 0.9745271 | 0.1086429 | 8.741508 | 3.784882
51.5 | 1.03 | 9.048 | 1.094525 | 0.1209687 | 9.903265 | 3.883915
52 | 1.04 | 9.028 | 0.9945257 | 0.1101601 | 8.978579 | 3.973701
52.5 | 1.05 | 9.087 | 1.184524 | 0.1303537 | 10.76377 | 4.081338
53 | 1.06 | 9.126 | 0.9545233 | 0.1045938 | 8.71098 | 4.168448
53.5 | 1.07 | 9.126 | 1.074523 | 0.1177431 | 9.8061 | 4.26651
54 | 1.08 | 9.048 | 1.264525 | 0.1397574 | 11.44142 | 4.380924
54.5 | 1.09 | 9.106 | 1.054524 | 0.1158054 | 9.602494 | 4.476949
55 | 1.1 | 9.106 | 1.034524 | 0.113609 | 9.420374 | 4.571153
55.5 | 1.11 | 9.067 | 0.9945248 | 0.1096862 | 9.017357 | 4.661326
56 | 1.12 | 9.087 | 1.014524 | 0.1116457 | 9.218982 | 4.753516
56.5 | 1.13 | 9.087 | 0.9945243 | 0.1094447 | 9.037242 | 4.843889
57 | 1.14 | 9.048 | 0.9745252 | 0.1077061 | 8.817505 | 4.932064
57.5 | 1.15 | 9.067 | 1.034525 | 0.1140978 | 9.380036 | 5.025864
58 | 1.16 | 9.067 | 0.9745247 | 0.1074804 | 8.836016 | 5.114224
58.5 | 1.17 | 9.028 | 1.034526 | 0.1145908 | 9.339699 | 5.207622
59 | 1.18 | 9.067 | 0.9545248 | 0.1052746 | 8.654676 | 5.294168
59.5 | 1.19 | 9.067 | 1.054525 | 0.1163036 | 9.561377 | 5.389782
60 | 1.2 | 9.028 | 1.184526 | 0.1312058 | 10.6939 | 5.496721
60.5 | 1.21 | 9.067 | 0.9145247 | 0.100863 | 8.291996 | 5.579641
61 | 1.22 | 9.067 | 0.8945248 | 0.09865718 | 8.110657 | 5.660748
61.5 | 1.23 | 9.028 | 0.8445257 | 0.09354516 | 7.624378 | 5.736992
62 | 1.24 | 9.028 | 0.9745257 | 0.1079448 | 8.798018 | 5.824972
62.5 | 1.25 | 9.028 | 1.074526 | 0.1190215 | 9.700818 | 5.92198
63 | 1.26 | 9.028 | 1.034526 | 0.1145908 | 9.339699 | 6.015378
63.5 | 1.27 | 9.028 | 1.014526 | 0.1123755 | 9.159138 | 6.106969
64 | 1.28 | 9.028 | 0.9345257 | 0.1035141 | 8.436898 | 6.191338
64.5 | 1.29 | 9.028 | 1.164526 | 0.1289904 | 10.51334 | 6.296472
65 | 1.3 | 9.028 | 1.134526 | 0.1256674 | 10.2425 | 6.398897
65.5 | 1.31 | 9.028 | 0.8945257 | 0.09908348 | 8.075778 | 6.479654
66 | 1.32 | 9.028 | 0.9945257 | 0.1101601 | 8.978579 | 6.56944
66.5 | 1.33 | 9.009 | 0.9545262 | 0.1059525 | 8.599326 | 6.655433
67 | 1.34 | 8.989 | 0.9745266 | 0.1084132 | 8.76002 | 6.743033
67.5 | 1.35 | 8.989 | 1.094527 | 0.1217629 | 9.8387 | 6.841421
68 | 1.36 | 8.989 | 0.8545266 | 0.09506359 | 7.68134 | 6.918234
68.5 | 1.37 | 8.989 | 1.054527 | 0.117313 | 9.47914 | 7.013025
69 | 1.38 | 8.989 | 0.8445266 | 0.09395112 | 7.59145 | 7.08894
69.5 | 1.39 | 8.989 | 0.9745266 | 0.1084132 | 8.76002 | 7.17654
70 | 1.4 | 8.989 | 0.8545266 | 0.09506359 | 7.68134 | 7.253353
70.5 | 1.41 | 8.989 | 0.8545266 | 0.09506359 | 7.68134 | 7.330166
71 | 1.42 | 8.989 | 1.074527 | 0.1195379 | 9.65892 | 7.426755
71.5 | 1.43 | 8.97 | 0.9745271 | 0.1086429 | 8.741508 | 7.514171
72 | 1.44 | 8.97 | 1.014527 | 0.1131022 | 9.100308 | 7.605174
72.5 | 1.45 | 8.97 | 0.9745271 | 0.1086429 | 8.741508 | 7.692589
73 | 1.46 | 8.95 | 0.9545276 | 0.1066511 | 8.543022 | 7.778019
73.5 | 1.47 | 8.97 | 0.9145271 | 0.101954 | 8.203308 | 7.860052
74 | 1.48 | 8.97 | 0.9945272 | 0.1108726 | 8.920909 | 7.949261
74.5 | 1.49 | 8.95 | 0.9745276 | 0.1088858 | 8.722022 | 8.036482
75 | 1.5 | 8.95 | 0.8945276 | 0.09994722 | 8.006021 | 8.116542
75.5 | 1.51 | 8.95 | 0.9345276 | 0.1044165 | 8.364022 | 8.200182
76 | 1.52 | 8.931 | 0.9145281 | 0.1023993 | 8.16765 | 8.281858
76.5 | 1.53 | 8.931 | 0.8545281 | 0.09568112 | 7.63179 | 8.358176
77 | 1.54 | 8.931 | 0.9345281 | 0.1046387 | 8.346271 | 8.441639
77.5 | 1.55 | 8.95 | 0.9345276 | 0.1044165 | 8.364022 | 8.525279
78 | 1.56 | 8.95 | 0.9345276 | 0.1044165 | 8.364022 | 8.608919
78.5 | 1.57 | 8.95 | 0.8745276 | 0.09771258 | 7.827022 | 8.687189
79 | 1.58 | 8.95 | 0.8745276 | 0.09771258 | 7.827022 | 8.765459
79.5 | 1.59 | 8.911 | 0.9345286 | 0.1048736 | 8.327584 | 8.848735
80 | 1.6 | 8.911 | 0.7845286 | 0.08804046 | 6.990934 | 8.918644
80.5 | 1.61
81 | 1.62
81.5 | 1.63
82 | 1.64
82.5 | 1.65
83 | 1.66
83.5 | 1.67
84 | 1.68
84.5 | 1.69
85 | 1.7
85.5 | 1.71
86 | 1.72
86.5 | 1.73
87 | 1.74
87.5 | 1.75
88 | 1.76
88.5 | 1.77
89 | 1.78
89.5 | 1.79
90 | 1.8
90.5 | 1.81
91 | 1.82
91.5 | 1.83
92 | 1.84
92.5 | 1.85
93 | 1.86
93.5 | 1.87
94 | 1.88
94.5 | 1.89
95 | 1.9
95.5 | 1.91
96 | 1.92
96.5 | 1.93
97 | 1.94
97.5 | 1.95
98 | 1.96
98.5 | 1.97
99 | 1.98
99.5 | 1.99
100 | 2
100.5 | 2.01
101 | 2.02
101.5 | 2.03
102 | 2.04
102.5 | 2.05
103 | 2.06
103.5 | 2.07
104 | 2.08
104.5 | 2.09
105 | 2.1
105.5 | 2.11
106 | 2.12
106.5 | 2.13
107 | 2.14
107.5 | 2.15
108 | 2.16
108.5 | 2.17
109 | 2.18
109.5 | 2.19
110 | 2.2
110.5 | 2.21
111 | 2.22
111.5 | 2.23
112 | 2.24
112.5 | 2.25
113 | 2.26
113.5 | 2.27
114 | 2.28
114.5 | 2.29
115 | 2.3
115.5 | 2.31
116 | 2.32
116.5 | 2.33
117 | 2.34
117.5 | 2.35
118 | 2.36
118.5 | 2.37
119 | 2.38
119.5 | 2.39
120 | 2.4
120.5 | 2.41
121 | 2.42
121.5 | 2.43
122 | 2.44
122.5 | 2.45
123 | 2.46
123.5 | 2.47
124 | 2.48
124.5 | 2.49
125 | 2.5

## Resultados
Inicio paso corriente
30 | 0
30 | 0.5 | Eje Izquierdo |  | Eje Derecho
Fin de Subida |  | Máx = | 0.5 | Máx = | 0.6
38.20186 | 0 | Mín = | 0 | Mín = | 0
38.20186 | 0.5
¿Suavizar?
Inicio paso corriente |  | Eje Izquierdo |  | Eje Derecho
30 | 0 | Máx = | 100 | Máx = | 9
30 | 100 | Mín = | 0 | Mín = | 0
Fin de Subida
38.20186 | 0
38.20186 | 100
¿Suavizar?
|  | Eje Izquierdo |  | Eje Derecho
Inicio paso corriente |  | Máx = | 10 | Máx = | 6
30 | 0 | Mín = | 0 | Mín = | 0
30 | 10
Fin de Subida
38.20186 | 0
38.20186 | 10
|  | Eje Izquierdo |  | Eje Derecho
Inicio paso corriente |  | Máx = | 14 | Máx = | 9
30 | 0 | Mín = | 0 | Mín = | 0
30 | 14
Fin de Subida
38.20186 | 0
38.20186 | 14