## Parámetros
Ensayo |  |  |  |  | Fecha:
Características polvo |  | Material | Referencia polvo | Densidad de golpeo g/cm3 | Densidad aparente g/cm3 | Densidad absoluta g/cm3
|  | Al-NH3 |  | 1.19 | 0.84 | 2.725 |  | Sí
No
Activación externa |  | PRECOMPRESIÓN | No | # MPa
|  | ACTIVACIÓN ELÉC. | No | # V | # A
Características de corriente | Duraciones
|  | Aproximación | Apriete | PreCalentamiento | Calentamiento | Enfriamiento
|  | 99 | 30 | 5 | 55 | 60 | ciclos
|  | 1.98 | 0.6 | 0.1 | 1.1 | 1.2 | segundos
Intensidades
|  | I máx | So1i (grados) | I So1i (kA) | ISo2i (kA) | Energía (kJ) | EDE (kJ/g)
|  | 9.925 | 15 | 1 | 9 | 10.27198 | 7.083633
Características de Presión |  | Presión Trabajo | Presión Sinterizado
|  | 923 |  | kgf
|  | 3.812474 | 0 | bares
Características Sinterizados |  | Diámetro (mm) | Altura (mm) | Masa (g) |  | Secc (cm2)
| 1 | 11.92 | 5 | 1.4501 |  | 1.109167
| 2 | 11.77 | 4.93 |  |  | Volumen (cm3)
| 3 | 11.92 | 4.69 |  |  | 0.5396096
| 4 | 11.75 | 4.78
| 5 | 11.97 | 4.8 |  |  | Densid (g/cm3)
| 6 | 11.87 | 5.07 |  |  | 2.687313
| 7 | 12 | 4.98 |  |  | Porosidad (%)
| 8 | 11.87 | 4.67 |  |  | 1.38301
|  | 11.88375 | 4.865
Otros Datos |  | Tª Inicial (ºC) | Lubricante | Diám Punzón (mm) | h punzones (mm) | h obleas (mm) | tS (ciclos)
|  | 23.3 |  | 11.9 | 97.31 | 9.3 | 8.675564
Observaciones
[9 empty] | 4 | 5 | 8
[9 empty] | 3 | 9 | 2

## Adquisición
399 | 472 | 0 | 66
400 | 475 | 0 | 17 | IP:x,x,x,x:
400 | 475 | 0 | 16 | 172,16,1,14
400 | 475 | 0 | 21
400 | 476 | 0 | 21 | Abrir canal. (IP: 172,16,1,14)(Return:1)
400 | 475 | 0 | 16
400 | 476 | 0 | 16
399 | 474 | 0 | 14 | Recibidos de 2866 registros (Soldadura:1729)
400 | 474 | 0 | 19
401 | 476 | 0 | 23
400 | 475 | 0 | 17 | Representar gráficas
400 | 474 | 0 | 17
400 | 475 | 0 | 19
400 | 474 | 0 | 21
401 | 475 | 0 | 23
398 | 474 | 0 | 21
400 | 476 | 0 | 19
401 | 477 | 0 | 17
399 | 474 | 0 | 16
400 | 476 | 0 | 19
401 | 476 | 0 | 19
400 | 476 | 0 | 16
400 | 475 | 0 | 21
399 | 474 | 0 | 14
401 | 476 | 0 | 17
403 | 477 | 0 | 17
401 | 475 | 0 | 19
403 | 478 | 0 | 23
402 | 477 | 0 | 21
402 | 477 | 0 | 17
401 | 476 | 0 | 14
400 | 475 | 0 | 19
400 | 475 | 0 | 14
400 | 476 | 0 | 19
400 | 477 | 0 | 21
400 | 476 | 0 | 16
399 | 475 | 0 | 17
399 | 473 | 0 | 25
402 | 476 | 0 | 17
400 | 476 | 0 | 19
400 | 477 | 0 | 19
400 | 476 | 0 | 17
400 | 476 | 0 | 17
400 | 476 | 0 | 17
402 | 476 | 0 | 19
400 | 477 | 0 | 21
398 | 474 | 0 | 17
400 | 476 | 0 | 21
402 | 478 | 0 | 16
401 | 476 | 0 | 19
399 | 475 | 0 | 14
402 | 478 | 0 | 19
401 | 474 | 0 | 14
400 | 476 | 0 | 16
400 | 476 | 0 | 19
400 | 476 | 0 | 21
400 | 477 | 0 | 17
402 | 479 | 0 | 19
400 | 475 | 0 | 21
399 | 475 | 0 | 17
400 | 476 | 0 | 23
402 | 477 | 3490 | 23
400 | 476 | 3412 | 130
405 | 480 | 3451 | 157
402 | 475 | 3588 | 163
406 | 476 | 3919 | 157
407 | 476 | 4212 | 159
411 | 475 | 4543 | 141
411 | 476 | 4758 | 145
416 | 475 | 4972 | 151
416 | 473 | 5089 | 128
419 | 475 | 3432 | 120
417 | 474 | 3471 | 103
421 | 473 | 6610 | 93
420 | 474 | 8346 | 145
429 | 473 | 8346 | 178
429 | 472 | 9165 | 195
438 | 471 | 9613 | 167
437 | 470 | 9925 | 163
444 | 468 | 9652 | 151
440 | 468 | 9379 | 151
448 | 469 | 9262 | 149
444 | 467 | 9106 | 145
451 | 467 | 9106 | 145
447 | 466 | 9106 | 163
452 | 465 | 9048 | 141
449 | 465 | 9106 | 141
456 | 462 | 9145 | 139
449 | 461 | 9087 | 139
456 | 463 | 9106 | 137
452 | 462 | 9126 | 128
457 | 461 | 9028 | 124
453 | 461 | 9028 | 124
458 | 460 | 9028 | 130
452 | 459 | 9087 | 112
458 | 461 | 9106 | 124
454 | 461 | 9087 | 120
459 | 460 | 9067 | 130
457 | 462 | 8989 | 130
459 | 460 | 9028 | 116
456 | 460 | 8989 | 122
460 | 461 | 8989 | 118
455 | 461 | 9048 | 124
459 | 461 | 9009 | 120
455 | 459 | 9145 | 120
460 | 461 | 9106 | 132
457 | 462 | 9048 | 134
460 | 460 | 9048 | 116
456 | 463 | 9087 | 106
461 | 463 | 9028 | 112
457 | 464 | 8911 | 126
462 | 463 | 9106 | 132
456 | 463 | 9028 | 120
461 | 464 | 8931 | 112
457 | 465 | 9048 | 116
461 | 466 | 9028 | 118
457 | 466 | 8950 | 130
463 | 469 | 9028 | 108
457 | 468 | 9048 | 124
461 | 467 | 8911 | 104
457 | 468 | 9028 | 108
461 | 469 | 9048 | 116
457 | 469 | 8970 | 134
462 | 470 | 9048 | 112
458 | 469 | 9009 | 134
462 | 470 | 8989 | 126
458 | 470 | 9028 | 122
461 | 470 | 9009 | 116
458 | 471 | 8970 | 116
462 | 472 | 8989 | 118
456 | 470 | 9009 | 135
462 | 470 | 8950 | 114
456 | 471 | 9067 | 108
462 | 473 | 9009 | 104
458 | 473 | 8853 | 106
463 | 474 | 9048 | 108
458 | 474 | 8950 | 128
463 | 475 | 8853 | 108
459 | 477 | 9009 | 118
463 | 475 | 9048 | 118
459 | 475 | 8911 | 116
463 | 475 | 9028 | 108
458 | 475 | 9087 | 101
464 | 474 | 8931 | 106
462 | 477 | 9009 | 108
464 | 475 | 9204 | 108
460 | 476 | 8970 | 118
464 | 477 | 8931 | 101
461 | 477 | 9106 | 112
463 | 478 | 8911 | 106
460 | 475 | 8794 | 106
465 | 476 | 9009 | 118
460 | 475 | 9048 | 112
463 | 473 | 8892 | 95
460 | 475 | 8989 | 122
463 | 472 | 8989 | 106
460 | 475 | 8814 | 114
465 | 476 | 8970 | 110
461 | 476 | 9087 | 108
467 | 477 | 8892 | 103
460 | 476 | 8853 | 97
465 | 477 | 9009 | 97
462 | 478 | 8950 | 110
464 | 476 | 8931 | 112
462 | 478 | 9028 | 112
466 | 476 | 8931 | 112
460 | 478 | 8853 | 110
465 | 478 | 8970 | 104
460 | 478 | 9009 | 118
464 | 479 | 8989 | 99
460 | 479 | 8970 | 103
465 | 479 | 8931 | 106
460 | 480 | 8872 | 112
464 | 480 | 8911 | 99
461 | 480 | 8970 | 118
464 | 480 | 8970 | 101
459 | 480 | 8989 | 97
465 | 481 | 8892 | 108
460 | 482 | 8931 | 114

## Desplazamiento
ciclos | seg | x(t) | h(t) | θ(t) |  |  | θ(t) | H(t)
0.5 | 0.01 | -0.06525421 | 8.007856 | 0.3924716 |  |  | 0.3750702 | 7.841402
1 | 0.02 | -0.01525421 | 7.957856 | 0.3886545 | 0.6 | 4.168432 | 0.3751417 | 7.842302
1.5 | 0.03 | -0.01525421 | 7.957856 | 0.3886545 | 0.6 | 0 | 0.3752058 | 7.843109
2 | 0.04 | -0.01525421 | 7.957856 | 0.3886545 |  |  | 0.3752927 | 7.844202
2.5 | 0.05 | -0.01525421 | 7.957856 | 0.3886545 |  |  | 0.375362 | 7.845078
3 | 0.06 | -0.01525421 | 7.957856 | 0.3886545 |  |  | 0.3754207 | 7.845825
3.5 | 0.07 | -0.01525421 | 7.957856 | 0.3886545 |  |  | 0.3755129 | 7.846983
4 | 0.08 | -0.06525421 | 8.007856 | 0.3924716 |  |  | 0.3754949 | 7.846785
4.5 | 0.09 | -0.01525421 | 7.957856 | 0.3886545 |  |  | 0.375441 | 7.846127
5 | 0.1 | 0.03474579 | 7.907856 | 0.384789 |  |  | 0.3753342 | 7.844794
5.5 | 0.11 | -0.01525421 | 7.957856 | 0.3886545 |  |  | 0.3751218 | 7.842126
6 | 0.12 | -0.01525421 | 7.957856 | 0.3886545 |  |  | 0.3747863 | 7.837904
6.5 | 0.13 | -0.01525421 | 7.957856 | 0.3886545 |  |  | 0.3744717 | 7.833904
7 | 0.14 | -0.01525421 | 7.957856 | 0.3886545 |  |  | 0.3741395 | 7.829682
7.5 | 0.15 | 0.03474579 | 7.907856 | 0.384789 |  |  | 0.3738248 | 7.825682
8 | 0.16 | -0.1152542 | 8.057857 | 0.3962415 |  |  | 0.3735437 | 7.822127
8.5 | 0.17 | -0.01525421 | 7.957856 | 0.3886545 |  |  | 0.3732584 | 7.818571
9 | 0.18 | 0.03474579 | 7.907856 | 0.384789 |  |  | 0.372825 | 7.813238
9.5 | 0.19 | -0.06525421 | 8.007856 | 0.3924716 |  |  | 0.3723171 | 7.807015
10 | 0.2 | -0.01525421 | 7.957856 | 0.3886545 |  |  | 0.3717346 | 7.799905
10.5 | 0.21 | 0.03474579 | 7.907856 | 0.384789 |  |  | 0.3711689 | 7.793016
11 | 0.22 | -0.01525421 | 7.957856 | 0.3886545 |  |  | 0.3707125 | 7.78746
11.5 | 0.23 | -0.01525421 | 7.957856 | 0.3886545 | 0.6 | 10.07232 | 0.3704918 | 7.784793
12 | 0.24 | -0.06525421 | 8.007856 | 0.3924716 | 0.6 | 0 | 0.3704702 | 7.784571
12.5 | 0.25 | 0.03474579 | 7.907856 | 0.384789 |  |  | 0.3706844 | 7.787238
13 | 0.26 | 0.1347458 | 7.807857 | 0.3769097 |  |  | 0.3711176 | 7.792571
13.5 | 0.27 | 0.03474579 | 7.907856 | 0.384789 |  |  | 0.371803 | 7.801015
14 | 0.28 | 0.1347458 | 7.807857 | 0.3769097 |  |  | 0.372667 | 7.811682
14.5 | 0.29 | 0.08474579 | 7.857856 | 0.3808744 |  |  | 0.3736567 | 7.823905
15 | 0.3 | 0.08474579 | 7.857856 | 0.3808744 |  |  | 0.3746632 | 7.836349
15.5 | 0.31 | 0.03474579 | 7.907856 | 0.384789 |  |  | 0.3755583 | 7.84746
16 | 0.32 | -0.01525421 | 7.957856 | 0.3886545 |  |  | 0.3762361 | 7.855905
16.5 | 0.33 | -0.01525421 | 7.957856 | 0.3886545 |  |  | 0.3766634 | 7.861238
17 | 0.34 | -0.01525421 | 7.957856 | 0.3886545 |  |  | 0.376893 | 7.864127
17.5 | 0.35 | -0.01525421 | 7.957856 | 0.3886545 |  |  | 0.3769621 | 7.865016
18 | 0.36 | -0.01525421 | 7.957856 | 0.3886545 |  |  | 0.3769085 | 7.864348
18.5 | 0.37 | -0.06525421 | 8.007856 | 0.3924716 |  |  | 0.3767322 | 7.862127
19 | 0.38 | -0.06525421 | 8.007856 | 0.3924716 |  |  | 0.3765035 | 7.859238
19.5 | 0.39 | 0.08474579 | 7.857856 | 0.3808744 |  |  | 0.3761875 | 7.855238
20 | 0.4 | -0.01525421 | 7.957856 | 0.3886545 |  |  | 0.3758546 | 7.851016
20.5 | 0.41 | -0.01525421 | 7.957856 | 0.3886545 |  |  | 0.3755747 | 7.84746
21 | 0.42 | -0.01525421 | 7.957856 | 0.3886545 |  |  | 0.3754183 | 7.84546
21.5 | 0.43 | -0.01525421 | 7.957856 | 0.3886545 |  |  | 0.3753499 | 7.844571
22 | 0.44 | -0.01525421 | 7.957856 | 0.3886545 | 0.6 | 0.4953018 | 0.3754045 | 7.845238
22.5 | 0.45 | 0.08474579 | 7.857856 | 0.3808744 | 0.6 | 0 | 0.3754217 | 7.84546
23 | 0.46 | -0.01525421 | 7.957856 | 0.3886545 |  |  | 0.3753664 | 7.844793
23.5 | 0.47 | -0.1152542 | 8.057857 | 0.3962415 |  |  | 0.3751857 | 7.84257
24 | 0.48 | -0.01525421 | 7.957856 | 0.3886545 |  |  | 0.3748973 | 7.839015
24.5 | 0.49 | 0.08474579 | 7.857856 | 0.3808744 |  |  | 0.3744486 | 7.833459
25 | 0.5 | 0.03474579 | 7.907856 | 0.384789 |  |  | 0.3740013 | 7.827905
25.5 | 0.51 | -0.06525421 | 8.007856 | 0.3924716 |  |  | 0.3735552 | 7.822349
26 | 0.52 | 0.08474579 | 7.857856 | 0.3808744 |  |  | 0.3731464 | 7.817238
26.5 | 0.53 | 0.03474579 | 7.907856 | 0.384789 |  |  | 0.3727195 | 7.811904
27 | 0.54 | -0.01525421 | 7.957856 | 0.3886545 |  |  | 0.372434 | 7.808349
27.5 | 0.55 | -0.01525421 | 7.957856 | 0.3886545 |  |  | 0.3721627 | 7.805016
28 | 0.56 | -0.01525421 | 7.957856 | 0.3886545 |  |  | 0.3719411 | 7.802349
28.5 | 0.57 | -0.01525421 | 7.957856 | 0.3886545 |  |  | 0.3716404 | 7.798794
29 | 0.58 | 0.08474579 | 7.857856 | 0.3808744 |  |  | 0.3713712 | 7.795682
29.5 | 0.59 | -0.01525421 | 7.957856 | 0.3886545 |  |  | 0.3707694 | 7.788571
30 | 0.6 | -0.06525421 | 8.007856 | 0.3924716 |  |  | 0.3699269 | 7.778571
30.5 | 0.61 | -0.01525421 | 7.957856 | 0.3886545 |  |  | 0.3685414 | 7.762127
31 | 0.62 | 0.08474579 | 7.857856 | 0.3808744 |  |  | 0.3667579 | 7.741015
31.5 | 0.63 | -0.01525421 | 7.957856 | 0.3886545 |  |  | 0.3641653 | 7.710571
32 | 0.64 | 0.2347458 | 7.707856 | 0.3688258 |  |  | 0.3609946 | 7.673682
32.5 | 0.65 | 0.08474579 | 7.857856 | 0.3808744 |  |  | 0.3568092 | 7.625682
33 | 0.66 | 0.2847458 | 7.657856 | 0.3647048 |  |  | 0.351833 | 7.56946
33.5 | 0.67 | 0.3347458 | 7.607856 | 0.3605295 |  |  | 0.3455728 | 7.499905
34 | 0.68 | 0.5347458 | 7.407856 | 0.3432648 |  |  | 0.3384776 | 7.422349
34.5 | 0.69 | 0.5347458 | 7.407856 | 0.3432648 |  |  | 0.3301619 | 7.333015
35 | 0.7 | 0.7847458 | 7.157856 | 0.3203273 |  |  | 0.3211932 | 7.238348
35.5 | 0.71 | 0.7847458 | 7.157856 | 0.3203273 |  |  | 0.3112944 | 7.135904
36 | 0.72 | 0.9347458 | 7.007856 | 0.3057792 |  |  | 0.3011935 | 7.03346
36.5 | 0.73 | 0.8347458 | 7.107856 | 0.3155461 |  |  | 0.290509 | 6.927461
37 | 0.74 | 1.034746 | 6.907856 | 0.2957295 |  |  | 0.2800082 | 6.825682
37.5 | 0.75 | 0.9847458 | 6.957856 | 0.3007904 |  |  | 0.2694481 | 6.725683
38 | 0.76 | 1.434746 | 6.507856 | 0.252442 |  |  | 0.2595809 | 6.634349
38.5 | 0.77 | 1.434746 | 6.507856 | 0.252442 |  |  | 0.2499438 | 6.547237
39 | 0.78 | 1.884746 | 6.057857 | 0.1969107 |  |  | 0.2412587 | 6.470571
39.5 | 0.79 | 1.834746 | 6.107856 | 0.2034849 |  |  | 0.2329286 | 6.398793
40 | 0.8 | 2.184746 | 5.757856 | 0.1550675 |  |  | 0.2254058 | 6.335459
40.5 | 0.81 | 1.984746 | 5.957856 | 0.1834311 |  |  | 0.21807 | 6.275015
41 | 0.82 | 2.384746 | 5.557857 | 0.1246626 |  |  | 0.2115753 | 6.222571
41.5 | 0.83 | 2.184746 | 5.757856 | 0.1550675 |  |  | 0.2052385 | 6.172349
42 | 0.84 | 2.534746 | 5.407856 | 0.100383 |  |  | 0.1996535 | 6.128793
42.5 | 0.85 | 2.334746 | 5.607856 | 0.1324671 |  |  | 0.1942145 | 6.087015
43 | 0.86 | 2.584746 | 5.357856 | 0.09198762 |  |  | 0.1894583 | 6.051016
43.5 | 0.87 | 2.434746 | 5.507856 | 0.1167163 |  |  | 0.1846137 | 6.014793
44 | 0.88 | 2.784746 | 5.157856 | 0.05677874 |  |  | 0.1803505 | 5.983237
44.5 | 0.89 | 2.434746 | 5.507856 | 0.1167163 |  |  | 0.176075 | 5.951904
45 | 0.9 | 2.784746 | 5.157856 | 0.05677874 |  |  | 0.1723395 | 5.924793
45.5 | 0.91 | 2.584746 | 5.357856 | 0.09198762 |  |  | 0.168439 | 5.896793
46 | 0.92 | 2.834746 | 5.107856 | 0.04754566 |  |  | 0.1650594 | 5.872793
46.5 | 0.93 | 2.634746 | 5.307857 | 0.08343419 |  |  | 0.1614582 | 5.84746
47 | 0.94 | 2.884746 | 5.057857 | 0.03813013 |  |  | 0.1581105 | 5.824126
47.5 | 0.95 | 2.584746 | 5.357856 | 0.09198762 |  |  | 0.1544455 | 5.798793
48 | 0.96 | 2.884746 | 5.057857 | 0.03813013 |  |  | 0.1511758 | 5.776349
48.5 | 0.97 | 2.684746 | 5.257856 | 0.074718 |  |  | 0.1475903 | 5.751904
49 | 0.98 | 2.934746 | 5.007856 | 0.02852648 |  |  | 0.1443035 | 5.729682
49.5 | 0.99 | 2.834746 | 5.107856 | 0.04754566 |  |  | 0.1407504 | 5.705905
50 | 1 | 2.934746 | 5.007856 | 0.02852648 |  |  | 0.1374979 | 5.684349
50.5 | 1.01 | 2.784746 | 5.157856 | 0.05677874 |  |  | 0.133877 | 5.660571
51 | 1.02 | 2.984746 | 4.957856 | 0.01872913 |  |  | 0.1303859 | 5.637904
51.5 | 1.03 | 2.734746 | 5.207856 | 0.06583445 |  |  | 0.1263698 | 5.612127
52 | 1.04 | 2.934746 | 5.007856 | 0.02852648 |  |  | 0.1224539 | 5.587237
52.5 | 1.05 | 2.734746 | 5.207856 | 0.06583445 |  |  | 0.1179314 | 5.558793
53 | 1.06 | 2.984746 | 4.957856 | 0.01872913 |  |  | 0.1134276 | 5.530793
53.5 | 1.07 | 2.834746 | 5.107856 | 0.04754566 |  |  | 0.1085174 | 5.500571
54 | 1.08 | 2.984746 | 4.957856 | 0.01872913 |  |  | 0.1039653 | 5.472794
54.5 | 1.09 | 2.784746 | 5.157856 | 0.05677874 |  |  | 0.09911616 | 5.44346
55 | 1.1 | 3.034746 | 4.907856 | 0.008732246 |  |  | 0.09474574 | 5.417237
55.5 | 1.11 | 2.834746 | 5.107856 | 0.04754566 |  |  | 0.09030683 | 5.390793
56 | 1.12 | 3.084746 | 4.857856 | -0.001470521 |  |  | 0.08651028 | 5.368349
56.5 | 1.13 | 2.784746 | 5.157856 | 0.05677874 |  |  | 0.08265173 | 5.345682
57 | 1.14 | 3.034746 | 4.907856 | 0.008732246 |  |  | 0.07945649 | 5.327015
57.5 | 1.15 | 2.834746 | 5.107856 | 0.04754566 |  |  | 0.07619852 | 5.308126
58 | 1.16 | 3.034746 | 4.907856 | 0.008732246 |  |  | 0.07342684 | 5.292127
58.5 | 1.17 | 2.834746 | 5.107856 | 0.04754566 |  |  | 0.07025222 | 5.273904
59 | 1.18 | 3.134746 | 4.807857 | -0.0118854 |  |  | 0.06736511 | 5.25746
59.5 | 1.19 | 2.834746 | 5.107856 | 0.04754566 |  |  | 0.06397282 | 5.238348
60 | 1.2 | 3.034746 | 4.907856 | 0.008732246 |  |  | 0.06094619 | 5.22146
60.5 | 1.21 | 2.834746 | 5.107856 | 0.04754566 |  |  | 0.0576039 | 5.203015
61 | 1.22 | 3.034746 | 4.907856 | 0.008732246 |  |  | 0.05474932 | 5.18746
61.5 | 1.23 | 2.834746 | 5.107856 | 0.04754566 |  |  | 0.05152985 | 5.170127
62 | 1.24 | 3.084746 | 4.857856 | -0.001470521 |  |  | 0.04889075 | 5.156126
62.5 | 1.25 | 2.884746 | 5.057857 | 0.03813013 |  |  | 0.04586454 | 5.140127
63 | 1.26 | 3.084746 | 4.857856 | -0.001470521 |  |  | 0.04331469 | 5.126793
63.5 | 1.27 | 2.884746 | 5.057857 | 0.03813013 |  |  | 0.04062997 | 5.112793
64 | 1.28 | 3.034746 | 4.907856 | 0.008732246 |  |  | 0.03883446 | 5.10346
64.5 | 1.29 | 2.884746 | 5.057857 | 0.03813013 |  |  | 0.03675676 | 5.092571
65 | 1.3 | 3.084746 | 4.857856 | -0.001470521 |  |  | 0.03531114 | 5.085015
65.5 | 1.31 | 2.784746 | 5.157856 | 0.05677874 |  |  | 0.03339178 | 5.075016
66 | 1.32 | 3.084746 | 4.857856 | -0.001470521 |  |  | 0.0317597 | 5.066571
66.5 | 1.33 | 2.784746 | 5.157856 | 0.05677874 |  |  | 0.02929821 | 5.053904
67 | 1.34 | 3.084746 | 4.857856 | -0.001470521 |  |  | 0.02715813 | 5.043015
67.5 | 1.35 | 2.884746 | 5.057857 | 0.03813013 |  |  | 0.02436356 | 5.028793
68 | 1.36 | 3.134746 | 4.807857 | -0.0118854 |  |  | 0.02205201 | 5.017016
68.5 | 1.37 | 2.884746 | 5.057857 | 0.03813013 |  |  | 0.0191424 | 5.002126
69 | 1.38 | 3.134746 | 4.807857 | -0.0118854 |  |  | 0.01676469 | 4.989904
69.5 | 1.39 | 2.934746 | 5.007856 | 0.02852648 |  |  | 0.01395953 | 4.97546
70 | 1.4 | 3.134746 | 4.807857 | -0.0118854 |  |  | 0.0118607 | 4.964571
70.5 | 1.41 | 2.934746 | 5.007856 | 0.02852648 |  |  | 0.009501089 | 4.952348
71 | 1.42 | 3.134746 | 4.807857 | -0.0118854 |  |  | 0.00793357 | 4.944127
71.5 | 1.43 | 2.884746 | 5.057857 | 0.03813013 |  |  | 0.00622406 | 4.935237
72 | 1.44 | 3.184746 | 4.757856 | -0.02251928 |  |  | 0.005396735 | 4.930793
72.5 | 1.45 | 3.084746 | 4.857856 | -0.001470521 |  |  | 0.004197815 | 4.924571
73 | 1.46 | 3.184746 | 4.757856 | -0.02251928 |  |  | 0.0035993 | 4.92146
73.5 | 1.47 | 2.984746 | 4.957856 | 0.01872913 |  |  | 0.002758215 | 4.917238
74 | 1.48 | 3.184746 | 4.757856 | -0.02251928 |  |  | 0.002359803 | 4.915238
74.5 | 1.49 | 3.034746 | 4.907856 | 0.008732246 |  |  | 0.001370327 | 4.910349
75 | 1.5 | 3.134746 | 4.807857 | -0.0118854 |  |  | 0.000966048 | 4.908349
75.5 | 1.51 | 2.984746 | 4.957856 | 0.01872913 |  |  | 0.0002782706 | 4.9
76 | 1.52 | 3.234746 | 4.707856 | -0.03337903 |  |  | 0 | 4.9
76.5 | 1.53 | 2.984746 | 4.957856 | 0.01872913 |  |  | 0 | 4.9
77 | 1.54 | 3.134746 | 4.807857 | -0.0118854 |  |  | 0 | 4.9
77.5 | 1.55 | 2.984746 | 4.957856 | 0.01872913 |  |  | 0 | 4.9
78 | 1.56 | 3.134746 | 4.807857 | -0.0118854 |  |  | 0 | 4.9
78.5 | 1.57 | 2.984746 | 4.957856 | 0.01872913 |  |  | 0 | 4.9
79 | 1.58 | 3.234746 | 4.707856 | -0.03337903 |  |  | 0 | 4.9
79.5 | 1.59 | 3.034746 | 4.907856 | 0.008732246 |  |  | 0 | 4.9
80 | 1.6 | 3.334746 | 4.607856 | -0.05580547 |  |  | 0 | 4.9
80.5 | 1.61 | 2.984746 | 4.957856 | 0.01872913
81 | 1.62 | 3.234746 | 4.707856 | -0.03337903
81.5 | 1.63 | 3.084746 | 4.857856 | -0.001470521
82 | 1.64 | 3.184746 | 4.757856 | -0.02251928
82.5 | 1.65 | 3.084746 | 4.857856 | -0.001470521
83 | 1.66 | 3.284746 | 4.657856 | -0.04447183
83.5 | 1.67 | 2.984746 | 4.957856 | 0.01872913
84 | 1.68 | 3.234746 | 4.707856 | -0.03337903
84.5 | 1.69 | 2.984746 | 4.957856 | 0.01872913
85 | 1.7 | 3.184746 | 4.757856 | -0.02251928
85.5 | 1.71 | 2.984746 | 4.957856 | 0.01872913
86 | 1.72 | 3.234746 | 4.707856 | -0.03337903
86.5 | 1.73 | 2.984746 | 4.957856 | 0.01872913
87 | 1.74 | 3.184746 | 4.757856 | -0.02251928
87.5 | 1.75 | 3.034746 | 4.907856 | 0.008732246
88 | 1.76 | 3.184746 | 4.757856 | -0.02251928
88.5 | 1.77 | 2.934746 | 5.007856 | 0.02852648
89 | 1.78 | 3.234746 | 4.707856 | -0.03337903
89.5 | 1.79 | 2.984746 | 4.957856 | 0.01872913
90 | 1.8
90.5 | 1.81
91 | 1.82
91.5 | 1.83
92 | 1.84
92.5 | 1.85
93 | 1.86
93.5 | 1.87
94 | 1.88
94.5 | 1.89
95 | 1.9
95.5 | 1.91
96 | 1.92
96.5 | 1.93
97 | 1.94
97.5 | 1.95
98 | 1.96
98.5 | 1.97
99 | 1.98
99.5 | 1.99
100 | 2
100.5 | 2.01
101 | 2.02
101.5 | 2.03
102 | 2.04
102.5 | 2.05
103 | 2.06
103.5 | 2.07
104 | 2.08
104.5 | 2.09
105 | 2.1
105.5 | 2.11
106 | 2.12
106.5 | 2.13
107 | 2.14
107.5 | 2.15
108 | 2.16
108.5 | 2.17
109 | 2.18
109.5 | 2.19
110 | 2.2
110.5 | 2.21
111 | 2.22
111.5 | 2.23
112 | 2.24
112.5 | 2.25
113 | 2.26
113.5 | 2.27
114 | 2.28
114.5 | 2.29
115 | 2.3
115.5 | 2.31
116 | 2.32
116.5 | 2.33
117 | 2.34
117.5 | 2.35
118 | 2.36
118.5 | 2.37
119 | 2.38
119.5 | 2.39
120 | 2.4
120.5 | 2.41
121 | 2.42
121.5 | 2.43
122 | 2.44
122.5 | 2.45
123 | 2.46
123.5 | 2.47
124 | 2.48
124.5 | 2.49
125 | 2.5

## Fuerza
ciclos | seg | Fuerza | Presión
0.5 | 0.01 | 9.26064 | 83.264 | 0.6 | 11.82105
1 | 0.02 | 9.3195 | 83.79322 | 0.6 | 0
1.5 | 0.03 | 9.3195 | 83.79322
2 | 0.04 | 9.3195 | 83.79322
2.5 | 0.05 | 9.33912 | 83.96963
3 | 0.06 | 9.3195 | 83.79322
3.5 | 0.07 | 9.33912 | 83.96963
4 | 0.08 | 9.29988 | 83.61681
4.5 | 0.09 | 9.29988 | 83.61681
5 | 0.1 | 9.33912 | 83.96963
5.5 | 0.11 | 9.3195 | 83.79322
6 | 0.12 | 9.29988 | 83.61681
6.5 | 0.13 | 9.3195 | 83.79322
7 | 0.14 | 9.29988 | 83.61681
7.5 | 0.15 | 9.3195 | 83.79322
8 | 0.16 | 9.29988 | 83.61681
8.5 | 0.17 | 9.33912 | 83.96963 | 0.6 | 106.2851
9 | 0.18 | 9.35874 | 84.14603 | 0.6 | 0
9.5 | 0.19 | 9.29988 | 83.61681
10 | 0.2 | 9.33912 | 83.96963
10.5 | 0.21 | 9.33912 | 83.96963
11 | 0.22 | 9.33912 | 83.96963
11.5 | 0.23 | 9.3195 | 83.79322
12 | 0.24 | 9.29988 | 83.61681
12.5 | 0.25 | 9.33912 | 83.96963
13 | 0.26 | 9.35874 | 84.14603
13.5 | 0.27 | 9.3195 | 83.79322
14 | 0.28 | 9.37836 | 84.32244
14.5 | 0.29 | 9.35874 | 84.14603
15 | 0.3 | 9.35874 | 84.14603
15.5 | 0.31 | 9.33912 | 83.96963
16 | 0.32 | 9.3195 | 83.79322
16.5 | 0.33 | 9.3195 | 83.79322
17 | 0.34 | 9.33912 | 83.96963
17.5 | 0.35 | 9.35874 | 84.14603
18 | 0.36 | 9.33912 | 83.96963
18.5 | 0.37 | 9.3195 | 83.79322
19 | 0.38 | 9.28026 | 83.44041
19.5 | 0.39 | 9.33912 | 83.96963
20 | 0.4 | 9.33912 | 83.96963
20.5 | 0.41 | 9.35874 | 84.14603
21 | 0.42 | 9.33912 | 83.96963
21.5 | 0.43 | 9.33912 | 83.96963
22 | 0.44 | 9.33912 | 83.96963
22.5 | 0.45 | 9.33912 | 83.96963
23 | 0.46 | 9.35874 | 84.14603
23.5 | 0.47 | 9.29988 | 83.61681
24 | 0.48 | 9.33912 | 83.96963
24.5 | 0.49 | 9.37836 | 84.32244
25 | 0.5 | 9.33912 | 83.96963
25.5 | 0.51 | 9.3195 | 83.79322
26 | 0.52 | 9.37836 | 84.32244
26.5 | 0.53 | 9.29988 | 83.61681
27 | 0.54 | 9.33912 | 83.96963
27.5 | 0.55 | 9.33912 | 83.96963
28 | 0.56 | 9.33912 | 83.96963
28.5 | 0.57 | 9.35874 | 84.14603
29 | 0.58 | 9.39798 | 84.49885
29.5 | 0.59 | 9.3195 | 83.79322
30 | 0.6 | 9.3195 | 83.79322
30.5 | 0.61 | 9.33912 | 83.96963
31 | 0.62 | 9.35874 | 84.14603
31.5 | 0.63 | 9.33912 | 83.96963
32 | 0.64 | 9.4176 | 84.67525
32.5 | 0.65 | 9.3195 | 83.79322
33 | 0.66 | 9.33912 | 83.96963
33.5 | 0.67 | 9.33912 | 83.96963
34 | 0.68 | 9.3195 | 83.79322
34.5 | 0.69 | 9.33912 | 83.96963
35 | 0.7 | 9.3195 | 83.79322
35.5 | 0.71 | 9.28026 | 83.44041
36 | 0.72 | 9.3195 | 83.79322
36.5 | 0.73 | 9.29988 | 83.61681
37 | 0.74 | 9.28026 | 83.44041
37.5 | 0.75 | 9.29988 | 83.61681
38 | 0.76 | 9.28026 | 83.44041
38.5 | 0.77 | 9.26064 | 83.264
39 | 0.78 | 9.24102 | 83.08759
39.5 | 0.79 | 9.2214 | 82.91119
40 | 0.8 | 9.18216 | 82.55838
40.5 | 0.81 | 9.18216 | 82.55838
41 | 0.82 | 9.20178 | 82.73478
41.5 | 0.83 | 9.16254 | 82.38197
42 | 0.84 | 9.16254 | 82.38197
42.5 | 0.85 | 9.14292 | 82.20556
43 | 0.86 | 9.1233 | 82.02915
43.5 | 0.87 | 9.1233 | 82.02915
44 | 0.88 | 9.06444 | 81.49993
44.5 | 0.89 | 9.04482 | 81.32352
45 | 0.9 | 9.08406 | 81.67634
45.5 | 0.91 | 9.06444 | 81.49993
46 | 0.92 | 9.04482 | 81.32352
46.5 | 0.93 | 9.04482 | 81.32352
47 | 0.94 | 9.0252 | 81.14712
47.5 | 0.95 | 9.00558 | 80.97071
48 | 0.96 | 9.04482 | 81.32352
48.5 | 0.97 | 9.04482 | 81.32352
49 | 0.98 | 9.0252 | 81.14712
49.5 | 0.99 | 9.06444 | 81.49993
50 | 1 | 9.0252 | 81.14712
50.5 | 1.01 | 9.0252 | 81.14712
51 | 1.02 | 9.04482 | 81.32352
51.5 | 1.03 | 9.04482 | 81.32352
52 | 1.04 | 9.04482 | 81.32352
52.5 | 1.05 | 9.00558 | 80.97071
53 | 1.06 | 9.04482 | 81.32352
53.5 | 1.07 | 9.06444 | 81.49993
54 | 1.08 | 9.0252 | 81.14712
54.5 | 1.09 | 9.08406 | 81.67634
55 | 1.1 | 9.08406 | 81.67634
55.5 | 1.11 | 9.10368 | 81.85275
56 | 1.12 | 9.08406 | 81.67634
56.5 | 1.13 | 9.08406 | 81.67634
57 | 1.14 | 9.10368 | 81.85275
57.5 | 1.15 | 9.1233 | 82.02915
58 | 1.16 | 9.14292 | 82.20556
58.5 | 1.17 | 9.14292 | 82.20556
59 | 1.18 | 9.20178 | 82.73478
59.5 | 1.19 | 9.18216 | 82.55838
60 | 1.2 | 9.16254 | 82.38197
60.5 | 1.21 | 9.18216 | 82.55838
61 | 1.22 | 9.20178 | 82.73478
61.5 | 1.23 | 9.20178 | 82.73478
62 | 1.24 | 9.2214 | 82.91119
62.5 | 1.25 | 9.20178 | 82.73478
63 | 1.26 | 9.2214 | 82.91119
63.5 | 1.27 | 9.2214 | 82.91119
64 | 1.28 | 9.2214 | 82.91119
64.5 | 1.29 | 9.24102 | 83.08759
65 | 1.3 | 9.26064 | 83.264
65.5 | 1.31 | 9.2214 | 82.91119
66 | 1.32 | 9.2214 | 82.91119
66.5 | 1.33 | 9.24102 | 83.08759
67 | 1.34 | 9.28026 | 83.44041
67.5 | 1.35 | 9.28026 | 83.44041
68 | 1.36 | 9.29988 | 83.61681
68.5 | 1.37 | 9.29988 | 83.61681
69 | 1.38 | 9.3195 | 83.79322
69.5 | 1.39 | 9.35874 | 84.14603
70 | 1.4 | 9.3195 | 83.79322
70.5 | 1.41 | 9.3195 | 83.79322
71 | 1.42 | 9.3195 | 83.79322
71.5 | 1.43 | 9.3195 | 83.79322
72 | 1.44 | 9.29988 | 83.61681
72.5 | 1.45 | 9.35874 | 84.14603
73 | 1.46 | 9.3195 | 83.79322
73.5 | 1.47 | 9.33912 | 83.96963
74 | 1.48 | 9.35874 | 84.14603
74.5 | 1.49 | 9.35874 | 84.14603
75 | 1.5 | 9.37836 | 84.32244
75.5 | 1.51 | 9.3195 | 83.79322
76 | 1.52 | 9.33912 | 83.96963
76.5 | 1.53 | 9.3195 | 83.79322
77 | 1.54 | 9.28026 | 83.44041
77.5 | 1.55 | 9.3195 | 83.79322
78 | 1.56 | 9.26064 | 83.264
78.5 | 1.57 | 9.3195 | 83.79322
79 | 1.58 | 9.33912 | 83.96963
79.5 | 1.59 | 9.33912 | 83.96963
80 | 1.6 | 9.35874 | 84.14603
80.5 | 1.61 | 9.33912 | 83.96963
81 | 1.62 | 9.35874 | 84.14603
81.5 | 1.63 | 9.37836 | 84.32244
82 | 1.64 | 9.33912 | 83.96963
82.5 | 1.65 | 9.37836 | 84.32244
83 | 1.66 | 9.33912 | 83.96963
83.5 | 1.67 | 9.37836 | 84.32244
84 | 1.68 | 9.37836 | 84.32244
84.5 | 1.69 | 9.37836 | 84.32244
85 | 1.7 | 9.39798 | 84.49885
85.5 | 1.71 | 9.39798 | 84.49885
86 | 1.72 | 9.39798 | 84.49885
86.5 | 1.73 | 9.4176 | 84.67525
87 | 1.74 | 9.4176 | 84.67525
87.5 | 1.75 | 9.4176 | 84.67525
88 | 1.76 | 9.4176 | 84.67525
88.5 | 1.77 | 9.4176 | 84.67525
89 | 1.78 | 9.43722 | 84.85166
89.5 | 1.79 | 9.45684 | 85.02806
90 | 1.8
90.5 | 1.81
91 | 1.82
91.5 | 1.83
92 | 1.84
92.5 | 1.85
93 | 1.86
93.5 | 1.87
94 | 1.88
94.5 | 1.89
95 | 1.9
95.5 | 1.91
96 | 1.92
96.5 | 1.93
97 | 1.94
97.5 | 1.95
98 | 1.96
98.5 | 1.97
99 | 1.98
99.5 | 1.99
100 | 2
100.5 | 2.01
101 | 2.02
101.5 | 2.03
102 | 2.04
102.5 | 2.05
103 | 2.06
103.5 | 2.07
104 | 2.08
104.5 | 2.09
105 | 2.1
105.5 | 2.11
106 | 2.12
106.5 | 2.13
107 | 2.14
107.5 | 2.15
108 | 2.16
108.5 | 2.17
109 | 2.18
109.5 | 2.19
110 | 2.2
110.5 | 2.21
111 | 2.22
111.5 | 2.23
112 | 2.24
112.5 | 2.25
113 | 2.26
113.5 | 2.27
114 | 2.28
114.5 | 2.29
115 | 2.3
115.5 | 2.31
116 | 2.32
116.5 | 2.33
117 | 2.34
117.5 | 2.35
118 | 2.36
118.5 | 2.37
119 | 2.38
119.5 | 2.39
120 | 2.4
120.5 | 2.41
121 | 2.42
121.5 | 2.43
122 | 2.44
122.5 | 2.45
123 | 2.46
123.5 | 2.47
124 | 2.48
124.5 | 2.49
125 | 2.5

## Resistencia
ciclos | seg | Intensidad | Tensión | Resistencia | Potencia | Energía
0.5 | 0.01 | 0 | 0.4764407 |  |  |  | 0.6 | 12.40625
1 | 0.02 | 0 | -0.01355932 |  |  |  | 0.6 | 0 | La línea vertical roja señala el fin del precalentamiento
1.5 | 0.03 | 0 | -0.02355932 |  |  |  | 0.7 | 12.40625
2 | 0.04 | 0 | 0.02644068 |  |  |  | 0.7 | 0
2.5 | 0.05 | 0 | 0.02644068
3 | 0.06 | 0 | -0.02355932
3.5 | 0.07 | 0 | -0.02355932
4 | 0.08 | 0 | -0.04355932
4.5 | 0.09 | 0 | 0.006440678
5 | 0.1 | 0 | 0.04644068
5.5 | 0.11 | 0 | -0.01355932
6 | 0.12 | 0 | -0.01355932
6.5 | 0.13 | 0 | 0.006440678
7 | 0.14 | 0 | 0.02644068
7.5 | 0.15 | 0 | 0.04644068
8 | 0.16 | 0 | 0.02644068
8.5 | 0.17 | 0 | 0.006440678
9 | 0.18 | 0 | -0.01355932 |  |  |  | 0.6 | 2.207772
9.5 | 0.19 | 0 | -0.02355932 |  |  |  | 0.6 | 0
10 | 0.2 | 0 | 0.006440678
10.5 | 0.21 | 0 | 0.006440678
11 | 0.22 | 0 | -0.02355932
11.5 | 0.23 | 0 | 0.02644068
12 | 0.24 | 0 | -0.04355932
12.5 | 0.25 | 0 | -0.01355932
13 | 0.26 | 0 | -0.01355932
13.5 | 0.27 | 0 | 0.006440678
14 | 0.28 | 0 | 0.04644068
14.5 | 0.29 | 0 | 0.02644068
15 | 0.3 | 0 | -0.01355932
15.5 | 0.31 | 0 | -0.04355932
16 | 0.32 | 0 | 0.006440678
16.5 | 0.33 | 0 | -0.04355932 |  |  |  | 0.6 | 0.5038856
17 | 0.34 | 0 | 0.006440678 |  |  |  | 0.6 | 0
17.5 | 0.35 | 0 | 0.02644068
18 | 0.36 | 0 | -0.02355932
18.5 | 0.37 | 0 | -0.01355932
19 | 0.38 | 0 | 0.06644068
19.5 | 0.39 | 0 | -0.01355932
20 | 0.4 | 0 | 0.006440678
20.5 | 0.41 | 0 | 0.006440678
21 | 0.42 | 0 | -0.01355932
21.5 | 0.43 | 0 | -0.01355932
22 | 0.44 | 0 | -0.01355932
22.5 | 0.45 | 0 | 0.006440678
23 | 0.46 | 0 | 0.02644068
23.5 | 0.47 | 0 | -0.01355932
24 | 0.48 | 0 | 0.02644068
24.5 | 0.49 | 0 | -0.02355932 |  |  |  | 0.6 | 20.23423
25 | 0.5 | 0 | 0.006440678 |  |  |  | 0.6 | 0
25.5 | 0.51 | 0 | -0.04355932
26 | 0.52 | 0 | 0.006440678
26.5 | 0.53 | 0 | -0.04355932
27 | 0.54 | 0 | -0.02355932
27.5 | 0.55 | 0 | 0.006440678
28 | 0.56 | 0 | 0.02644068
28.5 | 0.57 | 0 | -0.01355932
29 | 0.58 | 0 | 0.006440678
29.5 | 0.59 | 0 | 0.02644068
30 | 0.6 | 0 | -0.01355932
30.5 | 0.61 | 0 | 0.04644068
31 | 0.62 | 3.49 | 0.04635561 | 0.01328241 | 0.1617811 | 0.001617811
31.5 | 0.63 | 3.412 | 1.116357 | 0.3271857 | 3.809011 | 0.03970793
32 | 0.64 | 3.451 | 1.386356 | 0.401726 | 4.784316 | 0.08755109
32.5 | 0.65 | 3.588 | 1.446353 | 0.4031085 | 5.189516 | 0.1394462
33 | 0.66 | 3.919 | 1.386345 | 0.3537497 | 5.433086 | 0.1937771
33.5 | 0.67 | 4.212 | 1.406338 | 0.3338884 | 5.923496 | 0.2530121
34 | 0.68 | 4.543 | 1.22633 | 0.2699383 | 5.571217 | 0.3087242
34.5 | 0.69 | 4.758 | 1.266325 | 0.2661464 | 6.025173 | 0.3689759
35 | 0.7 | 4.972 | 1.326319 | 0.2667577 | 6.59446 | 0.4349205
35.5 | 0.71 | 5.089 | 1.096317 | 0.2154287 | 5.579155 | 0.4907121
36 | 0.72 | 3.432 | 1.016357 | 0.2961413 | 3.488137 | 0.5255935
36.5 | 0.73 | 3.471 | 0.8463561 | 0.2438364 | 2.937702 | 0.5549705
37 | 0.74 | 6.61 | 0.7462795 | 0.1129016 | 4.932908 | 0.6042996
37.5 | 0.75 | 8.346 | 1.266237 | 0.1517179 | 10.56802 | 0.7099798
38 | 0.76 | 8.346 | 1.596237 | 0.1912578 | 13.3222 | 0.8432017
38.5 | 0.77 | 9.165 | 1.766217 | 0.1927133 | 16.18738 | 1.005076
39 | 0.78 | 9.613 | 1.486206 | 0.1546038 | 14.2869 | 1.147945
39.5 | 0.79 | 9.925 | 1.446199 | 0.1457127 | 14.35352 | 1.29148
40 | 0.8 | 9.652 | 1.326205 | 0.1374021 | 12.80054 | 1.419485
40.5 | 0.81 | 9.379 | 1.326212 | 0.1414023 | 12.43854 | 1.543871
41 | 0.82 | 9.262 | 1.306215 | 0.1410295 | 12.09816 | 1.664852
41.5 | 0.83 | 9.106 | 1.266219 | 0.1390532 | 11.53019 | 1.780154
42 | 0.84 | 9.106 | 1.266219 | 0.1390532 | 11.53019 | 1.895456
42.5 | 0.85 | 9.106 | 1.446219 | 0.1588204 | 13.16927 | 2.027149
43 | 0.86 | 9.048 | 1.22622 | 0.1355239 | 11.09484 | 2.138097
43.5 | 0.87 | 9.106 | 1.226219 | 0.1346605 | 11.16595 | 2.249757
44 | 0.88 | 9.145 | 1.206218 | 0.1318991 | 11.03086 | 2.360065
44.5 | 0.89 | 9.087 | 1.206219 | 0.1327412 | 10.96091 | 2.469674
45 | 0.9 | 9.106 | 1.186219 | 0.1302678 | 10.80171 | 2.577691
45.5 | 0.91 | 9.126 | 1.096218 | 0.1201203 | 10.00409 | 2.677732
46 | 0.92 | 9.028 | 1.056221 | 0.1169939 | 9.53556 | 2.773088
46.5 | 0.93 | 9.028 | 1.056221 | 0.1169939 | 9.53556 | 2.868443
47 | 0.94 | 9.028 | 1.116221 | 0.1236399 | 10.07724 | 2.969216
47.5 | 0.95 | 9.087 | 0.9362192 | 0.1030284 | 8.507424 | 3.05429
48 | 0.96 | 9.106 | 1.056219 | 0.1159915 | 9.617928 | 3.150469
48.5 | 0.97 | 9.087 | 1.016219 | 0.1118322 | 9.234384 | 3.242813
49 | 0.98 | 9.067 | 1.11622 | 0.1231079 | 10.12076 | 3.344021
49.5 | 0.99 | 8.989 | 1.116222 | 0.1241764 | 10.03372 | 3.444358
50 | 1 | 9.028 | 0.9762206 | 0.1081325 | 8.813319 | 3.532491
50.5 | 1.01 | 8.989 | 1.036222 | 0.1152766 | 9.314596 | 3.625637
51 | 1.02 | 8.989 | 0.9962215 | 0.1108267 | 8.955036 | 3.715187
51.5 | 1.03 | 9.048 | 1.05622 | 0.1167352 | 9.556681 | 3.810754
52 | 1.04 | 9.009 | 1.016221 | 0.1128007 | 9.155135 | 3.902305
52.5 | 1.05 | 9.145 | 1.016218 | 0.1111228 | 9.293311 | 3.995238
53 | 1.06 | 9.106 | 1.136219 | 0.1247769 | 10.34641 | 4.098702
53.5 | 1.07 | 9.048 | 1.15622 | 0.1277874 | 10.46148 | 4.203317
54 | 1.08 | 9.048 | 0.9762201 | 0.1078935 | 8.83284 | 4.291646
54.5 | 1.09 | 9.087 | 0.8762192 | 0.09642558 | 7.962204 | 4.371268
55 | 1.1 | 9.028 | 0.9362206 | 0.1037019 | 8.4522 | 4.45579
55.5 | 1.11 | 8.911 | 1.076223 | 0.1207747 | 9.590228 | 4.551692
56 | 1.12 | 9.106 | 1.136219 | 0.1247769 | 10.34641 | 4.655156
56.5 | 1.13 | 9.028 | 1.016221 | 0.1125632 | 9.174439 | 4.746901
57 | 1.14 | 8.931 | 0.936223 | 0.1048285 | 8.361407 | 4.830514
57.5 | 1.15 | 9.048 | 0.9762201 | 0.1078935 | 8.83284 | 4.918843
58 | 1.16 | 9.028 | 0.9962206 | 0.1103479 | 8.993879 | 5.008781
58.5 | 1.17 | 8.95 | 1.116223 | 0.1247176 | 9.990191 | 5.108684
59 | 1.18 | 9.028 | 0.8962206 | 0.09927123 | 8.09108 | 5.189594
59.5 | 1.19 | 9.048 | 1.05622 | 0.1167352 | 9.556681 | 5.285161
60 | 1.2 | 8.911 | 0.8562235 | 0.09608612 | 7.629807 | 5.361459
60.5 | 1.21 | 9.028 | 0.8962206 | 0.09927123 | 8.09108 | 5.44237
61 | 1.22 | 9.048 | 0.9762201 | 0.1078935 | 8.83284 | 5.530698
61.5 | 1.23 | 8.97 | 1.156222 | 0.1288988 | 10.37131 | 5.634411
62 | 1.24 | 9.048 | 0.9362202 | 0.1034726 | 8.470921 | 5.719121
62.5 | 1.25 | 9.009 | 1.156221 | 0.1283407 | 10.4164 | 5.823285
63 | 1.26 | 8.989 | 1.076222 | 0.1197265 | 9.674156 | 5.920026
63.5 | 1.27 | 9.028 | 1.036221 | 0.1147785 | 9.355 | 6.013577
64 | 1.28 | 9.009 | 0.9762211 | 0.1083606 | 8.794776 | 6.101524
64.5 | 1.29 | 8.97 | 0.976222 | 0.1088319 | 8.756712 | 6.189092
65 | 1.3 | 8.989 | 0.9962215 | 0.1108267 | 8.955036 | 6.278642
65.5 | 1.31 | 9.009 | 1.166221 | 0.1294507 | 10.50649 | 6.383707
66 | 1.32 | 8.95 | 0.9562225 | 0.1068405 | 8.558191 | 6.469289
66.5 | 1.33 | 9.067 | 0.8962197 | 0.09884412 | 8.126024 | 6.550549
67 | 1.34 | 9.009 | 0.8562211 | 0.09504063 | 7.713696 | 6.627686
67.5 | 1.35 | 8.853 | 0.8762249 | 0.09897491 | 7.757218 | 6.705258
68 | 1.36 | 9.048 | 0.8962201 | 0.09905174 | 8.109 | 6.786348
68.5 | 1.37 | 8.95 | 1.096223 | 0.122483 | 9.811192 | 6.88446
69 | 1.38 | 8.853 | 0.8962249 | 0.101234 | 7.934278 | 6.963803
69.5 | 1.39 | 9.009 | 0.9962211 | 0.1105807 | 8.974956 | 7.053553
70 | 1.4 | 9.048 | 0.9962201 | 0.1101039 | 9.0138 | 7.143691
70.5 | 1.41 | 8.911 | 0.9762235 | 0.1095526 | 8.699127 | 7.230682
71 | 1.42 | 9.028 | 0.8962206 | 0.09927123 | 8.09108 | 7.311593
71.5 | 1.43 | 9.087 | 0.8262192 | 0.09092321 | 7.507854 | 7.386671
72 | 1.44 | 8.931 | 0.876223 | 0.0981103 | 7.825548 | 7.464927
72.5 | 1.45 | 9.009 | 0.8962211 | 0.09948064 | 8.074056 | 7.545667
73 | 1.46 | 9.204 | 0.8962163 | 0.09737248 | 8.248775 | 7.628155
73.5 | 1.47 | 8.97 | 0.996222 | 0.1110615 | 8.936111 | 7.717516
74 | 1.48 | 8.931 | 0.826223 | 0.09251182 | 7.378997 | 7.791306
74.5 | 1.49 | 9.106 | 0.9362187 | 0.1028134 | 8.525208 | 7.876558
75 | 1.5 | 8.911 | 0.8762235 | 0.09833054 | 7.808028 | 7.954638
75.5 | 1.51 | 8.794 | 0.8762264 | 0.09963912 | 7.705534 | 8.031693
76 | 1.52 | 9.009 | 0.9962211 | 0.1105807 | 8.974956 | 8.121443
76.5 | 1.53 | 9.048 | 0.9362202 | 0.1034726 | 8.470921 | 8.206152
77 | 1.54 | 8.892 | 0.766224 | 0.08617003 | 6.813264 | 8.274284
77.5 | 1.55 | 8.989 | 1.036222 | 0.1152766 | 9.314596 | 8.367431
78 | 1.56 | 8.989 | 0.8762216 | 0.09747709 | 7.876356 | 8.446195
78.5 | 1.57 | 8.814 | 0.9562258 | 0.1084894 | 8.428174 | 8.530477
79 | 1.58 | 8.97 | 0.916222 | 0.1021429 | 8.218512 | 8.612661
79.5 | 1.59 | 9.087 | 0.8962192 | 0.09862652 | 8.143944 | 8.6941
80 | 1.6 | 8.892 | 0.846224 | 0.09516688 | 7.524623 | 8.769346
80.5 | 1.61 | 8.853 | 0.7862248 | 0.08880886 | 6.960448 | 8.838951
81 | 1.62 | 9.009 | 0.7862211 | 0.08727063 | 7.083066 | 8.909781
81.5 | 1.63 | 8.95 | 0.9162225 | 0.1023712 | 8.200191 | 8.991783
82 | 1.64 | 8.931 | 0.936223 | 0.1048285 | 8.361407 | 9.075397
82.5 | 1.65 | 9.028 | 0.9362206 | 0.1037019 | 8.4522 | 9.15992
83 | 1.66 | 8.931 | 0.936223 | 0.1048285 | 8.361407 | 9.243534
83.5 | 1.67 | 8.853 | 0.9162248 | 0.1034932 | 8.111339 | 9.324648
84 | 1.68 | 8.97 | 0.856222 | 0.09545396 | 7.680312 | 9.401451
84.5 | 1.69 | 9.009 | 0.9962211 | 0.1105807 | 8.974956 | 9.4912
85 | 1.7 | 8.989 | 0.8062215 | 0.08968979 | 7.247126 | 9.563672
85.5 | 1.71 | 8.97 | 0.846222 | 0.09433913 | 7.590612 | 9.639578
86 | 1.72 | 8.931 | 0.876223 | 0.0981103 | 7.825548 | 9.717834
86.5 | 1.73 | 8.872 | 0.9362245 | 0.1055258 | 8.306183 | 9.800896
87 | 1.74 | 8.911 | 0.8062235 | 0.09047508 | 7.184258 | 9.872738
87.5 | 1.75 | 8.97 | 0.996222 | 0.1110615 | 8.936111 | 9.962099
88 | 1.76 | 8.97 | 0.8262221 | 0.09210948 | 7.411212 | 10.03621
88.5 | 1.77 | 8.989 | 0.7862216 | 0.08746485 | 7.067346 | 10.10688
89 | 1.78 | 8.892 | 0.896224 | 0.1007899 | 7.969223 | 10.18658
89.5 | 1.79 | 8.931 | 0.956223 | 0.1070679 | 8.540028 | 10.27198
90 | 1.8
90.5 | 1.81
91 | 1.82
91.5 | 1.83
92 | 1.84
92.5 | 1.85
93 | 1.86
93.5 | 1.87
94 | 1.88
94.5 | 1.89
95 | 1.9
95.5 | 1.91
96 | 1.92
96.5 | 1.93
97 | 1.94
97.5 | 1.95
98 | 1.96
98.5 | 1.97
99 | 1.98
99.5 | 1.99
100 | 2
100.5 | 2.01
101 | 2.02
101.5 | 2.03
102 | 2.04
102.5 | 2.05
103 | 2.06
103.5 | 2.07
104 | 2.08
104.5 | 2.09
105 | 2.1
105.5 | 2.11
106 | 2.12
106.5 | 2.13
107 | 2.14
107.5 | 2.15
108 | 2.16
108.5 | 2.17
109 | 2.18
109.5 | 2.19
110 | 2.2
110.5 | 2.21
111 | 2.22
111.5 | 2.23
112 | 2.24
112.5 | 2.25
113 | 2.26
113.5 | 2.27
114 | 2.28
114.5 | 2.29
115 | 2.3
115.5 | 2.31
116 | 2.32
116.5 | 2.33
117 | 2.34
117.5 | 2.35
118 | 2.36
118.5 | 2.37
119 | 2.38
119.5 | 2.39
120 | 2.4
120.5 | 2.41
121 | 2.42
121.5 | 2.43
122 | 2.44
122.5 | 2.45
123 | 2.46
123.5 | 2.47
124 | 2.48
124.5 | 2.49
125 | 2.5

## Resultados
Inicio paso corriente
30 | 0
30 | 0.5 | Eje Izquierdo |  | Eje Derecho
Fin de Subida |  | Máx = | 0.5 | Máx = | 0.6
38.67556 | 0 | Mín = | 0 | Mín = | 0
38.67556 | 0.5
¿Suavizar?
Inicio paso corriente |  | Eje Izquierdo |  | Eje Derecho
30 | 0 | Máx = | 100 | Máx = | 9
30 | 100 | Mín = | 0 | Mín = | 0
Fin de Subida
38.67556 | 0
38.67556 | 100
¿Suavizar?
|  | Eje Izquierdo |  | Eje Derecho
Inicio paso corriente |  | Máx = | 10 | Máx = | 6
30 | 0 | Mín = | 0 | Mín = | 0
30 | 10
Fin de Subida
38.67556 | 0
38.67556 | 10
|  | Eje Izquierdo |  | Eje Derecho
Inicio paso corriente |  | Máx = | 14 | Máx = | 9
30 | 0 | Mín = | 0 | Mín = | 0
30 | 14
Fin de Subida
38.67556 | 0
38.67556 | 14