## Parámetros
Ensayo |  |  |  |  | Fecha:
Características polvo |  | Material | Referencia polvo | Densidad de golpeo g/cm3 | Densidad aparente g/cm3 | Densidad absoluta g/cm3
|  | Al-NH3 |  | 1.19 | 0.84 | 2.725 |  | Sí
No
Activación externa |  | PRECOMPRESIÓN | No | # MPa
|  | ACTIVACIÓN ELÉC. | No | # V | # A
Características de corriente | Duraciones
|  | Aproximación | Apriete | PreCalentamiento | Calentamiento | Enfriamiento
|  | 99 | 30 | 5 | 55 | 60 | ciclos
|  | 1.98 | 0.6 | 0.1 | 1.1 | 1.2 | segundos
Intensidades
|  | I máx | So1i (grados) | I So1i (kA) | ISo2i (kA) | Energía (kJ) | EDE (kJ/g)
|  | 10.78 | 15 | 1 | 9 | 11.06518 | 7.111295
Características de Presión |  | Presión Trabajo | Presión Sinterizado
|  | 923 |  | kgf
|  | 3.812474 | 0 | bares
Características Sinterizados |  | Diámetro (mm) | Altura (mm) | Masa (g) |  | Secc (cm2)
| 1 | 11.95 | 5.11 | 1.556 |  | 1.118754
| 2 | 11.97 | 5.13 |  |  | Volumen (cm3)
| 3 | 12.03 | 4.92 |  |  | 0.5694459
| 4 | 11.9 | 5.11
| 5 | 12.05 | 4.96 |  |  | Densid (g/cm3)
| 6 | 11.94 | 5.25 |  |  | 2.732481
| 7 | 11.84 | 5.19 |  |  | Porosidad (%)
| 8 | 11.8 | 5.05 |  |  | -0.2745244
|  | 11.935 | 5.09
Otros Datos |  | Tª Inicial (ºC) | Lubricante | Diám Punzón (mm) | h punzones (mm) | h obleas (mm) | tS (ciclos)
|  | 24.2 |  | 11.9 | 97.31 | 9.3 | 6.9206
Observaciones
[9 empty] | 4 | 5 | 8
[9 empty] | 3 | 9 | 2

## Adquisición
385 | 476 | 0 | 68
386 | 479 | 0 | 23 | IP:x,x,x,x:
386 | 478 | 0 | 19 | 172,16,1,14
386 | 478 | 0 | 19
388 | 480 | 0 | 21 | Abrir canal. (IP: 172,16,1,14)(Return:1)
386 | 481 | 0 | 14
387 | 481 | 0 | 14
386 | 479 | 0 | 14 | Recibidos de 2869 registros (Soldadura:1730)
386 | 479 | 0 | 23
386 | 479 | 0 | 17
386 | 478 | 0 | 16 | Representar gráficas
386 | 479 | 0 | 14
386 | 479 | 0 | 16
386 | 480 | 0 | 25
387 | 477 | 0 | 19
384 | 481 | 0 | 23
388 | 479 | 0 | 14
386 | 482 | 0 | 25
386 | 480 | 0 | 21
388 | 479 | 0 | 16
385 | 479 | 0 | 16
386 | 479 | 0 | 19
385 | 479 | 0 | 29
385 | 479 | 0 | 19
384 | 479 | 0 | 17
386 | 478 | 0 | 19
384 | 479 | 0 | 17
386 | 480 | 0 | 23
388 | 480 | 0 | 17
386 | 479 | 0 | 16
386 | 480 | 0 | 23
386 | 480 | 0 | 17
385 | 479 | 0 | 12
386 | 480 | 0 | 17
386 | 479 | 0 | 21
386 | 479 | 0 | 19
386 | 479 | 0 | 21
388 | 480 | 0 | 17
386 | 479 | 0 | 21
386 | 480 | 0 | 19
386 | 481 | 0 | 19
386 | 480 | 0 | 19
386 | 482 | 0 | 21
386 | 481 | 0 | 21
386 | 480 | 0 | 25
386 | 481 | 0 | 17
386 | 481 | 0 | 23
389 | 480 | 0 | 19
386 | 478 | 0 | 16
386 | 481 | 0 | 17
384 | 483 | 0 | 19
386 | 481 | 0 | 19
387 | 480 | 0 | 14
386 | 482 | 0 | 21
386 | 481 | 0 | 21
387 | 482 | 0 | 17
386 | 482 | 0 | 14
386 | 481 | 0 | 17
387 | 481 | 0 | 19
386 | 482 | 0 | 14
386 | 480 | 0 | 21
388 | 482 | 3919 | 21
385 | 481 | 3705 | 135
388 | 483 | 3841 | 153
386 | 480 | 3900 | 168
392 | 479 | 4231 | 149
391 | 483 | 4465 | 147
395 | 483 | 4797 | 149
396 | 480 | 4933 | 147
401 | 479 | 5148 | 157
400 | 479 | 5265 | 126
405 | 479 | 5265 | 147
404 | 478 | 7059 | 147
411 | 480 | 7371 | 159
410 | 477 | 7371 | 176
419 | 475 | 9399 | 221
420 | 474 | 9984 | 184
429 | 477 | 9930 | 184
428 | 474 | 10780 | 159
435 | 474 | 10179 | 161
430 | 473 | 9282 | 161
437 | 472 | 9282 | 149
434 | 471 | 9048 | 139
440 | 469 | 9067 | 141
436 | 469 | 9087 | 141
442 | 467 | 9028 | 143
436 | 469 | 9048 | 132
444 | 466 | 9067 | 132
439 | 465 | 9048 | 130
444 | 465 | 9009 | 124
439 | 464 | 8989 | 135
446 | 463 | 9067 | 128
442 | 463 | 9028 | 141
446 | 460 | 9009 | 118
443 | 460 | 9067 | 143
445 | 459 | 9028 | 145
443 | 461 | 8989 | 122
448 | 460 | 8989 | 130
444 | 461 | 9028 | 132
447 | 462 | 9009 | 139
444 | 461 | 8970 | 126
448 | 460 | 9067 | 116
445 | 460 | 8950 | 126
450 | 460 | 8931 | 126
445 | 459 | 9009 | 120
449 | 462 | 8950 | 126
445 | 459 | 9067 | 134
450 | 461 | 8989 | 122
446 | 462 | 8931 | 128
450 | 459 | 9028 | 116
448 | 462 | 8989 | 122
448 | 464 | 8950 | 128
446 | 463 | 8950 | 128
449 | 463 | 8989 | 124
446 | 464 | 8970 | 126
451 | 465 | 9009 | 120
447 | 465 | 8970 | 126
451 | 463 | 8950 | 130
445 | 468 | 8970 | 122
453 | 466 | 8950 | 108
446 | 466 | 8989 | 128
450 | 465 | 8989 | 130
446 | 467 | 9009 | 128
449 | 468 | 9009 | 116
447 | 468 | 8970 | 116
451 | 467 | 8911 | 139
446 | 467 | 8931 | 116
451 | 469 | 8911 | 130
448 | 469 | 8970 | 132
452 | 469 | 8950 | 132
447 | 469 | 8950 | 106
454 | 471 | 8970 | 124
447 | 471 | 8950 | 124
451 | 471 | 8950 | 120
445 | 474 | 8911 | 108
451 | 472 | 8970 | 108
450 | 473 | 8950 | 126
452 | 473 | 8931 | 126
445 | 476 | 8950 | 118
450 | 471 | 8931 | 118
447 | 474 | 8911 | 118
452 | 473 | 8911 | 132
448 | 474 | 8931 | 114
450 | 477 | 8911 | 118
447 | 474 | 8931 | 120
453 | 475 | 8950 | 124
447 | 475 | 8911 | 135
451 | 476 | 8911 | 124
447 | 474 | 8911 | 114
451 | 474 | 8911 | 118
447 | 477 | 8892 | 141
452 | 477 | 8931 | 110
446 | 476 | 8931 | 108
451 | 478 | 8853 | 104
447 | 478 | 8872 | 122
450 | 476 | 8950 | 132
447 | 478 | 8950 | 120
452 | 478 | 8931 | 118
445 | 480 | 8989 | 110
452 | 478 | 8970 | 106
447 | 478 | 8931 | 114
453 | 481 | 8950 | 104
449 | 478 | 8950 | 126
452 | 479 | 8931 | 120
448 | 478 | 8950 | 120
453 | 479 | 8989 | 112
448 | 478 | 8970 | 143
452 | 478 | 8872 | 104
448 | 478 | 8755 | 110
452 | 480 | 8833 | 104
448 | 476 | 8853 | 104
453 | 478 | 8853 | 118
448 | 478 | 8872 | 122
453 | 478 | 8911 | 112
448 | 481 | 8931 | 108
452 | 479 | 8853 | 108
449 | 479 | 8755 | 120
455 | 479 | 8872 | 99
449 | 477 | 8892 | 116
454 | 478 | 8931 | 104

## Desplazamiento
ciclos | seg | x(t) | h(t) | θ(t) |  |  | θ(t) | H(t)
0.5 | 0.01 | -0.05508423 | 8.411428 | 0.3948709 |  |  | 0.3750702 | 7.841402
1 | 0.02 | -0.005084229 | 8.361428 | 0.3912523 | 0.6 | 4.306145 | 0.3751417 | 7.842302
1.5 | 0.03 | -0.005084229 | 8.361428 | 0.3912523 | 0.6 | 0 | 0.3752058 | 7.843109
2 | 0.04 | -0.005084229 | 8.361428 | 0.3912523 |  |  | 0.3752927 | 7.844202
2.5 | 0.05 | 0.09491577 | 8.261429 | 0.3838838 |  |  | 0.375362 | 7.845078
3 | 0.06 | -0.005084229 | 8.361428 | 0.3912523 |  |  | 0.3754207 | 7.845825
3.5 | 0.07 | 0.04491577 | 8.311428 | 0.3875902 |  |  | 0.3755129 | 7.846983
4 | 0.08 | -0.005084229 | 8.361428 | 0.3912523 |  |  | 0.3754949 | 7.846785
4.5 | 0.09 | -0.005084229 | 8.361428 | 0.3912523 |  |  | 0.375441 | 7.846127
5 | 0.1 | -0.005084229 | 8.361428 | 0.3912523 |  |  | 0.3753342 | 7.844794
5.5 | 0.11 | -0.005084229 | 8.361428 | 0.3912523 |  |  | 0.3751218 | 7.842126
6 | 0.12 | -0.005084229 | 8.361428 | 0.3912523 |  |  | 0.3747863 | 7.837904
6.5 | 0.13 | -0.005084229 | 8.361428 | 0.3912523 |  |  | 0.3744717 | 7.833904
7 | 0.14 | -0.005084229 | 8.361428 | 0.3912523 |  |  | 0.3741395 | 7.829682
7.5 | 0.15 | 0.04491577 | 8.311428 | 0.3875902 |  |  | 0.3738248 | 7.825682
8 | 0.16 | -0.1050842 | 8.461429 | 0.3984467 |  |  | 0.3735437 | 7.822127
8.5 | 0.17 | 0.09491577 | 8.261429 | 0.3838838 |  |  | 0.3732584 | 7.818571
9 | 0.18 | -0.005084229 | 8.361428 | 0.3912523 |  |  | 0.372825 | 7.813238
9.5 | 0.19 | -0.005084229 | 8.361428 | 0.3912523 |  |  | 0.3723171 | 7.807015
10 | 0.2 | 0.09491577 | 8.261429 | 0.3838838 |  |  | 0.3717346 | 7.799905
10.5 | 0.21 | -0.05508423 | 8.411428 | 0.3948709 |  |  | 0.3711689 | 7.793016
11 | 0.22 | -0.005084229 | 8.361428 | 0.3912523 |  |  | 0.3707125 | 7.78746
11.5 | 0.23 | -0.05508423 | 8.411428 | 0.3948709 | 0.6 | 10.57679 | 0.3704918 | 7.784793
12 | 0.24 | -0.05508423 | 8.411428 | 0.3948709 | 0.6 | 0 | 0.3704702 | 7.784571
12.5 | 0.25 | -0.1050842 | 8.461429 | 0.3984467 |  |  | 0.3706844 | 7.787238
13 | 0.26 | -0.005084229 | 8.361428 | 0.3912523 |  |  | 0.3711176 | 7.792571
13.5 | 0.27 | -0.1050842 | 8.461429 | 0.3984467 |  |  | 0.371803 | 7.801015
14 | 0.28 | -0.005084229 | 8.361428 | 0.3912523 |  |  | 0.372667 | 7.811682
14.5 | 0.29 | 0.09491577 | 8.261429 | 0.3838838 |  |  | 0.3736567 | 7.823905
15 | 0.3 | -0.005084229 | 8.361428 | 0.3912523 |  |  | 0.3746632 | 7.836349
15.5 | 0.31 | -0.005084229 | 8.361428 | 0.3912523 |  |  | 0.3755583 | 7.84746
16 | 0.32 | -0.005084229 | 8.361428 | 0.3912523 |  |  | 0.3762361 | 7.855905
16.5 | 0.33 | -0.05508423 | 8.411428 | 0.3948709 |  |  | 0.3766634 | 7.861238
17 | 0.34 | -0.005084229 | 8.361428 | 0.3912523 |  |  | 0.376893 | 7.864127
17.5 | 0.35 | -0.005084229 | 8.361428 | 0.3912523 |  |  | 0.3769621 | 7.865016
18 | 0.36 | -0.005084229 | 8.361428 | 0.3912523 |  |  | 0.3769085 | 7.864348
18.5 | 0.37 | -0.005084229 | 8.361428 | 0.3912523 |  |  | 0.3767322 | 7.862127
19 | 0.38 | 0.09491577 | 8.261429 | 0.3838838 |  |  | 0.3765035 | 7.859238
19.5 | 0.39 | -0.005084229 | 8.361428 | 0.3912523 |  |  | 0.3761875 | 7.855238
20 | 0.4 | -0.005084229 | 8.361428 | 0.3912523 |  |  | 0.3758546 | 7.851016
20.5 | 0.41 | -0.005084229 | 8.361428 | 0.3912523 |  |  | 0.3755747 | 7.84746
21 | 0.42 | -0.005084229 | 8.361428 | 0.3912523 |  |  | 0.3754183 | 7.84546
21.5 | 0.43 | -0.005084229 | 8.361428 | 0.3912523 |  |  | 0.3753499 | 7.844571
22 | 0.44 | -0.005084229 | 8.361428 | 0.3912523 | 0.6 | 0.4980584 | 0.3754045 | 7.845238
22.5 | 0.45 | -0.005084229 | 8.361428 | 0.3912523 | 0.6 | 0 | 0.3754217 | 7.84546
23 | 0.46 | -0.005084229 | 8.361428 | 0.3912523 |  |  | 0.3753664 | 7.844793
23.5 | 0.47 | -0.005084229 | 8.361428 | 0.3912523 |  |  | 0.3751857 | 7.84257
24 | 0.48 | 0.1449158 | 8.211429 | 0.3801322 |  |  | 0.3748973 | 7.839015
24.5 | 0.49 | -0.005084229 | 8.361428 | 0.3912523 |  |  | 0.3744486 | 7.833459
25 | 0.5 | -0.005084229 | 8.361428 | 0.3912523 |  |  | 0.3740013 | 7.827905
25.5 | 0.51 | -0.1050842 | 8.461429 | 0.3984467 |  |  | 0.3735552 | 7.822349
26 | 0.52 | -0.005084229 | 8.361428 | 0.3912523 |  |  | 0.3731464 | 7.817238
26.5 | 0.53 | 0.04491577 | 8.311428 | 0.3875902 |  |  | 0.3727195 | 7.811904
27 | 0.54 | -0.005084229 | 8.361428 | 0.3912523 |  |  | 0.372434 | 7.808349
27.5 | 0.55 | -0.005084229 | 8.361428 | 0.3912523 |  |  | 0.3721627 | 7.805016
28 | 0.56 | 0.04491577 | 8.311428 | 0.3875902 |  |  | 0.3719411 | 7.802349
28.5 | 0.57 | -0.005084229 | 8.361428 | 0.3912523 |  |  | 0.3716404 | 7.798794
29 | 0.58 | -0.005084229 | 8.361428 | 0.3912523 |  |  | 0.3713712 | 7.795682
29.5 | 0.59 | 0.04491577 | 8.311428 | 0.3875902 |  |  | 0.3707694 | 7.788571
30 | 0.6 | -0.005084229 | 8.361428 | 0.3912523 |  |  | 0.3699269 | 7.778571
30.5 | 0.61 | -0.005084229 | 8.361428 | 0.3912523 |  |  | 0.3685414 | 7.762127
31 | 0.62 | 0.09491577 | 8.261429 | 0.3838838 |  |  | 0.3667579 | 7.741015
31.5 | 0.63 | -0.05508423 | 8.411428 | 0.3948709 |  |  | 0.3641653 | 7.710571
32 | 0.64 | 0.09491577 | 8.261429 | 0.3838838 |  |  | 0.3609946 | 7.673682
32.5 | 0.65 | -0.005084229 | 8.361428 | 0.3912523 |  |  | 0.3568092 | 7.625682
33 | 0.66 | 0.2949158 | 8.061428 | 0.3685983 |  |  | 0.351833 | 7.56946
33.5 | 0.67 | 0.2449158 | 8.111428 | 0.3724903 |  |  | 0.3455728 | 7.499905
34 | 0.68 | 0.4449158 | 7.911428 | 0.356627 |  |  | 0.3384776 | 7.422349
34.5 | 0.69 | 0.4949158 | 7.861428 | 0.352535 |  |  | 0.3301619 | 7.333015
35 | 0.7 | 0.7449158 | 7.611428 | 0.3312688 |  |  | 0.3211932 | 7.238348
35.5 | 0.71 | 0.6949158 | 7.661428 | 0.335633 |  |  | 0.3112944 | 7.135904
36 | 0.72 | 0.9449158 | 7.411428 | 0.3132228 |  |  | 0.3011935 | 7.03346
36.5 | 0.73 | 0.8949158 | 7.461429 | 0.317825 |  |  | 0.290509 | 6.927461
37 | 0.74 | 1.244916 | 7.111428 | 0.2842507 |  |  | 0.2800082 | 6.825682
37.5 | 0.75 | 1.194916 | 7.161428 | 0.289248 |  |  | 0.2694481 | 6.725683
38 | 0.76 | 1.644916 | 6.711429 | 0.2415922 |  |  | 0.2595809 | 6.634349
38.5 | 0.77 | 1.694916 | 6.661428 | 0.2358996 |  |  | 0.2499438 | 6.547237
39 | 0.78 | 2.144916 | 6.211429 | 0.1805428 |  |  | 0.2412587 | 6.470571
39.5 | 0.79 | 2.094916 | 6.261428 | 0.1870865 |  |  | 0.2329286 | 6.398793
40 | 0.8 | 2.444916 | 5.911428 | 0.138956 |  |  | 0.2254058 | 6.335459
40.5 | 0.81 | 2.194916 | 6.161428 | 0.1738929 |  |  | 0.21807 | 6.275015
41 | 0.82 | 2.544916 | 5.811429 | 0.1241396 |  |  | 0.2115753 | 6.222571
41.5 | 0.83 | 2.394916 | 5.961429 | 0.1461778 |  |  | 0.2052385 | 6.172349
42 | 0.84 | 2.694916 | 5.661428 | 0.1009336 |  |  | 0.1996535 | 6.128793
42.5 | 0.85 | 2.494916 | 5.861428 | 0.131611 |  |  | 0.1942145 | 6.087015
43 | 0.86 | 2.794916 | 5.561429 | 0.08476755 |  |  | 0.1894583 | 6.051016
43.5 | 0.87 | 2.494916 | 5.861428 | 0.131611 |  |  | 0.1846137 | 6.014793
44 | 0.88 | 2.894916 | 5.461429 | 0.06800945 |  |  | 0.1803505 | 5.983237
44.5 | 0.89 | 2.644916 | 5.711429 | 0.1088044 |  |  | 0.176075 | 5.951904
45 | 0.9 | 2.894916 | 5.461429 | 0.06800945 |  |  | 0.1723395 | 5.924793
45.5 | 0.91 | 2.644916 | 5.711429 | 0.1088044 |  |  | 0.168439 | 5.896793
46 | 0.92 | 2.994916 | 5.361428 | 0.05062613 |  |  | 0.1650594 | 5.872793
46.5 | 0.93 | 2.794916 | 5.561429 | 0.08476755 |  |  | 0.1614582 | 5.84746
47 | 0.94 | 2.994916 | 5.361428 | 0.05062613 |  |  | 0.1581105 | 5.824126
47.5 | 0.95 | 2.844916 | 5.511428 | 0.07646447 |  |  | 0.1544455 | 5.798793
48 | 0.96 | 2.944916 | 5.411428 | 0.0593981 |  |  | 0.1511758 | 5.776349
48.5 | 0.97 | 2.844916 | 5.511428 | 0.07646447 |  |  | 0.1475903 | 5.751904
49 | 0.98 | 3.094916 | 5.261428 | 0.03258212 |  |  | 0.1443035 | 5.729682
49.5 | 0.99 | 2.894916 | 5.461429 | 0.06800945 |  |  | 0.1407504 | 5.705905
50 | 1 | 3.044916 | 5.311429 | 0.0416891 |  |  | 0.1374979 | 5.684349
50.5 | 1.01 | 2.894916 | 5.461429 | 0.06800945 |  |  | 0.133877 | 5.660571
51 | 1.02 | 3.094916 | 5.261428 | 0.03258212 |  |  | 0.1303859 | 5.637904
51.5 | 1.03 | 2.944916 | 5.411428 | 0.0593981 |  |  | 0.1263698 | 5.612127
52 | 1.04 | 3.194916 | 5.161428 | 0.01383891 |  |  | 0.1224539 | 5.587237
52.5 | 1.05 | 2.944916 | 5.411428 | 0.0593981 |  |  | 0.1179314 | 5.558793
53 | 1.06 | 3.144916 | 5.211429 | 0.02330047 |  |  | 0.1134276 | 5.530793
53.5 | 1.07 | 2.944916 | 5.411428 | 0.0593981 |  |  | 0.1085174 | 5.500571
54 | 1.08 | 3.194916 | 5.161428 | 0.01383891 |  |  | 0.1039653 | 5.472794
54.5 | 1.09 | 2.994916 | 5.361428 | 0.05062613 |  |  | 0.09911616 | 5.44346
55 | 1.1 | 3.194916 | 5.161428 | 0.01383891 |  |  | 0.09474574 | 5.417237
55.5 | 1.11 | 3.094916 | 5.261428 | 0.03258212 |  |  | 0.09030683 | 5.390793
56 | 1.12 | 3.094916 | 5.261428 | 0.03258212 |  |  | 0.08651028 | 5.368349
56.5 | 1.13 | 2.994916 | 5.361428 | 0.05062613 |  |  | 0.08265173 | 5.345682
57 | 1.14 | 3.144916 | 5.211429 | 0.02330047 |  |  | 0.07945649 | 5.327015
57.5 | 1.15 | 2.994916 | 5.361428 | 0.05062613 |  |  | 0.07619852 | 5.308126
58 | 1.16 | 3.244916 | 5.111428 | 0.004192248 |  |  | 0.07342684 | 5.292127
58.5 | 1.17 | 3.044916 | 5.311429 | 0.0416891 |  |  | 0.07025222 | 5.273904
59 | 1.18 | 3.244916 | 5.111428 | 0.004192248 |  |  | 0.06736511 | 5.25746
59.5 | 1.19 | 2.944916 | 5.411428 | 0.0593981 |  |  | 0.06397282 | 5.238348
60 | 1.2 | 3.344916 | 5.011428 | -0.01567847 |  |  | 0.06094619 | 5.22146
60.5 | 1.21 | 2.994916 | 5.361428 | 0.05062613 |  |  | 0.0576039 | 5.203015
61 | 1.22 | 3.194916 | 5.161428 | 0.01383891 |  |  | 0.05474932 | 5.18746
61.5 | 1.23 | 2.994916 | 5.361428 | 0.05062613 |  |  | 0.05152985 | 5.170127
62 | 1.24 | 3.144916 | 5.211429 | 0.02330047 |  |  | 0.04889075 | 5.156126
62.5 | 1.25 | 3.044916 | 5.311429 | 0.0416891 |  |  | 0.04586454 | 5.140127
63 | 1.26 | 3.244916 | 5.111428 | 0.004192248 |  |  | 0.04331469 | 5.126793
63.5 | 1.27 | 2.994916 | 5.361428 | 0.05062613 |  |  | 0.04062997 | 5.112793
64 | 1.28 | 3.244916 | 5.111428 | 0.004192248 |  |  | 0.03883446 | 5.10346
64.5 | 1.29 | 3.094916 | 5.261428 | 0.03258212 |  |  | 0.03675676 | 5.092571
65 | 1.3 | 3.294916 | 5.061429 | -0.005644916 |  |  | 0.03531114 | 5.085015
65.5 | 1.31 | 3.044916 | 5.311429 | 0.0416891 |  |  | 0.03339178 | 5.075016
66 | 1.32 | 3.394916 | 4.961429 | -0.02591416 |  |  | 0.0317597 | 5.066571
66.5 | 1.33 | 3.044916 | 5.311429 | 0.0416891 |  |  | 0.02929821 | 5.053904
67 | 1.34 | 3.244916 | 5.111428 | 0.004192248 |  |  | 0.02715813 | 5.043015
67.5 | 1.35 | 2.944916 | 5.411428 | 0.0593981 |  |  | 0.02436356 | 5.028793
68 | 1.36 | 3.244916 | 5.111428 | 0.004192248 |  |  | 0.02205201 | 5.017016
68.5 | 1.37 | 3.194916 | 5.161428 | 0.01383891 |  |  | 0.0191424 | 5.002126
69 | 1.38 | 3.294916 | 5.061429 | -0.005644916 |  |  | 0.01676469 | 4.989904
69.5 | 1.39 | 2.944916 | 5.411428 | 0.0593981 |  |  | 0.01395953 | 4.97546
70 | 1.4 | 3.194916 | 5.161428 | 0.01383891 |  |  | 0.0118607 | 4.964571
70.5 | 1.41 | 3.044916 | 5.311429 | 0.0416891 |  |  | 0.009501089 | 4.952348
71 | 1.42 | 3.294916 | 5.061429 | -0.005644916 |  |  | 0.00793357 | 4.944127
71.5 | 1.43 | 3.094916 | 5.261428 | 0.03258212 |  |  | 0.00622406 | 4.935237
72 | 1.44 | 3.194916 | 5.161428 | 0.01383891 |  |  | 0.005396735 | 4.930793
72.5 | 1.45 | 3.044916 | 5.311429 | 0.0416891 |  |  | 0.004197815 | 4.924571
73 | 1.46 | 3.344916 | 5.011428 | -0.01567847 |  |  | 0.0035993 | 4.92146
73.5 | 1.47 | 3.044916 | 5.311429 | 0.0416891 |  |  | 0.002758215 | 4.917238
74 | 1.48 | 3.244916 | 5.111428 | 0.004192248 |  |  | 0.002359803 | 4.915238
74.5 | 1.49 | 3.044916 | 5.311429 | 0.0416891 |  |  | 0.001370327 | 4.910349
75 | 1.5 | 3.244916 | 5.111428 | 0.004192248 |  |  | 0.000966048 | 4.908349
75.5 | 1.51 | 3.044916 | 5.311429 | 0.0416891 |  |  | 0.0002782706 | 4.9
76 | 1.52 | 3.294916 | 5.061429 | -0.005644916 |  |  | 0 | 4.9
76.5 | 1.53 | 2.994916 | 5.361428 | 0.05062613 |  |  | 0 | 4.9
77 | 1.54 | 3.244916 | 5.111428 | 0.004192248 |  |  | 0 | 4.9
77.5 | 1.55 | 3.044916 | 5.311429 | 0.0416891 |  |  | 0 | 4.9
78 | 1.56 | 3.194916 | 5.161428 | 0.01383891 |  |  | 0 | 4.9
78.5 | 1.57 | 3.044916 | 5.311429 | 0.0416891 |  |  | 0 | 4.9
79 | 1.58 | 3.294916 | 5.061429 | -0.005644916 |  |  | 0 | 4.9
79.5 | 1.59 | 2.944916 | 5.411428 | 0.0593981 |  |  | 0 | 4.9
80 | 1.6 | 3.294916 | 5.061429 | -0.005644916 |  |  | 0 | 4.9
80.5 | 1.61 | 3.044916 | 5.311429 | 0.0416891
81 | 1.62 | 3.344916 | 5.011428 | -0.01567847
81.5 | 1.63 | 3.144916 | 5.211429 | 0.02330047
82 | 1.64 | 3.294916 | 5.061429 | -0.005644916
82.5 | 1.65 | 3.094916 | 5.261428 | 0.03258212
83 | 1.66 | 3.344916 | 5.011428 | -0.01567847
83.5 | 1.67 | 3.094916 | 5.261428 | 0.03258212
84 | 1.68 | 3.294916 | 5.061429 | -0.005644916
84.5 | 1.69 | 3.094916 | 5.261428 | 0.03258212
85 | 1.7 | 3.294916 | 5.061429 | -0.005644916
85.5 | 1.71 | 3.094916 | 5.261428 | 0.03258212
86 | 1.72 | 3.344916 | 5.011428 | -0.01567847
86.5 | 1.73 | 3.094916 | 5.261428 | 0.03258212
87 | 1.74 | 3.344916 | 5.011428 | -0.01567847
87.5 | 1.75 | 3.094916 | 5.261428 | 0.03258212
88 | 1.76 | 3.294916 | 5.061429 | -0.005644916
88.5 | 1.77 | 3.144916 | 5.211429 | 0.02330047
89 | 1.78 | 3.444916 | 4.911428 | -0.03635835
89.5 | 1.79 | 3.144916 | 5.211429 | 0.02330047
90 | 1.8 | 3.394916 | 4.961429 | -0.02591416
90.5 | 1.81
91 | 1.82
91.5 | 1.83
92 | 1.84
92.5 | 1.85
93 | 1.86
93.5 | 1.87
94 | 1.88
94.5 | 1.89
95 | 1.9
95.5 | 1.91
96 | 1.92
96.5 | 1.93
97 | 1.94
97.5 | 1.95
98 | 1.96
98.5 | 1.97
99 | 1.98
99.5 | 1.99
100 | 2
100.5 | 2.01
101 | 2.02
101.5 | 2.03
102 | 2.04
102.5 | 2.05
103 | 2.06
103.5 | 2.07
104 | 2.08
104.5 | 2.09
105 | 2.1
105.5 | 2.11
106 | 2.12
106.5 | 2.13
107 | 2.14
107.5 | 2.15
108 | 2.16
108.5 | 2.17
109 | 2.18
109.5 | 2.19
110 | 2.2
110.5 | 2.21
111 | 2.22
111.5 | 2.23
112 | 2.24
112.5 | 2.25
113 | 2.26
113.5 | 2.27
114 | 2.28
114.5 | 2.29
115 | 2.3
115.5 | 2.31
116 | 2.32
116.5 | 2.33
117 | 2.34
117.5 | 2.35
118 | 2.36
118.5 | 2.37
119 | 2.38
119.5 | 2.39
120 | 2.4
120.5 | 2.41
121 | 2.42
121.5 | 2.43
122 | 2.44
122.5 | 2.45
123 | 2.46
123.5 | 2.47
124 | 2.48
124.5 | 2.49
125 | 2.5

## Fuerza
ciclos | seg | Fuerza | Presión
0.5 | 0.01 | 9.33912 | 83.96963 | 0.6 | 11.84558
1 | 0.02 | 9.39798 | 84.49885 | 0.6 | 0
1.5 | 0.03 | 9.37836 | 84.32244
2 | 0.04 | 9.37836 | 84.32244
2.5 | 0.05 | 9.4176 | 84.67525
3 | 0.06 | 9.43722 | 84.85166
3.5 | 0.07 | 9.43722 | 84.85166
4 | 0.08 | 9.39798 | 84.49885
4.5 | 0.09 | 9.39798 | 84.49885
5 | 0.1 | 9.39798 | 84.49885
5.5 | 0.11 | 9.37836 | 84.32244
6 | 0.12 | 9.39798 | 84.49885
6.5 | 0.13 | 9.39798 | 84.49885
7 | 0.14 | 9.4176 | 84.67525
7.5 | 0.15 | 9.35874 | 84.14603
8 | 0.16 | 9.43722 | 84.85166
8.5 | 0.17 | 9.39798 | 84.49885 | 0.6 | 106.5056
9 | 0.18 | 9.45684 | 85.02806 | 0.6 | 0
9.5 | 0.19 | 9.4176 | 84.67525
10 | 0.2 | 9.39798 | 84.49885
10.5 | 0.21 | 9.39798 | 84.49885
11 | 0.22 | 9.39798 | 84.49885
11.5 | 0.23 | 9.39798 | 84.49885
12 | 0.24 | 9.39798 | 84.49885
12.5 | 0.25 | 9.39798 | 84.49885
13 | 0.26 | 9.37836 | 84.32244
13.5 | 0.27 | 9.39798 | 84.49885
14 | 0.28 | 9.4176 | 84.67525
14.5 | 0.29 | 9.4176 | 84.67525
15 | 0.3 | 9.39798 | 84.49885
15.5 | 0.31 | 9.4176 | 84.67525
16 | 0.32 | 9.4176 | 84.67525
16.5 | 0.33 | 9.39798 | 84.49885
17 | 0.34 | 9.4176 | 84.67525
17.5 | 0.35 | 9.39798 | 84.49885
18 | 0.36 | 9.39798 | 84.49885
18.5 | 0.37 | 9.39798 | 84.49885
19 | 0.38 | 9.4176 | 84.67525
19.5 | 0.39 | 9.39798 | 84.49885
20 | 0.4 | 9.4176 | 84.67525
20.5 | 0.41 | 9.43722 | 84.85166
21 | 0.42 | 9.4176 | 84.67525
21.5 | 0.43 | 9.45684 | 85.02806
22 | 0.44 | 9.43722 | 84.85166
22.5 | 0.45 | 9.4176 | 84.67525
23 | 0.46 | 9.43722 | 84.85166
23.5 | 0.47 | 9.43722 | 84.85166
24 | 0.48 | 9.4176 | 84.67525
24.5 | 0.49 | 9.37836 | 84.32244
25 | 0.5 | 9.43722 | 84.85166
25.5 | 0.51 | 9.47646 | 85.20448
26 | 0.52 | 9.43722 | 84.85166
26.5 | 0.53 | 9.4176 | 84.67525
27 | 0.54 | 9.45684 | 85.02806
27.5 | 0.55 | 9.43722 | 84.85166
28 | 0.56 | 9.45684 | 85.02806
28.5 | 0.57 | 9.45684 | 85.02806
29 | 0.58 | 9.43722 | 84.85166
29.5 | 0.59 | 9.43722 | 84.85166
30 | 0.6 | 9.45684 | 85.02806
30.5 | 0.61 | 9.4176 | 84.67525
31 | 0.62 | 9.45684 | 85.02806
31.5 | 0.63 | 9.43722 | 84.85166
32 | 0.64 | 9.47646 | 85.20448
32.5 | 0.65 | 9.4176 | 84.67525
33 | 0.66 | 9.39798 | 84.49885
33.5 | 0.67 | 9.47646 | 85.20448
34 | 0.68 | 9.47646 | 85.20448
34.5 | 0.69 | 9.4176 | 84.67525
35 | 0.7 | 9.39798 | 84.49885
35.5 | 0.71 | 9.39798 | 84.49885
36 | 0.72 | 9.39798 | 84.49885
36.5 | 0.73 | 9.37836 | 84.32244
37 | 0.74 | 9.4176 | 84.67525
37.5 | 0.75 | 9.35874 | 84.14603
38 | 0.76 | 9.3195 | 83.79322
38.5 | 0.77 | 9.29988 | 83.61681
39 | 0.78 | 9.35874 | 84.14603
39.5 | 0.79 | 9.29988 | 83.61681
40 | 0.8 | 9.29988 | 83.61681
40.5 | 0.81 | 9.28026 | 83.44041
41 | 0.82 | 9.26064 | 83.264
41.5 | 0.83 | 9.24102 | 83.08759
42 | 0.84 | 9.20178 | 82.73478
42.5 | 0.85 | 9.20178 | 82.73478
43 | 0.86 | 9.16254 | 82.38197
43.5 | 0.87 | 9.20178 | 82.73478
44 | 0.88 | 9.14292 | 82.20556
44.5 | 0.89 | 9.1233 | 82.02915
45 | 0.9 | 9.1233 | 82.02915
45.5 | 0.91 | 9.10368 | 81.85275
46 | 0.92 | 9.08406 | 81.67634
46.5 | 0.93 | 9.08406 | 81.67634
47 | 0.94 | 9.0252 | 81.14712
47.5 | 0.95 | 9.0252 | 81.14712
48 | 0.96 | 9.00558 | 80.97071
48.5 | 0.97 | 9.04482 | 81.32352
49 | 0.98 | 9.0252 | 81.14712
49.5 | 0.99 | 9.04482 | 81.32352
50 | 1 | 9.06444 | 81.49993
50.5 | 1.01 | 9.04482 | 81.32352
51 | 1.02 | 9.0252 | 81.14712
51.5 | 1.03 | 9.0252 | 81.14712
52 | 1.04 | 9.0252 | 81.14712
52.5 | 1.05 | 9.00558 | 80.97071
53 | 1.06 | 9.06444 | 81.49993
53.5 | 1.07 | 9.00558 | 80.97071
54 | 1.08 | 9.04482 | 81.32352
54.5 | 1.09 | 9.06444 | 81.49993
55 | 1.1 | 9.00558 | 80.97071
55.5 | 1.11 | 9.06444 | 81.49993
56 | 1.12 | 9.10368 | 81.85275
56.5 | 1.13 | 9.08406 | 81.67634
57 | 1.14 | 9.08406 | 81.67634
57.5 | 1.15 | 9.10368 | 81.85275
58 | 1.16 | 9.1233 | 82.02915
58.5 | 1.17 | 9.1233 | 82.02915
59 | 1.18 | 9.08406 | 81.67634
59.5 | 1.19 | 9.18216 | 82.55838
60 | 1.2 | 9.14292 | 82.20556
60.5 | 1.21 | 9.14292 | 82.20556
61 | 1.22 | 9.1233 | 82.02915
61.5 | 1.23 | 9.16254 | 82.38197
62 | 1.24 | 9.18216 | 82.55838
62.5 | 1.25 | 9.18216 | 82.55838
63 | 1.26 | 9.16254 | 82.38197
63.5 | 1.27 | 9.16254 | 82.38197
64 | 1.28 | 9.20178 | 82.73478
64.5 | 1.29 | 9.20178 | 82.73478
65 | 1.3 | 9.20178 | 82.73478
65.5 | 1.31 | 9.20178 | 82.73478
66 | 1.32 | 9.24102 | 83.08759
66.5 | 1.33 | 9.24102 | 83.08759
67 | 1.34 | 9.24102 | 83.08759
67.5 | 1.35 | 9.29988 | 83.61681
68 | 1.36 | 9.26064 | 83.264
68.5 | 1.37 | 9.28026 | 83.44041
69 | 1.38 | 9.28026 | 83.44041
69.5 | 1.39 | 9.33912 | 83.96963
70 | 1.4 | 9.24102 | 83.08759
70.5 | 1.41 | 9.29988 | 83.61681
71 | 1.42 | 9.28026 | 83.44041
71.5 | 1.43 | 9.29988 | 83.61681
72 | 1.44 | 9.35874 | 84.14603
72.5 | 1.45 | 9.29988 | 83.61681
73 | 1.46 | 9.3195 | 83.79322
73.5 | 1.47 | 9.3195 | 83.79322
74 | 1.48 | 9.33912 | 83.96963
74.5 | 1.49 | 9.29988 | 83.61681
75 | 1.5 | 9.29988 | 83.61681
75.5 | 1.51 | 9.35874 | 84.14603
76 | 1.52 | 9.35874 | 84.14603
76.5 | 1.53 | 9.33912 | 83.96963
77 | 1.54 | 9.37836 | 84.32244
77.5 | 1.55 | 9.37836 | 84.32244
78 | 1.56 | 9.33912 | 83.96963
78.5 | 1.57 | 9.37836 | 84.32244
79 | 1.58 | 9.37836 | 84.32244
79.5 | 1.59 | 9.4176 | 84.67525
80 | 1.6 | 9.37836 | 84.32244
80.5 | 1.61 | 9.37836 | 84.32244
81 | 1.62 | 9.43722 | 84.85166
81.5 | 1.63 | 9.37836 | 84.32244
82 | 1.64 | 9.39798 | 84.49885
82.5 | 1.65 | 9.37836 | 84.32244
83 | 1.66 | 9.39798 | 84.49885
83.5 | 1.67 | 9.37836 | 84.32244
84 | 1.68 | 9.37836 | 84.32244
84.5 | 1.69 | 9.37836 | 84.32244
85 | 1.7 | 9.4176 | 84.67525
85.5 | 1.71 | 9.33912 | 83.96963
86 | 1.72 | 9.37836 | 84.32244
86.5 | 1.73 | 9.37836 | 84.32244
87 | 1.74 | 9.37836 | 84.32244
87.5 | 1.75 | 9.43722 | 84.85166
88 | 1.76 | 9.39798 | 84.49885
88.5 | 1.77 | 9.39798 | 84.49885
89 | 1.78 | 9.39798 | 84.49885
89.5 | 1.79 | 9.35874 | 84.14603
90 | 1.8 | 9.37836 | 84.32244
90.5 | 1.81
91 | 1.82
91.5 | 1.83
92 | 1.84
92.5 | 1.85
93 | 1.86
93.5 | 1.87
94 | 1.88
94.5 | 1.89
95 | 1.9
95.5 | 1.91
96 | 1.92
96.5 | 1.93
97 | 1.94
97.5 | 1.95
98 | 1.96
98.5 | 1.97
99 | 1.98
99.5 | 1.99
100 | 2
100.5 | 2.01
101 | 2.02
101.5 | 2.03
102 | 2.04
102.5 | 2.05
103 | 2.06
103.5 | 2.07
104 | 2.08
104.5 | 2.09
105 | 2.1
105.5 | 2.11
106 | 2.12
106.5 | 2.13
107 | 2.14
107.5 | 2.15
108 | 2.16
108.5 | 2.17
109 | 2.18
109.5 | 2.19
110 | 2.2
110.5 | 2.21
111 | 2.22
111.5 | 2.23
112 | 2.24
112.5 | 2.25
113 | 2.26
113.5 | 2.27
114 | 2.28
114.5 | 2.29
115 | 2.3
115.5 | 2.31
116 | 2.32
116.5 | 2.33
117 | 2.34
117.5 | 2.35
118 | 2.36
118.5 | 2.37
119 | 2.38
119.5 | 2.39
120 | 2.4
120.5 | 2.41
121 | 2.42
121.5 | 2.43
122 | 2.44
122.5 | 2.45
123 | 2.46
123.5 | 2.47
124 | 2.48
124.5 | 2.49
125 | 2.5

## Resistencia
ciclos | seg | Intensidad | Tensión | Resistencia | Potencia | Energía
0.5 | 0.01 | 0 | 0.4932204 |  |  |  | 0.6 | 13.475
1 | 0.02 | 0 | 0.04322035 |  |  |  | 0.6 | 0 | La línea vertical roja señala el fin del precalentamiento
1.5 | 0.03 | 0 | 0.003220348 |  |  |  | 0.7 | 13.475
2 | 0.04 | 0 | 0.003220348 |  |  |  | 0.7 | 0
2.5 | 0.05 | 0 | 0.02322035
3 | 0.06 | 0 | -0.04677965
3.5 | 0.07 | 0 | -0.04677965
4 | 0.08 | 0 | -0.04677965
4.5 | 0.09 | 0 | 0.04322035
5 | 0.1 | 0 | -0.01677965
5.5 | 0.11 | 0 | -0.02677965
6 | 0.12 | 0 | -0.04677965
6.5 | 0.13 | 0 | -0.02677965
7 | 0.14 | 0 | 0.06322035
7.5 | 0.15 | 0 | 0.003220348
8 | 0.16 | 0 | 0.04322035
8.5 | 0.17 | 0 | -0.04677965
9 | 0.18 | 0 | 0.06322035 |  |  |  | 0.6 | 2.528739
9.5 | 0.19 | 0 | 0.02322035 |  |  |  | 0.6 | 0
10 | 0.2 | 0 | -0.02677965
10.5 | 0.21 | 0 | -0.02677965
11 | 0.22 | 0 | 0.003220348
11.5 | 0.23 | 0 | 0.1032204
12 | 0.24 | 0 | 0.003220348
12.5 | 0.25 | 0 | -0.01677965
13 | 0.26 | 0 | 0.003220348
13.5 | 0.27 | 0 | -0.01677965
14 | 0.28 | 0 | 0.04322035
14.5 | 0.29 | 0 | -0.01677965
15 | 0.3 | 0 | -0.02677965
15.5 | 0.31 | 0 | 0.04322035
16 | 0.32 | 0 | -0.01677965
16.5 | 0.33 | 0 | -0.06677965 |  |  |  | 0.6 | 0.4785658
17 | 0.34 | 0 | -0.01677965 |  |  |  | 0.6 | 0
17.5 | 0.35 | 0 | 0.02322035
18 | 0.36 | 0 | 0.003220348
18.5 | 0.37 | 0 | 0.02322035
19 | 0.38 | 0 | -0.01677965
19.5 | 0.39 | 0 | 0.02322035
20 | 0.4 | 0 | 0.003220348
20.5 | 0.41 | 0 | 0.003220348
21 | 0.42 | 0 | 0.003220348
21.5 | 0.43 | 0 | 0.02322035
22 | 0.44 | 0 | 0.02322035
22.5 | 0.45 | 0 | 0.06322035
23 | 0.46 | 0 | -0.01677965
23.5 | 0.47 | 0 | 0.04322035
24 | 0.48 | 0 | 0.003220348
24.5 | 0.49 | 0 | -0.02677965 |  |  |  | 0.6 | 23.76762
25 | 0.5 | 0 | -0.01677965 |  |  |  | 0.6 | 0
25.5 | 0.51 | 0 | 0.003220348
26 | 0.52 | 0 | 0.003220348
26.5 | 0.53 | 0 | -0.04677965
27 | 0.54 | 0 | 0.02322035
27.5 | 0.55 | 0 | 0.02322035
28 | 0.56 | 0 | -0.01677965
28.5 | 0.57 | 0 | -0.04677965
29 | 0.58 | 0 | -0.01677965
29.5 | 0.59 | 0 | 0.003220348
30 | 0.6 | 0 | -0.04677965
30.5 | 0.61 | 0 | 0.02322035
31 | 0.62 | 3.919 | 0.02312482 | 0.005900694 | 0.09062617 | 0.0009062617
31.5 | 0.63 | 3.705 | 1.16313 | 0.3139353 | 4.309397 | 0.04400023
32 | 0.64 | 3.841 | 1.343127 | 0.3496815 | 5.15895 | 0.09558973
32.5 | 0.65 | 3.9 | 1.493125 | 0.3828526 | 5.823189 | 0.1538216
33 | 0.66 | 4.231 | 1.303117 | 0.3079928 | 5.513489 | 0.2089565
33.5 | 0.67 | 4.465 | 1.283111 | 0.287371 | 5.729093 | 0.2662474
34 | 0.68 | 4.797 | 1.303103 | 0.2716497 | 6.250987 | 0.3287573
34.5 | 0.69 | 4.933 | 1.2831 | 0.2601054 | 6.329533 | 0.3920526
35 | 0.7 | 5.148 | 1.383095 | 0.2686664 | 7.120172 | 0.4632543
35.5 | 0.71 | 5.265 | 1.073092 | 0.2038161 | 5.649829 | 0.5197526
36 | 0.72 | 5.265 | 1.283092 | 0.2437022 | 6.755479 | 0.5873074
36.5 | 0.73 | 7.059 | 1.283048 | 0.1817606 | 9.057037 | 0.6778778
37 | 0.74 | 7.371 | 1.403041 | 0.190346 | 10.34181 | 0.7812959
37.5 | 0.75 | 7.371 | 1.573041 | 0.2134094 | 11.59488 | 0.8972448
38 | 0.76 | 9.399 | 2.022991 | 0.2152347 | 19.0141 | 1.087386
38.5 | 0.77 | 9.984 | 1.652977 | 0.1655626 | 16.50332 | 1.252419
39 | 0.78 | 9.93 | 1.652978 | 0.1664631 | 16.41408 | 1.41656
39.5 | 0.79 | 10.78 | 1.402958 | 0.1301445 | 15.12388 | 1.567798
40 | 0.8 | 10.179 | 1.422972 | 0.1397949 | 14.48444 | 1.712643
40.5 | 0.81 | 9.282 | 1.422994 | 0.1533069 | 13.20823 | 1.844725
41 | 0.82 | 9.282 | 1.302994 | 0.1403786 | 12.09439 | 1.965669
41.5 | 0.83 | 9.048 | 1.203 | 0.1329575 | 10.88474 | 2.074516
42 | 0.84 | 9.067 | 1.222999 | 0.1348847 | 11.08894 | 2.185406
42.5 | 0.85 | 9.087 | 1.222999 | 0.1345877 | 11.11339 | 2.29654
43 | 0.86 | 9.028 | 1.243 | 0.1376828 | 11.22181 | 2.408758
43.5 | 0.87 | 9.048 | 1.133 | 0.125221 | 10.25138 | 2.511271
44 | 0.88 | 9.067 | 1.132999 | 0.1249586 | 10.27291 | 2.614001
44.5 | 0.89 | 9.048 | 1.113 | 0.1230106 | 10.07042 | 2.714705
45 | 0.9 | 9.009 | 1.053001 | 0.1168832 | 9.486485 | 2.80957
45.5 | 0.91 | 8.989 | 1.163001 | 0.1293805 | 10.45422 | 2.914112
46 | 0.92 | 9.067 | 1.092999 | 0.120547 | 9.910226 | 3.013214
46.5 | 0.93 | 9.028 | 1.223 | 0.1354675 | 11.04125 | 3.123626
47 | 0.94 | 9.009 | 0.9930007 | 0.1102232 | 8.945944 | 3.213086
47.5 | 0.95 | 9.067 | 1.242999 | 0.1370905 | 11.27028 | 3.325789
48 | 0.96 | 9.028 | 1.263 | 0.1398981 | 11.40237 | 3.439812
48.5 | 0.97 | 8.989 | 1.033001 | 0.1149184 | 9.285648 | 3.532669
49 | 0.98 | 8.989 | 1.113001 | 0.1238181 | 10.00477 | 3.632716
49.5 | 0.99 | 9.028 | 1.133 | 0.1254985 | 10.22873 | 3.735004
50 | 1 | 9.009 | 1.203001 | 0.1335332 | 10.83783 | 3.843382
50.5 | 1.01 | 8.97 | 1.073002 | 0.1196212 | 9.624825 | 3.93963
51 | 1.02 | 9.067 | 0.9729993 | 0.1073122 | 8.822186 | 4.027852
51.5 | 1.03 | 8.95 | 1.073002 | 0.1198885 | 9.60337 | 4.123886
52 | 1.04 | 8.931 | 1.073003 | 0.1201436 | 9.582987 | 4.219716
52.5 | 1.05 | 9.009 | 1.013001 | 0.1124432 | 9.126123 | 4.310977
53 | 1.06 | 8.95 | 1.073002 | 0.1198885 | 9.60337 | 4.407011
53.5 | 1.07 | 9.067 | 1.152999 | 0.1271644 | 10.45424 | 4.511553
54 | 1.08 | 8.989 | 1.033001 | 0.1149184 | 9.285648 | 4.604409
54.5 | 1.09 | 8.931 | 1.093003 | 0.122383 | 9.761606 | 4.702025
55 | 1.1 | 9.028 | 0.9730003 | 0.1077758 | 8.784246 | 4.789868
55.5 | 1.11 | 8.989 | 1.033001 | 0.1149184 | 9.285648 | 4.882724
56 | 1.12 | 8.95 | 1.093002 | 0.1221232 | 9.78237 | 4.980548
56.5 | 1.13 | 8.95 | 1.093002 | 0.1221232 | 9.78237 | 5.078372
57 | 1.14 | 8.989 | 1.053001 | 0.1171433 | 9.465429 | 5.173026
57.5 | 1.15 | 8.97 | 1.073002 | 0.1196212 | 9.624825 | 5.269274
58 | 1.16 | 9.009 | 1.013001 | 0.1124432 | 9.126123 | 5.360535
58.5 | 1.17 | 8.97 | 1.073002 | 0.1196212 | 9.624825 | 5.456783
59 | 1.18 | 8.95 | 1.113002 | 0.1243578 | 9.96137 | 5.556397
59.5 | 1.19 | 8.97 | 1.033002 | 0.1151618 | 9.266026 | 5.649057
60 | 1.2 | 8.95 | 0.8930022 | 0.09977678 | 7.99237 | 5.728981
60.5 | 1.21 | 8.989 | 1.093001 | 0.1215932 | 9.824988 | 5.827231
61 | 1.22 | 8.989 | 1.113001 | 0.1238181 | 10.00477 | 5.927279
61.5 | 1.23 | 9.009 | 1.093001 | 0.1213232 | 9.846844 | 6.025747
62 | 1.24 | 9.009 | 0.9730008 | 0.1080032 | 8.765763 | 6.113404
62.5 | 1.25 | 8.97 | 0.9730017 | 0.1084729 | 8.727826 | 6.200683
63 | 1.26 | 8.911 | 1.203003 | 0.135002 | 10.71996 | 6.307882
63.5 | 1.27 | 8.931 | 0.9730027 | 0.1089467 | 8.689887 | 6.394781
64 | 1.28 | 8.911 | 1.113003 | 0.1249022 | 9.917972 | 6.493961
64.5 | 1.29 | 8.97 | 1.133002 | 0.1263101 | 10.16303 | 6.595591
65 | 1.3 | 8.95 | 1.133002 | 0.1265924 | 10.14037 | 6.696995
65.5 | 1.31 | 8.95 | 0.8730022 | 0.09754214 | 7.813369 | 6.775128
66 | 1.32 | 8.97 | 1.053002 | 0.1173915 | 9.445426 | 6.869583
66.5 | 1.33 | 8.95 | 1.053002 | 0.1176539 | 9.42437 | 6.963826
67 | 1.34 | 8.95 | 1.013002 | 0.1131846 | 9.066369 | 7.05449
67.5 | 1.35 | 8.911 | 0.8930032 | 0.1002136 | 7.957551 | 7.134066
68 | 1.36 | 8.97 | 0.8930017 | 0.09955426 | 8.010226 | 7.214168
68.5 | 1.37 | 8.95 | 1.073002 | 0.1198885 | 9.60337 | 7.310202
69 | 1.38 | 8.931 | 1.073003 | 0.1201436 | 9.582987 | 7.406032
69.5 | 1.39 | 8.95 | 0.9930022 | 0.11095 | 8.887369 | 7.494905
70 | 1.4 | 8.931 | 0.9930027 | 0.1111861 | 8.868506 | 7.583591
70.5 | 1.41 | 8.911 | 0.9930031 | 0.1114357 | 8.848651 | 7.672077
71 | 1.42 | 8.911 | 1.133003 | 0.1271466 | 10.09619 | 7.773039
71.5 | 1.43 | 8.931 | 0.9530027 | 0.1067073 | 8.511267 | 7.858151
72 | 1.44 | 8.911 | 0.9930031 | 0.1114357 | 8.848651 | 7.946638
72.5 | 1.45 | 8.931 | 1.013003 | 0.1134254 | 9.047126 | 8.037109375
73 | 1.46 | 8.95 | 1.053002 | 0.1176539 | 9.42437 | 8.131353
73.5 | 1.47 | 8.911 | 1.163003 | 0.1305132 | 10.36352 | 8.234988
74 | 1.48 | 8.911 | 1.053003 | 0.1181689 | 9.383311 | 8.328821
74.5 | 1.49 | 8.911 | 0.9530032 | 0.1069468 | 8.492211 | 8.413743
75 | 1.5 | 8.911 | 0.9930031 | 0.1114357 | 8.848651 | 8.50223
75.5 | 1.51 | 8.892 | 1.223004 | 0.1375398 | 10.87495 | 8.610979
76 | 1.52 | 8.931 | 0.9130027 | 0.1022285 | 8.154027 | 8.692519
76.5 | 1.53 | 8.931 | 0.8930027 | 0.09998911 | 7.975407 | 8.772273
77 | 1.54 | 8.853 | 0.8530045 | 0.09635203 | 7.551649 | 8.84779
77.5 | 1.55 | 8.872 | 1.033004 | 0.1164342 | 9.164812 | 8.939438
78 | 1.56 | 8.95 | 1.133002 | 0.1265924 | 10.14037 | 9.040841
78.5 | 1.57 | 8.95 | 1.013002 | 0.1131846 | 9.066369 | 9.131505
79 | 1.58 | 8.931 | 0.9930027 | 0.1111861 | 8.868506 | 9.22019
79.5 | 1.59 | 8.989 | 0.9130012 | 0.1015687 | 8.206968 | 9.302259
80 | 1.6 | 8.97 | 0.8730017 | 0.0973246 | 7.830825 | 9.380568
80.5 | 1.61 | 8.931 | 0.9530027 | 0.1067073 | 8.511267 | 9.46568
81 | 1.62 | 8.95 | 0.8530022 | 0.09530751 | 7.634369 | 9.542024
81.5 | 1.63 | 8.95 | 1.073002 | 0.1198885 | 9.60337 | 9.638058
82 | 1.64 | 8.931 | 1.013003 | 0.1134254 | 9.047126 | 9.728529
82.5 | 1.65 | 8.95 | 1.013002 | 0.1131846 | 9.066369 | 9.819193
83 | 1.66 | 8.989 | 0.9330012 | 0.1037937 | 8.386748 | 9.90306
83.5 | 1.67 | 8.97 | 1.243002 | 0.1385732 | 11.14973 | 10.01456
84 | 1.68 | 8.872 | 0.8530041 | 0.09614564 | 7.567852 | 10.09024
84.5 | 1.69 | 8.755 | 0.913007 | 0.1042841 | 7.993376 | 10.17017
85 | 1.7 | 8.833 | 0.8530051 | 0.09657025 | 7.534594 | 10.24552
85.5 | 1.71 | 8.853 | 0.8530045 | 0.09635203 | 7.551649 | 10.32103
86 | 1.72 | 8.853 | 0.9930045 | 0.1121659 | 8.791068 | 10.40894
86.5 | 1.73 | 8.872 | 1.033004 | 0.1164342 | 9.164812 | 10.50059
87 | 1.74 | 8.911 | 0.9330031 | 0.1047024 | 8.313992 | 10.58373
87.5 | 1.75 | 8.931 | 0.8930027 | 0.09998911 | 7.975407 | 10.66349
88 | 1.76 | 8.853 | 0.8930045 | 0.1008703 | 7.905769 | 10.74254
88.5 | 1.77 | 8.755 | 1.013007 | 0.1157061 | 8.868876 | 10.83123
89 | 1.78 | 8.872 | 0.8030041 | 0.09050993 | 7.124252 | 10.90247
89.5 | 1.79 | 8.892 | 0.9730036 | 0.1094246 | 8.651948 | 10.98899
90 | 1.8 | 8.931 | 0.8530027 | 0.09551032 | 7.618166 | 11.06518
90.5 | 1.81
91 | 1.82
91.5 | 1.83
92 | 1.84
92.5 | 1.85
93 | 1.86
93.5 | 1.87
94 | 1.88
94.5 | 1.89
95 | 1.9
95.5 | 1.91
96 | 1.92
96.5 | 1.93
97 | 1.94
97.5 | 1.95
98 | 1.96
98.5 | 1.97
99 | 1.98
99.5 | 1.99
100 | 2
100.5 | 2.01
101 | 2.02
101.5 | 2.03
102 | 2.04
102.5 | 2.05
103 | 2.06
103.5 | 2.07
104 | 2.08
104.5 | 2.09
105 | 2.1
105.5 | 2.11
106 | 2.12
106.5 | 2.13
107 | 2.14
107.5 | 2.15
108 | 2.16
108.5 | 2.17
109 | 2.18
109.5 | 2.19
110 | 2.2
110.5 | 2.21
111 | 2.22
111.5 | 2.23
112 | 2.24
112.5 | 2.25
113 | 2.26
113.5 | 2.27
114 | 2.28
114.5 | 2.29
115 | 2.3
115.5 | 2.31
116 | 2.32
116.5 | 2.33
117 | 2.34
117.5 | 2.35
118 | 2.36
118.5 | 2.37
119 | 2.38
119.5 | 2.39
120 | 2.4
120.5 | 2.41
121 | 2.42
121.5 | 2.43
122 | 2.44
122.5 | 2.45
123 | 2.46
123.5 | 2.47
124 | 2.48
124.5 | 2.49
125 | 2.5

## Resultados
Inicio paso corriente
30 | 0
30 | 0.5 | Eje Izquierdo |  | Eje Derecho
Fin de Subida |  | Máx = | 0.5 | Máx = | 0.6
36.9206 | 0 | Mín = | 0 | Mín = | 0
36.9206 | 0.5
¿Suavizar?
Inicio paso corriente |  | Eje Izquierdo |  | Eje Derecho
30 | 0 | Máx = | 100 | Máx = | 9
30 | 100 | Mín = | 0 | Mín = | 0
Fin de Subida
36.9206 | 0
36.9206 | 100
¿Suavizar?
|  | Eje Izquierdo |  | Eje Derecho
Inicio paso corriente |  | Máx = | 10 | Máx = | 6
30 | 0 | Mín = | 0 | Mín = | 0
30 | 10
Fin de Subida
36.9206 | 0
36.9206 | 10
|  | Eje Izquierdo |  | Eje Derecho
Inicio paso corriente |  | Máx = | 14 | Máx = | 9
30 | 0 | Mín = | 0 | Mín = | 0
30 | 14
Fin de Subida
36.9206 | 0
36.9206 | 14