## Parámetros
Ensayo |  |  |  |  | Fecha:
Características polvo |  | Material | Referencia polvo | Densidad de golpeo g/cm3 | Densidad aparente g/cm3 | Densidad absoluta g/cm3
|  | Al-NH3 |  | 1.19 | 0.84 | 2.725 |  | Sí
No
Activación externa |  | PRECOMPRESIÓN | No | # MPa
|  | ACTIVACIÓN ELÉC. | No | # V | # A
Características de corriente | Duraciones
|  | Aproximación | Apriete | PreCalentamiento | Calentamiento | Enfriamiento
|  | 99 | 30 | 5 | 65 | 60 | ciclos
|  | 1.98 | 0.6 | 0.1 | 1.3 | 1.2 | segundos
Intensidades
|  | I máx | So1i (grados) | I So1i (kA) | ISo2i (kA) | Energía (kJ) | EDE (kJ/g)
|  | 11.086 | 15 | 1 | 9 | 10.78384 | 6.469789
Características de Presión |  | Presión Trabajo | Presión Sinterizado
|  | 923 |  | kgf
|  | 3.812474 | 0 | bares
Características Sinterizados |  | Diámetro (mm) | Altura (mm) | Masa (g) |  | Secc (cm2)
| 1 | 11.96 | 5.69 | 1.6668 |  | 1.126971
| 2 | 12.05 | 5.68 |  |  | Volumen (cm3)
| 3 | 11.94 | 5.94 |  |  | 0.6557564
| 4 | 12.03 | 5.97
| 5 | 12.02 | 5.78 |  |  | Densid (g/cm3)
| 6 | 11.95 | 5.76 |  |  | 2.541797
| 7 | 11.9 | 5.88 |  |  | Porosidad (%)
| 8 | 11.98 | 5.85 |  |  | 6.723028
|  | 11.97875 | 5.81875
Otros Datos |  | Tª Inicial (ºC) | Lubricante | Diám Punzón (mm) | h punzones (mm) | h obleas (mm) | tS (ciclos)
|  | 21.7 |  | 11.9 | 97.31 | 9.3 | 10.12122
Observaciones
[9 empty] | 4 | 5 | 8
[9 empty] | 3 | 9 | 2

## Adquisición
407 | 471 | 0 | 72
404 | 471 | 0 | 21 | IP:x,x,x,x:
404 | 473 | 0 | 19 | 172,16,1,14
404 | 470 | 0 | 27
405 | 471 | 0 | 14 | Abrir canal. (IP: 172,16,1,14)(Return:1)
404 | 473 | 0 | 17
402 | 470 | 0 | 17
404 | 471 | 0 | 21 | Recibidos de 3190 registros (Soldadura:1747)
404 | 470 | 0 | 17
404 | 471 | 0 | 19
404 | 469 | 0 | 19 | Representar gráficas
402 | 472 | 0 | 19
404 | 472 | 0 | 17
405 | 472 | 0 | 16
404 | 472 | 0 | 29
403 | 472 | 0 | 19
404 | 472 | 0 | 17
402 | 472 | 0 | 17
404 | 474 | 0 | 23
405 | 470 | 0 | 25
405 | 471 | 0 | 17
403 | 472 | 0 | 27
405 | 472 | 0 | 19
406 | 472 | 0 | 19
405 | 473 | 0 | 14
404 | 473 | 0 | 19
402 | 470 | 0 | 17
404 | 471 | 0 | 19
404 | 472 | 0 | 14
404 | 472 | 0 | 21
407 | 472 | 0 | 16
404 | 471 | 0 | 16
406 | 473 | 0 | 31
402 | 472 | 0 | 16
404 | 473 | 0 | 21
404 | 472 | 0 | 19
404 | 471 | 0 | 23
405 | 471 | 0 | 16
406 | 472 | 0 | 17
405 | 473 | 0 | 19
407 | 472 | 0 | 19
405 | 471 | 0 | 21
406 | 472 | 0 | 19
404 | 469 | 0 | 12
403 | 472 | 0 | 23
405 | 472 | 0 | 21
404 | 474 | 0 | 17
402 | 472 | 0 | 19
404 | 473 | 0 | 21
404 | 472 | 0 | 21
404 | 472 | 0 | 19
403 | 472 | 0 | 21
403 | 474 | 0 | 31
404 | 473 | 0 | 27
404 | 475 | 0 | 17
404 | 471 | 0 | 16
405 | 473 | 0 | 17
404 | 472 | 0 | 17
405 | 472 | 0 | 19
404 | 474 | 0 | 19
407 | 472 | 0 | 19
406 | 471 | 3627 | 19
404 | 473 | 3588 | 143
408 | 469 | 3822 | 155
406 | 472 | 4017 | 155
410 | 472 | 4329 | 155
409 | 472 | 4543 | 153
416 | 472 | 4816 | 149
416 | 471 | 4972 | 137
419 | 473 | 5148 | 151
418 | 471 | 5148 | 149
423 | 470 | 3568 | 149
421 | 470 | 3588 | 118
425 | 469 | 3588 | 124
428 | 469 | 10561 | 124
445 | 469 | 10861 | 228
448 | 467 | 11086 | 219
461 | 469 | 9229 | 184
460 | 465 | 9190 | 118
462 | 465 | 8521 | 118
461 | 464 | 8677 | 99
464 | 463 | 8794 | 104
459 | 460 | 8736 | 108
463 | 461 | 8833 | 99
459 | 459 | 8755 | 116
463 | 461 | 8814 | 99
457 | 462 | 8775 | 106
463 | 461 | 8794 | 99
461 | 459 | 8775 | 114
463 | 458 | 8794 | 103
459 | 457 | 8755 | 112
466 | 460 | 8775 | 112
460 | 459 | 8755 | 108
464 | 460 | 8794 | 108
460 | 460 | 8736 | 103
464 | 462 | 8755 | 112
461 | 460 | 8755 | 101
464 | 461 | 8736 | 114
460 | 459 | 8736 | 97
464 | 460 | 8755 | 93
458 | 462 | 8775 | 118
465 | 462 | 8833 | 95
458 | 462 | 8775 | 128
464 | 464 | 8736 | 106
460 | 462 | 8755 | 110
464 | 460 | 8814 | 106
460 | 464 | 8736 | 116
464 | 464 | 8814 | 110
460 | 465 | 8755 | 112
465 | 464 | 8736 | 108
461 | 464 | 8755 | 106
463 | 465 | 8833 | 124
461 | 467 | 8853 | 110
465 | 467 | 8794 | 106
461 | 466 | 8755 | 112
464 | 466 | 8833 | 106
462 | 466 | 8775 | 101
466 | 467 | 8775 | 128
461 | 465 | 8892 | 106
466 | 468 | 8833 | 99
463 | 467 | 8775 | 110
467 | 466 | 8736 | 99
464 | 467 | 8814 | 118
465 | 467 | 8872 | 101
461 | 467 | 8814 | 114
467 | 470 | 8794 | 93
463 | 466 | 8833 | 110
466 | 468 | 8755 | 97
463 | 468 | 8794 | 116
470 | 468 | 8775 | 101
466 | 468 | 8833 | 114
468 | 468 | 8833 | 87
464 | 468 | 8872 | 103
469 | 470 | 8833 | 93
465 | 469 | 8833 | 93
469 | 468 | 8833 | 106
465 | 469 | 8794 | 99
471 | 470 | 8833 | 99
464 | 470 | 8833 | 112
468 | 470 | 8872 | 116
464 | 470 | 8833 | 106
469 | 469 | 8853 | 87
465 | 470 | 8794 | 120
469 | 470 | 8794 | 120
464 | 470 | 8814 | 93
468 | 471 | 8814 | 110
464 | 470 | 8814 | 118
469 | 472 | 8833 | 103
465 | 471 | 8814 | 108
471 | 470 | 8814 | 122
465 | 473 | 8794 | 120
469 | 472 | 8794 | 118
465 | 471 | 8794 | 118
470 | 472 | 8814 | 103
466 | 469 | 8814 | 95
468 | 472 | 8814 | 108
466 | 473 | 8814 | 124
468 | 474 | 8794 | 101
464 | 472 | 8775 | 101
470 | 473 | 8755 | 101
464 | 474 | 8794 | 95
469 | 474 | 8794 | 104
465 | 475 | 8814 | 95
468 | 473 | 8814 | 106
464 | 473 | 8794 | 99
468 | 473 | 8775 | 116
466 | 473 | 8775 | 110
468 | 473 | 8794 | 110
465 | 473 | 8775 | 103
470 | 476 | 8775 | 101
468 | 474 | 8794 | 120
470 | 474 | 8794 | 118
466 | 472 | 8775 | 103
470 | 474 | 8775 | 122
466 | 474 | 8755 | 101
471 | 475 | 8775 | 114
466 | 473 | 8775 | 120
470 | 473 | 8775 | 112
466 | 475 | 8775 | 106
469 | 477 | 8775 | 116
466 | 475 | 8775 | 112
469 | 477 | 8755 | 108
465 | 475 | 8755 | 101
470 | 473 | 8755 | 110
465 | 474 | 8775 | 91
471 | 475 | 8775 | 103
466 | 473 | 8775 | 95
471 | 475 | 8775 | 108
465 | 476 | 8775 | 114
469 | 475 | 8775 | 112
469 | 476 | 8775 | 91
471 | 477 | 8775 | 110
467 | 473 | 8755 | 110
471 | 476 | 8755 | 106
467 | 474 | 8775 | 95
471 | 476 | 8775 | 108
465 | 475 | 8775 | 104
472 | 473 | 8775 | 114
467 | 475 | 8794 | 122
471 | 475 | 8794 | 110

## Desplazamiento
ciclos | seg | x(t) | h(t) | θ(t) |  |  | θ(t) | H(t)
0.5 | 0.01 | 0.1423721 | 8.925893 | 0.3481044 |  |  | 0.3750702 | 7.841402
1 | 0.02 | -0.007627869 | 9.075892 | 0.3588784 | 0.6 | 4.240465 | 0.3751417 | 7.842302
1.5 | 0.03 | -0.007627869 | 9.075892 | 0.3588784 | 0.6 | 0 | 0.3752058 | 7.843109
2 | 0.04 | -0.007627869 | 9.075892 | 0.3588784 |  |  | 0.3752927 | 7.844202
2.5 | 0.05 | 0.04237213 | 9.025893 | 0.3553269 |  |  | 0.375362 | 7.845078
3 | 0.06 | -0.007627869 | 9.075892 | 0.3588784 |  |  | 0.3754207 | 7.845825
3.5 | 0.07 | -0.1076279 | 9.175893 | 0.3658655 |  |  | 0.3755129 | 7.846983
4 | 0.08 | -0.007627869 | 9.075892 | 0.3588784 |  |  | 0.3754949 | 7.846785
4.5 | 0.09 | -0.007627869 | 9.075892 | 0.3588784 |  |  | 0.375441 | 7.846127
5 | 0.1 | -0.007627869 | 9.075892 | 0.3588784 |  |  | 0.3753342 | 7.844794
5.5 | 0.11 | -0.007627869 | 9.075892 | 0.3588784 |  |  | 0.3751218 | 7.842126
6 | 0.12 | -0.1076279 | 9.175893 | 0.3658655 |  |  | 0.3747863 | 7.837904
6.5 | 0.13 | -0.007627869 | 9.075892 | 0.3588784 |  |  | 0.3744717 | 7.833904
7 | 0.14 | 0.04237213 | 9.025893 | 0.3553269 |  |  | 0.3741395 | 7.829682
7.5 | 0.15 | -0.007627869 | 9.075892 | 0.3588784 |  |  | 0.3738248 | 7.825682
8 | 0.16 | -0.05762787 | 9.125893 | 0.3623911 |  |  | 0.3735437 | 7.822127
8.5 | 0.17 | -0.007627869 | 9.075892 | 0.3588784 |  |  | 0.3732584 | 7.818571
9 | 0.18 | -0.1076279 | 9.175893 | 0.3658655 |  |  | 0.372825 | 7.813238
9.5 | 0.19 | -0.007627869 | 9.075892 | 0.3588784 |  |  | 0.3723171 | 7.807015
10 | 0.2 | 0.04237213 | 9.025893 | 0.3553269 |  |  | 0.3717346 | 7.799905
10.5 | 0.21 | 0.04237213 | 9.025893 | 0.3553269 |  |  | 0.3711689 | 7.793016
11 | 0.22 | -0.05762787 | 9.125893 | 0.3623911 |  |  | 0.3707125 | 7.78746
11.5 | 0.23 | 0.04237213 | 9.025893 | 0.3553269 | 0.6 | 11.46987 | 0.3704918 | 7.784793
12 | 0.24 | 0.09237213 | 8.975893 | 0.3517358 | 0.6 | 0 | 0.3704702 | 7.784571
12.5 | 0.25 | 0.04237213 | 9.025893 | 0.3553269 |  |  | 0.3706844 | 7.787238
13 | 0.26 | -0.007627869 | 9.075892 | 0.3588784 |  |  | 0.3711176 | 7.792571
13.5 | 0.27 | -0.1076279 | 9.175893 | 0.3658655 |  |  | 0.371803 | 7.801015
14 | 0.28 | -0.007627869 | 9.075892 | 0.3588784 |  |  | 0.372667 | 7.811682
14.5 | 0.29 | -0.007627869 | 9.075892 | 0.3588784 |  |  | 0.3736567 | 7.823905
15 | 0.3 | -0.007627869 | 9.075892 | 0.3588784 |  |  | 0.3746632 | 7.836349
15.5 | 0.31 | 0.1423721 | 8.925893 | 0.3481044 |  |  | 0.3755583 | 7.84746
16 | 0.32 | -0.007627869 | 9.075892 | 0.3588784 |  |  | 0.3762361 | 7.855905
16.5 | 0.33 | 0.09237213 | 8.975893 | 0.3517358 |  |  | 0.3766634 | 7.861238
17 | 0.34 | -0.1076279 | 9.175893 | 0.3658655 |  |  | 0.376893 | 7.864127
17.5 | 0.35 | -0.007627869 | 9.075892 | 0.3588784 |  |  | 0.3769621 | 7.865016
18 | 0.36 | -0.007627869 | 9.075892 | 0.3588784 |  |  | 0.3769085 | 7.864348
18.5 | 0.37 | -0.007627869 | 9.075892 | 0.3588784 |  |  | 0.3767322 | 7.862127
19 | 0.38 | 0.04237213 | 9.025893 | 0.3553269 |  |  | 0.3765035 | 7.859238
19.5 | 0.39 | 0.09237213 | 8.975893 | 0.3517358 |  |  | 0.3761875 | 7.855238
20 | 0.4 | 0.04237213 | 9.025893 | 0.3553269 |  |  | 0.3758546 | 7.851016
20.5 | 0.41 | 0.1423721 | 8.925893 | 0.3481044 |  |  | 0.3755747 | 7.84746
21 | 0.42 | 0.04237213 | 9.025893 | 0.3553269 |  |  | 0.3754183 | 7.84546
21.5 | 0.43 | 0.09237213 | 8.975893 | 0.3517358 |  |  | 0.3753499 | 7.844571
22 | 0.44 | -0.007627869 | 9.075892 | 0.3588784 | 0.6 | 0.4573318 | 0.3754045 | 7.845238
22.5 | 0.45 | -0.05762787 | 9.125893 | 0.3623911 | 0.6 | 0 | 0.3754217 | 7.84546
23 | 0.46 | 0.04237213 | 9.025893 | 0.3553269 |  |  | 0.3753664 | 7.844793
23.5 | 0.47 | -0.007627869 | 9.075892 | 0.3588784 |  |  | 0.3751857 | 7.84257
24 | 0.48 | -0.1076279 | 9.175893 | 0.3658655 |  |  | 0.3748973 | 7.839015
24.5 | 0.49 | -0.007627869 | 9.075892 | 0.3588784 |  |  | 0.3744486 | 7.833459
25 | 0.5 | -0.007627869 | 9.075892 | 0.3588784 |  |  | 0.3740013 | 7.827905
25.5 | 0.51 | -0.007627869 | 9.075892 | 0.3588784 |  |  | 0.3735552 | 7.822349
26 | 0.52 | -0.05762787 | 9.125893 | 0.3623911 |  |  | 0.3731464 | 7.817238
26.5 | 0.53 | -0.05762787 | 9.125893 | 0.3623911 |  |  | 0.3727195 | 7.811904
27 | 0.54 | -0.007627869 | 9.075892 | 0.3588784 |  |  | 0.372434 | 7.808349
27.5 | 0.55 | -0.007627869 | 9.075892 | 0.3588784 |  |  | 0.3721627 | 7.805016
28 | 0.56 | -0.007627869 | 9.075892 | 0.3588784 |  |  | 0.3719411 | 7.802349
28.5 | 0.57 | 0.04237213 | 9.025893 | 0.3553269 |  |  | 0.3716404 | 7.798794
29 | 0.58 | -0.007627869 | 9.075892 | 0.3588784 |  |  | 0.3713712 | 7.795682
29.5 | 0.59 | 0.04237213 | 9.025893 | 0.3553269 |  |  | 0.3707694 | 7.788571
30 | 0.6 | -0.007627869 | 9.075892 | 0.3588784 |  |  | 0.3699269 | 7.778571
30.5 | 0.61 | 0.1423721 | 8.925893 | 0.3481044 |  |  | 0.3685414 | 7.762127
31 | 0.62 | 0.09237213 | 8.975893 | 0.3517358 |  |  | 0.3667579 | 7.741015
31.5 | 0.63 | -0.007627869 | 9.075892 | 0.3588784 |  |  | 0.3641653 | 7.710571
32 | 0.64 | 0.1923721 | 8.875893 | 0.3444321 |  |  | 0.3609946 | 7.673682
32.5 | 0.65 | 0.09237213 | 8.975893 | 0.3517358 |  |  | 0.3568092 | 7.625682
33 | 0.66 | 0.2923721 | 8.775893 | 0.336962 |  |  | 0.351833 | 7.56946
33.5 | 0.67 | 0.2423721 | 8.825892 | 0.3407182 |  |  | 0.3455728 | 7.499905
34 | 0.68 | 0.5923721 | 8.475893 | 0.3134941 |  |  | 0.3384776 | 7.422349
34.5 | 0.69 | 0.5923721 | 8.475893 | 0.3134941 |  |  | 0.3301619 | 7.333015
35 | 0.7 | 0.7423722 | 8.325892 | 0.3011259 |  |  | 0.3211932 | 7.238348
35.5 | 0.71 | 0.6923721 | 8.375893 | 0.3052979 |  |  | 0.3112944 | 7.135904
36 | 0.72 | 0.9423721 | 8.125893 | 0.2839248 |  |  | 0.3011935 | 7.03346
36.5 | 0.73 | 0.8423721 | 8.225893 | 0.2926299 |  |  | 0.290509 | 6.927461
37 | 0.74 | 1.042372 | 8.025893 | 0.2750027 |  |  | 0.2800082 | 6.825682
37.5 | 0.75 | 1.192372 | 7.875893 | 0.2611948 |  |  | 0.2694481 | 6.725683
38 | 0.76 | 2.042372 | 7.025893 | 0.1718134 |  |  | 0.2595809 | 6.634349
38.5 | 0.77 | 2.192372 | 6.875893 | 0.1537462 |  |  | 0.2499438 | 6.547237
39 | 0.78 | 2.842372 | 6.225893 | 0.06539505 |  |  | 0.2412587 | 6.470571
39.5 | 0.79 | 2.792372 | 6.275893 | 0.072841 |  |  | 0.2329286 | 6.398793
40 | 0.8 | 2.892372 | 6.175893 | 0.05782846 |  |  | 0.2254058 | 6.335459
40.5 | 0.81 | 2.842372 | 6.225893 | 0.06539505 |  |  | 0.21807 | 6.275015
41 | 0.82 | 2.992372 | 6.075893 | 0.04232176 |  |  | 0.2115753 | 6.222571
41.5 | 0.83 | 2.742372 | 6.325893 | 0.08016931 |  |  | 0.2052385 | 6.172349
42 | 0.84 | 2.942372 | 6.125893 | 0.05013836 |  |  | 0.1996535 | 6.128793
42.5 | 0.85 | 2.742372 | 6.325893 | 0.08016931 |  |  | 0.1942145 | 6.087015
43 | 0.86 | 2.942372 | 6.125893 | 0.05013836 |  |  | 0.1894583 | 6.051016
43.5 | 0.87 | 2.642372 | 6.425893 | 0.09448374 |  |  | 0.1846137 | 6.014793
44 | 0.88 | 2.942372 | 6.125893 | 0.05013836 |  |  | 0.1803505 | 5.983237
44.5 | 0.89 | 2.842372 | 6.225893 | 0.06539505 |  |  | 0.176075 | 5.951904
45 | 0.9 | 2.942372 | 6.125893 | 0.05013836 |  |  | 0.1723395 | 5.924793
45.5 | 0.91 | 2.742372 | 6.325893 | 0.08016931 |  |  | 0.168439 | 5.896793
46 | 0.92 | 3.092372 | 5.975893 | 0.02629608 |  |  | 0.1650594 | 5.872793
46.5 | 0.93 | 2.792372 | 6.275893 | 0.072841 |  |  | 0.1614582 | 5.84746
47 | 0.94 | 2.992372 | 6.075893 | 0.04232176 |  |  | 0.1581105 | 5.824126
47.5 | 0.95 | 2.792372 | 6.275893 | 0.072841 |  |  | 0.1544455 | 5.798793
48 | 0.96 | 2.992372 | 6.075893 | 0.04232176 |  |  | 0.1511758 | 5.776349
48.5 | 0.97 | 2.842372 | 6.225893 | 0.06539505 |  |  | 0.1475903 | 5.751904
49 | 0.98 | 2.992372 | 6.075893 | 0.04232176 |  |  | 0.1443035 | 5.729682
49.5 | 0.99 | 2.792372 | 6.275893 | 0.072841 |  |  | 0.1407504 | 5.705905
50 | 1 | 2.992372 | 6.075893 | 0.04232176 |  |  | 0.1374979 | 5.684349
50.5 | 1.01 | 2.692372 | 6.375893 | 0.08738262 |  |  | 0.133877 | 5.660571
51 | 1.02 | 3.042372 | 6.025893 | 0.03437537 |  |  | 0.1303859 | 5.637904
51.5 | 1.03 | 2.692372 | 6.375893 | 0.08738262 |  |  | 0.1263698 | 5.612127
52 | 1.04 | 2.992372 | 6.075893 | 0.04232176 |  |  | 0.1224539 | 5.587237
52.5 | 1.05 | 2.792372 | 6.275893 | 0.072841 |  |  | 0.1179314 | 5.558793
53 | 1.06 | 2.992372 | 6.075893 | 0.04232176 |  |  | 0.1134276 | 5.530793
53.5 | 1.07 | 2.792372 | 6.275893 | 0.072841 |  |  | 0.1085174 | 5.500571
54 | 1.08 | 2.992372 | 6.075893 | 0.04232176 |  |  | 0.1039653 | 5.472794
54.5 | 1.09 | 2.792372 | 6.275893 | 0.072841 |  |  | 0.09911616 | 5.44346
55 | 1.1 | 3.042372 | 6.025893 | 0.03437537 |  |  | 0.09474574 | 5.417237
55.5 | 1.11 | 2.842372 | 6.225893 | 0.06539505 |  |  | 0.09030683 | 5.390793
56 | 1.12 | 2.942372 | 6.125893 | 0.05013836 |  |  | 0.08651028 | 5.368349
56.5 | 1.13 | 2.842372 | 6.225893 | 0.06539505 |  |  | 0.08265173 | 5.345682
57 | 1.14 | 3.042372 | 6.025893 | 0.03437537 |  |  | 0.07945649 | 5.327015
57.5 | 1.15 | 2.842372 | 6.225893 | 0.06539505 |  |  | 0.07619852 | 5.308126
58 | 1.16 | 2.992372 | 6.075893 | 0.04232176 |  |  | 0.07342684 | 5.292127
58.5 | 1.17 | 2.892372 | 6.175893 | 0.05782846 |  |  | 0.07025222 | 5.273904
59 | 1.18 | 3.092372 | 5.975893 | 0.02629608 |  |  | 0.06736511 | 5.25746
59.5 | 1.19 | 2.842372 | 6.225893 | 0.06539505 |  |  | 0.06397282 | 5.238348
60 | 1.2 | 3.092372 | 5.975893 | 0.02629608 |  |  | 0.06094619 | 5.22146
60.5 | 1.21 | 2.942372 | 6.125893 | 0.05013836 |  |  | 0.0576039 | 5.203015
61 | 1.22 | 3.142372 | 5.925893 | 0.01808038 |  |  | 0.05474932 | 5.18746
61.5 | 1.23 | 2.992372 | 6.075893 | 0.04232176 |  |  | 0.05152985 | 5.170127
62 | 1.24 | 3.042372 | 6.025893 | 0.03437537 |  |  | 0.04889075 | 5.156126
62.5 | 1.25 | 2.842372 | 6.225893 | 0.06539505 |  |  | 0.04586454 | 5.140127
63 | 1.26 | 3.142372 | 5.925893 | 0.01808038 |  |  | 0.04331469 | 5.126793
63.5 | 1.27 | 2.942372 | 6.125893 | 0.05013836 |  |  | 0.04062997 | 5.112793
64 | 1.28 | 3.092372 | 5.975893 | 0.02629608 |  |  | 0.03883446 | 5.10346
64.5 | 1.29 | 2.942372 | 6.125893 | 0.05013836 |  |  | 0.03675676 | 5.092571
65 | 1.3 | 3.292372 | 5.775893 | -0.007420102 |  |  | 0.03531114 | 5.085015
65.5 | 1.31 | 3.092372 | 5.975893 | 0.02629608 |  |  | 0.03339178 | 5.075016
66 | 1.32 | 3.192372 | 5.875893 | 0.009724854 |  |  | 0.0317597 | 5.066571
66.5 | 1.33 | 2.992372 | 6.075893 | 0.04232176 |  |  | 0.02929821 | 5.053904
67 | 1.34 | 3.242372 | 5.825893 | 0.001225989 |  |  | 0.02715813 | 5.043015
67.5 | 1.35 | 3.042372 | 6.025893 | 0.03437537 |  |  | 0.02436356 | 5.028793
68 | 1.36 | 3.242372 | 5.825893 | 0.001225989 |  |  | 0.02205201 | 5.017016
68.5 | 1.37 | 3.042372 | 6.025893 | 0.03437537 |  |  | 0.0191424 | 5.002126
69 | 1.38 | 3.342372 | 5.725893 | -0.01621711 |  |  | 0.01676469 | 4.989904
69.5 | 1.39 | 2.992372 | 6.075893 | 0.04232176 |  |  | 0.01395953 | 4.97546
70 | 1.4 | 3.192372 | 5.875893 | 0.009724854 |  |  | 0.0118607 | 4.964571
70.5 | 1.41 | 2.992372 | 6.075893 | 0.04232176 |  |  | 0.009501089 | 4.952348
71 | 1.42 | 3.242372 | 5.825893 | 0.001225989 |  |  | 0.00793357 | 4.944127
71.5 | 1.43 | 3.042372 | 6.025893 | 0.03437537 |  |  | 0.00622406 | 4.935237
72 | 1.44 | 3.242372 | 5.825893 | 0.001225989 |  |  | 0.005396735 | 4.930793
72.5 | 1.45 | 2.992372 | 6.075893 | 0.04232176 |  |  | 0.004197815 | 4.924571
73 | 1.46 | 3.192372 | 5.875893 | 0.009724854 |  |  | 0.0035993 | 4.92146
73.5 | 1.47 | 2.992372 | 6.075893 | 0.04232176 |  |  | 0.002758215 | 4.917238
74 | 1.48 | 3.242372 | 5.825893 | 0.001225989 |  |  | 0.002359803 | 4.915238
74.5 | 1.49 | 3.042372 | 6.025893 | 0.03437537 |  |  | 0.001370327 | 4.910349
75 | 1.5 | 3.342372 | 5.725893 | -0.01621711 |  |  | 0.000966048 | 4.908349
75.5 | 1.51 | 3.042372 | 6.025893 | 0.03437537 |  |  | 0.0002782706 | 4.9
76 | 1.52 | 3.242372 | 5.825893 | 0.001225989 |  |  | 0 | 4.9
76.5 | 1.53 | 3.042372 | 6.025893 | 0.03437537 |  |  | 0 | 4.9
77 | 1.54 | 3.292372 | 5.775893 | -0.007420102 |  |  | 0 | 4.9
77.5 | 1.55 | 3.092372 | 5.975893 | 0.02629608 |  |  | 0 | 4.9
78 | 1.56 | 3.192372 | 5.875893 | 0.009724854 |  |  | 0 | 4.9
78.5 | 1.57 | 3.092372 | 5.975893 | 0.02629608 |  |  | 0 | 4.9
79 | 1.58 | 3.192372 | 5.875893 | 0.009724854 |  |  | 0 | 4.9
79.5 | 1.59 | 2.992372 | 6.075893 | 0.04232176 |  |  | 0 | 4.9
80 | 1.6 | 3.292372 | 5.775893 | -0.007420102 |  |  | 0 | 4.9
80.5 | 1.61 | 2.992372 | 6.075893 | 0.04232176
81 | 1.62 | 3.242372 | 5.825893 | 0.001225989
81.5 | 1.63 | 3.042372 | 6.025893 | 0.03437537
82 | 1.64 | 3.192372 | 5.875893 | 0.009724854
82.5 | 1.65 | 2.992372 | 6.075893 | 0.04232176
83 | 1.66 | 3.192372 | 5.875893 | 0.009724854
83.5 | 1.67 | 3.092372 | 5.975893 | 0.02629608
84 | 1.68 | 3.192372 | 5.875893 | 0.009724854
84.5 | 1.69 | 3.042372 | 6.025893 | 0.03437537
85 | 1.7 | 3.292372 | 5.775893 | -0.007420102
85.5 | 1.71 | 3.192372 | 5.875893 | 0.009724854
86 | 1.72 | 3.292372 | 5.775893 | -0.007420102
86.5 | 1.73 | 3.092372 | 5.975893 | 0.02629608
87 | 1.74 | 3.292372 | 5.775893 | -0.007420102
87.5 | 1.75 | 3.092372 | 5.975893 | 0.02629608
88 | 1.76 | 3.342372 | 5.725893 | -0.01621711
88.5 | 1.77 | 3.092372 | 5.975893 | 0.02629608
89 | 1.78 | 3.292372 | 5.775893 | -0.007420102
89.5 | 1.79 | 3.092372 | 5.975893 | 0.02629608
90 | 1.8 | 3.242372 | 5.825893 | 0.001225989
90.5 | 1.81 | 3.092372 | 5.975893 | 0.02629608
91 | 1.82 | 3.242372 | 5.825893 | 0.001225989
91.5 | 1.83 | 3.042372 | 6.025893 | 0.03437537
92 | 1.84 | 3.292372 | 5.775893 | -0.007420102
92.5 | 1.85 | 3.042372 | 6.025893 | 0.03437537
93 | 1.86 | 3.342372 | 5.725893 | -0.01621711
93.5 | 1.87 | 3.092372 | 5.975893 | 0.02629608
94 | 1.88 | 3.342372 | 5.725893 | -0.01621711
94.5 | 1.89 | 3.042372 | 6.025893 | 0.03437537
95 | 1.9 | 3.242372 | 5.825893 | 0.001225989
95.5 | 1.91 | 3.242372 | 5.825893 | 0.001225989
96 | 1.92 | 3.342372 | 5.725893 | -0.01621711
96.5 | 1.93 | 3.142372 | 5.925893 | 0.01808038
97 | 1.94 | 3.342372 | 5.725893 | -0.01621711
97.5 | 1.95 | 3.142372 | 5.925893 | 0.01808038
98 | 1.96 | 3.342372 | 5.725893 | -0.01621711
98.5 | 1.97 | 3.042372 | 6.025893 | 0.03437537
99 | 1.98 | 3.392372 | 5.675893 | -0.02516919
99.5 | 1.99 | 3.142372 | 5.925893 | 0.01808038
100 | 2 | 3.342372 | 5.725893 | -0.01621711
100.5 | 2.01
101 | 2.02
101.5 | 2.03
102 | 2.04
102.5 | 2.05
103 | 2.06
103.5 | 2.07
104 | 2.08
104.5 | 2.09
105 | 2.1
105.5 | 2.11
106 | 2.12
106.5 | 2.13
107 | 2.14
107.5 | 2.15
108 | 2.16
108.5 | 2.17
109 | 2.18
109.5 | 2.19
110 | 2.2
110.5 | 2.21
111 | 2.22
111.5 | 2.23
112 | 2.24
112.5 | 2.25
113 | 2.26
113.5 | 2.27
114 | 2.28
114.5 | 2.29
115 | 2.3
115.5 | 2.31
116 | 2.32
116.5 | 2.33
117 | 2.34
117.5 | 2.35
118 | 2.36
118.5 | 2.37
119 | 2.38
119.5 | 2.39
120 | 2.4
120.5 | 2.41
121 | 2.42
121.5 | 2.43
122 | 2.44
122.5 | 2.45
123 | 2.46
123.5 | 2.47
124 | 2.48
124.5 | 2.49
125 | 2.5

## Fuerza
ciclos | seg | Fuerza | Presión
0.5 | 0.01 | 9.24102 | 83.08759 | 0.6 | 11.69842
1 | 0.02 | 9.24102 | 83.08759 | 0.6 | 0
1.5 | 0.03 | 9.28026 | 83.44041
2 | 0.04 | 9.2214 | 82.91119
2.5 | 0.05 | 9.24102 | 83.08759
3 | 0.06 | 9.28026 | 83.44041
3.5 | 0.07 | 9.2214 | 82.91119
4 | 0.08 | 9.24102 | 83.08759
4.5 | 0.09 | 9.2214 | 82.91119
5 | 0.1 | 9.24102 | 83.08759
5.5 | 0.11 | 9.20178 | 82.73478
6 | 0.12 | 9.26064 | 83.264
6.5 | 0.13 | 9.26064 | 83.264
7 | 0.14 | 9.26064 | 83.264
7.5 | 0.15 | 9.26064 | 83.264
8 | 0.16 | 9.26064 | 83.264
8.5 | 0.17 | 9.26064 | 83.264 | 0.6 | 105.1825
9 | 0.18 | 9.26064 | 83.264 | 0.6 | 0
9.5 | 0.19 | 9.29988 | 83.61681
10 | 0.2 | 9.2214 | 82.91119
10.5 | 0.21 | 9.24102 | 83.08759
11 | 0.22 | 9.26064 | 83.264
11.5 | 0.23 | 9.26064 | 83.264
12 | 0.24 | 9.26064 | 83.264
12.5 | 0.25 | 9.28026 | 83.44041
13 | 0.26 | 9.28026 | 83.44041
13.5 | 0.27 | 9.2214 | 82.91119
14 | 0.28 | 9.24102 | 83.08759
14.5 | 0.29 | 9.26064 | 83.264
15 | 0.3 | 9.26064 | 83.264
15.5 | 0.31 | 9.26064 | 83.264
16 | 0.32 | 9.24102 | 83.08759
16.5 | 0.33 | 9.28026 | 83.44041
17 | 0.34 | 9.26064 | 83.264
17.5 | 0.35 | 9.28026 | 83.44041
18 | 0.36 | 9.26064 | 83.264
18.5 | 0.37 | 9.24102 | 83.08759
19 | 0.38 | 9.24102 | 83.08759
19.5 | 0.39 | 9.26064 | 83.264
20 | 0.4 | 9.28026 | 83.44041
20.5 | 0.41 | 9.26064 | 83.264
21 | 0.42 | 9.24102 | 83.08759
21.5 | 0.43 | 9.26064 | 83.264
22 | 0.44 | 9.20178 | 82.73478
22.5 | 0.45 | 9.26064 | 83.264
23 | 0.46 | 9.26064 | 83.264
23.5 | 0.47 | 9.29988 | 83.61681
24 | 0.48 | 9.26064 | 83.264
24.5 | 0.49 | 9.28026 | 83.44041
25 | 0.5 | 9.26064 | 83.264
25.5 | 0.51 | 9.26064 | 83.264
26 | 0.52 | 9.26064 | 83.264
26.5 | 0.53 | 9.29988 | 83.61681
27 | 0.54 | 9.28026 | 83.44041
27.5 | 0.55 | 9.3195 | 83.79322
28 | 0.56 | 9.24102 | 83.08759
28.5 | 0.57 | 9.28026 | 83.44041
29 | 0.58 | 9.26064 | 83.264
29.5 | 0.59 | 9.26064 | 83.264
30 | 0.6 | 9.29988 | 83.61681
30.5 | 0.61 | 9.26064 | 83.264
31 | 0.62 | 9.24102 | 83.08759
31.5 | 0.63 | 9.28026 | 83.44041
32 | 0.64 | 9.20178 | 82.73478
32.5 | 0.65 | 9.26064 | 83.264
33 | 0.66 | 9.26064 | 83.264
33.5 | 0.67 | 9.26064 | 83.264
34 | 0.68 | 9.26064 | 83.264
34.5 | 0.69 | 9.24102 | 83.08759
35 | 0.7 | 9.28026 | 83.44041
35.5 | 0.71 | 9.24102 | 83.08759
36 | 0.72 | 9.2214 | 82.91119
36.5 | 0.73 | 9.2214 | 82.91119
37 | 0.74 | 9.20178 | 82.73478
37.5 | 0.75 | 9.20178 | 82.73478
38 | 0.76 | 9.20178 | 82.73478
38.5 | 0.77 | 9.16254 | 82.38197
39 | 0.78 | 9.20178 | 82.73478
39.5 | 0.79 | 9.1233 | 82.02915
40 | 0.8 | 9.1233 | 82.02915
40.5 | 0.81 | 9.10368 | 81.85275
41 | 0.82 | 9.08406 | 81.67634
41.5 | 0.83 | 9.0252 | 81.14712
42 | 0.84 | 9.04482 | 81.32352
42.5 | 0.85 | 9.00558 | 80.97071
43 | 0.86 | 9.04482 | 81.32352
43.5 | 0.87 | 9.06444 | 81.49993
44 | 0.88 | 9.04482 | 81.32352
44.5 | 0.89 | 9.00558 | 80.97071
45 | 0.9 | 8.98596 | 80.7943
45.5 | 0.91 | 8.96634 | 80.6179
46 | 0.92 | 9.0252 | 81.14712
46.5 | 0.93 | 9.00558 | 80.97071
47 | 0.94 | 9.0252 | 81.14712
47.5 | 0.95 | 9.0252 | 81.14712
48 | 0.96 | 9.06444 | 81.49993
48.5 | 0.97 | 9.0252 | 81.14712
49 | 0.98 | 9.04482 | 81.32352
49.5 | 0.99 | 9.00558 | 80.97071
50 | 1 | 9.0252 | 81.14712
50.5 | 1.01 | 9.06444 | 81.49993
51 | 1.02 | 9.06444 | 81.49993
51.5 | 1.03 | 9.06444 | 81.49993
52 | 1.04 | 9.10368 | 81.85275
52.5 | 1.05 | 9.06444 | 81.49993
53 | 1.06 | 9.0252 | 81.14712
53.5 | 1.07 | 9.10368 | 81.85275
54 | 1.08 | 9.10368 | 81.85275
54.5 | 1.09 | 9.1233 | 82.02915
55 | 1.1 | 9.10368 | 81.85275
55.5 | 1.11 | 9.10368 | 81.85275
56 | 1.12 | 9.1233 | 82.02915
56.5 | 1.13 | 9.16254 | 82.38197
57 | 1.14 | 9.16254 | 82.38197
57.5 | 1.15 | 9.14292 | 82.20556
58 | 1.16 | 9.14292 | 82.20556
58.5 | 1.17 | 9.14292 | 82.20556
59 | 1.18 | 9.16254 | 82.38197
59.5 | 1.19 | 9.1233 | 82.02915
60 | 1.2 | 9.18216 | 82.55838
60.5 | 1.21 | 9.16254 | 82.38197
61 | 1.22 | 9.14292 | 82.20556
61.5 | 1.23 | 9.16254 | 82.38197
62 | 1.24 | 9.16254 | 82.38197
62.5 | 1.25 | 9.16254 | 82.38197
63 | 1.26 | 9.2214 | 82.91119
63.5 | 1.27 | 9.14292 | 82.20556
64 | 1.28 | 9.18216 | 82.55838
64.5 | 1.29 | 9.18216 | 82.55838
65 | 1.3 | 9.18216 | 82.55838
65.5 | 1.31 | 9.18216 | 82.55838
66 | 1.32 | 9.18216 | 82.55838
66.5 | 1.33 | 9.18216 | 82.55838
67 | 1.34 | 9.2214 | 82.91119
67.5 | 1.35 | 9.20178 | 82.73478
68 | 1.36 | 9.18216 | 82.55838
68.5 | 1.37 | 9.20178 | 82.73478
69 | 1.38 | 9.2214 | 82.91119
69.5 | 1.39 | 9.2214 | 82.91119
70 | 1.4 | 9.2214 | 82.91119
70.5 | 1.41 | 9.2214 | 82.91119
71 | 1.42 | 9.20178 | 82.73478
71.5 | 1.43 | 9.2214 | 82.91119
72 | 1.44 | 9.2214 | 82.91119
72.5 | 1.45 | 9.2214 | 82.91119
73 | 1.46 | 9.24102 | 83.08759
73.5 | 1.47 | 9.2214 | 82.91119
74 | 1.48 | 9.26064 | 83.264
74.5 | 1.49 | 9.24102 | 83.08759
75 | 1.5 | 9.2214 | 82.91119
75.5 | 1.51 | 9.28026 | 83.44041
76 | 1.52 | 9.26064 | 83.264
76.5 | 1.53 | 9.24102 | 83.08759
77 | 1.54 | 9.26064 | 83.264
77.5 | 1.55 | 9.20178 | 82.73478
78 | 1.56 | 9.26064 | 83.264
78.5 | 1.57 | 9.28026 | 83.44041
79 | 1.58 | 9.29988 | 83.61681
79.5 | 1.59 | 9.26064 | 83.264
80 | 1.6 | 9.28026 | 83.44041
80.5 | 1.61 | 9.29988 | 83.61681
81 | 1.62 | 9.29988 | 83.61681
81.5 | 1.63 | 9.3195 | 83.79322
82 | 1.64 | 9.28026 | 83.44041
82.5 | 1.65 | 9.28026 | 83.44041
83 | 1.66 | 9.28026 | 83.44041
83.5 | 1.67 | 9.28026 | 83.44041
84 | 1.68 | 9.28026 | 83.44041
84.5 | 1.69 | 9.28026 | 83.44041
85 | 1.7 | 9.33912 | 83.96963
85.5 | 1.71 | 9.29988 | 83.61681
86 | 1.72 | 9.29988 | 83.61681
86.5 | 1.73 | 9.26064 | 83.264
87 | 1.74 | 9.29988 | 83.61681
87.5 | 1.75 | 9.29988 | 83.61681
88 | 1.76 | 9.3195 | 83.79322
88.5 | 1.77 | 9.28026 | 83.44041
89 | 1.78 | 9.28026 | 83.44041
89.5 | 1.79 | 9.3195 | 83.79322
90 | 1.8 | 9.35874 | 84.14603
90.5 | 1.81 | 9.3195 | 83.79322
91 | 1.82 | 9.35874 | 84.14603
91.5 | 1.83 | 9.3195 | 83.79322
92 | 1.84 | 9.28026 | 83.44041
92.5 | 1.85 | 9.29988 | 83.61681
93 | 1.86 | 9.3195 | 83.79322
93.5 | 1.87 | 9.28026 | 83.44041
94 | 1.88 | 9.3195 | 83.79322
94.5 | 1.89 | 9.33912 | 83.96963
95 | 1.9 | 9.3195 | 83.79322
95.5 | 1.91 | 9.33912 | 83.96963
96 | 1.92 | 9.35874 | 84.14603
96.5 | 1.93 | 9.28026 | 83.44041
97 | 1.94 | 9.33912 | 83.96963
97.5 | 1.95 | 9.29988 | 83.61681
98 | 1.96 | 9.33912 | 83.96963
98.5 | 1.97 | 9.3195 | 83.79322
99 | 1.98 | 9.28026 | 83.44041
99.5 | 1.99 | 9.3195 | 83.79322
100 | 2 | 9.3195 | 83.79322
100.5 | 2.01
101 | 2.02
101.5 | 2.03
102 | 2.04
102.5 | 2.05
103 | 2.06
103.5 | 2.07
104 | 2.08
104.5 | 2.09
105 | 2.1
105.5 | 2.11
106 | 2.12
106.5 | 2.13
107 | 2.14
107.5 | 2.15
108 | 2.16
108.5 | 2.17
109 | 2.18
109.5 | 2.19
110 | 2.2
110.5 | 2.21
111 | 2.22
111.5 | 2.23
112 | 2.24
112.5 | 2.25
113 | 2.26
113.5 | 2.27
114 | 2.28
114.5 | 2.29
115 | 2.3
115.5 | 2.31
116 | 2.32
116.5 | 2.33
117 | 2.34
117.5 | 2.35
118 | 2.36
118.5 | 2.37
119 | 2.38
119.5 | 2.39
120 | 2.4
120.5 | 2.41
121 | 2.42
121.5 | 2.43
122 | 2.44
122.5 | 2.45
123 | 2.46
123.5 | 2.47
124 | 2.48
124.5 | 2.49
125 | 2.5

## Resistencia
ciclos | seg | Intensidad | Tensión | Resistencia | Potencia | Energía
0.5 | 0.01 | 0 | 0.5255932 |  |  |  | 0.6 | 13.8575
1 | 0.02 | 0 | 0.01559322 |  |  |  | 0.6 | 0 | La línea vertical roja señala el fin del precalentamiento
1.5 | 0.03 | 0 | -0.004406776 |  |  |  | 0.7 | 13.8575
2 | 0.04 | 0 | 0.07559323 |  |  |  | 0.7 | 0
2.5 | 0.05 | 0 | -0.05440678
3 | 0.06 | 0 | -0.02440678
3.5 | 0.07 | 0 | -0.02440678
4 | 0.08 | 0 | 0.01559322
4.5 | 0.09 | 0 | -0.02440678
5 | 0.1 | 0 | -0.004406776
5.5 | 0.11 | 0 | -0.004406776
6 | 0.12 | 0 | -0.004406776
6.5 | 0.13 | 0 | -0.02440678
7 | 0.14 | 0 | -0.03440678
7.5 | 0.15 | 0 | 0.09559322
8 | 0.16 | 0 | -0.004406776
8.5 | 0.17 | 0 | -0.02440678
9 | 0.18 | 0 | -0.02440678 |  |  |  | 0.6 | 2.606661
9.5 | 0.19 | 0 | 0.03559322 |  |  |  | 0.6 | 0
10 | 0.2 | 0 | 0.05559322
10.5 | 0.21 | 0 | -0.02440678
11 | 0.22 | 0 | 0.07559323
11.5 | 0.23 | 0 | -0.004406776
12 | 0.24 | 0 | -0.004406776
12.5 | 0.25 | 0 | -0.05440678
13 | 0.26 | 0 | -0.004406776
13.5 | 0.27 | 0 | -0.02440678
14 | 0.28 | 0 | -0.004406776
14.5 | 0.29 | 0 | -0.05440678
15 | 0.3 | 0 | 0.01559322
15.5 | 0.31 | 0 | -0.03440678
16 | 0.32 | 0 | -0.03440678
16.5 | 0.33 | 0 | 0.1155932 |  |  |  | 0.6 | 0.4538629
17 | 0.34 | 0 | -0.03440678 |  |  |  | 0.6 | 0
17.5 | 0.35 | 0 | 0.01559322
18 | 0.36 | 0 | -0.004406776
18.5 | 0.37 | 0 | 0.03559322
19 | 0.38 | 0 | -0.03440678
19.5 | 0.39 | 0 | -0.02440678
20 | 0.4 | 0 | -0.004406776
20.5 | 0.41 | 0 | -0.004406776
21 | 0.42 | 0 | 0.01559322
21.5 | 0.43 | 0 | -0.004406776
22 | 0.44 | 0 | -0.07440677
22.5 | 0.45 | 0 | 0.03559322
23 | 0.46 | 0 | 0.01559322
23.5 | 0.47 | 0 | -0.02440678
24 | 0.48 | 0 | -0.004406776
24.5 | 0.49 | 0 | 0.01559322 |  |  |  | 0.6 | 28.31094
25 | 0.5 | 0 | 0.01559322 |  |  |  | 0.6 | 0
25.5 | 0.51 | 0 | -0.004406776
26 | 0.52 | 0 | 0.01559322
26.5 | 0.53 | 0 | 0.1155932
27 | 0.54 | 0 | 0.07559323
27.5 | 0.55 | 0 | -0.02440678
28 | 0.56 | 0 | -0.03440678
28.5 | 0.57 | 0 | -0.02440678
29 | 0.58 | 0 | -0.02440678
29.5 | 0.59 | 0 | -0.004406776
30 | 0.6 | 0 | -0.004406776
30.5 | 0.61 | 0 | -0.004406776
31 | 0.62 | 3.627 | -0.004495188 | -0.001239368 | -0.01630405 | -0.0001630405
31.5 | 0.63 | 3.588 | 1.235506 | 0.3443438 | 4.432994 | 0.0441669
32 | 0.64 | 3.822 | 1.3555 | 0.3546572 | 5.180721 | 0.09597411
32.5 | 0.65 | 4.017 | 1.355495 | 0.3374397 | 5.445025 | 0.1504244
33 | 0.66 | 4.329 | 1.355488 | 0.313118 | 5.867906 | 0.2091034
33.5 | 0.67 | 4.543 | 1.335482 | 0.2939649 | 6.067097 | 0.2697744
34 | 0.68 | 4.816 | 1.295476 | 0.2689942 | 6.239012 | 0.3321645
34.5 | 0.69 | 4.972 | 1.175472 | 0.2364183 | 5.844447 | 0.390609
35 | 0.7 | 5.148 | 1.315468 | 0.2555299 | 6.772027 | 0.4583293
35.5 | 0.71 | 5.148 | 1.295468 | 0.2516449 | 6.669067 | 0.5250199
36 | 0.72 | 3.568 | 1.295506 | 0.3630903 | 4.622366 | 0.5712436
36.5 | 0.73 | 3.588 | 0.9855058 | 0.2746671 | 3.535995 | 0.6066035
37 | 0.74 | 3.588 | 1.045506 | 0.2913896 | 3.751275 | 0.6441162
37.5 | 0.75 | 10.561 | 1.045336 | 0.09898075 | 11.03979 | 0.7545142
38 | 0.76 | 10.861 | 2.085329 | 0.1920015 | 22.64875 | 0.9810017
38.5 | 0.77 | 11.086 | 1.995323 | 0.1799858 | 22.12015 | 1.202203
39 | 0.78 | 9.229 | 1.645368 | 0.1782824 | 15.1851 | 1.354054
39.5 | 0.79 | 9.19 | 0.9853692 | 0.1072219 | 9.055543 | 1.44461
40 | 0.8 | 8.521 | 0.9853855 | 0.115642 | 8.396469 | 1.528574
40.5 | 0.81 | 8.677 | 0.7953817 | 0.09166551 | 6.901527 | 1.59759
41 | 0.82 | 8.794 | 0.8453789 | 0.09613133 | 7.434261 | 1.671932
41.5 | 0.83 | 8.736 | 0.8853803 | 0.1013485 | 7.734682 | 1.749279
42 | 0.84 | 8.833 | 0.7953779 | 0.09004617 | 7.025573 | 1.819535
42.5 | 0.85 | 8.755 | 0.9653798 | 0.1102661 | 8.4519 | 1.904054
43 | 0.86 | 8.814 | 0.7953783 | 0.09024034 | 7.010465 | 1.974158
43.5 | 0.87 | 8.775 | 0.8653793 | 0.09861872 | 7.593703 | 2.050095
44 | 0.88 | 8.794 | 0.7953789 | 0.09044563 | 6.994562 | 2.120041
44.5 | 0.89 | 8.775 | 0.9453793 | 0.1077355 | 8.295703 | 2.202998
45 | 0.9 | 8.794 | 0.8353789 | 0.09499419 | 7.346322 | 2.276461
45.5 | 0.91 | 8.755 | 0.9253798 | 0.1056973 | 8.101701 | 2.357478
46 | 0.92 | 8.775 | 0.9253793 | 0.1054563 | 8.120203 | 2.43868
46.5 | 0.93 | 8.755 | 0.8853799 | 0.1011285 | 7.751501 | 2.516195
47 | 0.94 | 8.794 | 0.8853789 | 0.1006799 | 7.786022 | 2.594055
47.5 | 0.95 | 8.736 | 0.8353803 | 0.09562503 | 7.297882 | 2.667034
48 | 0.96 | 8.755 | 0.9253798 | 0.1056973 | 8.101701 | 2.748051
48.5 | 0.97 | 8.755 | 0.8153799 | 0.09313305 | 7.138651 | 2.819438
49 | 0.98 | 8.736 | 0.9453803 | 0.1082166 | 8.258842 | 2.902026
49.5 | 0.99 | 8.736 | 0.7753803 | 0.0887569 | 6.773722 | 2.969764
50 | 1 | 8.755 | 0.7353798 | 0.08399541 | 6.438251 | 3.034146
50.5 | 1.01 | 8.775 | 0.9853793 | 0.1122939 | 8.646703 | 3.120613
51 | 1.02 | 8.833 | 0.7553779 | 0.08551771 | 6.672254 | 3.187336
51.5 | 1.03 | 8.775 | 1.085379 | 0.12369 | 9.524203 | 3.282578
52 | 1.04 | 8.736 | 0.8653802 | 0.09905909 | 7.559962 | 3.358177
52.5 | 1.05 | 8.755 | 0.9053798 | 0.1034129 | 7.9266 | 3.437443
53 | 1.06 | 8.814 | 0.8653783 | 0.09818225 | 7.627445 | 3.513718
53.5 | 1.07 | 8.736 | 0.9653803 | 0.110506 | 8.433562 | 3.598053
54 | 1.08 | 8.814 | 0.9053783 | 0.1027205 | 7.980005 | 3.677854
54.5 | 1.09 | 8.755 | 0.9253798 | 0.1056973 | 8.101701 | 3.758871
55 | 1.1 | 8.736 | 0.8853803 | 0.1013485 | 7.734682 | 3.836217
55.5 | 1.11 | 8.755 | 0.8653798 | 0.09884407 | 7.5764 | 3.911981
56 | 1.12 | 8.833 | 1.045378 | 0.1183491 | 9.233824 | 4.00432
56.5 | 1.13 | 8.853 | 0.9053774 | 0.1022679 | 8.015306 | 4.084473
57 | 1.14 | 8.794 | 0.8653789 | 0.09840561 | 7.610141 | 4.160574
57.5 | 1.15 | 8.755 | 0.9253798 | 0.1056973 | 8.101701 | 4.241591
58 | 1.16 | 8.833 | 0.8653779 | 0.09797101 | 7.643883 | 4.31803
58.5 | 1.17 | 8.775 | 0.8153793 | 0.09292073 | 7.154953 | 4.389579
59 | 1.18 | 8.775 | 1.085379 | 0.12369 | 9.524203 | 4.484821
59.5 | 1.19 | 8.892 | 0.8653765 | 0.09732079 | 7.694928 | 4.56177
60 | 1.2 | 8.833 | 0.7953779 | 0.09004617 | 7.025573 | 4.632026
60.5 | 1.21 | 8.775 | 0.9053793 | 0.1031771 | 7.944703 | 4.711473
61 | 1.22 | 8.736 | 0.7953802 | 0.09104627 | 6.948442 | 4.780958
61.5 | 1.23 | 8.814 | 0.9853783 | 0.111797 | 8.685124 | 4.867809
62 | 1.24 | 8.872 | 0.815377 | 0.09190454 | 7.234025 | 4.940149
62.5 | 1.25 | 8.814 | 0.9453784 | 0.1072587 | 8.332565 | 5.023475
63 | 1.26 | 8.794 | 0.7353789 | 0.0836228 | 6.466921 | 5.088144
63.5 | 1.27 | 8.833 | 0.9053779 | 0.1024995 | 7.997203 | 5.168116
64 | 1.28 | 8.755 | 0.7753798 | 0.08856423 | 6.788451 | 5.236001
64.5 | 1.29 | 8.794 | 0.9653789 | 0.109777 | 8.489542 | 5.320896
65 | 1.3 | 8.775 | 0.8153793 | 0.09292073 | 7.154953 | 5.392446
65.5 | 1.31 | 8.833 | 0.9453779 | 0.107028 | 8.350524 | 5.475951
66 | 1.32 | 8.833 | 0.6753779 | 0.07646076 | 5.965613 | 5.535607
66.5 | 1.33 | 8.872 | 0.835377 | 0.09415881 | 7.411464 | 5.609722
67 | 1.34 | 8.833 | 0.7353779 | 0.08325347 | 6.495593 | 5.674677
67.5 | 1.35 | 8.833 | 0.7353779 | 0.08325347 | 6.495593 | 5.739633
68 | 1.36 | 8.833 | 0.8653779 | 0.09797101 | 7.643883 | 5.816072
68.5 | 1.37 | 8.794 | 0.7953789 | 0.09044563 | 6.994562 | 5.886018
69 | 1.38 | 8.833 | 0.7953779 | 0.09004617 | 7.025573 | 5.956274
69.5 | 1.39 | 8.833 | 0.9253779 | 0.1047637 | 8.173863 | 6.038012
70 | 1.4 | 8.872 | 0.965377 | 0.1088117 | 8.564824 | 6.12366
70.5 | 1.41 | 8.833 | 0.8653779 | 0.09797101 | 7.643883 | 6.200099
71 | 1.42 | 8.853 | 0.6753774 | 0.07628797 | 5.979115 | 6.25989
71.5 | 1.43 | 8.794 | 1.005379 | 0.1143255 | 8.841301 | 6.348303
72 | 1.44 | 8.794 | 1.005379 | 0.1143255 | 8.841301 | 6.436717
72.5 | 1.45 | 8.814 | 0.7353783 | 0.08343298 | 6.481625 | 6.501533
73 | 1.46 | 8.814 | 0.9053783 | 0.1027205 | 7.980005 | 6.581333
73.5 | 1.47 | 8.814 | 0.9853783 | 0.111797 | 8.685124 | 6.668184
74 | 1.48 | 8.833 | 0.8353779 | 0.09457465 | 7.378893 | 6.741973
74.5 | 1.49 | 8.814 | 0.8853784 | 0.1004514 | 7.803725 | 6.820011
75 | 1.5 | 8.814 | 1.025378 | 0.1163352 | 9.037686 | 6.910388
75.5 | 1.51 | 8.794 | 1.005379 | 0.1143255 | 8.841301 | 6.998801
76 | 1.52 | 8.794 | 0.9853789 | 0.1120513 | 8.665421 | 7.085455
76.5 | 1.53 | 8.794 | 0.9853789 | 0.1120513 | 8.665421 | 7.172109
77 | 1.54 | 8.814 | 0.8353783 | 0.09477858 | 7.363025 | 7.245739
77.5 | 1.55 | 8.814 | 0.7553784 | 0.08570211 | 6.657905 | 7.312318
78 | 1.56 | 8.814 | 0.8853784 | 0.1004514 | 7.803725 | 7.390356
78.5 | 1.57 | 8.814 | 1.045378 | 0.1186043 | 9.213965 | 7.482495
79 | 1.58 | 8.794 | 0.8153789 | 0.09271991 | 7.170442 | 7.5542
79.5 | 1.59 | 8.775 | 0.8153793 | 0.09292073 | 7.154953 | 7.625749
80 | 1.6 | 8.755 | 0.8153799 | 0.09313305 | 7.138651 | 7.697135
80.5 | 1.61 | 8.794 | 0.7553789 | 0.08589708 | 6.642802 | 7.763564
81 | 1.62 | 8.794 | 0.8453789 | 0.09613133 | 7.434261 | 7.837906
81.5 | 1.63 | 8.814 | 0.7553784 | 0.08570211 | 6.657905 | 7.904485
82 | 1.64 | 8.814 | 0.8653783 | 0.09818225 | 7.627445 | 7.98076
82.5 | 1.65 | 8.794 | 0.7953789 | 0.09044563 | 6.994562 | 8.050705
83 | 1.66 | 8.775 | 0.9653793 | 0.1100147 | 8.471203 | 8.135417
83.5 | 1.67 | 8.775 | 0.9053793 | 0.1031771 | 7.944703 | 8.214864
84 | 1.68 | 8.794 | 0.9053789 | 0.1029542 | 7.961902 | 8.294483
84.5 | 1.69 | 8.775 | 0.8353793 | 0.09519993 | 7.330453 | 8.367787
85 | 1.7 | 8.775 | 0.8153793 | 0.09292073 | 7.154953 | 8.439337
85.5 | 1.71 | 8.794 | 1.005379 | 0.1143255 | 8.841301 | 8.52775
86 | 1.72 | 8.794 | 0.9853789 | 0.1120513 | 8.665421 | 8.614405
86.5 | 1.73 | 8.775 | 0.8353793 | 0.09519993 | 7.330453 | 8.687709
87 | 1.74 | 8.775 | 1.025379 | 0.1168524 | 8.997704 | 8.777686
87.5 | 1.75 | 8.755 | 0.8153799 | 0.09313305 | 7.138651 | 8.849072
88 | 1.76 | 8.775 | 0.9453793 | 0.1077355 | 8.295703 | 8.93203
88.5 | 1.77 | 8.775 | 1.005379 | 0.1145731 | 8.822203 | 9.020252
89 | 1.78 | 8.775 | 0.9253793 | 0.1054563 | 8.120203 | 9.101455
89.5 | 1.79 | 8.775 | 0.8653793 | 0.09861872 | 7.593703 | 9.177392
90 | 1.8 | 8.775 | 0.9653793 | 0.1100147 | 8.471203 | 9.262104
90.5 | 1.81 | 8.775 | 0.9253793 | 0.1054563 | 8.120203 | 9.343307
91 | 1.82 | 8.755 | 0.8853799 | 0.1011285 | 7.751501 | 9.420821
91.5 | 1.83 | 8.755 | 0.8153799 | 0.09313305 | 7.138651 | 9.492208
92 | 1.84 | 8.755 | 0.9053798 | 0.1034129 | 7.9266 | 9.571473
92.5 | 1.85 | 8.775 | 0.7153793 | 0.08152471 | 6.277453 | 9.634248
93 | 1.86 | 8.775 | 0.8353793 | 0.09519993 | 7.330453 | 9.707552
93.5 | 1.87 | 8.775 | 0.7553793 | 0.08608311 | 6.628453 | 9.773836
94 | 1.88 | 8.775 | 0.8853793 | 0.1008979 | 7.769203 | 9.851528
94.5 | 1.89 | 8.775 | 0.9453793 | 0.1077355 | 8.295703 | 9.934485
95 | 1.9 | 8.775 | 0.9253793 | 0.1054563 | 8.120203 | 10.01569
95.5 | 1.91 | 8.775 | 0.7153793 | 0.08152471 | 6.277453 | 10.07846
96 | 1.92 | 8.775 | 0.9053793 | 0.1031771 | 7.944703 | 10.15791
96.5 | 1.93 | 8.755 | 0.9053798 | 0.1034129 | 7.9266 | 10.23717
97 | 1.94 | 8.755 | 0.8653798 | 0.09884407 | 7.5764 | 10.31294
97.5 | 1.95 | 8.775 | 0.7553793 | 0.08608311 | 6.628453 | 10.37922
98 | 1.96 | 8.775 | 0.8853793 | 0.1008979 | 7.769203 | 10.45691
98.5 | 1.97 | 8.775 | 0.8453793 | 0.09633952 | 7.418203 | 10.5311
99 | 1.98 | 8.775 | 0.9453793 | 0.1077355 | 8.295703 | 10.61405
99.5 | 1.99 | 8.794 | 1.025379 | 0.1165998 | 9.017182 | 10.70423
100 | 2 | 8.794 | 0.9053789 | 0.1029542 | 7.961902 | 10.78384
100.5 | 2.01
101 | 2.02
101.5 | 2.03
102 | 2.04
102.5 | 2.05
103 | 2.06
103.5 | 2.07
104 | 2.08
104.5 | 2.09
105 | 2.1
105.5 | 2.11
106 | 2.12
106.5 | 2.13
107 | 2.14
107.5 | 2.15
108 | 2.16
108.5 | 2.17
109 | 2.18
109.5 | 2.19
110 | 2.2
110.5 | 2.21
111 | 2.22
111.5 | 2.23
112 | 2.24
112.5 | 2.25
113 | 2.26
113.5 | 2.27
114 | 2.28
114.5 | 2.29
115 | 2.3
115.5 | 2.31
116 | 2.32
116.5 | 2.33
117 | 2.34
117.5 | 2.35
118 | 2.36
118.5 | 2.37
119 | 2.38
119.5 | 2.39
120 | 2.4
120.5 | 2.41
121 | 2.42
121.5 | 2.43
122 | 2.44
122.5 | 2.45
123 | 2.46
123.5 | 2.47
124 | 2.48
124.5 | 2.49
125 | 2.5

## Resultados
Inicio paso corriente
30 | 0
30 | 0.5 | Eje Izquierdo |  | Eje Derecho
Fin de Subida |  | Máx = | 0.5 | Máx = | 0.6
40.12122 | 0 | Mín = | 0 | Mín = | 0
40.12122 | 0.5
¿Suavizar?
Inicio paso corriente |  | Eje Izquierdo |  | Eje Derecho
30 | 0 | Máx = | 100 | Máx = | 9
30 | 100 | Mín = | 0 | Mín = | 0
Fin de Subida
40.12122 | 0
40.12122 | 100
¿Suavizar?
|  | Eje Izquierdo |  | Eje Derecho
Inicio paso corriente |  | Máx = | 10 | Máx = | 6
30 | 0 | Mín = | 0 | Mín = | 0
30 | 10
Fin de Subida
40.12122 | 0
40.12122 | 10
|  | Eje Izquierdo |  | Eje Derecho
Inicio paso corriente |  | Máx = | 14 | Máx = | 9
30 | 0 | Mín = | 0 | Mín = | 0
30 | 14
Fin de Subida
40.12122 | 0
40.12122 | 14