## Parámetros
Ensayo |  |  |  |  | Fecha:
Características polvo |  | Material | Referencia polvo | Densidad de golpeo g/cm3 | Densidad aparente g/cm3 | Densidad absoluta g/cm3
|  | Al-NH3 |  | 1.19 | 0.84 | 2.725 |  | Sí
No
Activación externa |  | PRECOMPRESIÓN | No | # MPa
|  | ACTIVACIÓN ELÉC. | No | # V | # A
Características de corriente | Duraciones
|  | Aproximación | Apriete | PreCalentamiento | Calentamiento | Enfriamiento
|  | 99 | 30 | 5 | 65 | 60 | ciclos
|  | 1.98 | 0.6 | 0.1 | 1.3 | 1.2 | segundos
Intensidades
|  | I máx | So1i (grados) | I So1i (kA) | ISo2i (kA) | Energía (kJ) | EDE (kJ/g)
|  | 11.564 | 15 | 1 | 9 | 11.42918 | 7.953503
Características de Presión |  | Presión Trabajo | Presión Sinterizado
|  | 923 |  | kgf
|  | 3.812474 | 0 | bares
Características Sinterizados |  | Diámetro (mm) | Altura (mm) | Masa (g) |  | Secc (cm2)
| 1 | 12.03 | 4.87 | 1.437 |  | 1.131916
| 2 | 11.91 | 4.83 |  |  | Volumen (cm3)
| 3 | 12.02 | 4.89 |  |  | 0.558742
| 4 | 12.03 | 5.08
| 5 | 12.01 | 5.16 |  |  | Densid (g/cm3)
| 6 | 12.02 | 4.87 |  |  | 2.571849
| 7 | 11.98 | 4.93 |  |  | Porosidad (%)
| 8 | 12.04 | 4.86 |  |  | 5.620225
|  | 12.005 | 4.93625
Otros Datos |  | Tª Inicial (ºC) | Lubricante | Diám Punzón (mm) | h punzones (mm) | h obleas (mm) | tS (ciclos)
|  | 21.7 |  | 11.9 | 97.31 | 9.3 | 9.040568
Observaciones
[9 empty] | 4 | 5 | 8
[9 empty] | 3 | 9 | 2

## Adquisición
400 | 470 | 0 | 0
399 | 471 | 0 | 19 | IP:x,x,x,x:
400 | 470 | 0 | 19 | 172,16,1,14
398 | 470 | 0 | 25
398 | 471 | 0 | 25 | Abrir canal. (IP: 172,16,1,14)(Return:1)
400 | 471 | 0 | 21
399 | 471 | 0 | 21
400 | 469 | 0 | 14 | Recibidos de 3191 registros (Soldadura:1748)
400 | 472 | 0 | 14
397 | 471 | 0 | 21
399 | 471 | 0 | 17 | Representar gráficas
400 | 471 | 0 | 19
399 | 471 | 0 | 23
399 | 472 | 0 | 23
398 | 470 | 0 | 21
400 | 470 | 0 | 21
399 | 471 | 0 | 14
399 | 472 | 0 | 25
400 | 470 | 0 | 19
398 | 473 | 0 | 23
400 | 472 | 0 | 29
400 | 470 | 0 | 23
400 | 471 | 0 | 19
399 | 471 | 0 | 19
400 | 472 | 0 | 17
401 | 471 | 0 | 17
401 | 472 | 0 | 14
399 | 473 | 0 | 21
399 | 472 | 0 | 14
400 | 471 | 0 | 27
398 | 471 | 0 | 14
399 | 472 | 0 | 21
399 | 472 | 0 | 12
398 | 472 | 0 | 23
400 | 473 | 0 | 19
400 | 471 | 0 | 19
400 | 472 | 0 | 23
399 | 471 | 0 | 19
399 | 472 | 0 | 14
400 | 473 | 0 | 25
398 | 471 | 0 | 19
398 | 472 | 0 | 17
400 | 471 | 0 | 25
402 | 472 | 0 | 19
398 | 471 | 0 | 16
400 | 473 | 0 | 19
400 | 472 | 0 | 19
399 | 471 | 0 | 16
402 | 471 | 0 | 17
401 | 472 | 0 | 23
399 | 471 | 0 | 23
400 | 473 | 0 | 17
400 | 470 | 0 | 19
397 | 472 | 0 | 17
397 | 474 | 0 | 17
400 | 473 | 0 | 17
399 | 472 | 0 | 23
400 | 472 | 0 | 21
400 | 474 | 0 | 17
401 | 473 | 0 | 17
402 | 472 | 0 | 16
400 | 472 | 3549 | 16
399 | 472 | 3471 | 124
404 | 471 | 3588 | 151
401 | 473 | 3763 | 180
407 | 471 | 4036 | 167
406 | 472 | 4251 | 155
411 | 471 | 4543 | 149
409 | 470 | 4680 | 137
413 | 472 | 4894 | 139
415 | 470 | 5011 | 135
418 | 469 | 5772 | 143
418 | 469 | 5967 | 143
425 | 469 | 5967 | 145
423 | 468 | 6201 | 192
441 | 466 | 10081 | 232
442 | 468 | 10026 | 203
455 | 466 | 11564 | 199
453 | 465 | 10608 | 159
458 | 467 | 8638 | 108
455 | 463 | 8602 | 134
456 | 462 | 8931 | 128
453 | 462 | 8892 | 118
458 | 461 | 8892 | 110
453 | 460 | 8853 | 122
459 | 460 | 8853 | 135
454 | 460 | 8833 | 124
458 | 458 | 8872 | 118
456 | 459 | 8853 | 120
458 | 457 | 8833 | 120
454 | 459 | 8853 | 120
461 | 459 | 8833 | 137
455 | 458 | 8814 | 120
460 | 458 | 8833 | 124
455 | 459 | 8833 | 122
462 | 458 | 8872 | 126
456 | 459 | 8853 | 124
460 | 458 | 8853 | 124
459 | 458 | 8872 | 124
461 | 461 | 8853 | 128
459 | 459 | 8853 | 124
461 | 457 | 8892 | 118
457 | 459 | 8892 | 116
460 | 459 | 8872 | 112
459 | 460 | 8892 | 118
462 | 460 | 8892 | 130
458 | 460 | 8892 | 134
463 | 461 | 8872 | 110
458 | 461 | 8892 | 112
464 | 458 | 8892 | 104
458 | 463 | 8892 | 112
461 | 462 | 8892 | 126
459 | 464 | 8892 | 147
463 | 462 | 8872 | 116
459 | 463 | 8872 | 106
464 | 463 | 8892 | 116
462 | 463 | 8892 | 103
465 | 465 | 8911 | 114
460 | 463 | 8892 | 116
464 | 466 | 8892 | 124
460 | 464 | 8872 | 106
465 | 464 | 8872 | 93
461 | 465 | 8872 | 120
465 | 465 | 8872 | 118
461 | 463 | 8892 | 114
467 | 466 | 8911 | 110
458 | 466 | 8853 | 110
467 | 465 | 8853 | 104
461 | 468 | 8853 | 114
468 | 467 | 8853 | 110
462 | 465 | 8853 | 120
464 | 467 | 8872 | 112
463 | 467 | 8911 | 114
466 | 468 | 8892 | 103
462 | 468 | 8872 | 132
466 | 467 | 8872 | 114
461 | 469 | 8853 | 114
467 | 468 | 8833 | 101
461 | 469 | 8736 | 110
466 | 465 | 8853 | 108
462 | 469 | 8911 | 120
468 | 469 | 8872 | 103
461 | 468 | 8892 | 108
465 | 469 | 8853 | 97
461 | 470 | 8794 | 110
466 | 471 | 8853 | 122
460 | 470 | 8872 | 103
464 | 470 | 8814 | 103
461 | 470 | 8814 | 112
466 | 470 | 8872 | 104
463 | 471 | 8814 | 104
467 | 471 | 8794 | 126
463 | 471 | 8911 | 122
468 | 471 | 8872 | 110
464 | 471 | 8833 | 116
467 | 473 | 8794 | 103
462 | 470 | 8833 | 116
467 | 472 | 8892 | 99
462 | 469 | 8853 | 108
466 | 473 | 8794 | 91
461 | 475 | 8853 | 122
465 | 475 | 8794 | 110
462 | 473 | 8853 | 116
464 | 473 | 8931 | 104
461 | 473 | 8853 | 101
465 | 473 | 8814 | 95
462 | 474 | 8853 | 118
466 | 474 | 8794 | 91
461 | 474 | 8853 | 110
466 | 474 | 8833 | 95
462 | 474 | 8872 | 116
469 | 474 | 8833 | 101
462 | 474 | 8814 | 116
466 | 477 | 8794 | 93
460 | 474 | 8814 | 91
466 | 473 | 8814 | 93
460 | 475 | 8833 | 95
466 | 475 | 8814 | 89
462 | 477 | 8853 | 106
466 | 475 | 8814 | 93
461 | 476 | 8794 | 120
465 | 474 | 8794 | 93
462 | 476 | 8833 | 116
466 | 474 | 8775 | 103
461 | 475 | 8833 | 103
467 | 474 | 8794 | 97
462 | 475 | 8853 | 110
466 | 476 | 8892 | 95
461 | 474 | 8814 | 106
467 | 477 | 8794 | 93
462 | 478 | 8794 | 116
467 | 475 | 8775 | 101
463 | 475 | 8814 | 93
466 | 475 | 8911 | 91
464 | 474 | 8853 | 118
468 | 476 | 8814 | 101
463 | 475 | 8853 | 104
467 | 473 | 8794 | 106
464 | 474 | 8833 | 112
468 | 473 | 8911 | 116

## Desplazamiento
ciclos | seg | x(t) | h(t) | θ(t) |  |  | θ(t) | H(t)
0.5 | 0.01 | 0.03050842 | 8.221965 | 0.3996265 |  |  | 0.3750702 | 7.841402
1 | 0.02 | -0.01949158 | 8.271964 | 0.4032554 | 0.6 | 4.350635 | 0.3751417 | 7.842302
1.5 | 0.03 | 0.03050842 | 8.221965 | 0.3996265 | 0.6 | 0 | 0.3752058 | 7.843109
2 | 0.04 | -0.06949158 | 8.321964 | 0.4068407 |  |  | 0.3752927 | 7.844202
2.5 | 0.05 | -0.06949158 | 8.321964 | 0.4068407 |  |  | 0.375362 | 7.845078
3 | 0.06 | 0.03050842 | 8.221965 | 0.3996265 |  |  | 0.3754207 | 7.845825
3.5 | 0.07 | -0.01949158 | 8.271964 | 0.4032554 |  |  | 0.3755129 | 7.846983
4 | 0.08 | 0.03050842 | 8.221965 | 0.3996265 |  |  | 0.3754949 | 7.846785
4.5 | 0.09 | 0.03050842 | 8.221965 | 0.3996265 |  |  | 0.375441 | 7.846127
5 | 0.1 | -0.1194916 | 8.371964 | 0.4103833 |  |  | 0.3753342 | 7.844794
5.5 | 0.11 | -0.01949158 | 8.271964 | 0.4032554 |  |  | 0.3751218 | 7.842126
6 | 0.12 | 0.03050842 | 8.221965 | 0.3996265 |  |  | 0.3747863 | 7.837904
6.5 | 0.13 | -0.01949158 | 8.271964 | 0.4032554 |  |  | 0.3744717 | 7.833904
7 | 0.14 | -0.01949158 | 8.271964 | 0.4032554 |  |  | 0.3741395 | 7.829682
7.5 | 0.15 | -0.06949158 | 8.321964 | 0.4068407 |  |  | 0.3738248 | 7.825682
8 | 0.16 | 0.03050842 | 8.221965 | 0.3996265 |  |  | 0.3735437 | 7.822127
8.5 | 0.17 | -0.01949158 | 8.271964 | 0.4032554 |  |  | 0.3732584 | 7.818571
9 | 0.18 | -0.01949158 | 8.271964 | 0.4032554 |  |  | 0.372825 | 7.813238
9.5 | 0.19 | 0.03050842 | 8.221965 | 0.3996265 |  |  | 0.3723171 | 7.807015
10 | 0.2 | -0.06949158 | 8.321964 | 0.4068407 |  |  | 0.3717346 | 7.799905
10.5 | 0.21 | 0.03050842 | 8.221965 | 0.3996265 |  |  | 0.3711689 | 7.793016
11 | 0.22 | 0.03050842 | 8.221965 | 0.3996265 |  |  | 0.3707125 | 7.78746
11.5 | 0.23 | 0.03050842 | 8.221965 | 0.3996265 | 0.6 | 10.46496 | 0.3704918 | 7.784793
12 | 0.24 | -0.01949158 | 8.271964 | 0.4032554 | 0.6 | 0 | 0.3704702 | 7.784571
12.5 | 0.25 | 0.03050842 | 8.221965 | 0.3996265 |  |  | 0.3706844 | 7.787238
13 | 0.26 | 0.08050843 | 8.171965 | 0.3959531 |  |  | 0.3711176 | 7.792571
13.5 | 0.27 | 0.08050843 | 8.171965 | 0.3959531 |  |  | 0.371803 | 7.801015
14 | 0.28 | -0.01949158 | 8.271964 | 0.4032554 |  |  | 0.372667 | 7.811682
14.5 | 0.29 | -0.01949158 | 8.271964 | 0.4032554 |  |  | 0.3736567 | 7.823905
15 | 0.3 | 0.03050842 | 8.221965 | 0.3996265 |  |  | 0.3746632 | 7.836349
15.5 | 0.31 | -0.06949158 | 8.321964 | 0.4068407 |  |  | 0.3755583 | 7.84746
16 | 0.32 | -0.01949158 | 8.271964 | 0.4032554 |  |  | 0.3762361 | 7.855905
16.5 | 0.33 | -0.01949158 | 8.271964 | 0.4032554 |  |  | 0.3766634 | 7.861238
17 | 0.34 | -0.06949158 | 8.321964 | 0.4068407 |  |  | 0.376893 | 7.864127
17.5 | 0.35 | 0.03050842 | 8.221965 | 0.3996265 |  |  | 0.3769621 | 7.865016
18 | 0.36 | 0.03050842 | 8.221965 | 0.3996265 |  |  | 0.3769085 | 7.864348
18.5 | 0.37 | 0.03050842 | 8.221965 | 0.3996265 |  |  | 0.3767322 | 7.862127
19 | 0.38 | -0.01949158 | 8.271964 | 0.4032554 |  |  | 0.3765035 | 7.859238
19.5 | 0.39 | -0.01949158 | 8.271964 | 0.4032554 |  |  | 0.3761875 | 7.855238
20 | 0.4 | 0.03050842 | 8.221965 | 0.3996265 |  |  | 0.3758546 | 7.851016
20.5 | 0.41 | -0.06949158 | 8.321964 | 0.4068407 |  |  | 0.3755747 | 7.84746
21 | 0.42 | -0.06949158 | 8.321964 | 0.4068407 |  |  | 0.3754183 | 7.84546
21.5 | 0.43 | 0.03050842 | 8.221965 | 0.3996265 |  |  | 0.3753499 | 7.844571
22 | 0.44 | 0.1305084 | 8.121964 | 0.3922344 | 0.6 | 0.5129791 | 0.3754045 | 7.845238
22.5 | 0.45 | -0.06949158 | 8.321964 | 0.4068407 | 0.6 | 0 | 0.3754217 | 7.84546
23 | 0.46 | 0.03050842 | 8.221965 | 0.3996265 |  |  | 0.3753664 | 7.844793
23.5 | 0.47 | 0.03050842 | 8.221965 | 0.3996265 |  |  | 0.3751857 | 7.84257
24 | 0.48 | -0.01949158 | 8.271964 | 0.4032554 |  |  | 0.3748973 | 7.839015
24.5 | 0.49 | 0.1305084 | 8.121964 | 0.3922344 |  |  | 0.3744486 | 7.833459
25 | 0.5 | 0.08050843 | 8.171965 | 0.3959531 |  |  | 0.3740013 | 7.827905
25.5 | 0.51 | -0.01949158 | 8.271964 | 0.4032554 |  |  | 0.3735552 | 7.822349
26 | 0.52 | 0.03050842 | 8.221965 | 0.3996265 |  |  | 0.3731464 | 7.817238
26.5 | 0.53 | 0.03050842 | 8.221965 | 0.3996265 |  |  | 0.3727195 | 7.811904
27 | 0.54 | -0.1194916 | 8.371964 | 0.4103833 |  |  | 0.372434 | 7.808349
27.5 | 0.55 | -0.1194916 | 8.371964 | 0.4103833 |  |  | 0.3721627 | 7.805016
28 | 0.56 | 0.03050842 | 8.221965 | 0.3996265 |  |  | 0.3719411 | 7.802349
28.5 | 0.57 | -0.01949158 | 8.271964 | 0.4032554 |  |  | 0.3716404 | 7.798794
29 | 0.58 | 0.03050842 | 8.221965 | 0.3996265 |  |  | 0.3713712 | 7.795682
29.5 | 0.59 | 0.03050842 | 8.221965 | 0.3996265 |  |  | 0.3707694 | 7.788571
30 | 0.6 | 0.08050843 | 8.171965 | 0.3959531 |  |  | 0.3699269 | 7.778571
30.5 | 0.61 | 0.1305084 | 8.121964 | 0.3922344 |  |  | 0.3685414 | 7.762127
31 | 0.62 | 0.03050842 | 8.221965 | 0.3996265 |  |  | 0.3667579 | 7.741015
31.5 | 0.63 | -0.01949158 | 8.271964 | 0.4032554 |  |  | 0.3641653 | 7.710571
32 | 0.64 | 0.2305084 | 8.021964 | 0.3846582 |  |  | 0.3609946 | 7.673682
32.5 | 0.65 | 0.08050843 | 8.171965 | 0.3959531 |  |  | 0.3568092 | 7.625682
33 | 0.66 | 0.3805084 | 7.871964 | 0.3729329 |  |  | 0.351833 | 7.56946
33.5 | 0.67 | 0.3305084 | 7.921965 | 0.3768907 |  |  | 0.3455728 | 7.499905
34 | 0.68 | 0.5805084 | 7.671965 | 0.3565859 |  |  | 0.3384776 | 7.422349
34.5 | 0.69 | 0.4805084 | 7.771965 | 0.3648646 |  |  | 0.3301619 | 7.333015
35 | 0.7 | 0.6805084 | 7.571964 | 0.3480886 |  |  | 0.3211932 | 7.238348
35.5 | 0.71 | 0.7805084 | 7.471964 | 0.3393638 |  |  | 0.3112944 | 7.135904
36 | 0.72 | 0.9305084 | 7.321964 | 0.3258298 |  |  | 0.3011935 | 7.03346
36.5 | 0.73 | 0.9305084 | 7.321964 | 0.3258298 |  |  | 0.290509 | 6.927461
37 | 0.74 | 1.280508 | 6.971964 | 0.2919858 |  |  | 0.2800082 | 6.825682
37.5 | 0.75 | 1.180508 | 7.071964 | 0.3019973 |  |  | 0.2694481 | 6.725683
38 | 0.76 | 2.080508 | 6.171965 | 0.2002141 |  |  | 0.2595809 | 6.634349
38.5 | 0.77 | 2.130508 | 6.121964 | 0.193682 |  |  | 0.2499438 | 6.547237
39 | 0.78 | 2.780509 | 5.471964 | 0.09790162 |  |  | 0.2412587 | 6.470571
39.5 | 0.79 | 2.680508 | 5.571964 | 0.1140916 |  |  | 0.2329286 | 6.398793
40 | 0.8 | 2.930508 | 5.321964 | 0.07247589 |  |  | 0.2254058 | 6.335459
40.5 | 0.81 | 2.780509 | 5.471964 | 0.09790162 |  |  | 0.21807 | 6.275015
41 | 0.82 | 2.830508 | 5.421965 | 0.08958274 |  |  | 0.2115753 | 6.222571
41.5 | 0.83 | 2.680508 | 5.571964 | 0.1140916 |  |  | 0.2052385 | 6.172349
42 | 0.84 | 2.930508 | 5.321964 | 0.07247589 |  |  | 0.1996535 | 6.128793
42.5 | 0.85 | 2.680508 | 5.571964 | 0.1140916 |  |  | 0.1942145 | 6.087015
43 | 0.86 | 2.980508 | 5.271965 | 0.06367917 |  |  | 0.1894583 | 6.051016
43.5 | 0.87 | 2.730508 | 5.521965 | 0.1060699 |  |  | 0.1846137 | 6.014793
44 | 0.88 | 2.930508 | 5.321964 | 0.07247589 |  |  | 0.1803505 | 5.983237
44.5 | 0.89 | 2.830508 | 5.421965 | 0.08958274 |  |  | 0.176075 | 5.951904
45 | 0.9 | 2.930508 | 5.321964 | 0.07247589 |  |  | 0.1723395 | 5.924793
45.5 | 0.91 | 2.730508 | 5.521965 | 0.1060699 |  |  | 0.168439 | 5.896793
46 | 0.92 | 3.080508 | 5.171965 | 0.04557542 |  |  | 0.1650594 | 5.872793
46.5 | 0.93 | 2.780509 | 5.471964 | 0.09790162 |  |  | 0.1614582 | 5.84746
47 | 0.94 | 3.030509 | 5.221964 | 0.05471392 |  |  | 0.1581105 | 5.824126
47.5 | 0.95 | 2.780509 | 5.471964 | 0.09790162 |  |  | 0.1544455 | 5.798793
48 | 0.96 | 3.130508 | 5.121964 | 0.0362584 |  |  | 0.1511758 | 5.776349
48.5 | 0.97 | 2.830508 | 5.421965 | 0.08958274 |  |  | 0.1475903 | 5.751904
49 | 0.98 | 3.030509 | 5.221964 | 0.05471392 |  |  | 0.1443035 | 5.729682
49.5 | 0.99 | 2.980508 | 5.271965 | 0.06367917 |  |  | 0.1407504 | 5.705905
50 | 1 | 3.080508 | 5.171965 | 0.04557542 |  |  | 0.1374979 | 5.684349
50.5 | 1.01 | 2.980508 | 5.271965 | 0.06367917 |  |  | 0.133877 | 5.660571
51 | 1.02 | 3.080508 | 5.171965 | 0.04557542 |  |  | 0.1303859 | 5.637904
51.5 | 1.03 | 2.880508 | 5.371964 | 0.08110893 |  |  | 0.1263698 | 5.612127
52 | 1.04 | 3.030509 | 5.221964 | 0.05471392 |  |  | 0.1224539 | 5.587237
52.5 | 1.05 | 2.980508 | 5.271965 | 0.06367917 |  |  | 0.1179314 | 5.558793
53 | 1.06 | 3.130508 | 5.121964 | 0.0362584 |  |  | 0.1134276 | 5.530793
53.5 | 1.07 | 2.930508 | 5.321964 | 0.07247589 |  |  | 0.1085174 | 5.500571
54 | 1.08 | 3.180508 | 5.071964 | 0.02675769 |  |  | 0.1039653 | 5.472794
54.5 | 1.09 | 2.930508 | 5.321964 | 0.07247589 |  |  | 0.09911616 | 5.44346
55 | 1.1 | 3.230508 | 5.021965 | 0.01706789 |  |  | 0.09474574 | 5.417237
55.5 | 1.11 | 2.930508 | 5.321964 | 0.07247589 |  |  | 0.09030683 | 5.390793
56 | 1.12 | 3.080508 | 5.171965 | 0.04557542 |  |  | 0.08651028 | 5.368349
56.5 | 1.13 | 2.980508 | 5.271965 | 0.06367917 |  |  | 0.08265173 | 5.345682
57 | 1.14 | 3.180508 | 5.071964 | 0.02675769 |  |  | 0.07945649 | 5.327015
57.5 | 1.15 | 2.980508 | 5.271965 | 0.06367917 |  |  | 0.07619852 | 5.308126
58 | 1.16 | 3.230508 | 5.021965 | 0.01706789 |  |  | 0.07342684 | 5.292127
58.5 | 1.17 | 3.130508 | 5.121964 | 0.0362584 |  |  | 0.07025222 | 5.273904
59 | 1.18 | 3.280509 | 4.971964 | 0.007183109 |  |  | 0.06736511 | 5.25746
59.5 | 1.19 | 3.030509 | 5.221964 | 0.05471392 |  |  | 0.06397282 | 5.238348
60 | 1.2 | 3.230508 | 5.021965 | 0.01706789 |  |  | 0.06094619 | 5.22146
60.5 | 1.21 | 3.030509 | 5.221964 | 0.05471392 |  |  | 0.0576039 | 5.203015
61 | 1.22 | 3.280509 | 4.971964 | 0.007183109 |  |  | 0.05474932 | 5.18746
61.5 | 1.23 | 3.080508 | 5.171965 | 0.04557542 |  |  | 0.05152985 | 5.170127
62 | 1.24 | 3.280509 | 4.971964 | 0.007183109 |  |  | 0.04889075 | 5.156126
62.5 | 1.25 | 3.080508 | 5.171965 | 0.04557542 |  |  | 0.04586454 | 5.140127
63 | 1.26 | 3.380508 | 4.871964 | -0.01319504 |  |  | 0.04331469 | 5.126793
63.5 | 1.27 | 2.930508 | 5.321964 | 0.07247589 |  |  | 0.04062997 | 5.112793
64 | 1.28 | 3.380508 | 4.871964 | -0.01319504 |  |  | 0.03883446 | 5.10346
64.5 | 1.29 | 3.080508 | 5.171965 | 0.04557542 |  |  | 0.03675676 | 5.092571
65 | 1.3 | 3.430508 | 4.821964 | -0.02370111 |  |  | 0.03531114 | 5.085015
65.5 | 1.31 | 3.130508 | 5.121964 | 0.0362584 |  |  | 0.03339178 | 5.075016
66 | 1.32 | 3.230508 | 5.021965 | 0.01706789 |  |  | 0.0317597 | 5.066571
66.5 | 1.33 | 3.180508 | 5.071964 | 0.02675769 |  |  | 0.02929821 | 5.053904
67 | 1.34 | 3.330508 | 4.921965 | -0.002902408 |  |  | 0.02715813 | 5.043015
67.5 | 1.35 | 3.130508 | 5.121964 | 0.0362584 |  |  | 0.02436356 | 5.028793
68 | 1.36 | 3.330508 | 4.921965 | -0.002902408 |  |  | 0.02205201 | 5.017016
68.5 | 1.37 | 3.080508 | 5.171965 | 0.04557542 |  |  | 0.0191424 | 5.002126
69 | 1.38 | 3.380508 | 4.871964 | -0.01319504 |  |  | 0.01676469 | 4.989904
69.5 | 1.39 | 3.080508 | 5.171965 | 0.04557542 |  |  | 0.01395953 | 4.97546
70 | 1.4 | 3.330508 | 4.921965 | -0.002902408 |  |  | 0.0118607 | 4.964571
70.5 | 1.41 | 3.130508 | 5.121964 | 0.0362584 |  |  | 0.009501089 | 4.952348
71 | 1.42 | 3.430508 | 4.821964 | -0.02370111 |  |  | 0.00793357 | 4.944127
71.5 | 1.43 | 3.080508 | 5.171965 | 0.04557542 |  |  | 0.00622406 | 4.935237
72 | 1.44 | 3.280509 | 4.971964 | 0.007183109 |  |  | 0.005396735 | 4.930793
72.5 | 1.45 | 3.080508 | 5.171965 | 0.04557542 |  |  | 0.004197815 | 4.924571
73 | 1.46 | 3.330508 | 4.921965 | -0.002902408 |  |  | 0.0035993 | 4.92146
73.5 | 1.47 | 3.030509 | 5.221964 | 0.05471392 |  |  | 0.002758215 | 4.917238
74 | 1.48 | 3.230508 | 5.021965 | 0.01706789 |  |  | 0.002359803 | 4.915238
74.5 | 1.49 | 3.080508 | 5.171965 | 0.04557542 |  |  | 0.001370327 | 4.910349
75 | 1.5 | 3.330508 | 4.921965 | -0.002902408 |  |  | 0.000966048 | 4.908349
75.5 | 1.51 | 3.180508 | 5.071964 | 0.02675769 |  |  | 0.0002782706 | 4.9
76 | 1.52 | 3.380508 | 4.871964 | -0.01319504 |  |  | 0 | 4.9
76.5 | 1.53 | 3.180508 | 5.071964 | 0.02675769 |  |  | 0 | 4.9
77 | 1.54 | 3.430508 | 4.821964 | -0.02370111 |  |  | 0 | 4.9
77.5 | 1.55 | 3.230508 | 5.021965 | 0.01706789 |  |  | 0 | 4.9
78 | 1.56 | 3.380508 | 4.871964 | -0.01319504 |  |  | 0 | 4.9
78.5 | 1.57 | 3.130508 | 5.121964 | 0.0362584 |  |  | 0 | 4.9
79 | 1.58 | 3.380508 | 4.871964 | -0.01319504 |  |  | 0 | 4.9
79.5 | 1.59 | 3.130508 | 5.121964 | 0.0362584 |  |  | 0 | 4.9
80 | 1.6 | 3.330508 | 4.921965 | -0.002902408 |  |  | 0 | 4.9
80.5 | 1.61 | 3.080508 | 5.171965 | 0.04557542
81 | 1.62 | 3.280509 | 4.971964 | 0.007183109
81.5 | 1.63 | 3.130508 | 5.121964 | 0.0362584
82 | 1.64 | 3.230508 | 5.021965 | 0.01706789
82.5 | 1.65 | 3.080508 | 5.171965 | 0.04557542
83 | 1.66 | 3.280509 | 4.971964 | 0.007183109
83.5 | 1.67 | 3.130508 | 5.121964 | 0.0362584
84 | 1.68 | 3.330508 | 4.921965 | -0.002902408
84.5 | 1.69 | 3.080508 | 5.171965 | 0.04557542
85 | 1.7 | 3.330508 | 4.921965 | -0.002902408
85.5 | 1.71 | 3.130508 | 5.121964 | 0.0362584
86 | 1.72 | 3.480508 | 4.771965 | -0.03442726
86.5 | 1.73 | 3.130508 | 5.121964 | 0.0362584
87 | 1.74 | 3.330508 | 4.921965 | -0.002902408
87.5 | 1.75 | 3.030509 | 5.221964 | 0.05471392
88 | 1.76 | 3.330508 | 4.921965 | -0.002902408
88.5 | 1.77 | 3.030509 | 5.221964 | 0.05471392
89 | 1.78 | 3.330508 | 4.921965 | -0.002902408
89.5 | 1.79 | 3.130508 | 5.121964 | 0.0362584
90 | 1.8 | 3.330508 | 4.921965 | -0.002902408
90.5 | 1.81 | 3.080508 | 5.171965 | 0.04557542
91 | 1.82 | 3.280509 | 4.971964 | 0.007183109
91.5 | 1.83 | 3.130508 | 5.121964 | 0.0362584
92 | 1.84 | 3.330508 | 4.921965 | -0.002902408
92.5 | 1.85 | 3.080508 | 5.171965 | 0.04557542
93 | 1.86 | 3.380508 | 4.871964 | -0.01319504
93.5 | 1.87 | 3.130508 | 5.121964 | 0.0362584
94 | 1.88 | 3.330508 | 4.921965 | -0.002902408
94.5 | 1.89 | 3.080508 | 5.171965 | 0.04557542
95 | 1.9 | 3.380508 | 4.871964 | -0.01319504
95.5 | 1.91 | 3.130508 | 5.121964 | 0.0362584
96 | 1.92 | 3.380508 | 4.871964 | -0.01319504
96.5 | 1.93 | 3.180508 | 5.071964 | 0.02675769
97 | 1.94 | 3.330508 | 4.921965 | -0.002902408
97.5 | 1.95 | 3.230508 | 5.021965 | 0.01706789
98 | 1.96 | 3.430508 | 4.821964 | -0.02370111
98.5 | 1.97 | 3.180508 | 5.071964 | 0.02675769
99 | 1.98 | 3.380508 | 4.871964 | -0.01319504
99.5 | 1.99 | 3.230508 | 5.021965 | 0.01706789
100 | 2 | 3.430508 | 4.821964 | -0.02370111
100.5 | 2.01
101 | 2.02
101.5 | 2.03
102 | 2.04
102.5 | 2.05
103 | 2.06
103.5 | 2.07
104 | 2.08
104.5 | 2.09
105 | 2.1
105.5 | 2.11
106 | 2.12
106.5 | 2.13
107 | 2.14
107.5 | 2.15
108 | 2.16
108.5 | 2.17
109 | 2.18
109.5 | 2.19
110 | 2.2
110.5 | 2.21
111 | 2.22
111.5 | 2.23
112 | 2.24
112.5 | 2.25
113 | 2.26
113.5 | 2.27
114 | 2.28
114.5 | 2.29
115 | 2.3
115.5 | 2.31
116 | 2.32
116.5 | 2.33
117 | 2.34
117.5 | 2.35
118 | 2.36
118.5 | 2.37
119 | 2.38
119.5 | 2.39
120 | 2.4
120.5 | 2.41
121 | 2.42
121.5 | 2.43
122 | 2.44
122.5 | 2.45
123 | 2.46
123.5 | 2.47
124 | 2.48
124.5 | 2.49
125 | 2.5

## Fuerza
ciclos | seg | Fuerza | Presión
0.5 | 0.01 | 9.2214 | 82.91119 | 0.6 | 11.72295
1 | 0.02 | 9.24102 | 83.08759 | 0.6 | 0
1.5 | 0.03 | 9.2214 | 82.91119
2 | 0.04 | 9.2214 | 82.91119
2.5 | 0.05 | 9.24102 | 83.08759
3 | 0.06 | 9.24102 | 83.08759
3.5 | 0.07 | 9.24102 | 83.08759
4 | 0.08 | 9.20178 | 82.73478
4.5 | 0.09 | 9.26064 | 83.264
5 | 0.1 | 9.24102 | 83.08759
5.5 | 0.11 | 9.24102 | 83.08759
6 | 0.12 | 9.24102 | 83.08759
6.5 | 0.13 | 9.24102 | 83.08759
7 | 0.14 | 9.26064 | 83.264
7.5 | 0.15 | 9.2214 | 82.91119
8 | 0.16 | 9.2214 | 82.91119
8.5 | 0.17 | 9.24102 | 83.08759 | 0.6 | 105.4031
9 | 0.18 | 9.26064 | 83.264 | 0.6 | 0
9.5 | 0.19 | 9.2214 | 82.91119
10 | 0.2 | 9.28026 | 83.44041
10.5 | 0.21 | 9.26064 | 83.264
11 | 0.22 | 9.2214 | 82.91119
11.5 | 0.23 | 9.24102 | 83.08759
12 | 0.24 | 9.24102 | 83.08759
12.5 | 0.25 | 9.26064 | 83.264
13 | 0.26 | 9.24102 | 83.08759
13.5 | 0.27 | 9.26064 | 83.264
14 | 0.28 | 9.28026 | 83.44041
14.5 | 0.29 | 9.26064 | 83.264
15 | 0.3 | 9.24102 | 83.08759
15.5 | 0.31 | 9.24102 | 83.08759
16 | 0.32 | 9.26064 | 83.264
16.5 | 0.33 | 9.26064 | 83.264
17 | 0.34 | 9.26064 | 83.264
17.5 | 0.35 | 9.28026 | 83.44041
18 | 0.36 | 9.24102 | 83.08759
18.5 | 0.37 | 9.26064 | 83.264
19 | 0.38 | 9.24102 | 83.08759
19.5 | 0.39 | 9.26064 | 83.264
20 | 0.4 | 9.28026 | 83.44041
20.5 | 0.41 | 9.24102 | 83.08759
21 | 0.42 | 9.26064 | 83.264
21.5 | 0.43 | 9.24102 | 83.08759
22 | 0.44 | 9.26064 | 83.264
22.5 | 0.45 | 9.24102 | 83.08759
23 | 0.46 | 9.28026 | 83.44041
23.5 | 0.47 | 9.26064 | 83.264
24 | 0.48 | 9.24102 | 83.08759
24.5 | 0.49 | 9.24102 | 83.08759
25 | 0.5 | 9.26064 | 83.264
25.5 | 0.51 | 9.24102 | 83.08759
26 | 0.52 | 9.28026 | 83.44041
26.5 | 0.53 | 9.2214 | 82.91119
27 | 0.54 | 9.26064 | 83.264
27.5 | 0.55 | 9.29988 | 83.61681
28 | 0.56 | 9.28026 | 83.44041
28.5 | 0.57 | 9.26064 | 83.264
29 | 0.58 | 9.26064 | 83.264
29.5 | 0.59 | 9.29988 | 83.61681
30 | 0.6 | 9.28026 | 83.44041
30.5 | 0.61 | 9.26064 | 83.264
31 | 0.62 | 9.26064 | 83.264
31.5 | 0.63 | 9.26064 | 83.264
32 | 0.64 | 9.24102 | 83.08759
32.5 | 0.65 | 9.28026 | 83.44041
33 | 0.66 | 9.24102 | 83.08759
33.5 | 0.67 | 9.26064 | 83.264
34 | 0.68 | 9.24102 | 83.08759
34.5 | 0.69 | 9.2214 | 82.91119
35 | 0.7 | 9.26064 | 83.264
35.5 | 0.71 | 9.2214 | 82.91119
36 | 0.72 | 9.20178 | 82.73478
36.5 | 0.73 | 9.20178 | 82.73478
37 | 0.74 | 9.20178 | 82.73478
37.5 | 0.75 | 9.18216 | 82.55838
38 | 0.76 | 9.14292 | 82.20556
38.5 | 0.77 | 9.18216 | 82.55838
39 | 0.78 | 9.14292 | 82.20556
39.5 | 0.79 | 9.1233 | 82.02915
40 | 0.8 | 9.16254 | 82.38197
40.5 | 0.81 | 9.08406 | 81.67634
41 | 0.82 | 9.06444 | 81.49993
41.5 | 0.83 | 9.06444 | 81.49993
42 | 0.84 | 9.04482 | 81.32352
42.5 | 0.85 | 9.0252 | 81.14712
43 | 0.86 | 9.0252 | 81.14712
43.5 | 0.87 | 9.0252 | 81.14712
44 | 0.88 | 8.98596 | 80.7943
44.5 | 0.89 | 9.00558 | 80.97071
45 | 0.9 | 8.96634 | 80.6179
45.5 | 0.91 | 9.00558 | 80.97071
46 | 0.92 | 9.00558 | 80.97071
46.5 | 0.93 | 8.98596 | 80.7943
47 | 0.94 | 8.98596 | 80.7943
47.5 | 0.95 | 9.00558 | 80.97071
48 | 0.96 | 8.98596 | 80.7943
48.5 | 0.97 | 9.00558 | 80.97071
49 | 0.98 | 8.98596 | 80.7943
49.5 | 0.99 | 8.98596 | 80.7943
50 | 1 | 9.04482 | 81.32352
50.5 | 1.01 | 9.00558 | 80.97071
51 | 1.02 | 8.96634 | 80.6179
51.5 | 1.03 | 9.00558 | 80.97071
52 | 1.04 | 9.00558 | 80.97071
52.5 | 1.05 | 9.0252 | 81.14712
53 | 1.06 | 9.0252 | 81.14712
53.5 | 1.07 | 9.0252 | 81.14712
54 | 1.08 | 9.04482 | 81.32352
54.5 | 1.09 | 9.04482 | 81.32352
55 | 1.1 | 8.98596 | 80.7943
55.5 | 1.11 | 9.08406 | 81.67634
56 | 1.12 | 9.06444 | 81.49993
56.5 | 1.13 | 9.10368 | 81.85275
57 | 1.14 | 9.06444 | 81.49993
57.5 | 1.15 | 9.08406 | 81.67634
58 | 1.16 | 9.08406 | 81.67634
58.5 | 1.17 | 9.08406 | 81.67634
59 | 1.18 | 9.1233 | 82.02915
59.5 | 1.19 | 9.08406 | 81.67634
60 | 1.2 | 9.14292 | 82.20556
60.5 | 1.21 | 9.10368 | 81.85275
61 | 1.22 | 9.10368 | 81.85275
61.5 | 1.23 | 9.1233 | 82.02915
62 | 1.24 | 9.1233 | 82.02915
62.5 | 1.25 | 9.08406 | 81.67634
63 | 1.26 | 9.14292 | 82.20556
63.5 | 1.27 | 9.14292 | 82.20556
64 | 1.28 | 9.1233 | 82.02915
64.5 | 1.29 | 9.18216 | 82.55838
65 | 1.3 | 9.16254 | 82.38197
65.5 | 1.31 | 9.1233 | 82.02915
66 | 1.32 | 9.16254 | 82.38197
66.5 | 1.33 | 9.16254 | 82.38197
67 | 1.34 | 9.18216 | 82.55838
67.5 | 1.35 | 9.18216 | 82.55838
68 | 1.36 | 9.16254 | 82.38197
68.5 | 1.37 | 9.20178 | 82.73478
69 | 1.38 | 9.18216 | 82.55838
69.5 | 1.39 | 9.20178 | 82.73478
70 | 1.4 | 9.1233 | 82.02915
70.5 | 1.41 | 9.20178 | 82.73478
71 | 1.42 | 9.20178 | 82.73478
71.5 | 1.43 | 9.18216 | 82.55838
72 | 1.44 | 9.20178 | 82.73478
72.5 | 1.45 | 9.2214 | 82.91119
73 | 1.46 | 9.24102 | 83.08759
73.5 | 1.47 | 9.2214 | 82.91119
74 | 1.48 | 9.2214 | 82.91119
74.5 | 1.49 | 9.2214 | 82.91119
75 | 1.5 | 9.2214 | 82.91119
75.5 | 1.51 | 9.24102 | 83.08759
76 | 1.52 | 9.24102 | 83.08759
76.5 | 1.53 | 9.24102 | 83.08759
77 | 1.54 | 9.24102 | 83.08759
77.5 | 1.55 | 9.24102 | 83.08759
78 | 1.56 | 9.28026 | 83.44041
78.5 | 1.57 | 9.2214 | 82.91119
79 | 1.58 | 9.26064 | 83.264
79.5 | 1.59 | 9.20178 | 82.73478
80 | 1.6 | 9.28026 | 83.44041
80.5 | 1.61 | 9.3195 | 83.79322
81 | 1.62 | 9.3195 | 83.79322
81.5 | 1.63 | 9.28026 | 83.44041
82 | 1.64 | 9.28026 | 83.44041
82.5 | 1.65 | 9.28026 | 83.44041
83 | 1.66 | 9.28026 | 83.44041
83.5 | 1.67 | 9.29988 | 83.61681
84 | 1.68 | 9.29988 | 83.61681
84.5 | 1.69 | 9.29988 | 83.61681
85 | 1.7 | 9.29988 | 83.61681
85.5 | 1.71 | 9.29988 | 83.61681
86 | 1.72 | 9.29988 | 83.61681
86.5 | 1.73 | 9.29988 | 83.61681
87 | 1.74 | 9.35874 | 84.14603
87.5 | 1.75 | 9.29988 | 83.61681
88 | 1.76 | 9.28026 | 83.44041
88.5 | 1.77 | 9.3195 | 83.79322
89 | 1.78 | 9.3195 | 83.79322
89.5 | 1.79 | 9.35874 | 84.14603
90 | 1.8 | 9.3195 | 83.79322
90.5 | 1.81 | 9.33912 | 83.96963
91 | 1.82 | 9.29988 | 83.61681
91.5 | 1.83 | 9.33912 | 83.96963
92 | 1.84 | 9.29988 | 83.61681
92.5 | 1.85 | 9.3195 | 83.79322
93 | 1.86 | 9.29988 | 83.61681
93.5 | 1.87 | 9.3195 | 83.79322
94 | 1.88 | 9.33912 | 83.96963
94.5 | 1.89 | 9.29988 | 83.61681
95 | 1.9 | 9.35874 | 84.14603
95.5 | 1.91 | 9.37836 | 84.32244
96 | 1.92 | 9.3195 | 83.79322
96.5 | 1.93 | 9.3195 | 83.79322
97 | 1.94 | 9.3195 | 83.79322
97.5 | 1.95 | 9.29988 | 83.61681
98 | 1.96 | 9.33912 | 83.96963
98.5 | 1.97 | 9.3195 | 83.79322
99 | 1.98 | 9.28026 | 83.44041
99.5 | 1.99 | 9.29988 | 83.61681
100 | 2 | 9.28026 | 83.44041
100.5 | 2.01
101 | 2.02
101.5 | 2.03
102 | 2.04
102.5 | 2.05
103 | 2.06
103.5 | 2.07
104 | 2.08
104.5 | 2.09
105 | 2.1
105.5 | 2.11
106 | 2.12
106.5 | 2.13
107 | 2.14
107.5 | 2.15
108 | 2.16
108.5 | 2.17
109 | 2.18
109.5 | 2.19
110 | 2.2
110.5 | 2.21
111 | 2.22
111.5 | 2.23
112 | 2.24
112.5 | 2.25
113 | 2.26
113.5 | 2.27
114 | 2.28
114.5 | 2.29
115 | 2.3
115.5 | 2.31
116 | 2.32
116.5 | 2.33
117 | 2.34
117.5 | 2.35
118 | 2.36
118.5 | 2.37
119 | 2.38
119.5 | 2.39
120 | 2.4
120.5 | 2.41
121 | 2.42
121.5 | 2.43
122 | 2.44
122.5 | 2.45
123 | 2.46
123.5 | 2.47
124 | 2.48
124.5 | 2.49
125 | 2.5

## Resistencia
ciclos | seg | Intensidad | Tensión | Resistencia | Potencia | Energía
0.5 | 0.01 | 0 | -0.1945763 |  |  |  | 0.6 | 14.455
1 | 0.02 | 0 | -0.004576263 |  |  |  | 0.6 | 0 | La línea vertical roja señala el fin del precalentamiento
1.5 | 0.03 | 0 | -0.004576263 |  |  |  | 0.7 | 14.455
2 | 0.04 | 0 | 0.05542374 |  |  |  | 0.7 | 0
2.5 | 0.05 | 0 | 0.05542374
3 | 0.06 | 0 | 0.01542374
3.5 | 0.07 | 0 | 0.01542374
4 | 0.08 | 0 | -0.05457626
4.5 | 0.09 | 0 | -0.05457626
5 | 0.1 | 0 | 0.01542374
5.5 | 0.11 | 0 | -0.02457626
6 | 0.12 | 0 | -0.004576263
6.5 | 0.13 | 0 | 0.03542374
7 | 0.14 | 0 | 0.03542374
7.5 | 0.15 | 0 | 0.01542374
8 | 0.16 | 0 | 0.01542374
8.5 | 0.17 | 0 | -0.05457626
9 | 0.18 | 0 | 0.05542374 |  |  |  | 0.6 | 2.656472
9.5 | 0.19 | 0 | -0.004576263 |  |  |  | 0.6 | 0
10 | 0.2 | 0 | 0.03542374
10.5 | 0.21 | 0 | 0.09542374
11 | 0.22 | 0 | 0.03542374
11.5 | 0.23 | 0 | -0.004576263
12 | 0.24 | 0 | -0.004576263
12.5 | 0.25 | 0 | -0.02457626
13 | 0.26 | 0 | -0.02457626
13.5 | 0.27 | 0 | -0.05457626
14 | 0.28 | 0 | 0.01542374
14.5 | 0.29 | 0 | -0.05457626
15 | 0.3 | 0 | 0.07542374
15.5 | 0.31 | 0 | -0.05457626
16 | 0.32 | 0 | 0.01542374
16.5 | 0.33 | 0 | -0.07457627 |  |  |  | 0.6 | 0.533262
17 | 0.34 | 0 | 0.03542374 |  |  |  | 0.6 | 0
17.5 | 0.35 | 0 | -0.004576263
18 | 0.36 | 0 | -0.004576263
18.5 | 0.37 | 0 | 0.03542374
19 | 0.38 | 0 | -0.004576263
19.5 | 0.39 | 0 | -0.05457626
20 | 0.4 | 0 | 0.05542374
20.5 | 0.41 | 0 | -0.004576263
21 | 0.42 | 0 | -0.02457626
21.5 | 0.43 | 0 | 0.05542374
22 | 0.44 | 0 | -0.004576263
22.5 | 0.45 | 0 | -0.03457626
23 | 0.46 | 0 | -0.004576263
23.5 | 0.47 | 0 | -0.004576263
24 | 0.48 | 0 | -0.03457626
24.5 | 0.49 | 0 | -0.02457626 |  |  |  | 0.6 | 26.7799
25 | 0.5 | 0 | 0.03542374 |  |  |  | 0.6 | 0
25.5 | 0.51 | 0 | 0.03542374
26 | 0.52 | 0 | -0.02457626
26.5 | 0.53 | 0 | -0.004576263
27 | 0.54 | 0 | -0.02457626
27.5 | 0.55 | 0 | -0.02457626
28 | 0.56 | 0 | -0.02457626
28.5 | 0.57 | 0 | 0.03542374
29 | 0.58 | 0 | 0.01542374
29.5 | 0.59 | 0 | -0.02457626
30 | 0.6 | 0 | -0.02457626
30.5 | 0.61 | 0 | -0.03457626
31 | 0.62 | 3.549 | -0.03466277 | -0.009766912 | -0.1230182 | -0.001230182
31.5 | 0.63 | 3.471 | 1.045339 | 0.3011637 | 3.628372 | 0.03505354
32 | 0.64 | 3.588 | 1.315336 | 0.3665932 | 4.719427 | 0.0822478
32.5 | 0.65 | 3.763 | 1.605332 | 0.4266096 | 6.040864 | 0.1426564
33 | 0.66 | 4.036 | 1.475325 | 0.3655415 | 5.954413 | 0.2022006
33.5 | 0.67 | 4.251 | 1.35532 | 0.3188238 | 5.761466 | 0.2598152
34 | 0.68 | 4.543 | 1.295313 | 0.2851228 | 5.884607 | 0.3186613
34.5 | 0.69 | 4.68 | 1.17531 | 0.2511345 | 5.500449 | 0.3736658
35 | 0.7 | 4.894 | 1.195304 | 0.2442387 | 5.84982 | 0.432164
35.5 | 0.71 | 5.011 | 1.155302 | 0.2305531 | 5.789217 | 0.4900562
36 | 0.72 | 5.772 | 1.235283 | 0.214013 | 7.130054 | 0.5613567
36.5 | 0.73 | 5.967 | 1.235278 | 0.2070183 | 7.370905 | 0.6350658
37 | 0.74 | 5.967 | 1.255278 | 0.2103701 | 7.490246 | 0.7099683
37.5 | 0.75 | 6.201 | 1.725273 | 0.2782249 | 10.69842 | 0.8169524
38 | 0.76 | 10.081 | 2.125178 | 0.2108102 | 21.42392 | 1.031192
38.5 | 0.77 | 10.026 | 1.835179 | 0.183042 | 18.39951 | 1.215187
39 | 0.78 | 11.564 | 1.795142 | 0.1552354 | 20.75902 | 1.422777
39.5 | 0.79 | 10.608 | 1.395165 | 0.1315201 | 14.79991 | 1.570776
40 | 0.8 | 8.638 | 0.8852131 | 0.102479 | 7.646471 | 1.647241
40.5 | 0.81 | 8.602 | 1.145214 | 0.1331335 | 9.851131 | 1.745752
41 | 0.82 | 8.931 | 1.085206 | 0.12151 | 9.691975 | 1.842672
41.5 | 0.83 | 8.892 | 0.985207 | 0.110797 | 8.760461 | 1.930277
42 | 0.84 | 8.892 | 0.905207 | 0.1018002 | 8.049101 | 2.010767
42.5 | 0.85 | 8.853 | 1.025208 | 0.1158035 | 9.076166 | 2.101529
43 | 0.86 | 8.853 | 1.155208 | 0.1304878 | 10.22706 | 2.2038
43.5 | 0.87 | 8.833 | 1.045208 | 0.1183299 | 9.232327 | 2.296123
44 | 0.88 | 8.872 | 0.9852075 | 0.1110468 | 8.740761 | 2.383531
44.5 | 0.89 | 8.853 | 1.005208 | 0.1135443 | 8.899106 | 2.472522
45 | 0.9 | 8.833 | 1.005208 | 0.1138015 | 8.879006 | 2.561312
45.5 | 0.91 | 8.853 | 1.005208 | 0.1135443 | 8.899106 | 2.650303
46 | 0.92 | 8.833 | 1.175208 | 0.1330475 | 10.38062 | 2.754109
46.5 | 0.93 | 8.814 | 1.005209 | 0.1140468 | 8.859912 | 2.842709
47 | 0.94 | 8.833 | 1.045208 | 0.1183299 | 9.232327 | 2.935032
47.5 | 0.95 | 8.833 | 1.025208 | 0.1160657 | 9.055667 | 3.025589
48 | 0.96 | 8.872 | 1.065207 | 0.120064 | 9.450521 | 3.120094
48.5 | 0.97 | 8.853 | 1.045208 | 0.1180626 | 9.253226 | 3.212626
49 | 0.98 | 8.853 | 1.045208 | 0.1180626 | 9.253226 | 3.305158
49.5 | 0.99 | 8.872 | 1.045208 | 0.1178097 | 9.273081 | 3.397889
50 | 1 | 8.853 | 1.085208 | 0.1225808 | 9.607346 | 3.493962
50.5 | 1.01 | 8.853 | 1.045208 | 0.1180626 | 9.253226 | 3.586494
51 | 1.02 | 8.892 | 0.985207 | 0.110797 | 8.760461 | 3.674099
51.5 | 1.03 | 8.892 | 0.965207 | 0.1085478 | 8.582622 | 3.759925
52 | 1.04 | 8.872 | 0.9252075 | 0.104284 | 8.208441 | 3.84201
52.5 | 1.05 | 8.892 | 0.985207 | 0.110797 | 8.760461 | 3.929614
53 | 1.06 | 8.892 | 1.105207 | 0.1242923 | 9.8275 | 4.027889
53.5 | 1.07 | 8.892 | 1.145207 | 0.1287907 | 10.18318 | 4.129721
54 | 1.08 | 8.872 | 0.9052075 | 0.1020297 | 8.031001 | 4.210031
54.5 | 1.09 | 8.892 | 0.925207 | 0.1040494 | 8.226941 | 4.2923
55 | 1.1 | 8.892 | 0.845207 | 0.09505252 | 7.515581 | 4.367456
55.5 | 1.11 | 8.892 | 0.925207 | 0.1040494 | 8.226941 | 4.449725
56 | 1.12 | 8.892 | 1.065207 | 0.1197939 | 9.471821 | 4.544443
56.5 | 1.13 | 8.892 | 1.275207 | 0.1434106 | 11.33914 | 4.657835
57 | 1.14 | 8.872 | 0.9652075 | 0.1087926 | 8.563321 | 4.743468
57.5 | 1.15 | 8.872 | 0.8652075 | 0.09752113 | 7.676121 | 4.820229
58 | 1.16 | 8.892 | 0.965207 | 0.1085478 | 8.582622 | 4.906055
58.5 | 1.17 | 8.892 | 0.835207 | 0.09392791 | 7.426661 | 4.980322
59 | 1.18 | 8.911 | 0.9452065 | 0.1060719 | 8.422735 | 5.064549
59.5 | 1.19 | 8.892 | 0.965207 | 0.1085478 | 8.582622 | 5.150376
60 | 1.2 | 8.892 | 1.045207 | 0.1175446 | 9.293981 | 5.243316
60.5 | 1.21 | 8.872 | 0.8652075 | 0.09752113 | 7.676121 | 5.320077
61 | 1.22 | 8.872 | 0.7352075 | 0.08286829 | 6.522761 | 5.385304
61.5 | 1.23 | 8.872 | 1.005208 | 0.1133011 | 8.918201 | 5.474486
62 | 1.24 | 8.872 | 0.9852075 | 0.1110468 | 8.740761 | 5.561894
62.5 | 1.25 | 8.892 | 0.945207 | 0.1062986 | 8.40478 | 5.645942
63 | 1.26 | 8.911 | 0.9052066 | 0.101583 | 8.066296 | 5.726604
63.5 | 1.27 | 8.853 | 0.9052079 | 0.1022487 | 8.013805 | 5.806743
64 | 1.28 | 8.853 | 0.8452079 | 0.09547136 | 7.482625 | 5.881569
64.5 | 1.29 | 8.853 | 0.9452079 | 0.106767 | 8.367926 | 5.965248
65 | 1.3 | 8.853 | 0.9052079 | 0.1022487 | 8.013805 | 6.045386
65.5 | 1.31 | 8.853 | 1.005208 | 0.1135443 | 8.899106 | 6.134377
66 | 1.32 | 8.872 | 0.9252075 | 0.104284 | 8.208441 | 6.216462
66.5 | 1.33 | 8.911 | 0.9452065 | 0.1060719 | 8.422735 | 6.300689
67 | 1.34 | 8.892 | 0.835207 | 0.09392791 | 7.426661 | 6.374956
67.5 | 1.35 | 8.872 | 1.125208 | 0.1268268 | 9.982841 | 6.474784
68 | 1.36 | 8.872 | 0.9452075 | 0.1065383 | 8.38588 | 6.558643
68.5 | 1.37 | 8.853 | 0.9452079 | 0.106767 | 8.367926 | 6.642322
69 | 1.38 | 8.833 | 0.8152084 | 0.09229123 | 7.200736 | 6.714329
69.5 | 1.39 | 8.736 | 0.9052108 | 0.1036185 | 7.907921 | 6.793408
70 | 1.4 | 8.853 | 0.8852079 | 0.0999896 | 7.836745 | 6.871776
70.5 | 1.41 | 8.911 | 1.005207 | 0.1128051 | 8.957397 | 6.961349
71 | 1.42 | 8.872 | 0.8352075 | 0.09413971 | 7.40996 | 7.035449
71.5 | 1.43 | 8.892 | 0.885207 | 0.09955094 | 7.871261 | 7.114161
72 | 1.44 | 8.853 | 0.7752079 | 0.08756444 | 6.862916 | 7.182791
72.5 | 1.45 | 8.794 | 0.9052094 | 0.1029349 | 7.960412 | 7.262395
73 | 1.46 | 8.853 | 1.025208 | 0.1158035 | 9.076166 | 7.353157
73.5 | 1.47 | 8.872 | 0.8352075 | 0.09413971 | 7.40996 | 7.427256
74 | 1.48 | 8.814 | 0.8352088 | 0.09475934 | 7.361531 | 7.500871
74.5 | 1.49 | 8.814 | 0.9252089 | 0.1049704 | 8.154791 | 7.582419
75 | 1.5 | 8.872 | 0.8452075 | 0.09526686 | 7.498681 | 7.657406
75.5 | 1.51 | 8.814 | 0.8452089 | 0.0958939 | 7.449671 | 7.731903
76 | 1.52 | 8.794 | 1.065209 | 0.1211291 | 9.367451 | 7.825577
76.5 | 1.53 | 8.911 | 1.025207 | 0.1150495 | 9.135616 | 7.916934
77 | 1.54 | 8.872 | 0.9052075 | 0.1020297 | 8.031001 | 7.997243
77.5 | 1.55 | 8.833 | 0.9652085 | 0.109273 | 8.525686 | 8.0825
78 | 1.56 | 8.794 | 0.8352094 | 0.09497491 | 7.344831 | 8.155949
78.5 | 1.57 | 8.833 | 0.9652085 | 0.109273 | 8.525686 | 8.241205
79 | 1.58 | 8.892 | 0.795207 | 0.08942949 | 7.070981 | 8.311915
79.5 | 1.59 | 8.853 | 0.8852079 | 0.0999896 | 7.836745 | 8.390283
80 | 1.6 | 8.794 | 0.7152094 | 0.08132926 | 6.289551 | 8.453178
80.5 | 1.61 | 8.853 | 1.025208 | 0.1158035 | 9.076166 | 8.543941
81 | 1.62 | 8.794 | 0.9052094 | 0.1029349 | 7.960412 | 8.623545
81.5 | 1.63 | 8.853 | 0.9652079 | 0.1090261 | 8.544986 | 8.708995
82 | 1.64 | 8.931 | 0.8452061 | 0.09463734 | 7.548535 | 8.78448
82.5 | 1.65 | 8.853 | 0.8152079 | 0.09208268 | 7.217035 | 8.85665
83 | 1.66 | 8.814 | 0.7552088 | 0.08568287 | 6.656411 | 8.923215
83.5 | 1.67 | 8.853 | 0.9852079 | 0.1112852 | 8.722045 | 9.010435
84 | 1.68 | 8.794 | 0.7152094 | 0.08132926 | 6.289551 | 9.073331
84.5 | 1.69 | 8.853 | 0.9052079 | 0.1022487 | 8.013805 | 9.153469
85 | 1.7 | 8.833 | 0.7552084 | 0.08549852 | 6.670756 | 9.220177
85.5 | 1.71 | 8.872 | 0.9652075 | 0.1087926 | 8.563321 | 9.30581
86 | 1.72 | 8.833 | 0.8152084 | 0.09229123 | 7.200736 | 9.377817
86.5 | 1.73 | 8.814 | 0.9652089 | 0.1095086 | 8.507351 | 9.462890625
87 | 1.74 | 8.794 | 0.7352094 | 0.08360353 | 6.465431 | 9.527545
87.5 | 1.75 | 8.814 | 0.7152089 | 0.08114465 | 6.303851 | 9.590584
88 | 1.76 | 8.814 | 0.7352089 | 0.08341376 | 6.480131 | 9.655385
88.5 | 1.77 | 8.833 | 0.7552084 | 0.08549852 | 6.670756 | 9.722093
89 | 1.78 | 8.814 | 0.6952088 | 0.07887552 | 6.127571 | 9.783368
89.5 | 1.79 | 8.853 | 0.8652079 | 0.09773048 | 7.659685 | 9.859965
90 | 1.8 | 8.814 | 0.7352089 | 0.08341376 | 6.480131 | 9.924767
90.5 | 1.81 | 8.794 | 1.005209 | 0.1143063 | 8.839811 | 10.01316
91 | 1.82 | 8.794 | 0.7352094 | 0.08360353 | 6.465431 | 10.07782
91.5 | 1.83 | 8.833 | 0.9652085 | 0.109273 | 8.525686 | 10.16308
92 | 1.84 | 8.775 | 0.8352098 | 0.09518061 | 7.328966 | 10.23637
92.5 | 1.85 | 8.833 | 0.8352084 | 0.09455546 | 7.377396 | 10.31014
93 | 1.86 | 8.794 | 0.7752094 | 0.08815209 | 6.817192 | 10.37831
93.5 | 1.87 | 8.853 | 0.9052079 | 0.1022487 | 8.013805 | 10.45845
94 | 1.88 | 8.892 | 0.755207 | 0.08493106 | 6.715301 | 10.5256
94.5 | 1.89 | 8.814 | 0.8652089 | 0.09816302 | 7.625951 | 10.60186
95 | 1.9 | 8.794 | 0.7352094 | 0.08360353 | 6.465431 | 10.66652
95.5 | 1.91 | 8.794 | 0.9652094 | 0.1097577 | 8.488051 | 10.7514
96 | 1.92 | 8.775 | 0.8152098 | 0.09290141 | 7.153466 | 10.82293
96.5 | 1.93 | 8.814 | 0.7352089 | 0.08341376 | 6.480131 | 10.88773
97 | 1.94 | 8.911 | 0.7152066 | 0.08026109 | 6.373206 | 10.95147
97.5 | 1.95 | 8.853 | 0.9852079 | 0.1112852 | 8.722045 | 11.03869
98 | 1.96 | 8.814 | 0.8152089 | 0.09249023 | 7.185251 | 11.11054
98.5 | 1.97 | 8.853 | 0.8452079 | 0.09547136 | 7.482625 | 11.18536
99 | 1.98 | 8.794 | 0.8652094 | 0.09838633 | 7.608651 | 11.26145
99.5 | 1.99 | 8.833 | 0.9252084 | 0.1047445 | 8.172366 | 11.34317
100 | 2 | 8.911 | 0.9652066 | 0.1083163 | 8.600956 | 11.42918
100.5 | 2.01
101 | 2.02
101.5 | 2.03
102 | 2.04
102.5 | 2.05
103 | 2.06
103.5 | 2.07
104 | 2.08
104.5 | 2.09
105 | 2.1
105.5 | 2.11
106 | 2.12
106.5 | 2.13
107 | 2.14
107.5 | 2.15
108 | 2.16
108.5 | 2.17
109 | 2.18
109.5 | 2.19
110 | 2.2
110.5 | 2.21
111 | 2.22
111.5 | 2.23
112 | 2.24
112.5 | 2.25
113 | 2.26
113.5 | 2.27
114 | 2.28
114.5 | 2.29
115 | 2.3
115.5 | 2.31
116 | 2.32
116.5 | 2.33
117 | 2.34
117.5 | 2.35
118 | 2.36
118.5 | 2.37
119 | 2.38
119.5 | 2.39
120 | 2.4
120.5 | 2.41
121 | 2.42
121.5 | 2.43
122 | 2.44
122.5 | 2.45
123 | 2.46
123.5 | 2.47
124 | 2.48
124.5 | 2.49
125 | 2.5

## Resultados
Inicio paso corriente
30 | 0
30 | 0.5 | Eje Izquierdo |  | Eje Derecho
Fin de Subida |  | Máx = | 0.5 | Máx = | 0.6
39.04057 | 0 | Mín = | 0 | Mín = | 0
39.04057 | 0.5
¿Suavizar?
Inicio paso corriente |  | Eje Izquierdo |  | Eje Derecho
30 | 0 | Máx = | 100 | Máx = | 9
30 | 100 | Mín = | 0 | Mín = | 0
Fin de Subida
39.04057 | 0
39.04057 | 100
¿Suavizar?
|  | Eje Izquierdo |  | Eje Derecho
Inicio paso corriente |  | Máx = | 10 | Máx = | 6
30 | 0 | Mín = | 0 | Mín = | 0
30 | 10
Fin de Subida
39.04057 | 0
39.04057 | 10
|  | Eje Izquierdo |  | Eje Derecho
Inicio paso corriente |  | Máx = | 14 | Máx = | 9
30 | 0 | Mín = | 0 | Mín = | 0
30 | 14
Fin de Subida
39.04057 | 0
39.04057 | 14