## Parámetros
Ensayo |  |  |  |  | Fecha:
Características polvo |  | Material | Referencia polvo | Densidad de golpeo g/cm3 | Densidad aparente g/cm3 | Densidad absoluta g/cm3
|  | Al-NH3 |  | 1.19 | 0.84 | 2.725 |  | Sí
No
Activación externa |  | PRECOMPRESIÓN | No | # MPa
|  | ACTIVACIÓN ELÉC. | No | # V | # A
Características de corriente | Duraciones
|  | Aproximación | Apriete | PreCalentamiento | Calentamiento | Enfriamiento
|  | 99 | 30 | 5 | 75 | 60 | ciclos
|  | 1.98 | 0.6 | 0.1 | 1.5 | 1.2 | segundos
Intensidades
|  | I máx | So1i (grados) | I So1i (kA) | ISo2i (kA) | Energía (kJ) | EDE (kJ/g)
|  | 10.588 | 15 | 1 | 9 | 13.7445 | 10.60778
Características de Presión |  | Presión Trabajo | Presión Sinterizado
|  | 923 |  | kgf
|  | 3.812474 | 0 | bares
Características Sinterizados |  | Diámetro (mm) | Altura (mm) | Masa (g) |  | Secc (cm2)
| 1 | 12.08 | 5.17 | 1.2957 |  | 1.146103
| 2 | 12.16 | 4.66 |  |  | Volumen (cm3)
| 3 | 12.11 | 4.8 |  |  | 0.5502728
| 4 | 11.97 | 4.65
| 5 | 12.12 | 4.41 |  |  | Densid (g/cm3)
| 6 | 12.11 | 4.64 |  |  | 2.35465
| 7 | 11.99 | 4.94 |  |  | Porosidad (%)
| 8 | 12.1 | 5.14 |  |  | 13.59081
|  | 12.08 | 4.80125
Otros Datos |  | Tª Inicial (ºC) | Lubricante | Diám Punzón (mm) | h punzones (mm) | h obleas (mm) | tS (ciclos)
|  | 22 |  | 11.9 | 97.31 | 9.3 | 6.794501
Observaciones
[9 empty] | 4 | 5 | 8
[9 empty] | 3 | 9 | 2

## Adquisición
407 | 469 | 0 | 79
408 | 469 | 0 | 14 | IP:x,x,x,x:
405 | 469 | 0 | 16 | 172,16,1,14
405 | 467 | 0 | 19
406 | 468 | 0 | 21 | Abrir canal. (IP: 172,16,1,14)(Return:1)
405 | 470 | 0 | 14
406 | 472 | 0 | 16
404 | 468 | 0 | 17 | Recibidos de 3509 registros (Soldadura:1759)
406 | 469 | 0 | 14
407 | 470 | 0 | 21
406 | 468 | 0 | 21 | Representar gráficas
407 | 469 | 0 | 19
405 | 470 | 0 | 25
406 | 470 | 0 | 29
406 | 472 | 0 | 14
406 | 472 | 0 | 19
408 | 471 | 0 | 17
406 | 472 | 0 | 25
406 | 469 | 0 | 23
404 | 470 | 0 | 21
406 | 471 | 0 | 19
406 | 472 | 0 | 23
406 | 471 | 0 | 21
406 | 469 | 0 | 17
407 | 470 | 0 | 19
406 | 470 | 0 | 25
405 | 472 | 0 | 25
406 | 472 | 0 | 21
405 | 470 | 0 | 21
406 | 470 | 0 | 21
406 | 471 | 0 | 19
406 | 469 | 0 | 23
407 | 474 | 0 | 21
406 | 471 | 0 | 23
404 | 471 | 0 | 23
406 | 470 | 0 | 21
406 | 469 | 0 | 16
406 | 471 | 0 | 16
406 | 473 | 0 | 17
406 | 472 | 0 | 16
404 | 470 | 0 | 16
406 | 471 | 0 | 19
406 | 473 | 0 | 19
406 | 473 | 0 | 17
407 | 471 | 0 | 21
405 | 473 | 0 | 19
406 | 469 | 0 | 19
406 | 469 | 0 | 23
405 | 471 | 0 | 17
406 | 473 | 0 | 21
407 | 471 | 0 | 17
408 | 471 | 0 | 16
406 | 471 | 0 | 17
406 | 472 | 0 | 17
404 | 471 | 0 | 19
405 | 470 | 0 | 19
405 | 471 | 0 | 16
404 | 471 | 0 | 19
404 | 471 | 0 | 27
405 | 472 | 0 | 23
406 | 471 | 0 | 14
405 | 471 | 3841 | 14
404 | 470 | 3607 | 139
410 | 471 | 3861 | 153
409 | 471 | 4075 | 145
414 | 473 | 4446 | 161
411 | 471 | 4680 | 139
418 | 469 | 4953 | 137
418 | 468 | 5089 | 153
423 | 469 | 5265 | 137
421 | 469 | 5362 | 128
427 | 469 | 7429 | 147
426 | 468 | 7819 | 168
435 | 467 | 7819 | 178
434 | 466 | 8190 | 188
445 | 466 | 10198 | 174
441 | 465 | 10374 | 170
449 | 464 | 10588 | 153
445 | 463 | 9399 | 149
455 | 463 | 9438 | 128
450 | 460 | 9126 | 145
454 | 461 | 9087 | 128
451 | 459 | 9028 | 128
455 | 462 | 9009 | 149
453 | 459 | 9048 | 153
458 | 459 | 9028 | 124
452 | 458 | 8989 | 122
459 | 459 | 9028 | 134
453 | 457 | 9009 | 120
460 | 456 | 9048 | 108
454 | 456 | 9028 | 122
459 | 456 | 8892 | 122
456 | 454 | 8950 | 126
460 | 456 | 9009 | 141
456 | 456 | 9009 | 137
463 | 456 | 8970 | 118
457 | 456 | 9048 | 132
462 | 455 | 9009 | 112
457 | 456 | 8970 | 134
463 | 456 | 9009 | 116
459 | 456 | 9009 | 128
464 | 457 | 9048 | 120
459 | 456 | 9009 | 120
463 | 459 | 8989 | 120
460 | 456 | 9009 | 116
465 | 456 | 8970 | 110
463 | 457 | 8970 | 122
465 | 458 | 8950 | 114
462 | 458 | 8970 | 128
465 | 458 | 9009 | 124
461 | 459 | 9028 | 112
466 | 458 | 9009 | 124
461 | 459 | 8950 | 132
464 | 460 | 8970 | 108
461 | 460 | 8911 | 116
467 | 458 | 8950 | 116
461 | 462 | 8950 | 120
468 | 460 | 8989 | 116
462 | 461 | 8989 | 110
465 | 462 | 8989 | 122
463 | 461 | 8950 | 106
468 | 462 | 8931 | 139
464 | 462 | 8911 | 120
468 | 464 | 8931 | 134
462 | 464 | 8970 | 106
469 | 463 | 8989 | 118
463 | 463 | 8989 | 124
468 | 463 | 8970 | 110
464 | 464 | 8950 | 104
469 | 463 | 8931 | 116
464 | 464 | 8931 | 124
469 | 463 | 8970 | 141
464 | 466 | 8970 | 134
469 | 464 | 8970 | 126
465 | 467 | 8970 | 114
469 | 463 | 8931 | 106
466 | 465 | 8931 | 112
468 | 465 | 8931 | 114
465 | 466 | 8950 | 110
468 | 464 | 8950 | 110
466 | 464 | 8950 | 126
471 | 466 | 8950 | 106
466 | 465 | 8931 | 122
469 | 466 | 8931 | 114
466 | 469 | 8931 | 126
470 | 466 | 8931 | 112
465 | 466 | 8931 | 120
470 | 470 | 8911 | 103
464 | 467 | 8931 | 103
469 | 466 | 8931 | 101
465 | 468 | 8911 | 112
470 | 469 | 8931 | 118
467 | 468 | 8950 | 108
471 | 468 | 8950 | 120
467 | 468 | 8931 | 103
471 | 468 | 8911 | 130
465 | 471 | 8911 | 120
469 | 469 | 8892 | 103
465 | 469 | 8931 | 120
472 | 470 | 8950 | 134
466 | 470 | 8931 | 112
471 | 470 | 8931 | 89
468 | 470 | 8931 | 89
470 | 472 | 8892 | 104
466 | 470 | 8872 | 132
470 | 470 | 8911 | 132
466 | 469 | 8950 | 124
469 | 469 | 8950 | 97
466 | 471 | 8931 | 114
469 | 472 | 8931 | 112
465 | 471 | 8892 | 116
470 | 472 | 8872 | 110
467 | 470 | 8892 | 118
471 | 472 | 8931 | 104
466 | 472 | 8950 | 118
471 | 472 | 8950 | 103
465 | 472 | 8931 | 130
469 | 472 | 8911 | 120
468 | 472 | 8872 | 99
470 | 471 | 8872 | 95
466 | 474 | 8892 | 103
471 | 471 | 8911 | 104
466 | 474 | 8931 | 114
471 | 474 | 8950 | 110
465 | 472 | 8911 | 95
471 | 473 | 8892 | 122
466 | 471 | 8911 | 114
471 | 473 | 8892 | 104
467 | 470 | 8911 | 126
471 | 472 | 8931 | 104
467 | 473 | 8931 | 95
470 | 473 | 8911 | 112
467 | 471 | 8892 | 114
473 | 472 | 8892 | 120
467 | 471 | 8892 | 104
472 | 473 | 8892 | 120
471 | 471 | 8911 | 101
476 | 470 | 8970 | 126
473 | 472 | 9009 | 97
475 | 471 | 8989 | 101
471 | 472 | 8872 | 103
475 | 472 | 8950 | 106
472 | 471 | 8892 | 122
476 | 470 | 8970 | 91
472 | 473 | 8911 | 120
476 | 473 | 8853 | 106
473 | 473 | 8911 | 120
476 | 471 | 8853 | 108
472 | 472 | 8931 | 126
475 | 471 | 8892 | 101
472 | 472 | 8950 | 116
476 | 473 | 8892 | 104
470 | 473 | 8911 | 116
476 | 473 | 8872 | 114
472 | 473 | 8892 | 116
477 | 473 | 8892 | 97
471 | 471 | 8911 | 124
477 | 474 | 8931 | 104
472 | 472 | 8911 | 124
474 | 472 | 8911 | 104

## Desplazamiento
ciclos | seg | x(t) | h(t) | θ(t) |  |  | θ(t) | H(t)
0.5 | 0.01 | 0.06101685 | 8.158393 | 0.4114956 |  |  | 0.3750702 | 7.841402
1 | 0.02 | 0.1110168 | 8.108393 | 0.4078666 | 0.6 | 4.451271 | 0.3751417 | 7.842302
1.5 | 0.03 | -0.03898316 | 8.258393 | 0.4186218 | 0.6 | 0 | 0.3752058 | 7.843109
2 | 0.04 | -0.03898316 | 8.258393 | 0.4186218 |  |  | 0.3752927 | 7.844202
2.5 | 0.05 | 0.01101685 | 8.208393 | 0.4150804 |  |  | 0.375362 | 7.845078
3 | 0.06 | -0.03898316 | 8.258393 | 0.4186218 |  |  | 0.3754207 | 7.845825
3.5 | 0.07 | 0.01101685 | 8.208393 | 0.4150804 |  |  | 0.3755129 | 7.846983
4 | 0.08 | -0.08898316 | 8.308393 | 0.4221205 |  |  | 0.3754949 | 7.846785
4.5 | 0.09 | 0.01101685 | 8.208393 | 0.4150804 |  |  | 0.375441 | 7.846127
5 | 0.1 | 0.06101685 | 8.158393 | 0.4114956 |  |  | 0.3753342 | 7.844794
5.5 | 0.11 | 0.01101685 | 8.208393 | 0.4150804 |  |  | 0.3751218 | 7.842126
6 | 0.12 | 0.06101685 | 8.158393 | 0.4114956 |  |  | 0.3747863 | 7.837904
6.5 | 0.13 | -0.03898316 | 8.258393 | 0.4186218 |  |  | 0.3744717 | 7.833904
7 | 0.14 | 0.01101685 | 8.208393 | 0.4150804 |  |  | 0.3741395 | 7.829682
7.5 | 0.15 | 0.01101685 | 8.208393 | 0.4150804 |  |  | 0.3738248 | 7.825682
8 | 0.16 | 0.01101685 | 8.208393 | 0.4150804 |  |  | 0.3735437 | 7.822127
8.5 | 0.17 | 0.1110168 | 8.108393 | 0.4078666 |  |  | 0.3732584 | 7.818571
9 | 0.18 | 0.01101685 | 8.208393 | 0.4150804 |  |  | 0.372825 | 7.813238
9.5 | 0.19 | 0.01101685 | 8.208393 | 0.4150804 |  |  | 0.3723171 | 7.807015
10 | 0.2 | -0.08898316 | 8.308393 | 0.4221205 |  |  | 0.3717346 | 7.799905
10.5 | 0.21 | 0.01101685 | 8.208393 | 0.4150804 |  |  | 0.3711689 | 7.793016
11 | 0.22 | 0.01101685 | 8.208393 | 0.4150804 |  |  | 0.3707125 | 7.78746
11.5 | 0.23 | 0.01101685 | 8.208393 | 0.4150804 | 0.6 | 10.38549 | 0.3704918 | 7.784793
12 | 0.24 | 0.01101685 | 8.208393 | 0.4150804 | 0.6 | 0 | 0.3704702 | 7.784571
12.5 | 0.25 | 0.06101685 | 8.158393 | 0.4114956 |  |  | 0.3706844 | 7.787238
13 | 0.26 | 0.01101685 | 8.208393 | 0.4150804 |  |  | 0.3711176 | 7.792571
13.5 | 0.27 | -0.03898316 | 8.258393 | 0.4186218 |  |  | 0.371803 | 7.801015
14 | 0.28 | 0.01101685 | 8.208393 | 0.4150804 |  |  | 0.372667 | 7.811682
14.5 | 0.29 | -0.03898316 | 8.258393 | 0.4186218 |  |  | 0.3736567 | 7.823905
15 | 0.3 | 0.01101685 | 8.208393 | 0.4150804 |  |  | 0.3746632 | 7.836349
15.5 | 0.31 | 0.01101685 | 8.208393 | 0.4150804 |  |  | 0.3755583 | 7.84746
16 | 0.32 | 0.01101685 | 8.208393 | 0.4150804 |  |  | 0.3762361 | 7.855905
16.5 | 0.33 | 0.06101685 | 8.158393 | 0.4114956 |  |  | 0.3766634 | 7.861238
17 | 0.34 | 0.01101685 | 8.208393 | 0.4150804 |  |  | 0.376893 | 7.864127
17.5 | 0.35 | -0.08898316 | 8.308393 | 0.4221205 |  |  | 0.3769621 | 7.865016
18 | 0.36 | 0.01101685 | 8.208393 | 0.4150804 |  |  | 0.3769085 | 7.864348
18.5 | 0.37 | 0.01101685 | 8.208393 | 0.4150804 |  |  | 0.3767322 | 7.862127
19 | 0.38 | 0.01101685 | 8.208393 | 0.4150804 |  |  | 0.3765035 | 7.859238
19.5 | 0.39 | 0.01101685 | 8.208393 | 0.4150804 |  |  | 0.3761875 | 7.855238
20 | 0.4 | 0.01101685 | 8.208393 | 0.4150804 |  |  | 0.3758546 | 7.851016
20.5 | 0.41 | -0.08898316 | 8.308393 | 0.4221205 |  |  | 0.3755747 | 7.84746
21 | 0.42 | 0.01101685 | 8.208393 | 0.4150804 |  |  | 0.3754183 | 7.84546
21.5 | 0.43 | 0.01101685 | 8.208393 | 0.4150804 |  |  | 0.3753499 | 7.844571
22 | 0.44 | 0.01101685 | 8.208393 | 0.4150804 | 0.6 | 0.5276506 | 0.3754045 | 7.845238
22.5 | 0.45 | 0.06101685 | 8.158393 | 0.4114956 | 0.6 | 0 | 0.3754217 | 7.84546
23 | 0.46 | -0.03898316 | 8.258393 | 0.4186218 |  |  | 0.3753664 | 7.844793
23.5 | 0.47 | 0.01101685 | 8.208393 | 0.4150804 |  |  | 0.3751857 | 7.84257
24 | 0.48 | 0.01101685 | 8.208393 | 0.4150804 |  |  | 0.3748973 | 7.839015
24.5 | 0.49 | -0.03898316 | 8.258393 | 0.4186218 |  |  | 0.3744486 | 7.833459
25 | 0.5 | 0.01101685 | 8.208393 | 0.4150804 |  |  | 0.3740013 | 7.827905
25.5 | 0.51 | 0.06101685 | 8.158393 | 0.4114956 |  |  | 0.3735552 | 7.822349
26 | 0.52 | 0.1110168 | 8.108393 | 0.4078666 |  |  | 0.3731464 | 7.817238
26.5 | 0.53 | 0.01101685 | 8.208393 | 0.4150804 |  |  | 0.3727195 | 7.811904
27 | 0.54 | 0.01101685 | 8.208393 | 0.4150804 |  |  | 0.372434 | 7.808349
27.5 | 0.55 | -0.08898316 | 8.308393 | 0.4221205 |  |  | 0.3721627 | 7.805016
28 | 0.56 | -0.03898316 | 8.258393 | 0.4186218 |  |  | 0.3719411 | 7.802349
28.5 | 0.57 | -0.03898316 | 8.258393 | 0.4186218 |  |  | 0.3716404 | 7.798794
29 | 0.58 | -0.08898316 | 8.308393 | 0.4221205 |  |  | 0.3713712 | 7.795682
29.5 | 0.59 | -0.08898316 | 8.308393 | 0.4221205 |  |  | 0.3707694 | 7.788571
30 | 0.6 | -0.03898316 | 8.258393 | 0.4186218 |  |  | 0.3699269 | 7.778571
30.5 | 0.61 | 0.01101685 | 8.208393 | 0.4150804 |  |  | 0.3685414 | 7.762127
31 | 0.62 | -0.03898316 | 8.258393 | 0.4186218 |  |  | 0.3667579 | 7.741015
31.5 | 0.63 | -0.08898316 | 8.308393 | 0.4221205 |  |  | 0.3641653 | 7.710571
32 | 0.64 | 0.2110168 | 8.008393 | 0.4004727 |  |  | 0.3609946 | 7.673682
32.5 | 0.65 | 0.1610169 | 8.058393 | 0.4041927 |  |  | 0.3568092 | 7.625682
33 | 0.66 | 0.4110169 | 7.808393 | 0.3851168 |  |  | 0.351833 | 7.56946
33.5 | 0.67 | 0.2610168 | 7.958393 | 0.3967061 |  |  | 0.3455728 | 7.499905
34 | 0.68 | 0.6110169 | 7.608393 | 0.3689535 |  |  | 0.3384776 | 7.422349
34.5 | 0.69 | 0.6110169 | 7.608393 | 0.3689535 |  |  | 0.3301619 | 7.333015
35 | 0.7 | 0.8610169 | 7.358393 | 0.3475138 |  |  | 0.3211932 | 7.238348
35.5 | 0.71 | 0.7610168 | 7.458393 | 0.3562621 |  |  | 0.3112944 | 7.135904
36 | 0.72 | 1.061017 | 7.158393 | 0.3292838 |  |  | 0.3011935 | 7.03346
36.5 | 0.73 | 1.011017 | 7.208393 | 0.3339362 |  |  | 0.290509 | 6.927461
37 | 0.74 | 1.461017 | 6.758393 | 0.2895871 |  |  | 0.2800082 | 6.825682
37.5 | 0.75 | 1.411017 | 6.808393 | 0.2948042 |  |  | 0.2694481 | 6.725683
38 | 0.76 | 1.961017 | 6.258393 | 0.2328302 |  |  | 0.2595809 | 6.634349
38.5 | 0.77 | 1.761017 | 6.458393 | 0.2565875 |  |  | 0.2499438 | 6.547237
39 | 0.78 | 2.161017 | 6.058393 | 0.2075043 |  |  | 0.2412587 | 6.470571
39.5 | 0.79 | 1.961017 | 6.258393 | 0.2328302 |  |  | 0.2329286 | 6.398793
40 | 0.8 | 2.461017 | 5.758393 | 0.1662171 |  |  | 0.2254058 | 6.335459
40.5 | 0.81 | 2.211017 | 6.008393 | 0.2009095 |  |  | 0.21807 | 6.275015
41 | 0.82 | 2.411017 | 5.808393 | 0.1733944 |  |  | 0.2115753 | 6.222571
41.5 | 0.83 | 2.261017 | 5.958393 | 0.1942039 |  |  | 0.2052385 | 6.172349
42 | 0.84 | 2.461017 | 5.758393 | 0.1662171 |  |  | 0.1996535 | 6.128793
42.5 | 0.85 | 2.361017 | 5.858393 | 0.1804493 |  |  | 0.1942145 | 6.087015
43 | 0.86 | 2.611017 | 5.608393 | 0.143917 |  |  | 0.1894583 | 6.051016
43.5 | 0.87 | 2.311017 | 5.908393 | 0.1873848 |  |  | 0.1846137 | 6.014793
44 | 0.88 | 2.661017 | 5.558393 | 0.1362161 |  |  | 0.1803505 | 5.983237
44.5 | 0.89 | 2.361017 | 5.858393 | 0.1804493 |  |  | 0.176075 | 5.951904
45 | 0.9 | 2.711017 | 5.508393 | 0.1283756 |  |  | 0.1723395 | 5.924793
45.5 | 0.91 | 2.411017 | 5.808393 | 0.1733944 |  |  | 0.168439 | 5.896793
46 | 0.92 | 2.661017 | 5.558393 | 0.1362161 |  |  | 0.1650594 | 5.872793
46.5 | 0.93 | 2.511017 | 5.708393 | 0.1589139 |  |  | 0.1614582 | 5.84746
47 | 0.94 | 2.711017 | 5.508393 | 0.1283756 |  |  | 0.1581105 | 5.824126
47.5 | 0.95 | 2.511017 | 5.708393 | 0.1589139 |  |  | 0.1544455 | 5.798793
48 | 0.96 | 2.861017 | 5.358393 | 0.1039758 |  |  | 0.1511758 | 5.776349
48.5 | 0.97 | 2.561017 | 5.658393 | 0.1514817 |  |  | 0.1475903 | 5.751904
49 | 0.98 | 2.811017 | 5.408393 | 0.1122594 |  |  | 0.1443035 | 5.729682
49.5 | 0.99 | 2.561017 | 5.658393 | 0.1514817 |  |  | 0.1407504 | 5.705905
50 | 1 | 2.861017 | 5.358393 | 0.1039758 |  |  | 0.1374979 | 5.684349
50.5 | 1.01 | 2.661017 | 5.558393 | 0.1362161 |  |  | 0.133877 | 5.660571
51 | 1.02 | 2.911017 | 5.308393 | 0.09553605 |  |  | 0.1303859 | 5.637904
51.5 | 1.03 | 2.661017 | 5.558393 | 0.1362161 |  |  | 0.1263698 | 5.612127
52 | 1.04 | 2.861017 | 5.358393 | 0.1039758 |  |  | 0.1224539 | 5.587237
52.5 | 1.05 | 2.711017 | 5.508393 | 0.1283756 |  |  | 0.1179314 | 5.558793
53 | 1.06 | 2.961017 | 5.258393 | 0.08693591 |  |  | 0.1134276 | 5.530793
53.5 | 1.07 | 2.861017 | 5.358393 | 0.1039758 |  |  | 0.1085174 | 5.500571
54 | 1.08 | 2.961017 | 5.258393 | 0.08693591 |  |  | 0.1039653 | 5.472794
54.5 | 1.09 | 2.811017 | 5.408393 | 0.1122594 |  |  | 0.09911616 | 5.44346
55 | 1.1 | 2.961017 | 5.258393 | 0.08693591 |  |  | 0.09474574 | 5.417237
55.5 | 1.11 | 2.761017 | 5.458393 | 0.1203913 |  |  | 0.09030683 | 5.390793
56 | 1.12 | 3.011017 | 5.208393 | 0.07817056 |  |  | 0.08651028 | 5.368349
56.5 | 1.13 | 2.761017 | 5.458393 | 0.1203913 |  |  | 0.08265173 | 5.345682
57 | 1.14 | 2.911017 | 5.308393 | 0.09553605 |  |  | 0.07945649 | 5.327015
57.5 | 1.15 | 2.761017 | 5.458393 | 0.1203913 |  |  | 0.07619852 | 5.308126
58 | 1.16 | 3.061017 | 5.158393 | 0.06923529 |  |  | 0.07342684 | 5.292127
58.5 | 1.17 | 2.761017 | 5.458393 | 0.1203913 |  |  | 0.07025222 | 5.273904
59 | 1.18 | 3.111017 | 5.108393 | 0.06012518 |  |  | 0.06736511 | 5.25746
59.5 | 1.19 | 2.811017 | 5.408393 | 0.1122594 |  |  | 0.06397282 | 5.238348
60 | 1.2 | 2.961017 | 5.258393 | 0.08693591 |  |  | 0.06094619 | 5.22146
60.5 | 1.21 | 2.861017 | 5.358393 | 0.1039758 |  |  | 0.0576039 | 5.203015
61 | 1.22 | 3.111017 | 5.108393 | 0.06012518 |  |  | 0.05474932 | 5.18746
61.5 | 1.23 | 2.911017 | 5.308393 | 0.09553605 |  |  | 0.05152985 | 5.170127
62 | 1.24 | 3.111017 | 5.108393 | 0.06012518 |  |  | 0.04889075 | 5.156126
62.5 | 1.25 | 2.811017 | 5.408393 | 0.1122594 |  |  | 0.04586454 | 5.140127
63 | 1.26 | 3.161017 | 5.058393 | 0.0508349 |  |  | 0.04331469 | 5.126793
63.5 | 1.27 | 2.861017 | 5.358393 | 0.1039758 |  |  | 0.04062997 | 5.112793
64 | 1.28 | 3.111017 | 5.108393 | 0.06012518 |  |  | 0.03883446 | 5.10346
64.5 | 1.29 | 2.911017 | 5.308393 | 0.09553605 |  |  | 0.03675676 | 5.092571
65 | 1.3 | 3.161017 | 5.058393 | 0.0508349 |  |  | 0.03531114 | 5.085015
65.5 | 1.31 | 2.911017 | 5.308393 | 0.09553605 |  |  | 0.03339178 | 5.075016
66 | 1.32 | 3.161017 | 5.058393 | 0.0508349 |  |  | 0.0317597 | 5.066571
66.5 | 1.33 | 2.911017 | 5.308393 | 0.09553605 |  |  | 0.02929821 | 5.053904
67 | 1.34 | 3.161017 | 5.058393 | 0.0508349 |  |  | 0.02715813 | 5.043015
67.5 | 1.35 | 2.961017 | 5.258393 | 0.08693591 |  |  | 0.02436356 | 5.028793
68 | 1.36 | 3.161017 | 5.058393 | 0.0508349 |  |  | 0.02205201 | 5.017016
68.5 | 1.37 | 3.011017 | 5.208393 | 0.07817056 |  |  | 0.0191424 | 5.002126
69 | 1.38 | 3.111017 | 5.108393 | 0.06012518 |  |  | 0.01676469 | 4.989904
69.5 | 1.39 | 2.961017 | 5.258393 | 0.08693591 |  |  | 0.01395953 | 4.97546
70 | 1.4 | 3.111017 | 5.108393 | 0.06012518 |  |  | 0.0118607 | 4.964571
70.5 | 1.41 | 3.011017 | 5.208393 | 0.07817056 |  |  | 0.009501089 | 4.952348
71 | 1.42 | 3.261017 | 4.958393 | 0.03169232 |  |  | 0.00793357 | 4.944127
71.5 | 1.43 | 3.011017 | 5.208393 | 0.07817056 |  |  | 0.00622406 | 4.935237
72 | 1.44 | 3.161017 | 5.058393 | 0.0508349 |  |  | 0.005396735 | 4.930793
72.5 | 1.45 | 3.011017 | 5.208393 | 0.07817056 |  |  | 0.004197815 | 4.924571
73 | 1.46 | 3.211017 | 5.008393 | 0.04135921 |  |  | 0.0035993 | 4.92146
73.5 | 1.47 | 2.961017 | 5.258393 | 0.08693591 |  |  | 0.002758215 | 4.917238
74 | 1.48 | 3.211017 | 5.008393 | 0.04135921 |  |  | 0.002359803 | 4.915238
74.5 | 1.49 | 2.911017 | 5.308393 | 0.09553605 |  |  | 0.001370327 | 4.910349
75 | 1.5 | 3.161017 | 5.058393 | 0.0508349 |  |  | 0.000966048 | 4.908349
75.5 | 1.51 | 2.961017 | 5.258393 | 0.08693591 |  |  | 0.0002782706 | 4.9
76 | 1.52 | 3.211017 | 5.008393 | 0.04135921 |  |  | 0 | 4.9
76.5 | 1.53 | 3.061017 | 5.158393 | 0.06923529 |  |  | 0 | 4.9
77 | 1.54 | 3.261017 | 4.958393 | 0.03169232 |  |  | 0 | 4.9
77.5 | 1.55 | 3.061017 | 5.158393 | 0.06923529 |  |  | 0 | 4.9
78 | 1.56 | 3.261017 | 4.958393 | 0.03169232 |  |  | 0 | 4.9
78.5 | 1.57 | 2.961017 | 5.258393 | 0.08693591 |  |  | 0 | 4.9
79 | 1.58 | 3.161017 | 5.058393 | 0.0508349 |  |  | 0 | 4.9
79.5 | 1.59 | 2.961017 | 5.258393 | 0.08693591 |  |  | 0 | 4.9
80 | 1.6 | 3.311017 | 4.908393 | 0.02182849 |  |  | 0 | 4.9
80.5 | 1.61 | 3.011017 | 5.208393 | 0.07817056
81 | 1.62 | 3.261017 | 4.958393 | 0.03169232
81.5 | 1.63 | 3.111017 | 5.108393 | 0.06012518
82 | 1.64 | 3.211017 | 5.008393 | 0.04135921
82.5 | 1.65 | 3.011017 | 5.208393 | 0.07817056
83 | 1.66 | 3.211017 | 5.008393 | 0.04135921
83.5 | 1.67 | 3.011017 | 5.208393 | 0.07817056
84 | 1.68 | 3.161017 | 5.058393 | 0.0508349
84.5 | 1.69 | 3.011017 | 5.208393 | 0.07817056
85 | 1.7 | 3.161017 | 5.058393 | 0.0508349
85.5 | 1.71 | 2.961017 | 5.258393 | 0.08693591
86 | 1.72 | 3.211017 | 5.008393 | 0.04135921
86.5 | 1.73 | 3.061017 | 5.158393 | 0.06923529
87 | 1.74 | 3.261017 | 4.958393 | 0.03169232
87.5 | 1.75 | 3.011017 | 5.208393 | 0.07817056
88 | 1.76 | 3.261017 | 4.958393 | 0.03169232
88.5 | 1.77 | 2.961017 | 5.258393 | 0.08693591
89 | 1.78 | 3.161017 | 5.058393 | 0.0508349
89.5 | 1.79 | 3.111017 | 5.108393 | 0.06012518
90 | 1.8 | 3.211017 | 5.008393 | 0.04135921
90.5 | 1.81 | 3.011017 | 5.208393 | 0.07817056
91 | 1.82 | 3.261017 | 4.958393 | 0.03169232
91.5 | 1.83 | 3.011017 | 5.208393 | 0.07817056
92 | 1.84 | 3.261017 | 4.958393 | 0.03169232
92.5 | 1.85 | 2.961017 | 5.258393 | 0.08693591
93 | 1.86 | 3.261017 | 4.958393 | 0.03169232
93.5 | 1.87 | 3.011017 | 5.208393 | 0.07817056
94 | 1.88 | 3.261017 | 4.958393 | 0.03169232
94.5 | 1.89 | 3.061017 | 5.158393 | 0.06923529
95 | 1.9 | 3.261017 | 4.958393 | 0.03169232
95.5 | 1.91 | 3.061017 | 5.158393 | 0.06923529
96 | 1.92 | 3.211017 | 5.008393 | 0.04135921
96.5 | 1.93 | 3.061017 | 5.158393 | 0.06923529
97 | 1.94 | 3.361017 | 4.858393 | 0.01176172
97.5 | 1.95 | 3.061017 | 5.158393 | 0.06923529
98 | 1.96 | 3.311017 | 4.908393 | 0.02182849
98.5 | 1.97 | 3.261017 | 4.958393 | 0.03169232
99 | 1.98 | 3.511017 | 4.708393 | -0.01972159
99.5 | 1.99 | 3.361017 | 4.858393 | 0.01176172
100 | 2 | 3.461017 | 4.758393 | -0.009006574
100.5 | 2.01 | 3.261017 | 4.958393 | 0.03169232
101 | 2.02 | 3.461017 | 4.758393 | -0.009006574
101.5 | 2.03 | 3.311017 | 4.908393 | 0.02182849
102 | 2.04 | 3.511017 | 4.708393 | -0.01972159
102.5 | 2.05 | 3.311017 | 4.908393 | 0.02182849
103 | 2.06 | 3.511017 | 4.708393 | -0.01972159
103.5 | 2.07 | 3.361017 | 4.858393 | 0.01176172
104 | 2.08 | 3.511017 | 4.708393 | -0.01972159
104.5 | 2.09 | 3.311017 | 4.908393 | 0.02182849
105 | 2.1 | 3.461017 | 4.758393 | -0.009006574
105.5 | 2.11 | 3.311017 | 4.908393 | 0.02182849
106 | 2.12 | 3.511017 | 4.708393 | -0.01972159
106.5 | 2.13 | 3.211017 | 5.008393 | 0.04135921
107 | 2.14 | 3.511017 | 4.708393 | -0.01972159
107.5 | 2.15 | 3.311017 | 4.908393 | 0.02182849
108 | 2.16 | 3.561017 | 4.658393 | -0.03066663
108.5 | 2.17 | 3.261017 | 4.958393 | 0.03169232
109 | 2.18 | 3.561017 | 4.658393 | -0.03066663
109.5 | 2.19 | 3.311017 | 4.908393 | 0.02182849
110 | 2.2 | 3.411017 | 4.808393 | 0.001485505
110.5 | 2.21
111 | 2.22
111.5 | 2.23
112 | 2.24
112.5 | 2.25
113 | 2.26
113.5 | 2.27
114 | 2.28
114.5 | 2.29
115 | 2.3
115.5 | 2.31
116 | 2.32
116.5 | 2.33
117 | 2.34
117.5 | 2.35
118 | 2.36
118.5 | 2.37
119 | 2.38
119.5 | 2.39
120 | 2.4
120.5 | 2.41
121 | 2.42
121.5 | 2.43
122 | 2.44
122.5 | 2.45
123 | 2.46
123.5 | 2.47
124 | 2.48
124.5 | 2.49
125 | 2.5

## Fuerza
ciclos | seg | Fuerza | Presión
0.5 | 0.01 | 9.20178 | 82.73478 | 0.6 | 11.62485
1 | 0.02 | 9.20178 | 82.73478 | 0.6 | 0
1.5 | 0.03 | 9.20178 | 82.73478
2 | 0.04 | 9.16254 | 82.38197
2.5 | 0.05 | 9.18216 | 82.55838
3 | 0.06 | 9.2214 | 82.91119
3.5 | 0.07 | 9.26064 | 83.264
4 | 0.08 | 9.18216 | 82.55838
4.5 | 0.09 | 9.20178 | 82.73478
5 | 0.1 | 9.2214 | 82.91119
5.5 | 0.11 | 9.18216 | 82.55838
6 | 0.12 | 9.20178 | 82.73478
6.5 | 0.13 | 9.2214 | 82.91119
7 | 0.14 | 9.2214 | 82.91119
7.5 | 0.15 | 9.26064 | 83.264
8 | 0.16 | 9.26064 | 83.264
8.5 | 0.17 | 9.24102 | 83.08759 | 0.6 | 104.521
9 | 0.18 | 9.26064 | 83.264 | 0.6 | 0
9.5 | 0.19 | 9.20178 | 82.73478
10 | 0.2 | 9.2214 | 82.91119
10.5 | 0.21 | 9.24102 | 83.08759
11 | 0.22 | 9.26064 | 83.264
11.5 | 0.23 | 9.24102 | 83.08759
12 | 0.24 | 9.20178 | 82.73478
12.5 | 0.25 | 9.2214 | 82.91119
13 | 0.26 | 9.2214 | 82.91119
13.5 | 0.27 | 9.26064 | 83.264
14 | 0.28 | 9.26064 | 83.264
14.5 | 0.29 | 9.2214 | 82.91119
15 | 0.3 | 9.2214 | 82.91119
15.5 | 0.31 | 9.24102 | 83.08759
16 | 0.32 | 9.20178 | 82.73478
16.5 | 0.33 | 9.29988 | 83.61681
17 | 0.34 | 9.24102 | 83.08759
17.5 | 0.35 | 9.24102 | 83.08759
18 | 0.36 | 9.2214 | 82.91119
18.5 | 0.37 | 9.20178 | 82.73478
19 | 0.38 | 9.24102 | 83.08759
19.5 | 0.39 | 9.28026 | 83.44041
20 | 0.4 | 9.26064 | 83.264
20.5 | 0.41 | 9.2214 | 82.91119
21 | 0.42 | 9.24102 | 83.08759
21.5 | 0.43 | 9.28026 | 83.44041
22 | 0.44 | 9.28026 | 83.44041
22.5 | 0.45 | 9.24102 | 83.08759
23 | 0.46 | 9.28026 | 83.44041
23.5 | 0.47 | 9.20178 | 82.73478
24 | 0.48 | 9.20178 | 82.73478
24.5 | 0.49 | 9.24102 | 83.08759
25 | 0.5 | 9.28026 | 83.44041
25.5 | 0.51 | 9.24102 | 83.08759
26 | 0.52 | 9.24102 | 83.08759
26.5 | 0.53 | 9.24102 | 83.08759
27 | 0.54 | 9.26064 | 83.264
27.5 | 0.55 | 9.24102 | 83.08759
28 | 0.56 | 9.2214 | 82.91119
28.5 | 0.57 | 9.24102 | 83.08759
29 | 0.58 | 9.24102 | 83.08759
29.5 | 0.59 | 9.24102 | 83.08759
30 | 0.6 | 9.26064 | 83.264
30.5 | 0.61 | 9.24102 | 83.08759
31 | 0.62 | 9.24102 | 83.08759
31.5 | 0.63 | 9.2214 | 82.91119
32 | 0.64 | 9.24102 | 83.08759
32.5 | 0.65 | 9.24102 | 83.08759
33 | 0.66 | 9.28026 | 83.44041
33.5 | 0.67 | 9.24102 | 83.08759
34 | 0.68 | 9.20178 | 82.73478
34.5 | 0.69 | 9.18216 | 82.55838
35 | 0.7 | 9.20178 | 82.73478
35.5 | 0.71 | 9.20178 | 82.73478
36 | 0.72 | 9.20178 | 82.73478
36.5 | 0.73 | 9.18216 | 82.55838
37 | 0.74 | 9.16254 | 82.38197
37.5 | 0.75 | 9.14292 | 82.20556
38 | 0.76 | 9.14292 | 82.20556
38.5 | 0.77 | 9.1233 | 82.02915
39 | 0.78 | 9.10368 | 81.85275
39.5 | 0.79 | 9.08406 | 81.67634
40 | 0.8 | 9.08406 | 81.67634
40.5 | 0.81 | 9.0252 | 81.14712
41 | 0.82 | 9.04482 | 81.32352
41.5 | 0.83 | 9.00558 | 80.97071
42 | 0.84 | 9.06444 | 81.49993
42.5 | 0.85 | 9.00558 | 80.97071
43 | 0.86 | 9.00558 | 80.97071
43.5 | 0.87 | 8.98596 | 80.7943
44 | 0.88 | 9.00558 | 80.97071
44.5 | 0.89 | 8.96634 | 80.6179
45 | 0.9 | 8.94672 | 80.44149
45.5 | 0.91 | 8.94672 | 80.44149
46 | 0.92 | 8.94672 | 80.44149
46.5 | 0.93 | 8.90748 | 80.08868
47 | 0.94 | 8.94672 | 80.44149
47.5 | 0.95 | 8.94672 | 80.44149
48 | 0.96 | 8.94672 | 80.44149
48.5 | 0.97 | 8.94672 | 80.44149
49 | 0.98 | 8.9271 | 80.26508
49.5 | 0.99 | 8.94672 | 80.44149
50 | 1 | 8.94672 | 80.44149
50.5 | 1.01 | 8.94672 | 80.44149
51 | 1.02 | 8.96634 | 80.6179
51.5 | 1.03 | 8.94672 | 80.44149
52 | 1.04 | 9.00558 | 80.97071
52.5 | 1.05 | 8.94672 | 80.44149
53 | 1.06 | 8.94672 | 80.44149
53.5 | 1.07 | 8.96634 | 80.6179
54 | 1.08 | 8.98596 | 80.7943
54.5 | 1.09 | 8.98596 | 80.7943
55 | 1.1 | 8.98596 | 80.7943
55.5 | 1.11 | 9.00558 | 80.97071
56 | 1.12 | 8.98596 | 80.7943
56.5 | 1.13 | 9.00558 | 80.97071
57 | 1.14 | 9.0252 | 81.14712
57.5 | 1.15 | 9.0252 | 81.14712
58 | 1.16 | 8.98596 | 80.7943
58.5 | 1.17 | 9.06444 | 81.49993
59 | 1.18 | 9.0252 | 81.14712
59.5 | 1.19 | 9.04482 | 81.32352
60 | 1.2 | 9.06444 | 81.49993
60.5 | 1.21 | 9.04482 | 81.32352
61 | 1.22 | 9.06444 | 81.49993
61.5 | 1.23 | 9.06444 | 81.49993
62 | 1.24 | 9.10368 | 81.85275
62.5 | 1.25 | 9.10368 | 81.85275
63 | 1.26 | 9.08406 | 81.67634
63.5 | 1.27 | 9.08406 | 81.67634
64 | 1.28 | 9.08406 | 81.67634
64.5 | 1.29 | 9.10368 | 81.85275
65 | 1.3 | 9.08406 | 81.67634
65.5 | 1.31 | 9.10368 | 81.85275
66 | 1.32 | 9.08406 | 81.67634
66.5 | 1.33 | 9.14292 | 82.20556
67 | 1.34 | 9.10368 | 81.85275
67.5 | 1.35 | 9.16254 | 82.38197
68 | 1.36 | 9.08406 | 81.67634
68.5 | 1.37 | 9.1233 | 82.02915
69 | 1.38 | 9.1233 | 82.02915
69.5 | 1.39 | 9.14292 | 82.20556
70 | 1.4 | 9.10368 | 81.85275
70.5 | 1.41 | 9.10368 | 81.85275
71 | 1.42 | 9.14292 | 82.20556
71.5 | 1.43 | 9.1233 | 82.02915
72 | 1.44 | 9.14292 | 82.20556
72.5 | 1.45 | 9.20178 | 82.73478
73 | 1.46 | 9.14292 | 82.20556
73.5 | 1.47 | 9.14292 | 82.20556
74 | 1.48 | 9.2214 | 82.91119
74.5 | 1.49 | 9.16254 | 82.38197
75 | 1.5 | 9.14292 | 82.20556
75.5 | 1.51 | 9.18216 | 82.55838
76 | 1.52 | 9.20178 | 82.73478
76.5 | 1.53 | 9.18216 | 82.55838
77 | 1.54 | 9.18216 | 82.55838
77.5 | 1.55 | 9.18216 | 82.55838
78 | 1.56 | 9.18216 | 82.55838
78.5 | 1.57 | 9.24102 | 83.08759
79 | 1.58 | 9.20178 | 82.73478
79.5 | 1.59 | 9.20178 | 82.73478
80 | 1.6 | 9.2214 | 82.91119
80.5 | 1.61 | 9.2214 | 82.91119
81 | 1.62 | 9.2214 | 82.91119
81.5 | 1.63 | 9.2214 | 82.91119
82 | 1.64 | 9.26064 | 83.264
82.5 | 1.65 | 9.2214 | 82.91119
83 | 1.66 | 9.2214 | 82.91119
83.5 | 1.67 | 9.20178 | 82.73478
84 | 1.68 | 9.20178 | 82.73478
84.5 | 1.69 | 9.24102 | 83.08759
85 | 1.7 | 9.26064 | 83.264
85.5 | 1.71 | 9.24102 | 83.08759
86 | 1.72 | 9.26064 | 83.264
86.5 | 1.73 | 9.2214 | 82.91119
87 | 1.74 | 9.26064 | 83.264
87.5 | 1.75 | 9.26064 | 83.264
88 | 1.76 | 9.26064 | 83.264
88.5 | 1.77 | 9.26064 | 83.264
89 | 1.78 | 9.26064 | 83.264
89.5 | 1.79 | 9.26064 | 83.264
90 | 1.8 | 9.24102 | 83.08759
90.5 | 1.81 | 9.29988 | 83.61681
91 | 1.82 | 9.24102 | 83.08759
91.5 | 1.83 | 9.29988 | 83.61681
92 | 1.84 | 9.29988 | 83.61681
92.5 | 1.85 | 9.26064 | 83.264
93 | 1.86 | 9.28026 | 83.44041
93.5 | 1.87 | 9.24102 | 83.08759
94 | 1.88 | 9.28026 | 83.44041
94.5 | 1.89 | 9.2214 | 82.91119
95 | 1.9 | 9.26064 | 83.264
95.5 | 1.91 | 9.28026 | 83.44041
96 | 1.92 | 9.28026 | 83.44041
96.5 | 1.93 | 9.24102 | 83.08759
97 | 1.94 | 9.26064 | 83.264
97.5 | 1.95 | 9.24102 | 83.08759
98 | 1.96 | 9.28026 | 83.44041
98.5 | 1.97 | 9.24102 | 83.08759
99 | 1.98 | 9.2214 | 82.91119
99.5 | 1.99 | 9.26064 | 83.264
100 | 2 | 9.24102 | 83.08759
100.5 | 2.01 | 9.26064 | 83.264
101 | 2.02 | 9.26064 | 83.264
101.5 | 2.03 | 9.24102 | 83.08759
102 | 2.04 | 9.2214 | 82.91119
102.5 | 2.05 | 9.28026 | 83.44041
103 | 2.06 | 9.28026 | 83.44041
103.5 | 2.07 | 9.28026 | 83.44041
104 | 2.08 | 9.24102 | 83.08759
104.5 | 2.09 | 9.26064 | 83.264
105 | 2.1 | 9.24102 | 83.08759
105.5 | 2.11 | 9.26064 | 83.264
106 | 2.12 | 9.28026 | 83.44041
106.5 | 2.13 | 9.28026 | 83.44041
107 | 2.14 | 9.28026 | 83.44041
107.5 | 2.15 | 9.28026 | 83.44041
108 | 2.16 | 9.28026 | 83.44041
108.5 | 2.17 | 9.24102 | 83.08759
109 | 2.18 | 9.29988 | 83.61681
109.5 | 2.19 | 9.26064 | 83.264
110 | 2.2 | 9.26064 | 83.264
110.5 | 2.21
111 | 2.22
111.5 | 2.23
112 | 2.24
112.5 | 2.25
113 | 2.26
113.5 | 2.27
114 | 2.28
114.5 | 2.29
115 | 2.3
115.5 | 2.31
116 | 2.32
116.5 | 2.33
117 | 2.34
117.5 | 2.35
118 | 2.36
118.5 | 2.37
119 | 2.38
119.5 | 2.39
120 | 2.4
120.5 | 2.41
121 | 2.42
121.5 | 2.43
122 | 2.44
122.5 | 2.45
123 | 2.46
123.5 | 2.47
124 | 2.48
124.5 | 2.49
125 | 2.5

## Resistencia
ciclos | seg | Intensidad | Tensión | Resistencia | Potencia | Energía
0.5 | 0.01 | 0 | 0.5945762 |  |  |  | 0.6 | 13.235
1 | 0.02 | 0 | -0.05542374 |  |  |  | 0.6 | 0 | La línea vertical roja señala el fin del precalentamiento
1.5 | 0.03 | 0 | -0.03542374 |  |  |  | 0.7 | 13.235
2 | 0.04 | 0 | -0.005423737 |  |  |  | 0.7 | 0
2.5 | 0.05 | 0 | 0.01457626
3 | 0.06 | 0 | -0.05542374
3.5 | 0.07 | 0 | -0.03542374
4 | 0.08 | 0 | -0.02542374
4.5 | 0.09 | 0 | -0.05542374
5 | 0.1 | 0 | 0.01457626
5.5 | 0.11 | 0 | 0.01457626
6 | 0.12 | 0 | -0.005423737
6.5 | 0.13 | 0 | 0.05457626
7 | 0.14 | 0 | 0.09457626
7.5 | 0.15 | 0 | -0.05542374
8 | 0.16 | 0 | -0.005423737
8.5 | 0.17 | 0 | -0.02542374
9 | 0.18 | 0 | 0.05457626 |  |  |  | 0.6 | 2.105471
9.5 | 0.19 | 0 | 0.03457626 |  |  |  | 0.6 | 0
10 | 0.2 | 0 | 0.01457626
10.5 | 0.21 | 0 | -0.005423737
11 | 0.22 | 0 | 0.03457626
11.5 | 0.23 | 0 | 0.01457626
12 | 0.24 | 0 | -0.02542374
12.5 | 0.25 | 0 | -0.005423737
13 | 0.26 | 0 | 0.05457626
13.5 | 0.27 | 0 | 0.05457626
14 | 0.28 | 0 | 0.01457626
14.5 | 0.29 | 0 | 0.01457626
15 | 0.3 | 0 | 0.01457626
15.5 | 0.31 | 0 | -0.005423737
16 | 0.32 | 0 | 0.03457626
16.5 | 0.33 | 0 | 0.01457626 |  |  |  | 0.6 | 0.4320391
17 | 0.34 | 0 | 0.03457626 |  |  |  | 0.6 | 0
17.5 | 0.35 | 0 | 0.03457626
18 | 0.36 | 0 | 0.01457626
18.5 | 0.37 | 0 | -0.03542374
19 | 0.38 | 0 | -0.03542374
19.5 | 0.39 | 0 | -0.02542374
20 | 0.4 | 0 | -0.03542374
20.5 | 0.41 | 0 | -0.03542374
21 | 0.42 | 0 | -0.005423737
21.5 | 0.43 | 0 | -0.005423737
22 | 0.44 | 0 | -0.02542374
22.5 | 0.45 | 0 | 0.01457626
23 | 0.46 | 0 | -0.005423737
23.5 | 0.47 | 0 | -0.005423737
24 | 0.48 | 0 | 0.03457626
24.5 | 0.49 | 0 | -0.02542374 |  |  |  | 0.6 | 19.68632
25 | 0.5 | 0 | 0.01457626 |  |  |  | 0.6 | 0
25.5 | 0.51 | 0 | -0.02542374
26 | 0.52 | 0 | -0.03542374
26.5 | 0.53 | 0 | -0.02542374
27 | 0.54 | 0 | -0.02542374
27.5 | 0.55 | 0 | -0.005423737
28 | 0.56 | 0 | -0.005423737
28.5 | 0.57 | 0 | -0.03542374
29 | 0.58 | 0 | -0.005423737
29.5 | 0.59 | 0 | 0.07457627
30 | 0.6 | 0 | 0.03457626
30.5 | 0.61 | 0 | -0.05542374
31 | 0.62 | 3.841 | -0.05551736 | -0.01445388 | -0.2132422 | -0.002132422
31.5 | 0.63 | 3.607 | 1.194488 | 0.3311584 | 4.308519 | 0.04095277
32 | 0.64 | 3.861 | 1.334482 | 0.3456312 | 5.152436 | 0.09247713
32.5 | 0.65 | 4.075 | 1.254477 | 0.3078471 | 5.111993 | 0.1435971
33 | 0.66 | 4.446 | 1.414468 | 0.3181439 | 6.288724 | 0.2064843
33.5 | 0.67 | 4.68 | 1.194462 | 0.255227 | 5.590083 | 0.2623851
34 | 0.68 | 4.953 | 1.174456 | 0.23712 | 5.817078 | 0.3205559
34.5 | 0.69 | 5.089 | 1.334452 | 0.2622229 | 6.791027 | 0.3884662
35 | 0.7 | 5.265 | 1.174448 | 0.223067 | 6.183468 | 0.4503009
35.5 | 0.71 | 5.362 | 1.084446 | 0.2022465 | 5.814797 | 0.5084489
36 | 0.72 | 7.429 | 1.274395 | 0.1715433 | 9.467482 | 0.6031237
36.5 | 0.73 | 7.819 | 1.484386 | 0.1898434 | 11.60641 | 0.7191879
37 | 0.74 | 7.819 | 1.584386 | 0.2026328 | 12.38831 | 0.843071
37.5 | 0.75 | 8.19 | 1.684377 | 0.2056626 | 13.79504 | 0.9810214
38 | 0.76 | 10.198 | 1.544328 | 0.1514344 | 15.74905 | 1.138512
38.5 | 0.77 | 10.374 | 1.504323 | 0.145009 | 15.60585 | 1.29457
39 | 0.78 | 10.588 | 1.334318 | 0.1260217 | 14.12776 | 1.435848
39.5 | 0.79 | 9.399 | 1.294347 | 0.1377112 | 12.16557 | 1.557504
40 | 0.8 | 9.438 | 1.084346 | 0.1148915 | 10.23406 | 1.659844
40.5 | 0.81 | 9.126 | 1.254354 | 0.1374484 | 11.44723 | 1.774317
41 | 0.82 | 9.087 | 1.084355 | 0.1193303 | 9.853532 | 1.872852
41.5 | 0.83 | 9.028 | 1.084356 | 0.1201103 | 9.789568 | 1.970748
42 | 0.84 | 9.009 | 1.294357 | 0.1436737 | 11.66086 | 2.087356
42.5 | 0.85 | 9.048 | 1.334356 | 0.1474752 | 12.07325 | 2.208089
43 | 0.86 | 9.028 | 1.044356 | 0.1156797 | 9.428448 | 2.302373
43.5 | 0.87 | 8.989 | 1.024357 | 0.1139567 | 9.207947 | 2.394453
44 | 0.88 | 9.028 | 1.144356 | 0.1267563 | 10.33125 | 2.497765
44.5 | 0.89 | 9.009 | 1.004357 | 0.1114837 | 9.048248 | 2.588248
45 | 0.9 | 9.048 | 0.8843557 | 0.09774046 | 8.001651 | 2.668264
45.5 | 0.91 | 9.028 | 1.024356 | 0.1134644 | 9.247888 | 2.760743
46 | 0.92 | 8.892 | 1.02436 | 0.1152001 | 9.108605 | 2.851829
46.5 | 0.93 | 8.95 | 1.064358 | 0.1189227 | 9.526005 | 2.947089
47 | 0.94 | 9.009 | 1.214357 | 0.1347937 | 10.94014 | 3.056491
47.5 | 0.95 | 9.009 | 1.174357 | 0.1303537 | 10.57978 | 3.162289
48 | 0.96 | 8.97 | 0.9843577 | 0.1097389 | 8.829688 | 3.250586
48.5 | 0.97 | 9.048 | 1.124356 | 0.1242657 | 10.17317 | 3.352317
49 | 0.98 | 9.009 | 0.9243567 | 0.1026037 | 8.327529 | 3.435593
49.5 | 0.99 | 8.97 | 1.144358 | 0.1275761 | 10.26489 | 3.538242
50 | 1 | 9.009 | 0.9643567 | 0.1070437 | 8.687889 | 3.62512
50.5 | 1.01 | 9.009 | 1.084357 | 0.1203637 | 9.768969 | 3.72281
51 | 1.02 | 9.048 | 1.004356 | 0.1110031 | 9.08741 | 3.813684
51.5 | 1.03 | 9.009 | 1.004357 | 0.1114837 | 9.048248 | 3.904167
52 | 1.04 | 8.989 | 1.004357 | 0.1117318 | 9.028166 | 3.994448
52.5 | 1.05 | 9.009 | 0.9643567 | 0.1070437 | 8.687889 | 4.081327
53 | 1.06 | 8.97 | 0.9043576 | 0.1008202 | 8.112088 | 4.162448
53.5 | 1.07 | 8.97 | 1.024358 | 0.1141982 | 9.188489 | 4.254333
54 | 1.08 | 8.95 | 0.9443581 | 0.1055149 | 8.452004 | 4.338853
54.5 | 1.09 | 8.97 | 1.084358 | 0.1208871 | 9.726688 | 4.43612
55 | 1.1 | 9.009 | 1.044357 | 0.1159237 | 9.408609 | 4.530206
55.5 | 1.11 | 9.028 | 0.9243562 | 0.1023877 | 8.345088 | 4.613657
56 | 1.12 | 9.009 | 1.044357 | 0.1159237 | 9.408609 | 4.707743
56.5 | 1.13 | 8.95 | 1.124358 | 0.1256266 | 10.063 | 4.808373
57 | 1.14 | 8.97 | 0.8843576 | 0.09859059 | 7.932688 | 4.887701
57.5 | 1.15 | 8.911 | 0.964359 | 0.1082212 | 8.593404 | 4.973635
58 | 1.16 | 8.95 | 0.9643581 | 0.1077495 | 8.631004 | 5.059945
58.5 | 1.17 | 8.95 | 1.004358 | 0.1122188 | 8.989004 | 5.149835
59 | 1.18 | 8.989 | 0.9643571 | 0.1072819 | 8.668607 | 5.236521
59.5 | 1.19 | 8.989 | 0.9043571 | 0.1006071 | 8.129267 | 5.317813
60 | 1.2 | 8.989 | 1.024357 | 0.1139567 | 9.207947 | 5.409893
60.5 | 1.21 | 8.95 | 0.8643581 | 0.09657633 | 7.736005 | 5.487253
61 | 1.22 | 8.931 | 1.194359 | 0.1337318 | 10.66682 | 5.593921
61.5 | 1.23 | 8.911 | 1.004359 | 0.11271 | 8.949843 | 5.68342
62 | 1.24 | 8.931 | 1.144359 | 0.1281333 | 10.22027 | 5.785623
62.5 | 1.25 | 8.97 | 0.8643577 | 0.09636094 | 7.753288 | 5.863155
63 | 1.26 | 8.989 | 0.9843572 | 0.1095069 | 8.848387 | 5.951639
63.5 | 1.27 | 8.989 | 1.044357 | 0.1161817 | 9.387727 | 6.045516
64 | 1.28 | 8.97 | 0.9043576 | 0.1008202 | 8.112088 | 6.126637
64.5 | 1.29 | 8.95 | 0.8443581 | 0.09434169 | 7.557005 | 6.202208
65 | 1.3 | 8.931 | 0.9643586 | 0.1079788 | 8.612686 | 6.288334
65.5 | 1.31 | 8.931 | 1.044359 | 0.1169364 | 9.327167 | 6.381606
66 | 1.32 | 8.97 | 1.214358 | 0.1353799 | 10.89279 | 6.490534
66.5 | 1.33 | 8.97 | 1.144358 | 0.1275761 | 10.26489 | 6.593183
67 | 1.34 | 8.97 | 1.064358 | 0.1186575 | 9.547288 | 6.688655
67.5 | 1.35 | 8.97 | 0.9443576 | 0.1052796 | 8.470888 | 6.773364
68 | 1.36 | 8.931 | 0.8643586 | 0.09678184 | 7.719586 | 6.85056
68.5 | 1.37 | 8.931 | 0.9243586 | 0.1035 | 8.255446 | 6.933114
69 | 1.38 | 8.931 | 0.9443586 | 0.1057394 | 8.434067 | 7.017455
69.5 | 1.39 | 8.95 | 0.9043581 | 0.1010456 | 8.094005 | 7.098395
70 | 1.4 | 8.95 | 0.9043581 | 0.1010456 | 8.094005 | 7.179335
70.5 | 1.41 | 8.95 | 1.064358 | 0.1189227 | 9.526005 | 7.274595
71 | 1.42 | 8.95 | 0.8643581 | 0.09657633 | 7.736005 | 7.351955
71.5 | 1.43 | 8.931 | 1.024359 | 0.114697 | 9.148546 | 7.443441
72 | 1.44 | 8.931 | 0.9443586 | 0.1057394 | 8.434067 | 7.527781
72.5 | 1.45 | 8.931 | 1.064359 | 0.1191757 | 9.505786 | 7.622839
73 | 1.46 | 8.931 | 0.9243586 | 0.1035 | 8.255446 | 7.705394
73.5 | 1.47 | 8.931 | 1.004359 | 0.1124576 | 8.969926 | 7.795093
74 | 1.48 | 8.911 | 0.834359 | 0.09363248 | 7.434974 | 7.869443
74.5 | 1.49 | 8.931 | 0.8343586 | 0.09342275 | 7.451656 | 7.94396
75 | 1.5 | 8.931 | 0.8143586 | 0.09118336 | 7.273036 | 8.01669
75.5 | 1.51 | 8.911 | 0.9243591 | 0.1037324 | 8.236964 | 8.09906
76 | 1.52 | 8.931 | 0.9843586 | 0.1102182 | 8.791306 | 8.186974
76.5 | 1.53 | 8.95 | 0.8843581 | 0.09881096 | 7.915005 | 8.266124
77 | 1.54 | 8.95 | 1.004358 | 0.1122188 | 8.989004 | 8.356014
77.5 | 1.55 | 8.931 | 0.8343586 | 0.09342275 | 7.451656 | 8.430531
78 | 1.56 | 8.911 | 1.104359 | 0.1239321 | 9.840943 | 8.52894
78.5 | 1.57 | 8.911 | 1.004359 | 0.11271 | 8.949843 | 8.618439
79 | 1.58 | 8.892 | 0.8343595 | 0.0938326 | 7.419125 | 8.69263
79.5 | 1.59 | 8.931 | 1.004359 | 0.1124576 | 8.969926 | 8.782329
80 | 1.6 | 8.95 | 1.144358 | 0.1278612 | 10.24201 | 8.884748
80.5 | 1.61 | 8.931 | 0.9243586 | 0.1035 | 8.255446 | 8.967303
81 | 1.62 | 8.931 | 0.6943586 | 0.07774702 | 6.201316 | 9.029317
81.5 | 1.63 | 8.931 | 0.6943586 | 0.07774702 | 6.201316 | 9.091331
82 | 1.64 | 8.892 | 0.8443595 | 0.09495721 | 7.508045 | 9.166411
82.5 | 1.65 | 8.872 | 1.12436 | 0.1267313 | 9.975322 | 9.266165
83 | 1.66 | 8.911 | 1.124359 | 0.1261765 | 10.01916 | 9.366357
83.5 | 1.67 | 8.95 | 1.044358 | 0.1166881 | 9.347005 | 9.459826
84 | 1.68 | 8.95 | 0.7743581 | 0.08652046 | 6.930505 | 9.529132
84.5 | 1.69 | 8.931 | 0.9443586 | 0.1057394 | 8.434067 | 9.613473
85 | 1.7 | 8.931 | 0.9243586 | 0.1035 | 8.255446 | 9.696028
85.5 | 1.71 | 8.892 | 0.9643595 | 0.1084525 | 8.575085 | 9.781778
86 | 1.72 | 8.872 | 0.90436 | 0.1019342 | 8.023481 | 9.862013
86.5 | 1.73 | 8.892 | 0.9843596 | 0.1107017 | 8.752926 | 9.949542
87 | 1.74 | 8.931 | 0.8443586 | 0.09454244 | 7.540966 | 10.02495
87.5 | 1.75 | 8.95 | 0.9843581 | 0.1099842 | 8.810005 | 10.11305
88 | 1.76 | 8.95 | 0.8343581 | 0.09322437 | 7.467505 | 10.18773
88.5 | 1.77 | 8.931 | 1.104359 | 0.1236545 | 9.863026 | 10.28636
89 | 1.78 | 8.911 | 1.004359 | 0.11271 | 8.949843 | 10.37586
89.5 | 1.79 | 8.872 | 0.79436 | 0.08953562 | 7.047562 | 10.44633
90 | 1.8 | 8.872 | 0.75436 | 0.08502705 | 6.692682 | 10.51326
90.5 | 1.81 | 8.892 | 0.8343595 | 0.0938326 | 7.419125 | 10.58745
91 | 1.82 | 8.911 | 0.844359 | 0.09475469 | 7.524084 | 10.66269
91.5 | 1.83 | 8.931 | 0.9443586 | 0.1057394 | 8.434067 | 10.74703
92 | 1.84 | 8.95 | 0.9043581 | 0.1010456 | 8.094005 | 10.82797
92.5 | 1.85 | 8.911 | 0.7543591 | 0.08465482 | 6.722094 | 10.89519
93 | 1.86 | 8.892 | 1.02436 | 0.1152001 | 9.108605 | 10.98628
93.5 | 1.87 | 8.911 | 0.9443591 | 0.1059768 | 8.415184 | 11.07043
94 | 1.88 | 8.892 | 0.8443595 | 0.09495721 | 7.508045 | 11.14551
94.5 | 1.89 | 8.911 | 1.064359 | 0.1194433 | 9.484504 | 11.24036
95 | 1.9 | 8.931 | 0.8443586 | 0.09454244 | 7.540966 | 11.31577
95.5 | 1.91 | 8.931 | 0.7543586 | 0.08446519 | 6.737176 | 11.38314
96 | 1.92 | 8.911 | 0.9243591 | 0.1037324 | 8.236964 | 11.46551
96.5 | 1.93 | 8.892 | 0.9443595 | 0.1062033 | 8.397245 | 11.54948
97 | 1.94 | 8.892 | 1.004359 | 0.1129509 | 8.930765 | 11.63879
97.5 | 1.95 | 8.892 | 0.8443595 | 0.09495721 | 7.508045 | 11.71387
98 | 1.96 | 8.892 | 1.004359 | 0.1129509 | 8.930765 | 11.80318
98.5 | 1.97 | 8.911 | 0.8143591 | 0.09138806 | 7.256754 | 11.87574
99 | 1.98 | 8.97 | 1.064358 | 0.1186575 | 9.547288 | 11.97122
99.5 | 1.99 | 9.009 | 0.7743567 | 0.08595368 | 6.976179 | 12.04098
100 | 2 | 8.989 | 0.8143572 | 0.09059485 | 7.320257 | 12.11418
100.5 | 2.01 | 8.872 | 0.83436 | 0.09404419 | 7.402442 | 12.18821
101 | 2.02 | 8.95 | 0.8643581 | 0.09657633 | 7.736005 | 12.26557
101.5 | 2.03 | 8.892 | 1.02436 | 0.1152001 | 9.108605 | 12.35665
102 | 2.04 | 8.97 | 0.7143576 | 0.07963853 | 6.407788 | 12.42073
102.5 | 2.05 | 8.911 | 1.004359 | 0.11271 | 8.949843 | 12.51023
103 | 2.06 | 8.853 | 0.8643605 | 0.09763476 | 7.652183 | 12.58675
103.5 | 2.07 | 8.911 | 1.004359 | 0.11271 | 8.949843 | 12.67625
104 | 2.08 | 8.853 | 0.8843604 | 0.09989388 | 7.829243 | 12.75454
104.5 | 2.09 | 8.931 | 1.064359 | 0.1191757 | 9.505786 | 12.8496
105 | 2.1 | 8.892 | 0.8143595 | 0.09158339 | 7.241285 | 12.92201
105.5 | 2.11 | 8.95 | 0.9643581 | 0.1077495 | 8.631004 | 13.00832
106 | 2.12 | 8.892 | 0.8443595 | 0.09495721 | 7.508045 | 13.0834
106.5 | 2.13 | 8.911 | 0.964359 | 0.1082212 | 8.593404 | 13.16934
107 | 2.14 | 8.872 | 0.94436 | 0.1064427 | 8.378362 | 13.25312
107.5 | 2.15 | 8.892 | 0.9643595 | 0.1084525 | 8.575085 | 13.33887
108 | 2.16 | 8.892 | 0.7743595 | 0.08708496 | 6.885605 | 13.40773
108.5 | 2.17 | 8.911 | 1.044359 | 0.1171989 | 9.306284 | 13.50079
109 | 2.18 | 8.931 | 0.8443586 | 0.09454244 | 7.540966 | 13.5762
109.5 | 2.19 | 8.911 | 1.044359 | 0.1171989 | 9.306284 | 13.66926
110 | 2.2 | 8.911 | 0.844359 | 0.09475469 | 7.524084 | 13.7445
110.5 | 2.21
111 | 2.22
111.5 | 2.23
112 | 2.24
112.5 | 2.25
113 | 2.26
113.5 | 2.27
114 | 2.28
114.5 | 2.29
115 | 2.3
115.5 | 2.31
116 | 2.32
116.5 | 2.33
117 | 2.34
117.5 | 2.35
118 | 2.36
118.5 | 2.37
119 | 2.38
119.5 | 2.39
120 | 2.4
120.5 | 2.41
121 | 2.42
121.5 | 2.43
122 | 2.44
122.5 | 2.45
123 | 2.46
123.5 | 2.47
124 | 2.48
124.5 | 2.49
125 | 2.5

## Resultados
Inicio paso corriente
30 | 0
30 | 0.5 | Eje Izquierdo |  | Eje Derecho
Fin de Subida |  | Máx = | 0.5 | Máx = | 0.6
36.7945 | 0 | Mín = | 0 | Mín = | 0
36.7945 | 0.5
¿Suavizar?
Inicio paso corriente |  | Eje Izquierdo |  | Eje Derecho
30 | 0 | Máx = | 100 | Máx = | 9
30 | 100 | Mín = | 0 | Mín = | 0
Fin de Subida
36.7945 | 0
36.7945 | 100
¿Suavizar?
|  | Eje Izquierdo |  | Eje Derecho
Inicio paso corriente |  | Máx = | 10 | Máx = | 6
30 | 0 | Mín = | 0 | Mín = | 0
30 | 10
Fin de Subida
36.7945 | 0
36.7945 | 10
|  | Eje Izquierdo |  | Eje Derecho
Inicio paso corriente |  | Máx = | 14 | Máx = | 9
30 | 0 | Mín = | 0 | Mín = | 0
30 | 14
Fin de Subida
36.7945 | 0
36.7945 | 14