## Parámetros
Ensayo |  |  |  |  | Fecha:
Características polvo |  | Material | Referencia polvo | Densidad de golpeo g/cm3 | Densidad aparente g/cm3 | Densidad absoluta g/cm3
|  | Al-NH3 |  | 1.19 | 0.84 | 2.725 |  | Sí
No
Activación externa |  | PRECOMPRESIÓN | No | # MPa
|  | ACTIVACIÓN ELÉC. | No | # V | # A
Características de corriente | Duraciones
|  | Aproximación | Apriete | PreCalentamiento | Calentamiento | Enfriamiento
|  | 99 | 30 | 5 | 75 | 60 | ciclos
|  | 1.98 | 0.6 | 0.1 | 1.5 | 1.2 | segundos
Intensidades
|  | I máx | So1i (grados) | I So1i (kA) | ISo2i (kA) | Energía (kJ) | EDE (kJ/g)
|  | 9.867 | 15 | 1 | 9 | 13.52646 | 9.243173
Características de Presión |  | Presión Trabajo | Presión Sinterizado
|  | 923 |  | kgf
|  | 3.812474 | 0 | bares
Características Sinterizados |  | Diámetro (mm) | Altura (mm) | Masa (g) |  | Secc (cm2)
| 1 | 12 | 5.33 | 1.4634 |  | 1.153468
| 2 | 12.05 | 5.32 |  |  | Volumen (cm3)
| 3 | 12.14 | 5.63 |  |  | 0.6093194
| 4 | 12.12 | 5.42
| 5 | 12.13 | 5.14 |  |  | Densid (g/cm3)
| 6 | 12.09 | 5.1 |  |  | 2.401696
| 7 | 12.2 | 5.2 |  |  | Porosidad (%)
| 8 | 12.22 | 5.12 |  |  | 11.86436
|  | 12.11875 | 5.2825
Otros Datos |  | Tª Inicial (ºC) | Lubricante | Diám Punzón (mm) | h punzones (mm) | h obleas (mm) | tS (ciclos)
|  | 24.7 |  | 11.9 | 97.31 | 9.3 | 9.213094
Observaciones
[9 empty] | 4 | 5 | 8
[9 empty] | 3 | 9 | 2

## Adquisición
409 | 477 | 0 | 0
408 | 478 | 0 | 17 | IP:x,x,x,x:
410 | 478 | 0 | 17 | 172,16,1,14
409 | 476 | 0 | 17
408 | 480 | 0 | 17 | Abrir canal. (IP: 172,16,1,14)(Return:1)
409 | 479 | 0 | 19
410 | 479 | 0 | 21
407 | 476 | 0 | 19 | Recibidos de 3504 registros (Soldadura:1760)
408 | 478 | 0 | 19
410 | 480 | 0 | 17
409 | 478 | 0 | 17 | Representar gráficas
411 | 481 | 0 | 19
411 | 477 | 0 | 19
409 | 478 | 0 | 23
410 | 479 | 0 | 14
410 | 479 | 0 | 21
410 | 479 | 0 | 19
410 | 479 | 0 | 17
410 | 479 | 0 | 17
410 | 479 | 0 | 21
408 | 479 | 0 | 17
412 | 478 | 0 | 17
412 | 479 | 0 | 25
411 | 479 | 0 | 16
412 | 480 | 0 | 16
410 | 479 | 0 | 17
410 | 479 | 0 | 16
410 | 479 | 0 | 17
410 | 479 | 0 | 17
409 | 478 | 0 | 12
409 | 480 | 0 | 23
411 | 479 | 0 | 16
410 | 481 | 0 | 21
412 | 481 | 0 | 14
410 | 480 | 0 | 14
412 | 482 | 0 | 14
411 | 480 | 0 | 19
409 | 480 | 0 | 16
410 | 480 | 0 | 21
410 | 482 | 0 | 17
410 | 481 | 0 | 17
410 | 480 | 0 | 17
412 | 479 | 0 | 21
410 | 481 | 0 | 19
410 | 481 | 0 | 17
409 | 480 | 0 | 16
408 | 480 | 0 | 17
410 | 481 | 0 | 16
410 | 479 | 0 | 19
409 | 481 | 0 | 23
410 | 480 | 0 | 23
411 | 478 | 0 | 17
412 | 481 | 0 | 17
408 | 481 | 0 | 17
410 | 479 | 0 | 17
411 | 478 | 0 | 14
410 | 481 | 0 | 14
410 | 481 | 0 | 21
410 | 481 | 0 | 21
410 | 481 | 0 | 16
412 | 482 | 0 | 23
412 | 481 | 3022 | 23
411 | 480 | 2886 | 170
413 | 480 | 2886 | 170
413 | 481 | 3276 | 155
417 | 478 | 3432 | 167
418 | 480 | 3841 | 165
421 | 481 | 4212 | 139
422 | 481 | 4426 | 157
426 | 477 | 4641 | 143
425 | 479 | 4855 | 145
428 | 477 | 3276 | 118
428 | 477 | 3295 | 85
430 | 477 | 6318 | 143
433 | 476 | 8014 | 178
439 | 474 | 9048 | 178
444 | 474 | 9477 | 184
450 | 474 | 9867 | 159
451 | 471 | 9691 | 157
454 | 472 | 9457 | 167
454 | 471 | 9262 | 155
460 | 471 | 9087 | 141
458 | 470 | 9087 | 139
462 | 469 | 9165 | 139
461 | 467 | 9165 | 134
463 | 467 | 9145 | 147
462 | 466 | 9087 | 134
464 | 465 | 9067 | 134
464 | 465 | 9106 | 135
464 | 464 | 9087 | 134
466 | 466 | 9028 | 135
467 | 463 | 9087 | 126
464 | 463 | 9067 | 126
468 | 463 | 9106 | 126
466 | 461 | 9087 | 130
469 | 462 | 9009 | 130
469 | 463 | 9009 | 137
468 | 462 | 9028 | 134
467 | 461 | 9048 | 120
470 | 462 | 9067 | 135
468 | 462 | 9067 | 118
471 | 462 | 9067 | 135
468 | 462 | 9067 | 135
470 | 462 | 8970 | 110
470 | 463 | 8950 | 120
470 | 461 | 9009 | 124
468 | 463 | 9087 | 110
470 | 462 | 9028 | 114
469 | 464 | 9028 | 110
469 | 464 | 9087 | 110
471 | 464 | 9028 | 112
471 | 463 | 9048 | 130
469 | 465 | 9028 | 120
471 | 465 | 9028 | 110
468 | 466 | 9028 | 108
472 | 465 | 9048 | 110
470 | 467 | 9028 | 114
472 | 467 | 9028 | 114
470 | 467 | 9028 | 116
472 | 468 | 9048 | 120
470 | 467 | 9028 | 120
472 | 470 | 9009 | 126
471 | 469 | 9028 | 122
475 | 472 | 9009 | 116
471 | 470 | 9028 | 116
473 | 472 | 9009 | 114
471 | 470 | 9009 | 104
474 | 471 | 9028 | 124
472 | 472 | 9009 | 122
474 | 470 | 8989 | 108
470 | 472 | 8989 | 132
473 | 473 | 8989 | 120
471 | 473 | 9009 | 126
474 | 473 | 9009 | 99
472 | 473 | 9009 | 106
474 | 472 | 9009 | 116
472 | 474 | 8989 | 108
474 | 473 | 8989 | 114
470 | 474 | 8989 | 122
474 | 474 | 8989 | 116
471 | 474 | 8989 | 126
474 | 472 | 8989 | 104
473 | 476 | 9009 | 112
475 | 475 | 8989 | 108
474 | 475 | 8989 | 101
475 | 474 | 8970 | 108
473 | 476 | 8970 | 95
475 | 477 | 8989 | 116
472 | 474 | 8989 | 112
475 | 476 | 9009 | 114
474 | 476 | 9009 | 106
476 | 476 | 9009 | 108
471 | 475 | 8970 | 110
473 | 474 | 8950 | 108
473 | 476 | 8970 | 130
478 | 478 | 8989 | 110
477 | 478 | 9009 | 116
477 | 475 | 9009 | 103
475 | 475 | 8989 | 118
475 | 475 | 8970 | 112
475 | 476 | 8970 | 116
478 | 474 | 8970 | 128
476 | 476 | 8989 | 108
479 | 476 | 9048 | 112
478 | 478 | 9028 | 108
478 | 477 | 9048 | 110
476 | 475 | 9009 | 112
479 | 476 | 8970 | 114
476 | 476 | 8970 | 122
479 | 477 | 8989 | 118
479 | 477 | 9048 | 130
477 | 475 | 9048 | 116
475 | 474 | 9067 | 108
480 | 479 | 9048 | 112
478 | 477 | 8970 | 114
478 | 475 | 8950 | 106
476 | 476 | 8950 | 110
479 | 477 | 8970 | 103
477 | 476 | 8989 | 106
480 | 476 | 8989 | 112
477 | 475 | 9009 | 106
482 | 478 | 8950 | 103
478 | 477 | 8931 | 110
478 | 476 | 8931 | 108
478 | 478 | 8931 | 103
480 | 478 | 8950 | 108
476 | 477 | 8970 | 99
479 | 478 | 8970 | 114
477 | 478 | 8950 | 99
480 | 479 | 8853 | 108
477 | 478 | 8911 | 108
480 | 478 | 8950 | 103
478 | 481 | 8931 | 103
479 | 479 | 8989 | 110
477 | 479 | 8989 | 97
481 | 482 | 8989 | 104
477 | 480 | 8950 | 106
481 | 479 | 8853 | 99
476 | 480 | 8911 | 99
479 | 480 | 8970 | 99
477 | 481 | 8931 | 97
478 | 481 | 9009 | 106
476 | 479 | 8989 | 101
480 | 481 | 8892 | 103
477 | 481 | 8853 | 97
480 | 480 | 8872 | 106
477 | 482 | 8950 | 103
482 | 478 | 8989 | 106
479 | 483 | 8970 | 106
480 | 482 | 8911 | 103
478 | 480 | 8872 | 116
480 | 482 | 9009 | 103
479 | 480 | 8970 | 114
480 | 482 | 8872 | 106
476 | 483 | 8950 | 99
480 | 481 | 8911 | 99
477 | 484 | 8989 | 99
480 | 484 | 9048 | 106
477 | 484 | 8892 | 106

## Desplazamiento
ciclos | seg | x(t) | h(t) | θ(t) |  |  | θ(t) | H(t)
0.5 | 0.01 | -0.04745788 | 8.753928 | 0.3965566 |  |  | 0.3750702 | 7.841402
1 | 0.02 | -0.09745789 | 8.803928 | 0.3999838 | 0.6 | 4.503178 | 0.3751417 | 7.842302
1.5 | 0.03 | 0.002542114 | 8.703928 | 0.3930901 | 0.6 | 0 | 0.3752058 | 7.843109
2 | 0.04 | -0.04745788 | 8.753928 | 0.3965566 |  |  | 0.3752927 | 7.844202
2.5 | 0.05 | -0.09745789 | 8.803928 | 0.3999838 |  |  | 0.375362 | 7.845078
3 | 0.06 | -0.04745788 | 8.753928 | 0.3965566 |  |  | 0.3754207 | 7.845825
3.5 | 0.07 | 0.002542114 | 8.703928 | 0.3930901 |  |  | 0.3755129 | 7.846983
4 | 0.08 | -0.1474579 | 8.853929 | 0.4033722 |  |  | 0.3754949 | 7.846785
4.5 | 0.09 | -0.09745789 | 8.803928 | 0.3999838 |  |  | 0.375441 | 7.846127
5 | 0.1 | 0.002542114 | 8.703928 | 0.3930901 |  |  | 0.3753342 | 7.844794
5.5 | 0.11 | -0.04745788 | 8.753928 | 0.3965566 |  |  | 0.3751218 | 7.842126
6 | 0.12 | 0.05254211 | 8.653929 | 0.3895836 |  |  | 0.3747863 | 7.837904
6.5 | 0.13 | 0.05254211 | 8.653929 | 0.3895836 |  |  | 0.3744717 | 7.833904
7 | 0.14 | -0.04745788 | 8.753928 | 0.3965566 |  |  | 0.3741395 | 7.829682
7.5 | 0.15 | 0.002542114 | 8.703928 | 0.3930901 |  |  | 0.3738248 | 7.825682
8 | 0.16 | 0.002542114 | 8.703928 | 0.3930901 |  |  | 0.3735437 | 7.822127
8.5 | 0.17 | 0.002542114 | 8.703928 | 0.3930901 |  |  | 0.3732584 | 7.818571
9 | 0.18 | 0.002542114 | 8.703928 | 0.3930901 |  |  | 0.372825 | 7.813238
9.5 | 0.19 | 0.002542114 | 8.703928 | 0.3930901 |  |  | 0.3723171 | 7.807015
10 | 0.2 | 0.002542114 | 8.703928 | 0.3930901 |  |  | 0.3717346 | 7.799905
10.5 | 0.21 | -0.09745789 | 8.803928 | 0.3999838 |  |  | 0.3711689 | 7.793016
11 | 0.22 | 0.1025421 | 8.603929 | 0.3860363 |  |  | 0.3707125 | 7.78746
11.5 | 0.23 | 0.1025421 | 8.603929 | 0.3860363 | 0.6 | 11.06741 | 0.3704918 | 7.784793
12 | 0.24 | 0.05254211 | 8.653929 | 0.3895836 | 0.6 | 0 | 0.3704702 | 7.784571
12.5 | 0.25 | 0.1025421 | 8.603929 | 0.3860363 |  |  | 0.3706844 | 7.787238
13 | 0.26 | 0.002542114 | 8.703928 | 0.3930901 |  |  | 0.3711176 | 7.792571
13.5 | 0.27 | 0.002542114 | 8.703928 | 0.3930901 |  |  | 0.371803 | 7.801015
14 | 0.28 | 0.002542114 | 8.703928 | 0.3930901 |  |  | 0.372667 | 7.811682
14.5 | 0.29 | 0.002542114 | 8.703928 | 0.3930901 |  |  | 0.3736567 | 7.823905
15 | 0.3 | -0.04745788 | 8.753928 | 0.3965566 |  |  | 0.3746632 | 7.836349
15.5 | 0.31 | -0.04745788 | 8.753928 | 0.3965566 |  |  | 0.3755583 | 7.84746
16 | 0.32 | 0.05254211 | 8.653929 | 0.3895836 |  |  | 0.3762361 | 7.855905
16.5 | 0.33 | 0.002542114 | 8.703928 | 0.3930901 |  |  | 0.3766634 | 7.861238
17 | 0.34 | 0.1025421 | 8.603929 | 0.3860363 |  |  | 0.376893 | 7.864127
17.5 | 0.35 | 0.002542114 | 8.703928 | 0.3930901 |  |  | 0.3769621 | 7.865016
18 | 0.36 | 0.1025421 | 8.603929 | 0.3860363 |  |  | 0.3769085 | 7.864348
18.5 | 0.37 | 0.05254211 | 8.653929 | 0.3895836 |  |  | 0.3767322 | 7.862127
19 | 0.38 | -0.04745788 | 8.753928 | 0.3965566 |  |  | 0.3765035 | 7.859238
19.5 | 0.39 | 0.002542114 | 8.703928 | 0.3930901 |  |  | 0.3761875 | 7.855238
20 | 0.4 | 0.002542114 | 8.703928 | 0.3930901 |  |  | 0.3758546 | 7.851016
20.5 | 0.41 | 0.002542114 | 8.703928 | 0.3930901 |  |  | 0.3755747 | 7.84746
21 | 0.42 | 0.002542114 | 8.703928 | 0.3930901 |  |  | 0.3754183 | 7.84546
21.5 | 0.43 | 0.1025421 | 8.603929 | 0.3860363 |  |  | 0.3753499 | 7.844571
22 | 0.44 | 0.002542114 | 8.703928 | 0.3930901 | 0.6 | 0.5042152 | 0.3754045 | 7.845238
22.5 | 0.45 | 0.002542114 | 8.703928 | 0.3930901 | 0.6 | 0 | 0.3754217 | 7.84546
23 | 0.46 | -0.04745788 | 8.753928 | 0.3965566 |  |  | 0.3753664 | 7.844793
23.5 | 0.47 | -0.09745789 | 8.803928 | 0.3999838 |  |  | 0.3751857 | 7.84257
24 | 0.48 | 0.002542114 | 8.703928 | 0.3930901 |  |  | 0.3748973 | 7.839015
24.5 | 0.49 | 0.002542114 | 8.703928 | 0.3930901 |  |  | 0.3744486 | 7.833459
25 | 0.5 | -0.04745788 | 8.753928 | 0.3965566 |  |  | 0.3740013 | 7.827905
25.5 | 0.51 | 0.002542114 | 8.703928 | 0.3930901 |  |  | 0.3735552 | 7.822349
26 | 0.52 | 0.05254211 | 8.653929 | 0.3895836 |  |  | 0.3731464 | 7.817238
26.5 | 0.53 | 0.1025421 | 8.603929 | 0.3860363 |  |  | 0.3727195 | 7.811904
27 | 0.54 | -0.09745789 | 8.803928 | 0.3999838 |  |  | 0.372434 | 7.808349
27.5 | 0.55 | 0.002542114 | 8.703928 | 0.3930901 |  |  | 0.3721627 | 7.805016
28 | 0.56 | 0.05254211 | 8.653929 | 0.3895836 |  |  | 0.3719411 | 7.802349
28.5 | 0.57 | 0.002542114 | 8.703928 | 0.3930901 |  |  | 0.3716404 | 7.798794
29 | 0.58 | 0.002542114 | 8.703928 | 0.3930901 |  |  | 0.3713712 | 7.795682
29.5 | 0.59 | 0.002542114 | 8.703928 | 0.3930901 |  |  | 0.3707694 | 7.788571
30 | 0.6 | 0.002542114 | 8.703928 | 0.3930901 |  |  | 0.3699269 | 7.778571
30.5 | 0.61 | 0.1025421 | 8.603929 | 0.3860363 |  |  | 0.3685414 | 7.762127
31 | 0.62 | 0.1025421 | 8.603929 | 0.3860363 |  |  | 0.3667579 | 7.741015
31.5 | 0.63 | 0.05254211 | 8.653929 | 0.3895836 |  |  | 0.3641653 | 7.710571
32 | 0.64 | 0.1525421 | 8.553928 | 0.3824475 |  |  | 0.3609946 | 7.673682
32.5 | 0.65 | 0.1525421 | 8.553928 | 0.3824475 |  |  | 0.3568092 | 7.625682
33 | 0.66 | 0.3525421 | 8.353929 | 0.3676628 |  |  | 0.351833 | 7.56946
33.5 | 0.67 | 0.4025421 | 8.303928 | 0.3638553 |  |  | 0.3455728 | 7.499905
34 | 0.68 | 0.5525421 | 8.153929 | 0.3521528 |  |  | 0.3384776 | 7.422349
34.5 | 0.69 | 0.6025421 | 8.103929 | 0.3481556 |  |  | 0.3301619 | 7.333015
35 | 0.7 | 0.8025421 | 7.903928 | 0.3316614 |  |  | 0.3211932 | 7.238348
35.5 | 0.71 | 0.7525421 | 7.953928 | 0.3358628 |  |  | 0.3112944 | 7.135904
36 | 0.72 | 0.9025421 | 7.803928 | 0.3230973 |  |  | 0.3011935 | 7.03346
36.5 | 0.73 | 0.9025421 | 7.803928 | 0.3230973 |  |  | 0.290509 | 6.927461
37 | 0.74 | 1.002542 | 7.703928 | 0.3143108 |  |  | 0.2800082 | 6.825682
37.5 | 0.75 | 1.152542 | 7.553928 | 0.300695 |  |  | 0.2694481 | 6.725683
38 | 0.76 | 1.452542 | 7.253928 | 0.2717739 |  |  | 0.2595809 | 6.634349
38.5 | 0.77 | 1.702542 | 7.003928 | 0.2457804 |  |  | 0.2499438 | 6.547237
39 | 0.78 | 2.002542 | 6.703928 | 0.2120292 |  |  | 0.2412587 | 6.470571
39.5 | 0.79 | 2.052542 | 6.653928 | 0.206108 |  |  | 0.2329286 | 6.398793
40 | 0.8 | 2.202542 | 6.503928 | 0.1877985 |  |  | 0.2254058 | 6.335459
40.5 | 0.81 | 2.202542 | 6.503928 | 0.1877985 |  |  | 0.21807 | 6.275015
41 | 0.82 | 2.502542 | 6.203928 | 0.1485234 |  |  | 0.2115753 | 6.222571
41.5 | 0.83 | 2.402542 | 6.303928 | 0.1620304 |  |  | 0.2052385 | 6.172349
42 | 0.84 | 2.602542 | 6.103929 | 0.1345737 |  |  | 0.1996535 | 6.128793
42.5 | 0.85 | 2.552542 | 6.153928 | 0.1416052 |  |  | 0.1942145 | 6.087015
43 | 0.86 | 2.652542 | 6.053928 | 0.1274261 |  |  | 0.1894583 | 6.051016
43.5 | 0.87 | 2.602542 | 6.103929 | 0.1345737 |  |  | 0.1846137 | 6.014793
44 | 0.88 | 2.702542 | 6.003928 | 0.1201594 |  |  | 0.1803505 | 5.983237
44.5 | 0.89 | 2.702542 | 6.003928 | 0.1201594 |  |  | 0.176075 | 5.951904
45 | 0.9 | 2.702542 | 6.003928 | 0.1201594 |  |  | 0.1723395 | 5.924793
45.5 | 0.91 | 2.802542 | 5.903928 | 0.1052567 |  |  | 0.168439 | 5.896793
46 | 0.92 | 2.852542 | 5.853929 | 0.09761453 |  |  | 0.1650594 | 5.872793
46.5 | 0.93 | 2.702542 | 6.003928 | 0.1201594 |  |  | 0.1614582 | 5.84746
47 | 0.94 | 2.902542 | 5.803928 | 0.08984058 |  |  | 0.1581105 | 5.824126
47.5 | 0.95 | 2.802542 | 5.903928 | 0.1052567 |  |  | 0.1544455 | 5.798793
48 | 0.96 | 2.952542 | 5.753928 | 0.08193152 |  |  | 0.1511758 | 5.776349
48.5 | 0.97 | 2.952542 | 5.753928 | 0.08193152 |  |  | 0.1475903 | 5.751904
49 | 0.98 | 2.902542 | 5.803928 | 0.08984058 |  |  | 0.1443035 | 5.729682
49.5 | 0.99 | 2.852542 | 5.853929 | 0.09761453 |  |  | 0.1407504 | 5.705905
50 | 1 | 3.002542 | 5.703928 | 0.07388388 |  |  | 0.1374979 | 5.684349
50.5 | 1.01 | 2.902542 | 5.803928 | 0.08984058 |  |  | 0.133877 | 5.660571
51 | 1.02 | 3.052542 | 5.653928 | 0.06569383 |  |  | 0.1303859 | 5.637904
51.5 | 1.03 | 2.902542 | 5.803928 | 0.08984058 |  |  | 0.1263698 | 5.612127
52 | 1.04 | 3.002542 | 5.703928 | 0.07388388 |  |  | 0.1224539 | 5.587237
52.5 | 1.05 | 3.002542 | 5.703928 | 0.07388388 |  |  | 0.1179314 | 5.558793
53 | 1.06 | 3.002542 | 5.703928 | 0.07388388 |  |  | 0.1134276 | 5.530793
53.5 | 1.07 | 2.902542 | 5.803928 | 0.08984058 |  |  | 0.1085174 | 5.500571
54 | 1.08 | 3.002542 | 5.703928 | 0.07388388 |  |  | 0.1039653 | 5.472794
54.5 | 1.09 | 2.952542 | 5.753928 | 0.08193152 |  |  | 0.09911616 | 5.44346
55 | 1.1 | 2.952542 | 5.753928 | 0.08193152 |  |  | 0.09474574 | 5.417237
55.5 | 1.11 | 3.052542 | 5.653928 | 0.06569383 |  |  | 0.09030683 | 5.390793
56 | 1.12 | 3.052542 | 5.653928 | 0.06569383 |  |  | 0.08651028 | 5.368349
56.5 | 1.13 | 2.952542 | 5.753928 | 0.08193152 |  |  | 0.08265173 | 5.345682
57 | 1.14 | 3.052542 | 5.653928 | 0.06569383 |  |  | 0.07945649 | 5.327015
57.5 | 1.15 | 2.902542 | 5.803928 | 0.08984058 |  |  | 0.07619852 | 5.308126
58 | 1.16 | 3.102542 | 5.603929 | 0.0573577 |  |  | 0.07342684 | 5.292127
58.5 | 1.17 | 3.002542 | 5.703928 | 0.07388388 |  |  | 0.07025222 | 5.273904
59 | 1.18 | 3.102542 | 5.603929 | 0.0573577 |  |  | 0.06736511 | 5.25746
59.5 | 1.19 | 3.002542 | 5.703928 | 0.07388388 |  |  | 0.06397282 | 5.238348
60 | 1.2 | 3.102542 | 5.603929 | 0.0573577 |  |  | 0.06094619 | 5.22146
60.5 | 1.21 | 3.002542 | 5.703928 | 0.07388388 |  |  | 0.0576039 | 5.203015
61 | 1.22 | 3.102542 | 5.603929 | 0.0573577 |  |  | 0.05474932 | 5.18746
61.5 | 1.23 | 3.052542 | 5.653928 | 0.06569383 |  |  | 0.05152985 | 5.170127
62 | 1.24 | 3.252542 | 5.453928 | 0.03143209 |  |  | 0.04889075 | 5.156126
62.5 | 1.25 | 3.052542 | 5.653928 | 0.06569383 |  |  | 0.04586454 | 5.140127
63 | 1.26 | 3.152542 | 5.553928 | 0.04887141 |  |  | 0.04331469 | 5.126793
63.5 | 1.27 | 3.052542 | 5.653928 | 0.06569383 |  |  | 0.04062997 | 5.112793
64 | 1.28 | 3.202542 | 5.503928 | 0.04023092 |  |  | 0.03883446 | 5.10346
64.5 | 1.29 | 3.102542 | 5.603929 | 0.0573577 |  |  | 0.03675676 | 5.092571
65 | 1.3 | 3.202542 | 5.503928 | 0.04023092 |  |  | 0.03531114 | 5.085015
65.5 | 1.31 | 3.002542 | 5.703928 | 0.07388388 |  |  | 0.03339178 | 5.075016
66 | 1.32 | 3.152542 | 5.553928 | 0.04887141 |  |  | 0.0317597 | 5.066571
66.5 | 1.33 | 3.052542 | 5.653928 | 0.06569383 |  |  | 0.02929821 | 5.053904
67 | 1.34 | 3.202542 | 5.503928 | 0.04023092 |  |  | 0.02715813 | 5.043015
67.5 | 1.35 | 3.102542 | 5.603929 | 0.0573577 |  |  | 0.02436356 | 5.028793
68 | 1.36 | 3.202542 | 5.503928 | 0.04023092 |  |  | 0.02205201 | 5.017016
68.5 | 1.37 | 3.102542 | 5.603929 | 0.0573577 |  |  | 0.0191424 | 5.002126
69 | 1.38 | 3.202542 | 5.503928 | 0.04023092 |  |  | 0.01676469 | 4.989904
69.5 | 1.39 | 3.002542 | 5.703928 | 0.07388388 |  |  | 0.01395953 | 4.97546
70 | 1.4 | 3.202542 | 5.503928 | 0.04023092 |  |  | 0.0118607 | 4.964571
70.5 | 1.41 | 3.052542 | 5.653928 | 0.06569383 |  |  | 0.009501089 | 4.952348
71 | 1.42 | 3.202542 | 5.503928 | 0.04023092 |  |  | 0.00793357 | 4.944127
71.5 | 1.43 | 3.152542 | 5.553928 | 0.04887141 |  |  | 0.00622406 | 4.935237
72 | 1.44 | 3.252542 | 5.453928 | 0.03143209 |  |  | 0.005396735 | 4.930793
72.5 | 1.45 | 3.202542 | 5.503928 | 0.04023092 |  |  | 0.004197815 | 4.924571
73 | 1.46 | 3.252542 | 5.453928 | 0.03143209 |  |  | 0.0035993 | 4.92146
73.5 | 1.47 | 3.152542 | 5.553928 | 0.04887141 |  |  | 0.002758215 | 4.917238
74 | 1.48 | 3.252542 | 5.453928 | 0.03143209 |  |  | 0.002359803 | 4.915238
74.5 | 1.49 | 3.102542 | 5.603929 | 0.0573577 |  |  | 0.001370327 | 4.910349
75 | 1.5 | 3.252542 | 5.453928 | 0.03143209 |  |  | 0.000966048 | 4.908349
75.5 | 1.51 | 3.202542 | 5.503928 | 0.04023092 |  |  | 0.0002782706 | 4.9
76 | 1.52 | 3.302542 | 5.403928 | 0.02247036 |  |  | 0 | 4.9
76.5 | 1.53 | 3.052542 | 5.653928 | 0.06569383 |  |  | 0 | 4.9
77 | 1.54 | 3.152542 | 5.553928 | 0.04887141 |  |  | 0 | 4.9
77.5 | 1.55 | 3.152542 | 5.553928 | 0.04887141 |  |  | 0 | 4.9
78 | 1.56 | 3.402542 | 5.303928 | 0.004040078 |  |  | 0 | 4.9
78.5 | 1.57 | 3.352542 | 5.353929 | 0.01334132 |  |  | 0 | 4.9
79 | 1.58 | 3.352542 | 5.353929 | 0.01334132 |  |  | 0 | 4.9
79.5 | 1.59 | 3.252542 | 5.453928 | 0.03143209 |  |  | 0 | 4.9
80 | 1.6 | 3.252542 | 5.453928 | 0.03143209 |  |  | 0 | 4.9
80.5 | 1.61 | 3.252542 | 5.453928 | 0.03143209
81 | 1.62 | 3.402542 | 5.303928 | 0.004040078
81.5 | 1.63 | 3.302542 | 5.403928 | 0.02247036
82 | 1.64 | 3.452542 | 5.253928 | -0.005438199
82.5 | 1.65 | 3.402542 | 5.303928 | 0.004040078
83 | 1.66 | 3.402542 | 5.303928 | 0.004040078
83.5 | 1.67 | 3.302542 | 5.403928 | 0.02247036
84 | 1.68 | 3.452542 | 5.253928 | -0.005438199
84.5 | 1.69 | 3.302542 | 5.403928 | 0.02247036
85 | 1.7 | 3.452542 | 5.253928 | -0.005438199
85.5 | 1.71 | 3.452542 | 5.253928 | -0.005438199
86 | 1.72 | 3.352542 | 5.353929 | 0.01334132
86.5 | 1.73 | 3.252542 | 5.453928 | 0.03143209
87 | 1.74 | 3.502542 | 5.203928 | -0.01509852
87.5 | 1.75 | 3.402542 | 5.303928 | 0.004040078
88 | 1.76 | 3.402542 | 5.303928 | 0.004040078
88.5 | 1.77 | 3.302542 | 5.403928 | 0.02247036
89 | 1.78 | 3.452542 | 5.253928 | -0.005438199
89.5 | 1.79 | 3.352542 | 5.353929 | 0.01334132
90 | 1.8 | 3.502542 | 5.203928 | -0.01509852
90.5 | 1.81 | 3.352542 | 5.353929 | 0.01334132
91 | 1.82 | 3.602542 | 5.103929 | -0.03498707
91.5 | 1.83 | 3.402542 | 5.303928 | 0.004040078
92 | 1.84 | 3.402542 | 5.303928 | 0.004040078
92.5 | 1.85 | 3.402542 | 5.303928 | 0.004040078
93 | 1.86 | 3.502542 | 5.203928 | -0.01509852
93.5 | 1.87 | 3.302542 | 5.403928 | 0.02247036
94 | 1.88 | 3.452542 | 5.253928 | -0.005438199
94.5 | 1.89 | 3.352542 | 5.353929 | 0.01334132
95 | 1.9 | 3.502542 | 5.203928 | -0.01509852
95.5 | 1.91 | 3.352542 | 5.353929 | 0.01334132
96 | 1.92 | 3.502542 | 5.203928 | -0.01509852
96.5 | 1.93 | 3.402542 | 5.303928 | 0.004040078
97 | 1.94 | 3.452542 | 5.253928 | -0.005438199
97.5 | 1.95 | 3.352542 | 5.353929 | 0.01334132
98 | 1.96 | 3.552542 | 5.153928 | -0.02494637
98.5 | 1.97 | 3.352542 | 5.353929 | 0.01334132
99 | 1.98 | 3.552542 | 5.153928 | -0.02494637
99.5 | 1.99 | 3.302542 | 5.403928 | 0.02247036
100 | 2 | 3.452542 | 5.253928 | -0.005438199
100.5 | 2.01 | 3.352542 | 5.353929 | 0.01334132
101 | 2.02 | 3.402542 | 5.303928 | 0.004040078
101.5 | 2.03 | 3.302542 | 5.403928 | 0.02247036
102 | 2.04 | 3.502542 | 5.203928 | -0.01509852
102.5 | 2.05 | 3.352542 | 5.353929 | 0.01334132
103 | 2.06 | 3.502542 | 5.203928 | -0.01509852
103.5 | 2.07 | 3.352542 | 5.353929 | 0.01334132
104 | 2.08 | 3.602542 | 5.103929 | -0.03498707
104.5 | 2.09 | 3.452542 | 5.253928 | -0.005438199
105 | 2.1 | 3.502542 | 5.203928 | -0.01509852
105.5 | 2.11 | 3.402542 | 5.303928 | 0.004040078
106 | 2.12 | 3.502542 | 5.203928 | -0.01509852
106.5 | 2.13 | 3.452542 | 5.253928 | -0.005438199
107 | 2.14 | 3.502542 | 5.203928 | -0.01509852
107.5 | 2.15 | 3.302542 | 5.403928 | 0.02247036
108 | 2.16 | 3.502542 | 5.203928 | -0.01509852
108.5 | 2.17 | 3.352542 | 5.353929 | 0.01334132
109 | 2.18 | 3.502542 | 5.203928 | -0.01509852
109.5 | 2.19 | 3.352542 | 5.353929 | 0.01334132
110 | 2.2
110.5 | 2.21
111 | 2.22
111.5 | 2.23
112 | 2.24
112.5 | 2.25
113 | 2.26
113.5 | 2.27
114 | 2.28
114.5 | 2.29
115 | 2.3
115.5 | 2.31
116 | 2.32
116.5 | 2.33
117 | 2.34
117.5 | 2.35
118 | 2.36
118.5 | 2.37
119 | 2.38
119.5 | 2.39
120 | 2.4
120.5 | 2.41
121 | 2.42
121.5 | 2.43
122 | 2.44
122.5 | 2.45
123 | 2.46
123.5 | 2.47
124 | 2.48
124.5 | 2.49
125 | 2.5

## Fuerza
ciclos | seg | Fuerza | Presión
0.5 | 0.01 | 9.35874 | 84.14603 | 0.6 | 11.8701
1 | 0.02 | 9.37836 | 84.32244 | 0.6 | 0
1.5 | 0.03 | 9.37836 | 84.32244
2 | 0.04 | 9.33912 | 83.96963
2.5 | 0.05 | 9.4176 | 84.67525
3 | 0.06 | 9.39798 | 84.49885
3.5 | 0.07 | 9.39798 | 84.49885
4 | 0.08 | 9.33912 | 83.96963
4.5 | 0.09 | 9.37836 | 84.32244
5 | 0.1 | 9.4176 | 84.67525
5.5 | 0.11 | 9.37836 | 84.32244
6 | 0.12 | 9.43722 | 84.85166
6.5 | 0.13 | 9.35874 | 84.14603
7 | 0.14 | 9.37836 | 84.32244
7.5 | 0.15 | 9.39798 | 84.49885
8 | 0.16 | 9.39798 | 84.49885
8.5 | 0.17 | 9.39798 | 84.49885 | 0.6 | 106.7261
9 | 0.18 | 9.39798 | 84.49885 | 0.6 | 0
9.5 | 0.19 | 9.39798 | 84.49885
10 | 0.2 | 9.39798 | 84.49885
10.5 | 0.21 | 9.39798 | 84.49885
11 | 0.22 | 9.37836 | 84.32244
11.5 | 0.23 | 9.39798 | 84.49885
12 | 0.24 | 9.39798 | 84.49885
12.5 | 0.25 | 9.4176 | 84.67525
13 | 0.26 | 9.39798 | 84.49885
13.5 | 0.27 | 9.39798 | 84.49885
14 | 0.28 | 9.39798 | 84.49885
14.5 | 0.29 | 9.39798 | 84.49885
15 | 0.3 | 9.37836 | 84.32244
15.5 | 0.31 | 9.4176 | 84.67525
16 | 0.32 | 9.39798 | 84.49885
16.5 | 0.33 | 9.43722 | 84.85166
17 | 0.34 | 9.43722 | 84.85166
17.5 | 0.35 | 9.4176 | 84.67525
18 | 0.36 | 9.45684 | 85.02806
18.5 | 0.37 | 9.4176 | 84.67525
19 | 0.38 | 9.4176 | 84.67525
19.5 | 0.39 | 9.4176 | 84.67525
20 | 0.4 | 9.45684 | 85.02806
20.5 | 0.41 | 9.43722 | 84.85166
21 | 0.42 | 9.4176 | 84.67525
21.5 | 0.43 | 9.39798 | 84.49885
22 | 0.44 | 9.43722 | 84.85166
22.5 | 0.45 | 9.43722 | 84.85166
23 | 0.46 | 9.4176 | 84.67525
23.5 | 0.47 | 9.4176 | 84.67525
24 | 0.48 | 9.43722 | 84.85166
24.5 | 0.49 | 9.39798 | 84.49885
25 | 0.5 | 9.43722 | 84.85166
25.5 | 0.51 | 9.4176 | 84.67525
26 | 0.52 | 9.37836 | 84.32244
26.5 | 0.53 | 9.43722 | 84.85166
27 | 0.54 | 9.43722 | 84.85166
27.5 | 0.55 | 9.39798 | 84.49885
28 | 0.56 | 9.37836 | 84.32244
28.5 | 0.57 | 9.43722 | 84.85166
29 | 0.58 | 9.43722 | 84.85166
29.5 | 0.59 | 9.43722 | 84.85166
30 | 0.6 | 9.43722 | 84.85166
30.5 | 0.61 | 9.45684 | 85.02806
31 | 0.62 | 9.43722 | 84.85166
31.5 | 0.63 | 9.4176 | 84.67525
32 | 0.64 | 9.4176 | 84.67525
32.5 | 0.65 | 9.43722 | 84.85166
33 | 0.66 | 9.37836 | 84.32244
33.5 | 0.67 | 9.4176 | 84.67525
34 | 0.68 | 9.43722 | 84.85166
34.5 | 0.69 | 9.43722 | 84.85166
35 | 0.7 | 9.35874 | 84.14603
35.5 | 0.71 | 9.39798 | 84.49885
36 | 0.72 | 9.35874 | 84.14603
36.5 | 0.73 | 9.35874 | 84.14603
37 | 0.74 | 9.35874 | 84.14603
37.5 | 0.75 | 9.33912 | 83.96963
38 | 0.76 | 9.29988 | 83.61681
38.5 | 0.77 | 9.29988 | 83.61681
39 | 0.78 | 9.29988 | 83.61681
39.5 | 0.79 | 9.24102 | 83.08759
40 | 0.8 | 9.26064 | 83.264
40.5 | 0.81 | 9.24102 | 83.08759
41 | 0.82 | 9.24102 | 83.08759
41.5 | 0.83 | 9.2214 | 82.91119
42 | 0.84 | 9.20178 | 82.73478
42.5 | 0.85 | 9.16254 | 82.38197
43 | 0.86 | 9.16254 | 82.38197
43.5 | 0.87 | 9.14292 | 82.20556
44 | 0.88 | 9.1233 | 82.02915
44.5 | 0.89 | 9.1233 | 82.02915
45 | 0.9 | 9.10368 | 81.85275
45.5 | 0.91 | 9.14292 | 82.20556
46 | 0.92 | 9.08406 | 81.67634
46.5 | 0.93 | 9.08406 | 81.67634
47 | 0.94 | 9.08406 | 81.67634
47.5 | 0.95 | 9.04482 | 81.32352
48 | 0.96 | 9.06444 | 81.49993
48.5 | 0.97 | 9.08406 | 81.67634
49 | 0.98 | 9.06444 | 81.49993
49.5 | 0.99 | 9.04482 | 81.32352
50 | 1 | 9.06444 | 81.49993
50.5 | 1.01 | 9.06444 | 81.49993
51 | 1.02 | 9.06444 | 81.49993
51.5 | 1.03 | 9.06444 | 81.49993
52 | 1.04 | 9.06444 | 81.49993
52.5 | 1.05 | 9.08406 | 81.67634
53 | 1.06 | 9.04482 | 81.32352
53.5 | 1.07 | 9.08406 | 81.67634
54 | 1.08 | 9.06444 | 81.49993
54.5 | 1.09 | 9.10368 | 81.85275
55 | 1.1 | 9.10368 | 81.85275
55.5 | 1.11 | 9.10368 | 81.85275
56 | 1.12 | 9.08406 | 81.67634
56.5 | 1.13 | 9.1233 | 82.02915
57 | 1.14 | 9.1233 | 82.02915
57.5 | 1.15 | 9.14292 | 82.20556
58 | 1.16 | 9.1233 | 82.02915
58.5 | 1.17 | 9.16254 | 82.38197
59 | 1.18 | 9.16254 | 82.38197
59.5 | 1.19 | 9.16254 | 82.38197
60 | 1.2 | 9.18216 | 82.55838
60.5 | 1.21 | 9.16254 | 82.38197
61 | 1.22 | 9.2214 | 82.91119
61.5 | 1.23 | 9.20178 | 82.73478
62 | 1.24 | 9.26064 | 83.264
62.5 | 1.25 | 9.2214 | 82.91119
63 | 1.26 | 9.26064 | 83.264
63.5 | 1.27 | 9.2214 | 82.91119
64 | 1.28 | 9.24102 | 83.08759
64.5 | 1.29 | 9.26064 | 83.264
65 | 1.3 | 9.2214 | 82.91119
65.5 | 1.31 | 9.26064 | 83.264
66 | 1.32 | 9.28026 | 83.44041
66.5 | 1.33 | 9.28026 | 83.44041
67 | 1.34 | 9.28026 | 83.44041
67.5 | 1.35 | 9.28026 | 83.44041
68 | 1.36 | 9.26064 | 83.264
68.5 | 1.37 | 9.29988 | 83.61681
69 | 1.38 | 9.28026 | 83.44041
69.5 | 1.39 | 9.29988 | 83.61681
70 | 1.4 | 9.29988 | 83.61681
70.5 | 1.41 | 9.29988 | 83.61681
71 | 1.42 | 9.26064 | 83.264
71.5 | 1.43 | 9.33912 | 83.96963
72 | 1.44 | 9.3195 | 83.79322
72.5 | 1.45 | 9.3195 | 83.79322
73 | 1.46 | 9.29988 | 83.61681
73.5 | 1.47 | 9.33912 | 83.96963
74 | 1.48 | 9.35874 | 84.14603
74.5 | 1.49 | 9.29988 | 83.61681
75 | 1.5 | 9.33912 | 83.96963
75.5 | 1.51 | 9.33912 | 83.96963
76 | 1.52 | 9.33912 | 83.96963
76.5 | 1.53 | 9.3195 | 83.79322
77 | 1.54 | 9.29988 | 83.61681
77.5 | 1.55 | 9.33912 | 83.96963
78 | 1.56 | 9.37836 | 84.32244
78.5 | 1.57 | 9.37836 | 84.32244
79 | 1.58 | 9.3195 | 83.79322
79.5 | 1.59 | 9.3195 | 83.79322
80 | 1.6 | 9.3195 | 83.79322
80.5 | 1.61 | 9.33912 | 83.96963
81 | 1.62 | 9.29988 | 83.61681
81.5 | 1.63 | 9.33912 | 83.96963
82 | 1.64 | 9.33912 | 83.96963
82.5 | 1.65 | 9.37836 | 84.32244
83 | 1.66 | 9.35874 | 84.14603
83.5 | 1.67 | 9.3195 | 83.79322
84 | 1.68 | 9.33912 | 83.96963
84.5 | 1.69 | 9.33912 | 83.96963
85 | 1.7 | 9.35874 | 84.14603
85.5 | 1.71 | 9.35874 | 84.14603
86 | 1.72 | 9.3195 | 83.79322
86.5 | 1.73 | 9.29988 | 83.61681
87 | 1.74 | 9.39798 | 84.49885
87.5 | 1.75 | 9.35874 | 84.14603
88 | 1.76 | 9.3195 | 83.79322
88.5 | 1.77 | 9.33912 | 83.96963
89 | 1.78 | 9.35874 | 84.14603
89.5 | 1.79 | 9.33912 | 83.96963
90 | 1.8 | 9.33912 | 83.96963
90.5 | 1.81 | 9.3195 | 83.79322
91 | 1.82 | 9.37836 | 84.32244
91.5 | 1.83 | 9.35874 | 84.14603
92 | 1.84 | 9.33912 | 83.96963
92.5 | 1.85 | 9.37836 | 84.32244
93 | 1.86 | 9.37836 | 84.32244
93.5 | 1.87 | 9.35874 | 84.14603
94 | 1.88 | 9.37836 | 84.32244
94.5 | 1.89 | 9.37836 | 84.32244
95 | 1.9 | 9.39798 | 84.49885
95.5 | 1.91 | 9.37836 | 84.32244
96 | 1.92 | 9.37836 | 84.32244
96.5 | 1.93 | 9.43722 | 84.85166
97 | 1.94 | 9.39798 | 84.49885
97.5 | 1.95 | 9.39798 | 84.49885
98 | 1.96 | 9.45684 | 85.02806
98.5 | 1.97 | 9.4176 | 84.67525
99 | 1.98 | 9.39798 | 84.49885
99.5 | 1.99 | 9.4176 | 84.67525
100 | 2 | 9.4176 | 84.67525
100.5 | 2.01 | 9.43722 | 84.85166
101 | 2.02 | 9.43722 | 84.85166
101.5 | 2.03 | 9.39798 | 84.49885
102 | 2.04 | 9.43722 | 84.85166
102.5 | 2.05 | 9.43722 | 84.85166
103 | 2.06 | 9.4176 | 84.67525
103.5 | 2.07 | 9.45684 | 85.02806
104 | 2.08 | 9.37836 | 84.32244
104.5 | 2.09 | 9.47646 | 85.20448
105 | 2.1 | 9.45684 | 85.02806
105.5 | 2.11 | 9.4176 | 84.67525
106 | 2.12 | 9.45684 | 85.02806
106.5 | 2.13 | 9.4176 | 84.67525
107 | 2.14 | 9.45684 | 85.02806
107.5 | 2.15 | 9.47646 | 85.20448
108 | 2.16 | 9.43722 | 84.85166
108.5 | 2.17 | 9.49608 | 85.38088
109 | 2.18 | 9.49608 | 85.38088
109.5 | 2.19 | 9.49608 | 85.38088
110 | 2.2
110.5 | 2.21
111 | 2.22
111.5 | 2.23
112 | 2.24
112.5 | 2.25
113 | 2.26
113.5 | 2.27
114 | 2.28
114.5 | 2.29
115 | 2.3
115.5 | 2.31
116 | 2.32
116.5 | 2.33
117 | 2.34
117.5 | 2.35
118 | 2.36
118.5 | 2.37
119 | 2.38
119.5 | 2.39
120 | 2.4
120.5 | 2.41
121 | 2.42
121.5 | 2.43
122 | 2.44
122.5 | 2.45
123 | 2.46
123.5 | 2.47
124 | 2.48
124.5 | 2.49
125 | 2.5

## Resistencia
ciclos | seg | Intensidad | Tensión | Resistencia | Potencia | Energía
0.5 | 0.01 | 0 | -0.179661 |  |  |  | 0.6 | 12.33375
1 | 0.02 | 0 | -0.009661026 |  |  |  | 0.6 | 0 | La línea vertical roja señala el fin del precalentamiento
1.5 | 0.03 | 0 | -0.009661026 |  |  |  | 0.7 | 12.33375
2 | 0.04 | 0 | -0.009661026 |  |  |  | 0.7 | 0
2.5 | 0.05 | 0 | -0.009661026
3 | 0.06 | 0 | 0.01033897
3.5 | 0.07 | 0 | 0.03033897
4 | 0.08 | 0 | 0.01033897
4.5 | 0.09 | 0 | 0.01033897
5 | 0.1 | 0 | -0.009661026
5.5 | 0.11 | 0 | -0.009661026
6 | 0.12 | 0 | 0.01033897
6.5 | 0.13 | 0 | 0.01033897
7 | 0.14 | 0 | 0.05033897
7.5 | 0.15 | 0 | -0.03966103
8 | 0.16 | 0 | 0.03033897
8.5 | 0.17 | 0 | 0.01033897
9 | 0.18 | 0 | -0.009661026 |  |  |  | 0.6 | 2.075135
9.5 | 0.19 | 0 | -0.009661026 |  |  |  | 0.6 | 0
10 | 0.2 | 0 | 0.03033897
10.5 | 0.21 | 0 | -0.009661026
11 | 0.22 | 0 | -0.009661026
11.5 | 0.23 | 0 | 0.07033897
12 | 0.24 | 0 | -0.01966103
12.5 | 0.25 | 0 | -0.01966103
13 | 0.26 | 0 | -0.009661026
13.5 | 0.27 | 0 | -0.01966103
14 | 0.28 | 0 | -0.009661026
14.5 | 0.29 | 0 | -0.009661026
15 | 0.3 | 0 | -0.05966103
15.5 | 0.31 | 0 | 0.05033897
16 | 0.32 | 0 | -0.01966103
16.5 | 0.33 | 0 | 0.03033897 |  |  |  | 0.6 | 0.658467
17 | 0.34 | 0 | -0.03966103 |  |  |  | 0.6 | 0
17.5 | 0.35 | 0 | -0.03966103
18 | 0.36 | 0 | -0.03966103
18.5 | 0.37 | 0 | 0.01033897
19 | 0.38 | 0 | -0.01966103
19.5 | 0.39 | 0 | 0.03033897
20 | 0.4 | 0 | -0.009661026
20.5 | 0.41 | 0 | -0.009661026
21 | 0.42 | 0 | -0.009661026
21.5 | 0.43 | 0 | 0.03033897
22 | 0.44 | 0 | 0.01033897
22.5 | 0.45 | 0 | -0.009661026
23 | 0.46 | 0 | -0.01966103
23.5 | 0.47 | 0 | -0.009661026
24 | 0.48 | 0 | -0.01966103
24.5 | 0.49 | 0 | 0.01033897 |  |  |  | 0.6 | 19.66605
25 | 0.5 | 0 | 0.05033897 |  |  |  | 0.6 | 0
25.5 | 0.51 | 0 | 0.05033897
26 | 0.52 | 0 | -0.009661026
26.5 | 0.53 | 0 | -0.009661026
27 | 0.54 | 0 | -0.009661026
27.5 | 0.55 | 0 | -0.009661026
28 | 0.56 | 0 | -0.03966103
28.5 | 0.57 | 0 | -0.03966103
29 | 0.58 | 0 | 0.03033897
29.5 | 0.59 | 0 | 0.03033897
30 | 0.6 | 0 | -0.01966103
30.5 | 0.61 | 0 | 0.05033897
31 | 0.62 | 3.022 | 0.05026531 | 0.01663313 | 0.1519018 | 0.001519018
31.5 | 0.63 | 2.886 | 1.520269 | 0.5267736 | 4.387496 | 0.04539397
32 | 0.64 | 2.886 | 1.520269 | 0.5267736 | 4.387496 | 0.08926893
32.5 | 0.65 | 3.276 | 1.370259 | 0.418272 | 4.488969 | 0.1341586
33 | 0.66 | 3.432 | 1.490255 | 0.4342236 | 5.114556 | 0.1853042
33.5 | 0.67 | 3.841 | 1.470245 | 0.3827767 | 5.647213 | 0.2417763
34 | 0.68 | 4.212 | 1.210236 | 0.2873306 | 5.097515 | 0.2927515
34.5 | 0.69 | 4.426 | 1.390231 | 0.3141055 | 6.153163 | 0.3542831
35 | 0.7 | 4.641 | 1.250226 | 0.2693872 | 5.802298 | 0.4123061
35.5 | 0.71 | 4.855 | 1.270221 | 0.2616314 | 6.166921 | 0.4739753
36 | 0.72 | 3.276 | 1.000259 | 0.3053294 | 3.276849 | 0.5067438
36.5 | 0.73 | 3.295 | 0.6702586 | 0.2034169 | 2.208502 | 0.5288288
37 | 0.74 | 6.318 | 1.250185 | 0.1978767 | 7.898669 | 0.6078155
37.5 | 0.75 | 8.014 | 1.600144 | 0.1996685 | 12.82355 | 0.736051
38 | 0.76 | 9.048 | 1.600118 | 0.1768477 | 14.47787 | 0.8808298
38.5 | 0.77 | 9.477 | 1.660108 | 0.1751723 | 15.73284 | 1.038158
39 | 0.78 | 9.867 | 1.410098 | 0.1429106 | 13.91344 | 1.177293
39.5 | 0.79 | 9.691 | 1.390103 | 0.1434426 | 13.47149 | 1.312007
40 | 0.8 | 9.457 | 1.490108 | 0.1575667 | 14.09195 | 1.452927
40.5 | 0.81 | 9.262 | 1.370113 | 0.1479284 | 12.68999 | 1.579827
41 | 0.82 | 9.087 | 1.230117 | 0.1353711 | 11.17808 | 1.691608
41.5 | 0.83 | 9.087 | 1.210117 | 0.1331702 | 10.99634 | 1.801571
42 | 0.84 | 9.165 | 1.210116 | 0.1320366 | 11.09071 | 1.912478
42.5 | 0.85 | 9.165 | 1.160116 | 0.1265811 | 10.63246 | 2.018803
43 | 0.86 | 9.145 | 1.290116 | 0.1410734 | 11.79811 | 2.136784
43.5 | 0.87 | 9.087 | 1.160118 | 0.1276678 | 10.54199 | 2.242204
44 | 0.88 | 9.067 | 1.160118 | 0.1279495 | 10.51879 | 2.347392
44.5 | 0.89 | 9.106 | 1.170117 | 0.1284996 | 10.65509 | 2.453943
45 | 0.9 | 9.087 | 1.160118 | 0.1276678 | 10.54199 | 2.559362
45.5 | 0.91 | 9.028 | 1.170119 | 0.12961 | 10.56383 | 2.665001
46 | 0.92 | 9.087 | 1.080117 | 0.118864 | 9.815027 | 2.763151
46.5 | 0.93 | 9.067 | 1.080118 | 0.1191263 | 9.793429 | 2.861085
47 | 0.94 | 9.106 | 1.080117 | 0.118616 | 9.835546 | 2.959441
47.5 | 0.95 | 9.087 | 1.120117 | 0.1232659 | 10.17851 | 3.061226
48 | 0.96 | 9.009 | 1.120119 | 0.1243334 | 10.09116 | 3.162138
48.5 | 0.97 | 9.009 | 1.190119 | 0.1321034 | 10.72179 | 3.269355
49 | 0.98 | 9.028 | 1.160119 | 0.1285023 | 10.47355 | 3.374091
49.5 | 0.99 | 9.048 | 1.020118 | 0.1127452 | 9.230032 | 3.466391
50 | 1 | 9.067 | 1.170118 | 0.1290524 | 10.60946 | 3.572486
50.5 | 1.01 | 9.067 | 1.000118 | 0.1103031 | 9.06807 | 3.663167
51 | 1.02 | 9.067 | 1.170118 | 0.1290524 | 10.60946 | 3.769261
51.5 | 1.03 | 9.067 | 1.170118 | 0.1290524 | 10.60946 | 3.875356
52 | 1.04 | 8.97 | 0.9201204 | 0.1025775 | 8.25348 | 3.957891
52.5 | 1.05 | 8.95 | 1.020121 | 0.11398 | 9.130081 | 4.049191
53 | 1.06 | 9.009 | 1.060119 | 0.1176734 | 9.550615 | 4.144698
53.5 | 1.07 | 9.087 | 0.9201175 | 0.1012565 | 8.361108 | 4.228309
54 | 1.08 | 9.028 | 0.9601189 | 0.106349 | 8.667953 | 4.314988
54.5 | 1.09 | 9.028 | 0.9201189 | 0.1019184 | 8.306833 | 4.398057
55 | 1.1 | 9.087 | 0.9201175 | 0.1012565 | 8.361108 | 4.481668
55.5 | 1.11 | 9.028 | 0.9401189 | 0.1041337 | 8.487393 | 4.566542
56 | 1.12 | 9.048 | 1.120118 | 0.1237973 | 10.13483 | 4.66789
56.5 | 1.13 | 9.028 | 1.020119 | 0.112995 | 9.209634 | 4.759986
57 | 1.14 | 9.028 | 0.9201189 | 0.1019184 | 8.306833 | 4.843055
57.5 | 1.15 | 9.028 | 0.9001189 | 0.09970302 | 8.126273 | 4.924317
58 | 1.16 | 9.048 | 0.9201185 | 0.101693 | 8.325233 | 5.00757
58.5 | 1.17 | 9.028 | 0.9601189 | 0.106349 | 8.667953 | 5.094249
59 | 1.18 | 9.028 | 0.9601189 | 0.106349 | 8.667953 | 5.180929
59.5 | 1.19 | 9.028 | 0.9801189 | 0.1085643 | 8.848514 | 5.269414
60 | 1.2 | 9.048 | 1.020118 | 0.1127452 | 9.230032 | 5.361714
60.5 | 1.21 | 9.028 | 1.020119 | 0.112995 | 9.209634 | 5.453811
61 | 1.22 | 9.009 | 1.080119 | 0.1198934 | 9.730795 | 5.551119
61.5 | 1.23 | 9.028 | 1.040119 | 0.1152103 | 9.390194 | 5.645021
62 | 1.24 | 9.009 | 0.9801194 | 0.1087934 | 8.829896 | 5.73332
62.5 | 1.25 | 9.028 | 0.9801189 | 0.1085643 | 8.848514 | 5.821805
63 | 1.26 | 9.009 | 0.9601194 | 0.1065734 | 8.649715 | 5.908302
63.5 | 1.27 | 9.009 | 0.8601194 | 0.09547335 | 7.748816 | 5.98579
64 | 1.28 | 9.028 | 1.060119 | 0.1174257 | 9.570753 | 6.081498
64.5 | 1.29 | 9.009 | 1.040119 | 0.1154534 | 9.370436 | 6.175202
65 | 1.3 | 8.989 | 0.9001198 | 0.1001357 | 8.091178 | 6.256114
65.5 | 1.31 | 8.989 | 1.14012 | 0.126835 | 10.24854 | 6.358599
66 | 1.32 | 8.989 | 1.02012 | 0.1134854 | 9.169858 | 6.450297
66.5 | 1.33 | 9.009 | 1.080119 | 0.1198934 | 9.730795 | 6.547606
67 | 1.34 | 9.009 | 0.8101194 | 0.08992334 | 7.298366 | 6.620589
67.5 | 1.35 | 9.009 | 0.8801194 | 0.09769335 | 7.928995 | 6.699879
68 | 1.36 | 9.009 | 0.9801194 | 0.1087934 | 8.829896 | 6.788178
68.5 | 1.37 | 8.989 | 0.9001198 | 0.1001357 | 8.091178 | 6.86909
69 | 1.38 | 8.989 | 0.9601198 | 0.1068105 | 8.630518 | 6.955395
69.5 | 1.39 | 8.989 | 1.04012 | 0.1157103 | 9.349638 | 7.048891
70 | 1.4 | 8.989 | 0.9801199 | 0.1090355 | 8.810298 | 7.136994
70.5 | 1.41 | 8.989 | 1.08012 | 0.1201602 | 9.709198 | 7.234086
71 | 1.42 | 8.989 | 0.8601199 | 0.09568582 | 7.731618 | 7.311402
71.5 | 1.43 | 9.009 | 0.9401194 | 0.1043534 | 8.469536 | 7.396098
72 | 1.44 | 8.989 | 0.9001198 | 0.1001357 | 8.091178 | 7.477009
72.5 | 1.45 | 8.989 | 0.8301198 | 0.0923484 | 7.461947 | 7.551629
73 | 1.46 | 8.97 | 0.9001203 | 0.1003479 | 8.07408 | 7.63237
73.5 | 1.47 | 8.97 | 0.7701203 | 0.0858551 | 6.907979 | 7.701449
74 | 1.48 | 8.989 | 0.9801199 | 0.1090355 | 8.810298 | 7.789552
74.5 | 1.49 | 8.989 | 0.9401199 | 0.1045856 | 8.450738 | 7.87406
75 | 1.5 | 9.009 | 0.9601194 | 0.1065734 | 8.649715 | 7.960557
75.5 | 1.51 | 9.009 | 0.8801194 | 0.09769335 | 7.928995 | 8.039847
76 | 1.52 | 9.009 | 0.9001194 | 0.09991335 | 8.109175 | 8.120939
76.5 | 1.53 | 8.97 | 0.9201204 | 0.1025775 | 8.25348 | 8.203474
77 | 1.54 | 8.95 | 0.9001208 | 0.1005722 | 8.056081 | 8.284035
77.5 | 1.55 | 8.97 | 1.12012 | 0.1248741 | 10.04748 | 8.384509
78 | 1.56 | 8.989 | 0.9201199 | 0.1023606 | 8.270958 | 8.467218
78.5 | 1.57 | 9.009 | 0.9801194 | 0.1087934 | 8.829896 | 8.555517
79 | 1.58 | 9.009 | 0.8501194 | 0.09436335 | 7.658726 | 8.632105
79.5 | 1.59 | 8.989 | 1.00012 | 0.1112604 | 8.990078 | 8.722006
80 | 1.6 | 8.97 | 0.9401203 | 0.1048072 | 8.432879 | 8.806334
80.5 | 1.61 | 8.97 | 0.9801204 | 0.1092665 | 8.79168 | 8.894251
81 | 1.62 | 8.97 | 1.10012 | 0.1226444 | 9.868079 | 8.992931
81.5 | 1.63 | 8.989 | 0.9001198 | 0.1001357 | 8.091178 | 9.073843
82 | 1.64 | 9.048 | 0.9401184 | 0.1039035 | 8.506192 | 9.158905
82.5 | 1.65 | 9.028 | 0.9001189 | 0.09970302 | 8.126273 | 9.240168
83 | 1.66 | 9.048 | 0.9201185 | 0.101693 | 8.325233 | 9.32342
83.5 | 1.67 | 9.009 | 0.9401194 | 0.1043534 | 8.469536 | 9.408115
84 | 1.68 | 8.97 | 0.9601203 | 0.1070368 | 8.61228 | 9.494238
84.5 | 1.69 | 8.97 | 1.04012 | 0.1159554 | 9.32988 | 9.587537
85 | 1.7 | 8.989 | 1.00012 | 0.1112604 | 8.990078 | 9.677438
85.5 | 1.71 | 9.048 | 1.120118 | 0.1237973 | 10.13483 | 9.778786
86 | 1.72 | 9.048 | 0.9801185 | 0.1083243 | 8.868113 | 9.867467
86.5 | 1.73 | 9.067 | 0.9001179 | 0.09927406 | 8.161369 | 9.94908
87 | 1.74 | 9.048 | 0.9401184 | 0.1039035 | 8.506192 | 10.03414
87.5 | 1.75 | 8.97 | 0.9601203 | 0.1070368 | 8.61228 | 10.12027
88 | 1.76 | 8.95 | 0.8801208 | 0.09833752 | 7.877081 | 10.19904
88.5 | 1.77 | 8.95 | 0.9201208 | 0.1028068 | 8.235082 | 10.28139
89 | 1.78 | 8.97 | 0.8501204 | 0.09477372 | 7.62558 | 10.35764
89.5 | 1.79 | 8.989 | 0.8801199 | 0.09791076 | 7.911398 | 10.43676
90 | 1.8 | 8.989 | 0.9401199 | 0.1045856 | 8.450738 | 10.52126
90.5 | 1.81 | 9.009 | 0.8801194 | 0.09769335 | 7.928995 | 10.60055
91 | 1.82 | 8.95 | 0.8501208 | 0.09498557 | 7.608582 | 10.67664
91.5 | 1.83 | 8.931 | 0.9201213 | 0.1030256 | 8.217604 | 10.75882
92 | 1.84 | 8.931 | 0.9001213 | 0.1007862 | 8.038982 | 10.83921
92.5 | 1.85 | 8.931 | 0.8501213 | 0.0951877 | 7.592433 | 10.91513
93 | 1.86 | 8.95 | 0.9001208 | 0.1005722 | 8.056081 | 10.99569
93.5 | 1.87 | 8.97 | 0.8101203 | 0.09031442 | 7.26678 | 11.06836
94 | 1.88 | 8.97 | 0.9601203 | 0.1070368 | 8.61228 | 11.15448
94.5 | 1.89 | 8.95 | 0.8101208 | 0.09051629 | 7.250581 | 11.22699
95 | 1.9 | 8.853 | 0.9001231 | 0.1016744 | 7.96879 | 11.30667
95.5 | 1.91 | 8.911 | 0.9001217 | 0.1010124 | 8.020986 | 11.38688
96 | 1.92 | 8.95 | 0.8501208 | 0.09498557 | 7.608582 | 11.46297
96.5 | 1.93 | 8.931 | 0.8501213 | 0.0951877 | 7.592433 | 11.53889
97 | 1.94 | 8.989 | 0.9201199 | 0.1023606 | 8.270958 | 11.6216
97.5 | 1.95 | 8.989 | 0.7901199 | 0.08789853 | 7.102388 | 11.69263
98 | 1.96 | 8.989 | 0.8601199 | 0.09568582 | 7.731618 | 11.76994
98.5 | 1.97 | 8.95 | 0.8801208 | 0.09833752 | 7.877081 | 11.84871
99 | 1.98 | 8.853 | 0.8101231 | 0.09150832 | 7.17202 | 11.92043
99.5 | 1.99 | 8.911 | 0.8101218 | 0.09091255 | 7.218996 | 11.99263
100 | 2 | 8.97 | 0.8101203 | 0.09031442 | 7.26678 | 12.06529
100.5 | 2.01 | 8.931 | 0.7901213 | 0.08846953 | 7.056573 | 12.13586
101 | 2.02 | 9.009 | 0.8801194 | 0.09769335 | 7.928995 | 12.21515
101.5 | 2.03 | 8.989 | 0.8301198 | 0.0923484 | 7.461947 | 12.28977
102 | 2.04 | 8.892 | 0.8501223 | 0.09560529 | 7.559288 | 12.36536
102.5 | 2.05 | 8.853 | 0.7901232 | 0.0892492 | 6.99496 | 12.43531
103 | 2.06 | 8.872 | 0.8801227 | 0.09920229 | 7.808449 | 12.5134
103.5 | 2.07 | 8.95 | 0.8501208 | 0.09498557 | 7.608582 | 12.58948
104 | 2.08 | 8.989 | 0.8801199 | 0.09791076 | 7.911398 | 12.6686
104.5 | 2.09 | 8.97 | 0.8801203 | 0.09811821 | 7.89468 | 12.74754
105 | 2.1 | 8.911 | 0.8501218 | 0.09540139 | 7.575436 | 12.8233
105.5 | 2.11 | 8.872 | 0.9801227 | 0.1104737 | 8.695649 | 12.91025
106 | 2.12 | 9.009 | 0.8501194 | 0.09436335 | 7.658726 | 12.98684
106.5 | 2.13 | 8.97 | 0.9601203 | 0.1070368 | 8.61228 | 13.07296
107 | 2.14 | 8.872 | 0.8801227 | 0.09920229 | 7.808449 | 13.15105
107.5 | 2.15 | 8.95 | 0.8101208 | 0.09051629 | 7.250581 | 13.22355
108 | 2.16 | 8.911 | 0.8101218 | 0.09091255 | 7.218996 | 13.29574
108.5 | 2.17 | 8.989 | 0.8101199 | 0.09012347 | 7.282168 | 13.36857
109 | 2.18 | 9.048 | 0.8801184 | 0.09727215 | 7.963312 | 13.4482
109.5 | 2.19 | 8.892 | 0.8801222 | 0.09897911 | 7.826047 | 13.52646
110 | 2.2
110.5 | 2.21
111 | 2.22
111.5 | 2.23
112 | 2.24
112.5 | 2.25
113 | 2.26
113.5 | 2.27
114 | 2.28
114.5 | 2.29
115 | 2.3
115.5 | 2.31
116 | 2.32
116.5 | 2.33
117 | 2.34
117.5 | 2.35
118 | 2.36
118.5 | 2.37
119 | 2.38
119.5 | 2.39
120 | 2.4
120.5 | 2.41
121 | 2.42
121.5 | 2.43
122 | 2.44
122.5 | 2.45
123 | 2.46
123.5 | 2.47
124 | 2.48
124.5 | 2.49
125 | 2.5

## Resultados
Inicio paso corriente
30 | 0
30 | 0.5 | Eje Izquierdo |  | Eje Derecho
Fin de Subida |  | Máx = | 0.5 | Máx = | 0.6
39.21309 | 0 | Mín = | 0 | Mín = | 0
39.21309 | 0.5
¿Suavizar?
Inicio paso corriente |  | Eje Izquierdo |  | Eje Derecho
30 | 0 | Máx = | 100 | Máx = | 9
30 | 100 | Mín = | 0 | Mín = | 0
Fin de Subida
39.21309 | 0
39.21309 | 100
¿Suavizar?
|  | Eje Izquierdo |  | Eje Derecho
Inicio paso corriente |  | Máx = | 10 | Máx = | 6
30 | 0 | Mín = | 0 | Mín = | 0
30 | 10
Fin de Subida
39.21309 | 0
39.21309 | 10
|  | Eje Izquierdo |  | Eje Derecho
Inicio paso corriente |  | Máx = | 14 | Máx = | 9
30 | 0 | Mín = | 0 | Mín = | 0
30 | 14
Fin de Subida
39.21309 | 0
39.21309 | 14