## Parámetros
Ensayo |  |  |  |  | Fecha:
Características polvo |  | Material | Referencia polvo | Densidad de golpeo g/cm3 | Densidad aparente g/cm3 | Densidad absoluta g/cm3
|  | Al-NH3 |  | 1.19 | 0.84 | 2.725 |  | Sí
No
Activación externa |  | PRECOMPRESIÓN | No | # MPa
|  | ACTIVACIÓN ELÉC. | No | # V | # A
Características de corriente | Duraciones
|  | Aproximación | Apriete | PreCalentamiento | Calentamiento | Enfriamiento
|  | 99 | 30 | 5 | 25 | 60 | ciclos
|  | 1.98 | 0.6 | 0.1 | 0.5 | 1.2 | segundos
Intensidades
|  | I máx | So1i (grados) | I So1i (kA) | ISo2i (kA) | Energía (kJ) | EDE (kJ/g)
|  | 12.07 | 15 | 1 | 10 | 5.760866 | 3.457488
Características de Presión |  | Presión Trabajo | Presión Sinterizado
|  | 923 |  | kgf
|  | 3.812474 | 0 | bares
Características Sinterizados |  | Diámetro (mm) | Altura (mm) | Masa (g) |  | Secc (cm2)
| 1 | 12.19 | 5.43 | 1.6662 |  | 1.15109
| 2 | 12.15 | 5.39 |  |  | Volumen (cm3)
| 3 | 12.1 | 5.67 |  |  | 0.6391425
| 4 | 12.06 | 5.32
| 5 | 12.11 | 5.65 |  |  | Densid (g/cm3)
| 6 | 12.3 | 5.83 |  |  | 2.60693
| 7 | 12.08 | 5.55 |  |  | Porosidad (%)
| 8 | 11.86 | 5.58 |  |  | 4.332828
|  | 12.10625 | 5.5525
Otros Datos |  | Tª Inicial (ºC) | Lubricante | Diám Punzón (mm) | h punzones (mm) | h obleas (mm) | tS (ciclos)
|  | 20 |  | 11.9 | 97.31 | 9.3 | 8.188299
Observaciones
[9 empty] | 4 | 5 | 8
[9 empty] | 3 | 9 | 2

## Adquisición
402 | 475 | 0 | 72
404 | 475 | 0 | 14 | IP:x,x,x,x:
403 | 474 | 0 | 25 | 172,16,1,14
401 | 476 | 0 | 25
402 | 477 | 0 | 17 | Abrir canal. (IP: 172,16,1,14)(Return:1)
404 | 475 | 0 | 27
403 | 473 | 0 | 17
401 | 477 | 0 | 19 | Recibidos de 1909 registros (Soldadura:1694)
403 | 475 | 0 | 17
401 | 478 | 0 | 17
403 | 474 | 0 | 23 | Representar gráficas
403 | 475 | 0 | 21
406 | 475 | 0 | 21
402 | 475 | 0 | 19
403 | 476 | 0 | 19
403 | 475 | 0 | 17
404 | 475 | 0 | 19
403 | 472 | 0 | 21
403 | 473 | 0 | 17
402 | 477 | 0 | 19
402 | 475 | 0 | 23
404 | 473 | 0 | 17
404 | 474 | 0 | 23
404 | 476 | 0 | 27
405 | 475 | 0 | 21
403 | 476 | 0 | 21
404 | 476 | 0 | 21
404 | 474 | 0 | 19
406 | 476 | 0 | 21
404 | 476 | 0 | 21
406 | 476 | 0 | 21
403 | 476 | 0 | 16
403 | 476 | 0 | 21
403 | 476 | 0 | 17
403 | 475 | 0 | 23
403 | 476 | 0 | 19
403 | 475 | 0 | 19
404 | 478 | 0 | 16
401 | 477 | 0 | 17
401 | 477 | 0 | 17
404 | 475 | 0 | 23
402 | 476 | 0 | 23
403 | 476 | 0 | 14
402 | 478 | 0 | 21
404 | 475 | 0 | 19
404 | 475 | 0 | 19
402 | 475 | 0 | 21
403 | 475 | 0 | 23
402 | 478 | 0 | 21
403 | 475 | 0 | 19
403 | 476 | 0 | 16
402 | 476 | 0 | 17
403 | 479 | 0 | 17
404 | 473 | 0 | 23
404 | 476 | 0 | 12
404 | 477 | 0 | 14
404 | 474 | 0 | 23
404 | 476 | 0 | 23
404 | 473 | 0 | 17
404 | 476 | 0 | 17
404 | 474 | 0 | 21
405 | 475 | 3568 | 21
403 | 476 | 3490 | 108
405 | 476 | 3529 | 167
405 | 477 | 3588 | 159
409 | 476 | 3880 | 143
409 | 475 | 4095 | 159
415 | 474 | 4387 | 139
410 | 475 | 4582 | 139
417 | 474 | 4816 | 132
417 | 473 | 4855 | 135
422 | 474 | 3393 | 124
416 | 475 | 3256 | 101
422 | 473 | 6415 | 75
419 | 472 | 8112 | 130
430 | 473 | 8112 | 178
429 | 473 | 8814 | 163
443 | 471 | 9243 | 199
443 | 470 | 12070 | 184
452 | 469 | 11641 | 149
450 | 469 | 10939 | 153
456 | 468 | 9750 | 143
451 | 467 | 9925 | 145
457 | 468 | 10315 | 149
455 | 465 | 10315 | 149
461 | 462 | 10159 | 126
457 | 465 | 10179 | 124
463 | 462 | 10179 | 124
459 | 462 | 10237 | 135
464 | 460 | 10315 | 124
459 | 461 | 10237 | 120
464 | 460 | 10159 | 134
462 | 460 | 10140 | 128
465 | 460 | 10140 | 128
461 | 459 | 10198 | 122
468 | 458 | 10276 | 126
461 | 459 | 10218 | 135
464 | 459 | 10062 | 134
462 | 460 | 10257 | 130
466 | 457 | 10120 | 116
461 | 459 | 10042 | 120
468 | 460 | 10198 | 141
463 | 461 | 10120 | 112
468 | 460 | 10159 | 112
463 | 459 | 10159 | 130
467 | 459 | 10140 | 126
466 | 461 | 10159 | 120
469 | 461 | 10218 | 110
464 | 462 | 9984 | 124
471 | 465 | 10003 | 126
464 | 462 | 10237 | 126
469 | 463 | 10101 | 118
465 | 462 | 10042 | 130
469 | 465 | 10101 | 130
467 | 464 | 10023 | 120
470 | 464 | 10120 | 116
466 | 463 | 10140 | 122
471 | 464 | 10062 | 108
468 | 466 | 10003 | 116
470 | 467 | 10140 | 118

## Desplazamiento
ciclos | seg | x(t) | h(t) | θ(t) |  |  | θ(t) | H(t)
0.5 | 0.01 | -0.06016998 | 8.888214 | 0.3752963 |  |  | 0.3750702 | 7.841402
1 | 0.02 | 0.03983002 | 8.788214 | 0.3681878 | 0.6 | 4.237288 | 0.3751417 | 7.842302
1.5 | 0.03 | -0.01016998 | 8.838214 | 0.3717622 | 0.6 | 0 | 0.3752058 | 7.843109
2 | 0.04 | -0.11017 | 8.938214 | 0.3787909 |  |  | 0.3752927 | 7.844202
2.5 | 0.05 | -0.06016998 | 8.888214 | 0.3752963 |  |  | 0.375362 | 7.845078
3 | 0.06 | 0.03983002 | 8.788214 | 0.3681878 |  |  | 0.3754207 | 7.845825
3.5 | 0.07 | -0.01016998 | 8.838214 | 0.3717622 |  |  | 0.3755129 | 7.846983
4 | 0.08 | -0.11017 | 8.938214 | 0.3787909 |  |  | 0.3754949 | 7.846785
4.5 | 0.09 | -0.01016998 | 8.838214 | 0.3717622 |  |  | 0.375441 | 7.846127
5 | 0.1 | -0.11017 | 8.938214 | 0.3787909 |  |  | 0.3753342 | 7.844794
5.5 | 0.11 | -0.01016998 | 8.838214 | 0.3717622 |  |  | 0.3751218 | 7.842126
6 | 0.12 | -0.01016998 | 8.838214 | 0.3717622 |  |  | 0.3747863 | 7.837904
6.5 | 0.13 | 0.13983 | 8.688214 | 0.3609158 |  |  | 0.3744717 | 7.833904
7 | 0.14 | -0.06016998 | 8.888214 | 0.3752963 |  |  | 0.3741395 | 7.829682
7.5 | 0.15 | -0.01016998 | 8.838214 | 0.3717622 |  |  | 0.3738248 | 7.825682
8 | 0.16 | -0.01016998 | 8.838214 | 0.3717622 |  |  | 0.3735437 | 7.822127
8.5 | 0.17 | 0.03983002 | 8.788214 | 0.3681878 |  |  | 0.3732584 | 7.818571
9 | 0.18 | -0.01016998 | 8.838214 | 0.3717622 |  |  | 0.372825 | 7.813238
9.5 | 0.19 | -0.01016998 | 8.838214 | 0.3717622 |  |  | 0.3723171 | 7.807015
10 | 0.2 | -0.06016998 | 8.888214 | 0.3752963 |  |  | 0.3717346 | 7.799905
10.5 | 0.21 | -0.06016998 | 8.888214 | 0.3752963 |  |  | 0.3711689 | 7.793016
11 | 0.22 | 0.03983002 | 8.788214 | 0.3681878 |  |  | 0.3707125 | 7.78746
11.5 | 0.23 | 0.03983002 | 8.788214 | 0.3681878 | 0.6 | 11.17277 | 0.3704918 | 7.784793
12 | 0.24 | 0.03983002 | 8.788214 | 0.3681878 | 0.6 | 0 | 0.3704702 | 7.784571
12.5 | 0.25 | 0.08983002 | 8.738214 | 0.3645726 |  |  | 0.3706844 | 7.787238
13 | 0.26 | -0.01016998 | 8.838214 | 0.3717622 |  |  | 0.3711176 | 7.792571
13.5 | 0.27 | 0.03983002 | 8.788214 | 0.3681878 |  |  | 0.371803 | 7.801015
14 | 0.28 | 0.03983002 | 8.788214 | 0.3681878 |  |  | 0.372667 | 7.811682
14.5 | 0.29 | 0.13983 | 8.688214 | 0.3609158 |  |  | 0.3736567 | 7.823905
15 | 0.3 | 0.03983002 | 8.788214 | 0.3681878 |  |  | 0.3746632 | 7.836349
15.5 | 0.31 | 0.13983 | 8.688214 | 0.3609158 |  |  | 0.3755583 | 7.84746
16 | 0.32 | -0.01016998 | 8.838214 | 0.3717622 |  |  | 0.3762361 | 7.855905
16.5 | 0.33 | -0.01016998 | 8.838214 | 0.3717622 |  |  | 0.3766634 | 7.861238
17 | 0.34 | -0.01016998 | 8.838214 | 0.3717622 |  |  | 0.376893 | 7.864127
17.5 | 0.35 | -0.01016998 | 8.838214 | 0.3717622 |  |  | 0.3769621 | 7.865016
18 | 0.36 | -0.01016998 | 8.838214 | 0.3717622 |  |  | 0.3769085 | 7.864348
18.5 | 0.37 | -0.01016998 | 8.838214 | 0.3717622 |  |  | 0.3767322 | 7.862127
19 | 0.38 | 0.03983002 | 8.788214 | 0.3681878 |  |  | 0.3765035 | 7.859238
19.5 | 0.39 | -0.11017 | 8.938214 | 0.3787909 |  |  | 0.3761875 | 7.855238
20 | 0.4 | -0.11017 | 8.938214 | 0.3787909 |  |  | 0.3758546 | 7.851016
20.5 | 0.41 | 0.03983002 | 8.788214 | 0.3681878 |  |  | 0.3755747 | 7.84746
21 | 0.42 | -0.06016998 | 8.888214 | 0.3752963 |  |  | 0.3754183 | 7.84546
21.5 | 0.43 | -0.01016998 | 8.838214 | 0.3717622 |  |  | 0.3753499 | 7.844571
22 | 0.44 | -0.06016998 | 8.888214 | 0.3752963 | 0.6 | 0.4734886 | 0.3754045 | 7.845238
22.5 | 0.45 | 0.03983002 | 8.788214 | 0.3681878 | 0.6 | 0 | 0.3754217 | 7.84546
23 | 0.46 | 0.03983002 | 8.788214 | 0.3681878 |  |  | 0.3753664 | 7.844793
23.5 | 0.47 | -0.06016998 | 8.888214 | 0.3752963 |  |  | 0.3751857 | 7.84257
24 | 0.48 | -0.01016998 | 8.838214 | 0.3717622 |  |  | 0.3748973 | 7.839015
24.5 | 0.49 | -0.06016998 | 8.888214 | 0.3752963 |  |  | 0.3744486 | 7.833459
25 | 0.5 | -0.01016998 | 8.838214 | 0.3717622 |  |  | 0.3740013 | 7.827905
25.5 | 0.51 | -0.01016998 | 8.838214 | 0.3717622 |  |  | 0.3735552 | 7.822349
26 | 0.52 | -0.06016998 | 8.888214 | 0.3752963 |  |  | 0.3731464 | 7.817238
26.5 | 0.53 | -0.01016998 | 8.838214 | 0.3717622 |  |  | 0.3727195 | 7.811904
27 | 0.54 | 0.03983002 | 8.788214 | 0.3681878 |  |  | 0.372434 | 7.808349
27.5 | 0.55 | 0.03983002 | 8.788214 | 0.3681878 |  |  | 0.3721627 | 7.805016
28 | 0.56 | 0.03983002 | 8.788214 | 0.3681878 |  |  | 0.3719411 | 7.802349
28.5 | 0.57 | 0.03983002 | 8.788214 | 0.3681878 |  |  | 0.3716404 | 7.798794
29 | 0.58 | 0.03983002 | 8.788214 | 0.3681878 |  |  | 0.3713712 | 7.795682
29.5 | 0.59 | 0.03983002 | 8.788214 | 0.3681878 |  |  | 0.3707694 | 7.788571
30 | 0.6 | 0.03983002 | 8.788214 | 0.3681878 |  |  | 0.3699269 | 7.778571
30.5 | 0.61 | 0.03983002 | 8.788214 | 0.3681878 |  |  | 0.3685414 | 7.762127
31 | 0.62 | 0.08983002 | 8.738214 | 0.3645726 |  |  | 0.3667579 | 7.741015
31.5 | 0.63 | -0.01016998 | 8.838214 | 0.3717622 |  |  | 0.3641653 | 7.710571
32 | 0.64 | 0.08983002 | 8.738214 | 0.3645726 |  |  | 0.3609946 | 7.673682
32.5 | 0.65 | 0.08983002 | 8.738214 | 0.3645726 |  |  | 0.3568092 | 7.625682
33 | 0.66 | 0.28983 | 8.538214 | 0.3496883 |  |  | 0.351833 | 7.56946
33.5 | 0.67 | 0.28983 | 8.538214 | 0.3496883 |  |  | 0.3455728 | 7.499905
34 | 0.68 | 0.58983 | 8.238214 | 0.3260068 |  |  | 0.3384776 | 7.422349
34.5 | 0.69 | 0.33983 | 8.488214 | 0.3458576 |  |  | 0.3301619 | 7.333015
35 | 0.7 | 0.68983 | 8.138214 | 0.317725 |  |  | 0.3211932 | 7.238348
35.5 | 0.71 | 0.68983 | 8.138214 | 0.317725 |  |  | 0.3112944 | 7.135904
36 | 0.72 | 0.93983 | 7.888214 | 0.2961017 |  |  | 0.3011935 | 7.03346
36.5 | 0.73 | 0.63983 | 8.188214 | 0.3218912 |  |  | 0.290509 | 6.927461
37 | 0.74 | 0.93983 | 7.888214 | 0.2961017 |  |  | 0.2800082 | 6.825682
37.5 | 0.75 | 0.78983 | 8.038214 | 0.3092371 |  |  | 0.2694481 | 6.725683
38 | 0.76 | 1.33983 | 7.488214 | 0.2585014 |  |  | 0.2595809 | 6.634349
38.5 | 0.77 | 1.28983 | 7.538214 | 0.2634197 |  |  | 0.2499438 | 6.547237
39 | 0.78 | 1.98983 | 6.838214 | 0.1880189 |  |  | 0.2412587 | 6.470571
39.5 | 0.79 | 1.98983 | 6.838214 | 0.1880189 |  |  | 0.2329286 | 6.398793
40 | 0.8 | 2.43983 | 6.388214 | 0.1308212 |  |  | 0.2254058 | 6.335459
40.5 | 0.81 | 2.33983 | 6.488214 | 0.1442175 |  |  | 0.21807 | 6.275015
41 | 0.82 | 2.63983 | 6.188214 | 0.1027298 |  |  | 0.2115753 | 6.222571
41.5 | 0.83 | 2.38983 | 6.438214 | 0.1375713 |  |  | 0.2052385 | 6.172349
42 | 0.84 | 2.68983 | 6.138214 | 0.09542091 |  |  | 0.1996535 | 6.128793
42.5 | 0.85 | 2.58983 | 6.238214 | 0.1099215 |  |  | 0.1942145 | 6.087015
43 | 0.86 | 2.88983 | 5.938214 | 0.0649545 |  |  | 0.1894583 | 6.051016
43.5 | 0.87 | 2.68983 | 6.138214 | 0.09542091 |  |  | 0.1846137 | 6.014793
44 | 0.88 | 2.98983 | 5.838214 | 0.04893856 |  |  | 0.1803505 | 5.983237
44.5 | 0.89 | 2.78983 | 6.038214 | 0.08043995 |  |  | 0.176075 | 5.951904
45 | 0.9 | 3.03983 | 5.788214 | 0.04072303 |  |  | 0.1723395 | 5.924793
45.5 | 0.91 | 2.78983 | 6.038214 | 0.08043995 |  |  | 0.168439 | 5.896793
46 | 0.92 | 3.03983 | 5.788214 | 0.04072303 |  |  | 0.1650594 | 5.872793
46.5 | 0.93 | 2.93983 | 5.888214 | 0.05701457 |  |  | 0.1614582 | 5.84746
47 | 0.94 | 3.08983 | 5.738214 | 0.03236441 |  |  | 0.1581105 | 5.824126
47.5 | 0.95 | 2.88983 | 5.938214 | 0.0649545 |  |  | 0.1544455 | 5.798793
48 | 0.96 | 3.23983 | 5.588214 | 0.006390912 |  |  | 0.1511758 | 5.776349
48.5 | 0.97 | 2.88983 | 5.938214 | 0.0649545 |  |  | 0.1475903 | 5.751904
49 | 0.98 | 3.03983 | 5.788214 | 0.04072303 |  |  | 0.1443035 | 5.729682
49.5 | 0.99 | 2.93983 | 5.888214 | 0.05701457 |  |  | 0.1407504 | 5.705905
50 | 1 | 3.13983 | 5.688214 | 0.02385875 |  |  | 0.1374979 | 5.684349
50.5 | 1.01 | 2.88983 | 5.938214 | 0.0649545 |  |  | 0.133877 | 5.660571
51 | 1.02 | 3.23983 | 5.588214 | 0.006390912 |  |  | 0.1303859 | 5.637904
51.5 | 1.03 | 2.98983 | 5.838214 | 0.04893856 |  |  | 0.1263698 | 5.612127
52 | 1.04 | 3.23983 | 5.588214 | 0.006390912 |  |  | 0.1224539 | 5.587237
52.5 | 1.05 | 2.98983 | 5.838214 | 0.04893856 |  |  | 0.1179314 | 5.558793
53 | 1.06 | 3.18983 | 5.638214 | 0.01520233 |  |  | 0.1134276 | 5.530793
53.5 | 1.07 | 3.13983 | 5.688214 | 0.02385875 |  |  | 0.1085174 | 5.500571
54 | 1.08 | 3.28983 | 5.538214 | -0.002579605 |  |  | 0.1039653 | 5.472794
54.5 | 1.09 | 3.03983 | 5.788214 | 0.04072303 |  |  | 0.09911616 | 5.44346
55 | 1.1 | 3.38983 | 5.438214 | -0.02101541 |  |  | 0.09474574 | 5.417237
55.5 | 1.11 | 3.03983 | 5.788214 | 0.04072303 |  |  | 0.09030683 | 5.390793
56 | 1.12 | 3.28983 | 5.538214 | -0.002579605 |  |  | 0.08651028 | 5.368349
56.5 | 1.13 | 3.08983 | 5.738214 | 0.03236441 |  |  | 0.08265173 | 5.345682
57 | 1.14 | 3.28983 | 5.538214 | -0.002579605 |  |  | 0.07945649 | 5.327015
57.5 | 1.15 | 3.18983 | 5.638214 | 0.01520233 |  |  | 0.07619852 | 5.308126
58 | 1.16 | 3.33983 | 5.488214 | -0.01171349 |  |  | 0.07342684 | 5.292127
58.5 | 1.17 | 3.13983 | 5.688214 | 0.02385875 |  |  | 0.07025222 | 5.273904
59 | 1.18 | 3.38983 | 5.438214 | -0.02101541 |  |  | 0.06736511 | 5.25746
59.5 | 1.19 | 3.23983 | 5.588214 | 0.006390912 |  |  | 0.06397282 | 5.238348
60 | 1.2 | 3.33983 | 5.488214 | -0.01171349 |  |  | 0.06094619 | 5.22146
60.5 | 1.21 | [5 empty] | 0.0576039 | 5.203015
61 | 1.22 | [5 empty] | 0.05474932 | 5.18746
61.5 | 1.23 | [5 empty] | 0.05152985 | 5.170127
62 | 1.24 | [5 empty] | 0.04889075 | 5.156126
62.5 | 1.25 | [5 empty] | 0.04586454 | 5.140127
63 | 1.26 | [5 empty] | 0.04331469 | 5.126793
63.5 | 1.27 | [5 empty] | 0.04062997 | 5.112793
64 | 1.28 | [5 empty] | 0.03883446 | 5.10346
64.5 | 1.29 | [5 empty] | 0.03675676 | 5.092571
65 | 1.3 | [5 empty] | 0.03531114 | 5.085015
65.5 | 1.31 | [5 empty] | 0.03339178 | 5.075016
66 | 1.32 | [5 empty] | 0.0317597 | 5.066571
66.5 | 1.33 | [5 empty] | 0.02929821 | 5.053904
67 | 1.34 | [5 empty] | 0.02715813 | 5.043015
67.5 | 1.35 | [5 empty] | 0.02436356 | 5.028793
68 | 1.36 | [5 empty] | 0.02205201 | 5.017016
68.5 | 1.37 | [5 empty] | 0.0191424 | 5.002126
69 | 1.38 | [5 empty] | 0.01676469 | 4.989904
69.5 | 1.39 | [5 empty] | 0.01395953 | 4.97546
70 | 1.4 | [5 empty] | 0.0118607 | 4.964571
70.5 | 1.41 | [5 empty] | 0.009501089 | 4.952348
71 | 1.42 | [5 empty] | 0.00793357 | 4.944127
71.5 | 1.43 | [5 empty] | 0.00622406 | 4.935237
72 | 1.44 | [5 empty] | 0.005396735 | 4.930793
72.5 | 1.45 | [5 empty] | 0.004197815 | 4.924571
73 | 1.46 | [5 empty] | 0.0035993 | 4.92146
73.5 | 1.47 | [5 empty] | 0.002758215 | 4.917238
74 | 1.48 | [5 empty] | 0.002359803 | 4.915238
74.5 | 1.49 | [5 empty] | 0.001370327 | 4.910349
75 | 1.5 | [5 empty] | 0.000966048 | 4.908349
75.5 | 1.51 | [5 empty] | 0.0002782706 | 4.9
76 | 1.52 | [5 empty] | 0 | 4.9
76.5 | 1.53 | [5 empty] | 0 | 4.9
77 | 1.54 | [5 empty] | 0 | 4.9
77.5 | 1.55 | [5 empty] | 0 | 4.9
78 | 1.56 | [5 empty] | 0 | 4.9
78.5 | 1.57 | [5 empty] | 0 | 4.9
79 | 1.58 | [5 empty] | 0 | 4.9
79.5 | 1.59 | [5 empty] | 0 | 4.9
80 | 1.6 | [5 empty] | 0 | 4.9
80.5 | 1.61
81 | 1.62
81.5 | 1.63
82 | 1.64
82.5 | 1.65
83 | 1.66
83.5 | 1.67
84 | 1.68
84.5 | 1.69
85 | 1.7
85.5 | 1.71
86 | 1.72
86.5 | 1.73
87 | 1.74
87.5 | 1.75
88 | 1.76
88.5 | 1.77
89 | 1.78
89.5 | 1.79
90 | 1.8
90.5 | 1.81
91 | 1.82
91.5 | 1.83
92 | 1.84
92.5 | 1.85
93 | 1.86
93.5 | 1.87
94 | 1.88
94.5 | 1.89
95 | 1.9
95.5 | 1.91
96 | 1.92
96.5 | 1.93
97 | 1.94
97.5 | 1.95
98 | 1.96
98.5 | 1.97
99 | 1.98
99.5 | 1.99
100 | 2
100.5 | 2.01
101 | 2.02
101.5 | 2.03
102 | 2.04
102.5 | 2.05
103 | 2.06
103.5 | 2.07
104 | 2.08
104.5 | 2.09
105 | 2.1
105.5 | 2.11
106 | 2.12
106.5 | 2.13
107 | 2.14
107.5 | 2.15
108 | 2.16
108.5 | 2.17
109 | 2.18
109.5 | 2.19
110 | 2.2
110.5 | 2.21
111 | 2.22
111.5 | 2.23
112 | 2.24
112.5 | 2.25
113 | 2.26
113.5 | 2.27
114 | 2.28
114.5 | 2.29
115 | 2.3
115.5 | 2.31
116 | 2.32
116.5 | 2.33
117 | 2.34
117.5 | 2.35
118 | 2.36
118.5 | 2.37
119 | 2.38
119.5 | 2.39
120 | 2.4
120.5 | 2.41
121 | 2.42
121.5 | 2.43
122 | 2.44
122.5 | 2.45
123 | 2.46
123.5 | 2.47
124 | 2.48
124.5 | 2.49
125 | 2.5

## Fuerza
ciclos | seg | Fuerza | Presión
0.5 | 0.01 | 9.3195 | 83.79322 | 0.6 | 11.74747
1 | 0.02 | 9.3195 | 83.79322 | 0.6 | 0
1.5 | 0.03 | 9.29988 | 83.61681
2 | 0.04 | 9.33912 | 83.96963
2.5 | 0.05 | 9.35874 | 84.14603
3 | 0.06 | 9.3195 | 83.79322
3.5 | 0.07 | 9.28026 | 83.44041
4 | 0.08 | 9.35874 | 84.14603
4.5 | 0.09 | 9.3195 | 83.79322
5 | 0.1 | 9.37836 | 84.32244
5.5 | 0.11 | 9.29988 | 83.61681
6 | 0.12 | 9.3195 | 83.79322
6.5 | 0.13 | 9.3195 | 83.79322
7 | 0.14 | 9.3195 | 83.79322
7.5 | 0.15 | 9.33912 | 83.96963
8 | 0.16 | 9.3195 | 83.79322
8.5 | 0.17 | 9.3195 | 83.79322 | 0.6 | 105.6236
9 | 0.18 | 9.26064 | 83.264 | 0.6 | 0
9.5 | 0.19 | 9.28026 | 83.44041
10 | 0.2 | 9.35874 | 84.14603
10.5 | 0.21 | 9.3195 | 83.79322
11 | 0.22 | 9.28026 | 83.44041
11.5 | 0.23 | 9.29988 | 83.61681
12 | 0.24 | 9.33912 | 83.96963
12.5 | 0.25 | 9.3195 | 83.79322
13 | 0.26 | 9.33912 | 83.96963
13.5 | 0.27 | 9.33912 | 83.96963
14 | 0.28 | 9.29988 | 83.61681
14.5 | 0.29 | 9.33912 | 83.96963
15 | 0.3 | 9.33912 | 83.96963
15.5 | 0.31 | 9.33912 | 83.96963
16 | 0.32 | 9.33912 | 83.96963
16.5 | 0.33 | 9.33912 | 83.96963
17 | 0.34 | 9.33912 | 83.96963
17.5 | 0.35 | 9.3195 | 83.79322
18 | 0.36 | 9.33912 | 83.96963
18.5 | 0.37 | 9.3195 | 83.79322
19 | 0.38 | 9.37836 | 84.32244
19.5 | 0.39 | 9.35874 | 84.14603
20 | 0.4 | 9.35874 | 84.14603
20.5 | 0.41 | 9.3195 | 83.79322
21 | 0.42 | 9.33912 | 83.96963
21.5 | 0.43 | 9.33912 | 83.96963
22 | 0.44 | 9.37836 | 84.32244
22.5 | 0.45 | 9.3195 | 83.79322
23 | 0.46 | 9.3195 | 83.79322
23.5 | 0.47 | 9.3195 | 83.79322
24 | 0.48 | 9.3195 | 83.79322
24.5 | 0.49 | 9.37836 | 84.32244
25 | 0.5 | 9.3195 | 83.79322
25.5 | 0.51 | 9.33912 | 83.96963
26 | 0.52 | 9.33912 | 83.96963
26.5 | 0.53 | 9.39798 | 84.49885
27 | 0.54 | 9.28026 | 83.44041
27.5 | 0.55 | 9.33912 | 83.96963
28 | 0.56 | 9.35874 | 84.14603
28.5 | 0.57 | 9.29988 | 83.61681
29 | 0.58 | 9.33912 | 83.96963
29.5 | 0.59 | 9.28026 | 83.44041
30 | 0.6 | 9.33912 | 83.96963
30.5 | 0.61 | 9.29988 | 83.61681
31 | 0.62 | 9.3195 | 83.79322
31.5 | 0.63 | 9.33912 | 83.96963
32 | 0.64 | 9.33912 | 83.96963
32.5 | 0.65 | 9.35874 | 84.14603
33 | 0.66 | 9.33912 | 83.96963
33.5 | 0.67 | 9.3195 | 83.79322
34 | 0.68 | 9.29988 | 83.61681
34.5 | 0.69 | 9.3195 | 83.79322
35 | 0.7 | 9.29988 | 83.61681
35.5 | 0.71 | 9.28026 | 83.44041
36 | 0.72 | 9.29988 | 83.61681
36.5 | 0.73 | 9.3195 | 83.79322
37 | 0.74 | 9.28026 | 83.44041
37.5 | 0.75 | 9.26064 | 83.264
38 | 0.76 | 9.28026 | 83.44041
38.5 | 0.77 | 9.28026 | 83.44041
39 | 0.78 | 9.24102 | 83.08759
39.5 | 0.79 | 9.2214 | 82.91119
40 | 0.8 | 9.20178 | 82.73478
40.5 | 0.81 | 9.20178 | 82.73478
41 | 0.82 | 9.18216 | 82.55838
41.5 | 0.83 | 9.16254 | 82.38197
42 | 0.84 | 9.18216 | 82.55838
42.5 | 0.85 | 9.1233 | 82.02915
43 | 0.86 | 9.06444 | 81.49993
43.5 | 0.87 | 9.1233 | 82.02915
44 | 0.88 | 9.06444 | 81.49993
44.5 | 0.89 | 9.06444 | 81.49993
45 | 0.9 | 9.0252 | 81.14712
45.5 | 0.91 | 9.04482 | 81.32352
46 | 0.92 | 9.0252 | 81.14712
46.5 | 0.93 | 9.0252 | 81.14712
47 | 0.94 | 9.0252 | 81.14712
47.5 | 0.95 | 9.00558 | 80.97071
48 | 0.96 | 8.98596 | 80.7943
48.5 | 0.97 | 9.00558 | 80.97071
49 | 0.98 | 9.00558 | 80.97071
49.5 | 0.99 | 9.0252 | 81.14712
50 | 1 | 8.96634 | 80.6179
50.5 | 1.01 | 9.00558 | 80.97071
51 | 1.02 | 9.0252 | 81.14712
51.5 | 1.03 | 9.04482 | 81.32352
52 | 1.04 | 9.0252 | 81.14712
52.5 | 1.05 | 9.00558 | 80.97071
53 | 1.06 | 9.00558 | 80.97071
53.5 | 1.07 | 9.04482 | 81.32352
54 | 1.08 | 9.04482 | 81.32352
54.5 | 1.09 | 9.06444 | 81.49993
55 | 1.1 | 9.1233 | 82.02915
55.5 | 1.11 | 9.06444 | 81.49993
56 | 1.12 | 9.08406 | 81.67634
56.5 | 1.13 | 9.06444 | 81.49993
57 | 1.14 | 9.1233 | 82.02915
57.5 | 1.15 | 9.10368 | 81.85275
58 | 1.16 | 9.10368 | 81.85275
58.5 | 1.17 | 9.08406 | 81.67634
59 | 1.18 | 9.10368 | 81.85275
59.5 | 1.19 | 9.14292 | 82.20556
60 | 1.2 | 9.16254 | 82.38197
60.5 | 1.21
61 | 1.22
61.5 | 1.23
62 | 1.24
62.5 | 1.25
63 | 1.26
63.5 | 1.27
64 | 1.28
64.5 | 1.29
65 | 1.3
65.5 | 1.31
66 | 1.32
66.5 | 1.33
67 | 1.34
67.5 | 1.35
68 | 1.36
68.5 | 1.37
69 | 1.38
69.5 | 1.39
70 | 1.4
70.5 | 1.41
71 | 1.42
71.5 | 1.43
72 | 1.44
72.5 | 1.45
73 | 1.46
73.5 | 1.47
74 | 1.48
74.5 | 1.49
75 | 1.5
75.5 | 1.51
76 | 1.52
76.5 | 1.53
77 | 1.54
77.5 | 1.55
78 | 1.56
78.5 | 1.57
79 | 1.58
79.5 | 1.59
80 | 1.6
80.5 | 1.61
81 | 1.62
81.5 | 1.63
82 | 1.64
82.5 | 1.65
83 | 1.66
83.5 | 1.67
84 | 1.68
84.5 | 1.69
85 | 1.7
85.5 | 1.71
86 | 1.72
86.5 | 1.73
87 | 1.74
87.5 | 1.75
88 | 1.76
88.5 | 1.77
89 | 1.78
89.5 | 1.79
90 | 1.8
90.5 | 1.81
91 | 1.82
91.5 | 1.83
92 | 1.84
92.5 | 1.85
93 | 1.86
93.5 | 1.87
94 | 1.88
94.5 | 1.89
95 | 1.9
95.5 | 1.91
96 | 1.92
96.5 | 1.93
97 | 1.94
97.5 | 1.95
98 | 1.96
98.5 | 1.97
99 | 1.98
99.5 | 1.99
100 | 2
100.5 | 2.01
101 | 2.02
101.5 | 2.03
102 | 2.04
102.5 | 2.05
103 | 2.06
103.5 | 2.07
104 | 2.08
104.5 | 2.09
105 | 2.1
105.5 | 2.11
106 | 2.12
106.5 | 2.13
107 | 2.14
107.5 | 2.15
108 | 2.16
108.5 | 2.17
109 | 2.18
109.5 | 2.19
110 | 2.2
110.5 | 2.21
111 | 2.22
111.5 | 2.23
112 | 2.24
112.5 | 2.25
113 | 2.26
113.5 | 2.27
114 | 2.28
114.5 | 2.29
115 | 2.3
115.5 | 2.31
116 | 2.32
116.5 | 2.33
117 | 2.34
117.5 | 2.35
118 | 2.36
118.5 | 2.37
119 | 2.38
119.5 | 2.39
120 | 2.4
120.5 | 2.41
121 | 2.42
121.5 | 2.43
122 | 2.44
122.5 | 2.45
123 | 2.46
123.5 | 2.47
124 | 2.48
124.5 | 2.49
125 | 2.5

## Resistencia
ciclos | seg | Intensidad | Tensión | Resistencia | Potencia | Energía
0.5 | 0.01 | 0 | 0.5228813 |  |  |  | 0.6 | 15.0875
1 | 0.02 | 0 | -0.05711864 |  |  |  | 0.6 | 0 | La línea vertical roja señala el fin del precalentamiento
1.5 | 0.03 | 0 | 0.05288136 |  |  |  | 0.7 | 15.0875
2 | 0.04 | 0 | 0.05288136 |  |  |  | 0.7 | 0
2.5 | 0.05 | 0 | -0.02711865
3 | 0.06 | 0 | 0.07288136
3.5 | 0.07 | 0 | -0.02711865
4 | 0.08 | 0 | -0.007118645
4.5 | 0.09 | 0 | -0.02711865
5 | 0.1 | 0 | -0.02711865
5.5 | 0.11 | 0 | 0.03288136
6 | 0.12 | 0 | 0.01288136
6.5 | 0.13 | 0 | 0.01288136
7 | 0.14 | 0 | -0.007118645
7.5 | 0.15 | 0 | -0.007118645
8 | 0.16 | 0 | -0.02711865
8.5 | 0.17 | 0 | -0.007118645
9 | 0.18 | 0 | 0.01288136 |  |  |  | 0.6 | 2.24082
9.5 | 0.19 | 0 | -0.02711865 |  |  |  | 0.6 | 0
10 | 0.2 | 0 | -0.007118645
10.5 | 0.21 | 0 | 0.03288136
11 | 0.22 | 0 | -0.02711865
11.5 | 0.23 | 0 | 0.03288136
12 | 0.24 | 0 | 0.07288136
12.5 | 0.25 | 0 | 0.01288136
13 | 0.26 | 0 | 0.01288136
13.5 | 0.27 | 0 | 0.01288136
14 | 0.28 | 0 | -0.007118645
14.5 | 0.29 | 0 | 0.01288136
15 | 0.3 | 0 | 0.01288136
15.5 | 0.31 | 0 | 0.01288136
16 | 0.32 | 0 | -0.03711864
16.5 | 0.33 | 0 | 0.01288136 |  |  |  | 0.6 | 0.5216758
17 | 0.34 | 0 | -0.02711865 |  |  |  | 0.6 | 0
17.5 | 0.35 | 0 | 0.03288136
18 | 0.36 | 0 | -0.007118645
18.5 | 0.37 | 0 | -0.007118645
19 | 0.38 | 0 | -0.03711864
19.5 | 0.39 | 0 | -0.02711865
20 | 0.4 | 0 | -0.02711865
20.5 | 0.41 | 0 | 0.03288136
21 | 0.42 | 0 | 0.03288136
21.5 | 0.43 | 0 | -0.05711864
22 | 0.44 | 0 | 0.01288136
22.5 | 0.45 | 0 | -0.007118645
23 | 0.46 | 0 | -0.007118645
23.5 | 0.47 | 0 | 0.01288136
24 | 0.48 | 0 | 0.03288136
24.5 | 0.49 | 0 | 0.01288136 |  |  |  | 0.6 | 24.78253
25 | 0.5 | 0 | -0.007118645 |  |  |  | 0.6 | 0
25.5 | 0.51 | 0 | -0.03711864
26 | 0.52 | 0 | -0.02711865
26.5 | 0.53 | 0 | -0.02711865
27 | 0.54 | 0 | 0.03288136
27.5 | 0.55 | 0 | -0.07711864
28 | 0.56 | 0 | -0.05711864
28.5 | 0.57 | 0 | 0.03288136
29 | 0.58 | 0 | 0.03288136
29.5 | 0.59 | 0 | -0.02711865
30 | 0.6 | 0 | -0.02711865
30.5 | 0.61 | 0 | 0.01288136
31 | 0.62 | 3.568 | 0.01279438 | 0.003585869 | 0.04565036 | 0.0004565036
31.5 | 0.63 | 3.49 | 0.8827963 | 0.2529502 | 3.080959 | 0.03126609
32 | 0.64 | 3.529 | 1.472795 | 0.4173407 | 5.197495 | 0.08324104
32.5 | 0.65 | 3.588 | 1.392794 | 0.3881811 | 4.997344 | 0.1332145
33 | 0.66 | 3.88 | 1.232787 | 0.3177285 | 4.783213 | 0.1810466
33.5 | 0.67 | 4.095 | 1.392782 | 0.3401176 | 5.70344 | 0.238081
34 | 0.68 | 4.387 | 1.192774 | 0.2718884 | 5.232701 | 0.290408
34.5 | 0.69 | 4.582 | 1.19277 | 0.2603164 | 5.46527 | 0.3450607
35 | 0.7 | 4.816 | 1.122764 | 0.2331321 | 5.407231 | 0.3991331
35.5 | 0.71 | 4.855 | 1.152763 | 0.2374383 | 5.596664 | 0.4550997
36 | 0.72 | 3.393 | 1.042799 | 0.3073382 | 3.538216 | 0.4904819
36.5 | 0.73 | 3.256 | 0.812802 | 0.249632 | 2.646483 | 0.5169467
37 | 0.74 | 6.415 | 0.552725 | 0.08616135 | 3.545731 | 0.552404
37.5 | 0.75 | 8.112 | 1.102684 | 0.1359324 | 8.944969 | 0.6418537
38 | 0.76 | 8.112 | 1.582684 | 0.195104 | 12.83873 | 0.770241
38.5 | 0.77 | 8.814 | 1.432667 | 0.1625444 | 12.62752 | 0.8965162
39 | 0.78 | 9.243 | 1.792656 | 0.1939474 | 16.56952 | 1.062211
39.5 | 0.79 | 12.07 | 1.642587 | 0.1360884 | 19.82603 | 1.260472
40 | 0.8 | 11.641 | 1.292598 | 0.1110384 | 15.04713 | 1.410943
40.5 | 0.81 | 10.939 | 1.332615 | 0.1218223 | 14.57747 | 1.556718
41 | 0.82 | 9.75 | 1.232644 | 0.126425 | 12.01828 | 1.676901
41.5 | 0.83 | 9.925 | 1.25264 | 0.1262105 | 12.43245 | 1.801225
42 | 0.84 | 10.315 | 1.29263 | 0.1253156 | 13.33348 | 1.93456
42.5 | 0.85 | 10.315 | 1.29263 | 0.1253156 | 13.33348 | 2.067894
43 | 0.86 | 10.159 | 1.062634 | 0.1046002 | 10.7953 | 2.175848
43.5 | 0.87 | 10.179 | 1.042633 | 0.1024298 | 10.61296 | 2.281977
44 | 0.88 | 10.179 | 1.042633 | 0.1024298 | 10.61296 | 2.388107
44.5 | 0.89 | 10.237 | 1.152632 | 0.1125947 | 11.79949 | 2.506102
45 | 0.9 | 10.315 | 1.04263 | 0.101079 | 10.75473 | 2.613649
45.5 | 0.91 | 10.237 | 1.002632 | 0.09794196 | 10.26394 | 2.716289
46 | 0.92 | 10.159 | 1.142634 | 0.112475 | 11.60802 | 2.832369
46.5 | 0.93 | 10.14 | 1.082634 | 0.1067687 | 10.97791 | 2.942148
47 | 0.94 | 10.14 | 1.082634 | 0.1067687 | 10.97791 | 3.051927
47.5 | 0.95 | 10.198 | 1.022633 | 0.1002778 | 10.42881 | 3.156215
48 | 0.96 | 10.276 | 1.062631 | 0.103409 | 10.91959 | 3.265411
48.5 | 0.97 | 10.218 | 1.152632 | 0.1128041 | 11.7776 | 3.383187
49 | 0.98 | 10.062 | 1.142636 | 0.1135595 | 11.49721 | 3.498159
49.5 | 0.99 | 10.257 | 1.102631 | 0.1075004 | 11.30969 | 3.611256
50 | 1 | 10.12 | 0.9626346 | 0.095122 | 9.741862 | 3.708675
50.5 | 1.01 | 10.042 | 1.002637 | 0.09984432 | 10.06848 | 3.80936
51 | 1.02 | 10.198 | 1.212633 | 0.1189089 | 12.36643 | 3.933024
51.5 | 1.03 | 10.12 | 0.9226347 | 0.09116943 | 9.337063 | 4.026394
52 | 1.04 | 10.159 | 0.9226337 | 0.09081934 | 9.373036 | 4.120125
52.5 | 1.05 | 10.159 | 1.102634 | 0.1085376 | 11.20166 | 4.232141
53 | 1.06 | 10.14 | 1.062634 | 0.1047963 | 10.77511 | 4.339892
53.5 | 1.07 | 10.159 | 1.002634 | 0.09869414 | 10.18576 | 4.44175
54 | 1.08 | 10.218 | 0.9026323 | 0.08833747 | 9.223097 | 4.533981
54.5 | 1.09 | 9.984 | 1.042638 | 0.1044309 | 10.4097 | 4.638078
55 | 1.1 | 10.003 | 1.062638 | 0.1062319 | 10.62956 | 4.744373
55.5 | 1.11 | 10.237 | 1.062632 | 0.103803 | 10.87816 | 4.853155
56 | 1.12 | 10.101 | 0.9826351 | 0.09728098 | 9.925597 | 4.952411
56.5 | 1.13 | 10.042 | 1.102637 | 0.1098025 | 11.07268 | 5.063138
57 | 1.14 | 10.101 | 1.102635 | 0.109161 | 11.13772 | 5.174515
57.5 | 1.15 | 10.023 | 1.002637 | 0.1000336 | 10.04943 | 5.27501
58 | 1.16 | 10.12 | 0.9626346 | 0.095122 | 9.741862 | 5.372428
58.5 | 1.17 | 10.14 | 1.022634 | 0.1008515 | 10.36951 | 5.476123
59 | 1.18 | 10.062 | 0.8826361 | 0.08771975 | 8.881084 | 5.564934
59.5 | 1.19 | 10.003 | 0.9626375 | 0.09623487 | 9.629263 | 5.661227
60 | 1.2 | 10.14 | 0.9826342 | 0.09690672 | 9.963911 | 5.760866
60.5 | 1.21
61 | 1.22
61.5 | 1.23
62 | 1.24
62.5 | 1.25
63 | 1.26
63.5 | 1.27
64 | 1.28
64.5 | 1.29
65 | 1.3
65.5 | 1.31
66 | 1.32
66.5 | 1.33
67 | 1.34
67.5 | 1.35
68 | 1.36
68.5 | 1.37
69 | 1.38
69.5 | 1.39
70 | 1.4
70.5 | 1.41
71 | 1.42
71.5 | 1.43
72 | 1.44
72.5 | 1.45
73 | 1.46
73.5 | 1.47
74 | 1.48
74.5 | 1.49
75 | 1.5
75.5 | 1.51
76 | 1.52
76.5 | 1.53
77 | 1.54
77.5 | 1.55
78 | 1.56
78.5 | 1.57
79 | 1.58
79.5 | 1.59
80 | 1.6
80.5 | 1.61
81 | 1.62
81.5 | 1.63
82 | 1.64
82.5 | 1.65
83 | 1.66
83.5 | 1.67
84 | 1.68
84.5 | 1.69
85 | 1.7
85.5 | 1.71
86 | 1.72
86.5 | 1.73
87 | 1.74
87.5 | 1.75
88 | 1.76
88.5 | 1.77
89 | 1.78
89.5 | 1.79
90 | 1.8
90.5 | 1.81
91 | 1.82
91.5 | 1.83
92 | 1.84
92.5 | 1.85
93 | 1.86
93.5 | 1.87
94 | 1.88
94.5 | 1.89
95 | 1.9
95.5 | 1.91
96 | 1.92
96.5 | 1.93
97 | 1.94
97.5 | 1.95
98 | 1.96
98.5 | 1.97
99 | 1.98
99.5 | 1.99
100 | 2
100.5 | 2.01
101 | 2.02
101.5 | 2.03
102 | 2.04
102.5 | 2.05
103 | 2.06
103.5 | 2.07
104 | 2.08
104.5 | 2.09
105 | 2.1
105.5 | 2.11
106 | 2.12
106.5 | 2.13
107 | 2.14
107.5 | 2.15
108 | 2.16
108.5 | 2.17
109 | 2.18
109.5 | 2.19
110 | 2.2
110.5 | 2.21
111 | 2.22
111.5 | 2.23
112 | 2.24
112.5 | 2.25
113 | 2.26
113.5 | 2.27
114 | 2.28
114.5 | 2.29
115 | 2.3
115.5 | 2.31
116 | 2.32
116.5 | 2.33
117 | 2.34
117.5 | 2.35
118 | 2.36
118.5 | 2.37
119 | 2.38
119.5 | 2.39
120 | 2.4
120.5 | 2.41
121 | 2.42
121.5 | 2.43
122 | 2.44
122.5 | 2.45
123 | 2.46
123.5 | 2.47
124 | 2.48
124.5 | 2.49
125 | 2.5

## Resultados
Inicio paso corriente
30 | 0
30 | 0.5 | Eje Izquierdo |  | Eje Derecho
Fin de Subida |  | Máx = | 0.5 | Máx = | 0.6
38.1883 | 0 | Mín = | 0 | Mín = | 0
38.1883 | 0.5
¿Suavizar?
Inicio paso corriente |  | Eje Izquierdo |  | Eje Derecho
30 | 0 | Máx = | 100 | Máx = | 9
30 | 100 | Mín = | 0 | Mín = | 0
Fin de Subida
38.1883 | 0
38.1883 | 100
¿Suavizar?
|  | Eje Izquierdo |  | Eje Derecho
Inicio paso corriente |  | Máx = | 10 | Máx = | 6
30 | 0 | Mín = | 0 | Mín = | 0
30 | 10
Fin de Subida
38.1883 | 0
38.1883 | 10
|  | Eje Izquierdo |  | Eje Derecho
Inicio paso corriente |  | Máx = | 14 | Máx = | 9
30 | 0 | Mín = | 0 | Mín = | 0
30 | 14
Fin de Subida
38.1883 | 0
38.1883 | 14