## Parámetros
Ensayo |  |  |  |  | Fecha:
Características polvo |  | Material | Referencia polvo | Densidad de golpeo g/cm3 | Densidad aparente g/cm3 | Densidad absoluta g/cm3
|  | Al-NH3 |  | 1.19 | 0.84 | 2.725 |  | Sí
No
Activación externa |  | PRECOMPRESIÓN | No | # MPa
|  | ACTIVACIÓN ELÉC. | No | # V | # A
Características de corriente | Duraciones
|  | Aproximación | Apriete | PreCalentamiento | Calentamiento | Enfriamiento
|  | 99 | 30 | 5 | 35 | 60 | ciclos
|  | 1.98 | 0.6 | 0.1 | 0.7 | 1.2 | segundos
Intensidades
|  | I máx | So1i (grados) | I So1i (kA) | ISo2i (kA) | Energía (kJ) | EDE (kJ/g)
|  | 11.388 | 15 | 1 | 10 | 8.054528 | 4.8839
Características de Presión |  | Presión Trabajo | Presión Sinterizado
|  | 923 |  | kgf
|  | 3.812474 | 0 | bares
Características Sinterizados |  | Diámetro (mm) | Altura (mm) | Masa (g) |  | Secc (cm2)
| 1 | 11.99 | 5.65 | 1.6492 |  | 1.127912
| 2 | 11.88 | 5.68 |  |  | Volumen (cm3)
| 3 | 11.95 | 5.49 |  |  | 0.6437559
| 4 | 12.03 | 5.52
| 5 | 12.03 | 5.66 |  |  | Densid (g/cm3)
| 6 | 11.99 | 6.02 |  |  | 2.56184
| 7 | 11.99 | 5.95 |  |  | Porosidad (%)
| 8 | 12.01 | 5.69 |  |  | 5.987506
|  | 11.98375 | 5.7075
Otros Datos |  | Tª Inicial (ºC) | Lubricante | Diám Punzón (mm) | h punzones (mm) | h obleas (mm) | tS (ciclos)
|  | 20.4 |  | 11.9 | 97.31 | 9.3 | 8.152313
Observaciones
[9 empty] | 4 | 5 | 8
[9 empty] | 3 | 9 | 2

## Adquisición
403 | 471 | 0 | 0
404 | 472 | 0 | 19 | IP:x,x,x,x:
402 | 472 | 0 | 19 | 172,16,1,14
400 | 471 | 0 | 31
400 | 472 | 0 | 31 | Abrir canal. (IP: 172,16,1,14)(Return:1)
402 | 470 | 0 | 21
400 | 471 | 0 | 23
402 | 470 | 0 | 23 | Recibidos de 2228 registros (Soldadura:1711)
401 | 471 | 0 | 19
400 | 471 | 0 | 19
402 | 472 | 0 | 21 | Representar gráficas
402 | 473 | 0 | 19
402 | 470 | 0 | 21
401 | 474 | 0 | 21
401 | 472 | 0 | 17
403 | 471 | 0 | 19
402 | 471 | 0 | 17
401 | 472 | 0 | 14
402 | 473 | 0 | 14
402 | 470 | 0 | 19
402 | 474 | 0 | 16
400 | 473 | 0 | 16
402 | 472 | 0 | 23
401 | 471 | 0 | 23
404 | 472 | 0 | 19
401 | 472 | 0 | 19
403 | 473 | 0 | 25
402 | 472 | 0 | 23
400 | 472 | 0 | 27
402 | 473 | 0 | 14
404 | 473 | 0 | 23
402 | 471 | 0 | 23
403 | 471 | 0 | 23
402 | 473 | 0 | 19
402 | 473 | 0 | 23
403 | 471 | 0 | 17
402 | 472 | 0 | 16
402 | 473 | 0 | 23
402 | 473 | 0 | 17
402 | 473 | 0 | 19
403 | 473 | 0 | 16
402 | 473 | 0 | 19
402 | 471 | 0 | 27
402 | 471 | 0 | 21
401 | 472 | 0 | 21
402 | 474 | 0 | 17
403 | 470 | 0 | 10
402 | 473 | 0 | 17
403 | 472 | 0 | 19
402 | 473 | 0 | 17
401 | 473 | 0 | 19
402 | 472 | 0 | 19
402 | 471 | 0 | 19
402 | 473 | 0 | 19
401 | 473 | 0 | 12
400 | 473 | 0 | 17
402 | 475 | 0 | 23
402 | 473 | 0 | 16
402 | 473 | 0 | 17
404 | 473 | 0 | 21
404 | 472 | 0 | 19
403 | 472 | 3373 | 19
402 | 471 | 3217 | 143
407 | 472 | 3256 | 180
403 | 471 | 3354 | 161
406 | 474 | 3666 | 153
407 | 472 | 3900 | 143
412 | 471 | 4173 | 159
409 | 472 | 4368 | 149
415 | 472 | 4563 | 145
414 | 471 | 4719 | 153
419 | 470 | 4719 | 176
419 | 470 | 7078 | 176
427 | 470 | 7078 | 176
427 | 469 | 7546 | 205
441 | 468 | 9633 | 174
443 | 468 | 10413 | 190
453 | 467 | 11388 | 172
449 | 466 | 11232 | 168
457 | 465 | 11193 | 168
452 | 465 | 10647 | 157
457 | 465 | 10413 | 139
452 | 463 | 10159 | 143
459 | 461 | 10101 | 143
453 | 461 | 10062 | 130
460 | 459 | 10042 | 126
455 | 461 | 10062 | 124
459 | 459 | 10042 | 132
455 | 457 | 10003 | 145
459 | 458 | 10042 | 130
456 | 458 | 10042 | 135
464 | 458 | 10062 | 124
457 | 456 | 10042 | 118
462 | 458 | 9984 | 128
457 | 457 | 10042 | 118
463 | 458 | 10003 | 139
459 | 456 | 10042 | 116
464 | 457 | 10023 | 130
459 | 458 | 10023 | 143
463 | 459 | 10023 | 124
460 | 456 | 9964 | 124
465 | 458 | 9925 | 114
460 | 458 | 10003 | 120
465 | 460 | 10081 | 122
460 | 459 | 10062 | 134
465 | 457 | 9964 | 134
460 | 460 | 9964 | 126
465 | 461 | 9984 | 139
461 | 460 | 10003 | 139
464 | 462 | 10003 | 110
459 | 461 | 10003 | 122
466 | 461 | 9984 | 103
461 | 462 | 9984 | 112
467 | 462 | 9984 | 112
460 | 463 | 9964 | 112
465 | 463 | 9964 | 120
460 | 463 | 9964 | 130
467 | 463 | 9984 | 137
464 | 464 | 9984 | 108
466 | 467 | 9964 | 118
464 | 465 | 9945 | 130
465 | 465 | 9925 | 122
462 | 466 | 9925 | 132
467 | 465 | 9925 | 122
462 | 466 | 9925 | 143
465 | 467 | 9945 | 110
461 | 467 | 9945 | 122
467 | 467 | 9925 | 122
462 | 468 | 9925 | 110
468 | 469 | 9906 | 106
462 | 469 | 9906 | 126
466 | 471 | 9886 | 114
463 | 470 | 9867 | 108
465 | 470 | 9886 | 120
463 | 469 | 9906 | 120
467 | 471 | 9886 | 124
462 | 472 | 9867 | 118
467 | 474 | 9847 | 122
461 | 474 | 9828 | 120
467 | 473 | 9847 | 128

## Desplazamiento
ciclos | seg | x(t) | h(t) | θ(t) |  |  | θ(t) | H(t)
0.5 | 0.01 | 0.05677948 | 8.786071 | 0.3503923 |  |  | 0.3750702 | 7.841402
1 | 0.02 | 0.1067795 | 8.736072 | 0.3466744 | 0.6 | 4.133474 | 0.3751417 | 7.842302
1.5 | 0.03 | 0.00677948 | 8.836071 | 0.3540682 | 0.6 | 0 | 0.3752058 | 7.843109
2 | 0.04 | -0.09322052 | 8.936071 | 0.3612965 |  |  | 0.3752927 | 7.844202
2.5 | 0.05 | -0.09322052 | 8.936071 | 0.3612965 |  |  | 0.375362 | 7.845078
3 | 0.06 | 0.00677948 | 8.836071 | 0.3540682 |  |  | 0.3754207 | 7.845825
3.5 | 0.07 | -0.09322052 | 8.936071 | 0.3612965 |  |  | 0.3755129 | 7.846983
4 | 0.08 | 0.00677948 | 8.836071 | 0.3540682 |  |  | 0.3754949 | 7.846785
4.5 | 0.09 | -0.04322052 | 8.886071 | 0.3577027 |  |  | 0.375441 | 7.846127
5 | 0.1 | -0.09322052 | 8.936071 | 0.3612965 |  |  | 0.3753342 | 7.844794
5.5 | 0.11 | 0.00677948 | 8.836071 | 0.3540682 |  |  | 0.3751218 | 7.842126
6 | 0.12 | 0.00677948 | 8.836071 | 0.3540682 |  |  | 0.3747863 | 7.837904
6.5 | 0.13 | 0.00677948 | 8.836071 | 0.3540682 |  |  | 0.3744717 | 7.833904
7 | 0.14 | -0.04322052 | 8.886071 | 0.3577027 |  |  | 0.3741395 | 7.829682
7.5 | 0.15 | -0.04322052 | 8.886071 | 0.3577027 |  |  | 0.3738248 | 7.825682
8 | 0.16 | 0.05677948 | 8.786071 | 0.3503923 |  |  | 0.3735437 | 7.822127
8.5 | 0.17 | 0.00677948 | 8.836071 | 0.3540682 |  |  | 0.3732584 | 7.818571
9 | 0.18 | -0.04322052 | 8.886071 | 0.3577027 |  |  | 0.372825 | 7.813238
9.5 | 0.19 | 0.00677948 | 8.836071 | 0.3540682 |  |  | 0.3723171 | 7.807015
10 | 0.2 | 0.00677948 | 8.836071 | 0.3540682 |  |  | 0.3717346 | 7.799905
10.5 | 0.21 | 0.00677948 | 8.836071 | 0.3540682 |  |  | 0.3711689 | 7.793016
11 | 0.22 | -0.09322052 | 8.936071 | 0.3612965 |  |  | 0.3707125 | 7.78746
11.5 | 0.23 | 0.00677948 | 8.836071 | 0.3540682 | 0.6 | 11.17009 | 0.3704918 | 7.784793
12 | 0.24 | -0.04322052 | 8.886071 | 0.3577027 | 0.6 | 0 | 0.3704702 | 7.784571
12.5 | 0.25 | 0.1067795 | 8.736072 | 0.3466744 |  |  | 0.3706844 | 7.787238
13 | 0.26 | -0.04322052 | 8.886071 | 0.3577027 |  |  | 0.3711176 | 7.792571
13.5 | 0.27 | 0.05677948 | 8.786071 | 0.3503923 |  |  | 0.371803 | 7.801015
14 | 0.28 | 0.00677948 | 8.836071 | 0.3540682 |  |  | 0.372667 | 7.811682
14.5 | 0.29 | -0.09322052 | 8.936071 | 0.3612965 |  |  | 0.3736567 | 7.823905
15 | 0.3 | 0.00677948 | 8.836071 | 0.3540682 |  |  | 0.3746632 | 7.836349
15.5 | 0.31 | 0.1067795 | 8.736072 | 0.3466744 |  |  | 0.3755583 | 7.84746
16 | 0.32 | 0.00677948 | 8.836071 | 0.3540682 |  |  | 0.3762361 | 7.855905
16.5 | 0.33 | 0.05677948 | 8.786071 | 0.3503923 |  |  | 0.3766634 | 7.861238
17 | 0.34 | 0.00677948 | 8.836071 | 0.3540682 |  |  | 0.376893 | 7.864127
17.5 | 0.35 | 0.00677948 | 8.836071 | 0.3540682 |  |  | 0.3769621 | 7.865016
18 | 0.36 | 0.05677948 | 8.786071 | 0.3503923 |  |  | 0.3769085 | 7.864348
18.5 | 0.37 | 0.00677948 | 8.836071 | 0.3540682 |  |  | 0.3767322 | 7.862127
19 | 0.38 | 0.00677948 | 8.836071 | 0.3540682 |  |  | 0.3765035 | 7.859238
19.5 | 0.39 | 0.00677948 | 8.836071 | 0.3540682 |  |  | 0.3761875 | 7.855238
20 | 0.4 | 0.00677948 | 8.836071 | 0.3540682 |  |  | 0.3758546 | 7.851016
20.5 | 0.41 | 0.05677948 | 8.786071 | 0.3503923 |  |  | 0.3755747 | 7.84746
21 | 0.42 | 0.00677948 | 8.836071 | 0.3540682 |  |  | 0.3754183 | 7.84546
21.5 | 0.43 | 0.00677948 | 8.836071 | 0.3540682 |  |  | 0.3753499 | 7.844571
22 | 0.44 | 0.00677948 | 8.836071 | 0.3540682 | 0.6 | 0.4516207 | 0.3754045 | 7.845238
22.5 | 0.45 | -0.04322052 | 8.886071 | 0.3577027 | 0.6 | 0 | 0.3754217 | 7.84546
23 | 0.46 | 0.00677948 | 8.836071 | 0.3540682 |  |  | 0.3753664 | 7.844793
23.5 | 0.47 | 0.05677948 | 8.786071 | 0.3503923 |  |  | 0.3751857 | 7.84257
24 | 0.48 | 0.00677948 | 8.836071 | 0.3540682 |  |  | 0.3748973 | 7.839015
24.5 | 0.49 | 0.05677948 | 8.786071 | 0.3503923 |  |  | 0.3744486 | 7.833459
25 | 0.5 | 0.00677948 | 8.836071 | 0.3540682 |  |  | 0.3740013 | 7.827905
25.5 | 0.51 | -0.04322052 | 8.886071 | 0.3577027 |  |  | 0.3735552 | 7.822349
26 | 0.52 | 0.00677948 | 8.836071 | 0.3540682 |  |  | 0.3731464 | 7.817238
26.5 | 0.53 | 0.00677948 | 8.836071 | 0.3540682 |  |  | 0.3727195 | 7.811904
27 | 0.54 | 0.00677948 | 8.836071 | 0.3540682 |  |  | 0.372434 | 7.808349
27.5 | 0.55 | -0.04322052 | 8.886071 | 0.3577027 |  |  | 0.3721627 | 7.805016
28 | 0.56 | -0.09322052 | 8.936071 | 0.3612965 |  |  | 0.3719411 | 7.802349
28.5 | 0.57 | 0.00677948 | 8.836071 | 0.3540682 |  |  | 0.3716404 | 7.798794
29 | 0.58 | 0.00677948 | 8.836071 | 0.3540682 |  |  | 0.3713712 | 7.795682
29.5 | 0.59 | 0.00677948 | 8.836071 | 0.3540682 |  |  | 0.3707694 | 7.788571
30 | 0.6 | 0.1067795 | 8.736072 | 0.3466744 |  |  | 0.3699269 | 7.778571
30.5 | 0.61 | 0.1067795 | 8.736072 | 0.3466744 |  |  | 0.3685414 | 7.762127
31 | 0.62 | 0.05677948 | 8.786071 | 0.3503923 |  |  | 0.3667579 | 7.741015
31.5 | 0.63 | 0.00677948 | 8.836071 | 0.3540682 |  |  | 0.3641653 | 7.710571
32 | 0.64 | 0.2567795 | 8.586071 | 0.3352606 |  |  | 0.3609946 | 7.673682
32.5 | 0.65 | 0.05677948 | 8.786071 | 0.3503923 |  |  | 0.3568092 | 7.625682
33 | 0.66 | 0.2067795 | 8.636071 | 0.3391092 |  |  | 0.351833 | 7.56946
33.5 | 0.67 | 0.2567795 | 8.586071 | 0.3352606 |  |  | 0.3455728 | 7.499905
34 | 0.68 | 0.5067795 | 8.336071 | 0.315325 |  |  | 0.3384776 | 7.422349
34.5 | 0.69 | 0.3567795 | 8.486072 | 0.3274274 |  |  | 0.3301619 | 7.333015
35 | 0.7 | 0.6567795 | 8.186071 | 0.3027791 |  |  | 0.3211932 | 7.238348
35.5 | 0.71 | 0.6067795 | 8.236072 | 0.3070119 |  |  | 0.3112944 | 7.135904
36 | 0.72 | 0.8567795 | 7.986071 | 0.2853182 |  |  | 0.3011935 | 7.03346
36.5 | 0.73 | 0.8567795 | 7.986071 | 0.2853182 |  |  | 0.290509 | 6.927461
37 | 0.74 | 1.256779 | 7.586071 | 0.2476343 |  |  | 0.2800082 | 6.825682
37.5 | 0.75 | 1.256779 | 7.586071 | 0.2476343 |  |  | 0.2694481 | 6.725683
38 | 0.76 | 1.956779 | 6.886071 | 0.171153 |  |  | 0.2595809 | 6.634349
38.5 | 0.77 | 2.056779 | 6.786071 | 0.158939 |  |  | 0.2499438 | 6.547237
39 | 0.78 | 2.556779 | 6.286071 | 0.09204026 |  |  | 0.2412587 | 6.470571
39.5 | 0.79 | 2.35678 | 6.486071 | 0.1200374 |  |  | 0.2329286 | 6.398793
40 | 0.8 | 2.756779 | 6.086071 | 0.06220291 |  |  | 0.2254058 | 6.335459
40.5 | 0.81 | 2.506779 | 6.336071 | 0.09920522 |  |  | 0.21807 | 6.275015
41 | 0.82 | 2.756779 | 6.086071 | 0.06220291 |  |  | 0.2115753 | 6.222571
41.5 | 0.83 | 2.506779 | 6.336071 | 0.09920522 |  |  | 0.2052385 | 6.172349
42 | 0.84 | 2.85678 | 5.986071 | 0.0465366 |  |  | 0.1996535 | 6.128793
42.5 | 0.85 | 2.556779 | 6.286071 | 0.09204026 |  |  | 0.1942145 | 6.087015
43 | 0.86 | 2.90678 | 5.936071 | 0.03850555 |  |  | 0.1894583 | 6.051016
43.5 | 0.87 | 2.65678 | 6.186071 | 0.07736278 |  |  | 0.1846137 | 6.014793
44 | 0.88 | 2.85678 | 5.986071 | 0.0465366 |  |  | 0.1803505 | 5.983237
44.5 | 0.89 | 2.65678 | 6.186071 | 0.07736278 |  |  | 0.176075 | 5.951904
45 | 0.9 | 2.85678 | 5.986071 | 0.0465366 |  |  | 0.1723395 | 5.924793
45.5 | 0.91 | 2.706779 | 6.136071 | 0.06984461 |  |  | 0.168439 | 5.896793
46 | 0.92 | 3.10678 | 5.736071 | 0.004981007 |  |  | 0.1650594 | 5.872793
46.5 | 0.93 | 2.756779 | 6.086071 | 0.06220291 |  |  | 0.1614582 | 5.84746
47 | 0.94 | 3.006779 | 5.836071 | 0.02203046 |  |  | 0.1581105 | 5.824126
47.5 | 0.95 | 2.756779 | 6.086071 | 0.06220291 |  |  | 0.1544455 | 5.798793
48 | 0.96 | 3.056779 | 5.786071 | 0.01357944 |  |  | 0.1511758 | 5.776349
48.5 | 0.97 | 2.85678 | 5.986071 | 0.0465366 |  |  | 0.1475903 | 5.751904
49 | 0.98 | 3.10678 | 5.736071 | 0.004981007 |  |  | 0.1443035 | 5.729682
49.5 | 0.99 | 2.85678 | 5.986071 | 0.0465366 |  |  | 0.1407504 | 5.705905
50 | 1 | 3.056779 | 5.786071 | 0.01357944 |  |  | 0.1374979 | 5.684349
50.5 | 1.01 | 2.90678 | 5.936071 | 0.03850555 |  |  | 0.133877 | 5.660571
51 | 1.02 | 3.15678 | 5.686071 | -0.00376856 |  |  | 0.1303859 | 5.637904
51.5 | 1.03 | 2.90678 | 5.936071 | 0.03850555 |  |  | 0.1263698 | 5.612127
52 | 1.04 | 3.15678 | 5.686071 | -0.00376856 |  |  | 0.1224539 | 5.587237
52.5 | 1.05 | 2.90678 | 5.936071 | 0.03850555 |  |  | 0.1179314 | 5.558793
53 | 1.06 | 3.15678 | 5.686071 | -0.00376856 |  |  | 0.1134276 | 5.530793
53.5 | 1.07 | 2.90678 | 5.936071 | 0.03850555 |  |  | 0.1085174 | 5.500571
54 | 1.08 | 3.15678 | 5.686071 | -0.00376856 |  |  | 0.1039653 | 5.472794
54.5 | 1.09 | 2.956779 | 5.886071 | 0.03033798 |  |  | 0.09911616 | 5.44346
55 | 1.1 | 3.10678 | 5.736071 | 0.004981007 |  |  | 0.09474574 | 5.417237
55.5 | 1.11 | 2.85678 | 5.986071 | 0.0465366 |  |  | 0.09030683 | 5.390793
56 | 1.12 | 3.206779 | 5.636071 | -0.01267345 |  |  | 0.08651028 | 5.368349
56.5 | 1.13 | 2.956779 | 5.886071 | 0.03033798 |  |  | 0.08265173 | 5.345682
57 | 1.14 | 3.256779 | 5.586071 | -0.02173776 |  |  | 0.07945649 | 5.327015
57.5 | 1.15 | 2.90678 | 5.936071 | 0.03850555 |  |  | 0.07619852 | 5.308126
58 | 1.16 | 3.15678 | 5.686071 | -0.00376856 |  |  | 0.07342684 | 5.292127
58.5 | 1.17 | 2.90678 | 5.936071 | 0.03850555 |  |  | 0.07025222 | 5.273904
59 | 1.18 | 3.256779 | 5.586071 | -0.02173776 |  |  | 0.06736511 | 5.25746
59.5 | 1.19 | 3.10678 | 5.736071 | 0.004981007 |  |  | 0.06397282 | 5.238348
60 | 1.2 | 3.206779 | 5.636071 | -0.01267345 |  |  | 0.06094619 | 5.22146
60.5 | 1.21 | 3.10678 | 5.736071 | 0.004981007 |  |  | 0.0576039 | 5.203015
61 | 1.22 | 3.15678 | 5.686071 | -0.00376856 |  |  | 0.05474932 | 5.18746
61.5 | 1.23 | 3.006779 | 5.836071 | 0.02203046 |  |  | 0.05152985 | 5.170127
62 | 1.24 | 3.256779 | 5.586071 | -0.02173776 |  |  | 0.04889075 | 5.156126
62.5 | 1.25 | 3.006779 | 5.836071 | 0.02203046 |  |  | 0.04586454 | 5.140127
63 | 1.26 | 3.15678 | 5.686071 | -0.00376856 |  |  | 0.04331469 | 5.126793
63.5 | 1.27 | 2.956779 | 5.886071 | 0.03033798 |  |  | 0.04062997 | 5.112793
64 | 1.28 | 3.256779 | 5.586071 | -0.02173776 |  |  | 0.03883446 | 5.10346
64.5 | 1.29 | 3.006779 | 5.836071 | 0.02203046 |  |  | 0.03675676 | 5.092571
65 | 1.3 | 3.306779 | 5.536071 | -0.03096571 |  |  | 0.03531114 | 5.085015
65.5 | 1.31 | 3.006779 | 5.836071 | 0.02203046 |  |  | 0.03339178 | 5.075016
66 | 1.32 | 3.206779 | 5.636071 | -0.01267345 |  |  | 0.0317597 | 5.066571
66.5 | 1.33 | 3.056779 | 5.786071 | 0.01357944 |  |  | 0.02929821 | 5.053904
67 | 1.34 | 3.15678 | 5.686071 | -0.00376856 |  |  | 0.02715813 | 5.043015
67.5 | 1.35 | 3.056779 | 5.786071 | 0.01357944 |  |  | 0.02436356 | 5.028793
68 | 1.36 | 3.256779 | 5.586071 | -0.02173776 |  |  | 0.02205201 | 5.017016
68.5 | 1.37 | 3.006779 | 5.836071 | 0.02203046 |  |  | 0.0191424 | 5.002126
69 | 1.38 | 3.256779 | 5.586071 | -0.02173776 |  |  | 0.01676469 | 4.989904
69.5 | 1.39 | 2.956779 | 5.886071 | 0.03033798 |  |  | 0.01395953 | 4.97546
70 | 1.4 | 3.256779 | 5.586071 | -0.02173776 |  |  | 0.0118607 | 4.964571
70.5 | 1.41 | [5 empty] | 0.009501089 | 4.952348
71 | 1.42 | [5 empty] | 0.00793357 | 4.944127
71.5 | 1.43 | [5 empty] | 0.00622406 | 4.935237
72 | 1.44 | [5 empty] | 0.005396735 | 4.930793
72.5 | 1.45 | [5 empty] | 0.004197815 | 4.924571
73 | 1.46 | [5 empty] | 0.0035993 | 4.92146
73.5 | 1.47 | [5 empty] | 0.002758215 | 4.917238
74 | 1.48 | [5 empty] | 0.002359803 | 4.915238
74.5 | 1.49 | [5 empty] | 0.001370327 | 4.910349
75 | 1.5 | [5 empty] | 0.000966048 | 4.908349
75.5 | 1.51 | [5 empty] | 0.0002782706 | 4.9
76 | 1.52 | [5 empty] | 0 | 4.9
76.5 | 1.53 | [5 empty] | 0 | 4.9
77 | 1.54 | [5 empty] | 0 | 4.9
77.5 | 1.55 | [5 empty] | 0 | 4.9
78 | 1.56 | [5 empty] | 0 | 4.9
78.5 | 1.57 | [5 empty] | 0 | 4.9
79 | 1.58 | [5 empty] | 0 | 4.9
79.5 | 1.59 | [5 empty] | 0 | 4.9
80 | 1.6 | [5 empty] | 0 | 4.9
80.5 | 1.61
81 | 1.62
81.5 | 1.63
82 | 1.64
82.5 | 1.65
83 | 1.66
83.5 | 1.67
84 | 1.68
84.5 | 1.69
85 | 1.7
85.5 | 1.71
86 | 1.72
86.5 | 1.73
87 | 1.74
87.5 | 1.75
88 | 1.76
88.5 | 1.77
89 | 1.78
89.5 | 1.79
90 | 1.8
90.5 | 1.81
91 | 1.82
91.5 | 1.83
92 | 1.84
92.5 | 1.85
93 | 1.86
93.5 | 1.87
94 | 1.88
94.5 | 1.89
95 | 1.9
95.5 | 1.91
96 | 1.92
96.5 | 1.93
97 | 1.94
97.5 | 1.95
98 | 1.96
98.5 | 1.97
99 | 1.98
99.5 | 1.99
100 | 2
100.5 | 2.01
101 | 2.02
101.5 | 2.03
102 | 2.04
102.5 | 2.05
103 | 2.06
103.5 | 2.07
104 | 2.08
104.5 | 2.09
105 | 2.1
105.5 | 2.11
106 | 2.12
106.5 | 2.13
107 | 2.14
107.5 | 2.15
108 | 2.16
108.5 | 2.17
109 | 2.18
109.5 | 2.19
110 | 2.2
110.5 | 2.21
111 | 2.22
111.5 | 2.23
112 | 2.24
112.5 | 2.25
113 | 2.26
113.5 | 2.27
114 | 2.28
114.5 | 2.29
115 | 2.3
115.5 | 2.31
116 | 2.32
116.5 | 2.33
117 | 2.34
117.5 | 2.35
118 | 2.36
118.5 | 2.37
119 | 2.38
119.5 | 2.39
120 | 2.4
120.5 | 2.41
121 | 2.42
121.5 | 2.43
122 | 2.44
122.5 | 2.45
123 | 2.46
123.5 | 2.47
124 | 2.48
124.5 | 2.49
125 | 2.5

## Fuerza
ciclos | seg | Fuerza | Presión
0.5 | 0.01 | 9.24102 | 83.08759 | 0.6 | 11.64937
1 | 0.02 | 9.26064 | 83.264 | 0.6 | 0
1.5 | 0.03 | 9.26064 | 83.264
2 | 0.04 | 9.24102 | 83.08759
2.5 | 0.05 | 9.26064 | 83.264
3 | 0.06 | 9.2214 | 82.91119
3.5 | 0.07 | 9.24102 | 83.08759
4 | 0.08 | 9.2214 | 82.91119
4.5 | 0.09 | 9.24102 | 83.08759
5 | 0.1 | 9.24102 | 83.08759
5.5 | 0.11 | 9.26064 | 83.264
6 | 0.12 | 9.28026 | 83.44041
6.5 | 0.13 | 9.2214 | 82.91119
7 | 0.14 | 9.29988 | 83.61681
7.5 | 0.15 | 9.26064 | 83.264
8 | 0.16 | 9.24102 | 83.08759
8.5 | 0.17 | 9.24102 | 83.08759 | 0.6 | 104.7415
9 | 0.18 | 9.26064 | 83.264 | 0.6 | 0
9.5 | 0.19 | 9.28026 | 83.44041
10 | 0.2 | 9.2214 | 82.91119
10.5 | 0.21 | 9.29988 | 83.61681
11 | 0.22 | 9.28026 | 83.44041
11.5 | 0.23 | 9.26064 | 83.264
12 | 0.24 | 9.24102 | 83.08759
12.5 | 0.25 | 9.26064 | 83.264
13 | 0.26 | 9.26064 | 83.264
13.5 | 0.27 | 9.28026 | 83.44041
14 | 0.28 | 9.26064 | 83.264
14.5 | 0.29 | 9.26064 | 83.264
15 | 0.3 | 9.28026 | 83.44041
15.5 | 0.31 | 9.28026 | 83.44041
16 | 0.32 | 9.24102 | 83.08759
16.5 | 0.33 | 9.24102 | 83.08759
17 | 0.34 | 9.28026 | 83.44041
17.5 | 0.35 | 9.28026 | 83.44041
18 | 0.36 | 9.24102 | 83.08759
18.5 | 0.37 | 9.26064 | 83.264
19 | 0.38 | 9.28026 | 83.44041
19.5 | 0.39 | 9.28026 | 83.44041
20 | 0.4 | 9.28026 | 83.44041
20.5 | 0.41 | 9.28026 | 83.44041
21 | 0.42 | 9.28026 | 83.44041
21.5 | 0.43 | 9.24102 | 83.08759
22 | 0.44 | 9.24102 | 83.08759
22.5 | 0.45 | 9.26064 | 83.264
23 | 0.46 | 9.29988 | 83.61681
23.5 | 0.47 | 9.2214 | 82.91119
24 | 0.48 | 9.28026 | 83.44041
24.5 | 0.49 | 9.26064 | 83.264
25 | 0.5 | 9.28026 | 83.44041
25.5 | 0.51 | 9.28026 | 83.44041
26 | 0.52 | 9.26064 | 83.264
26.5 | 0.53 | 9.24102 | 83.08759
27 | 0.54 | 9.28026 | 83.44041
27.5 | 0.55 | 9.28026 | 83.44041
28 | 0.56 | 9.28026 | 83.44041
28.5 | 0.57 | 9.3195 | 83.79322
29 | 0.58 | 9.28026 | 83.44041
29.5 | 0.59 | 9.28026 | 83.44041
30 | 0.6 | 9.28026 | 83.44041
30.5 | 0.61 | 9.26064 | 83.264
31 | 0.62 | 9.26064 | 83.264
31.5 | 0.63 | 9.24102 | 83.08759
32 | 0.64 | 9.26064 | 83.264
32.5 | 0.65 | 9.24102 | 83.08759
33 | 0.66 | 9.29988 | 83.61681
33.5 | 0.67 | 9.26064 | 83.264
34 | 0.68 | 9.24102 | 83.08759
34.5 | 0.69 | 9.26064 | 83.264
35 | 0.7 | 9.26064 | 83.264
35.5 | 0.71 | 9.24102 | 83.08759
36 | 0.72 | 9.2214 | 82.91119
36.5 | 0.73 | 9.2214 | 82.91119
37 | 0.74 | 9.2214 | 82.91119
37.5 | 0.75 | 9.20178 | 82.73478
38 | 0.76 | 9.18216 | 82.55838
38.5 | 0.77 | 9.18216 | 82.55838
39 | 0.78 | 9.16254 | 82.38197
39.5 | 0.79 | 9.14292 | 82.20556
40 | 0.8 | 9.1233 | 82.02915
40.5 | 0.81 | 9.1233 | 82.02915
41 | 0.82 | 9.1233 | 82.02915
41.5 | 0.83 | 9.08406 | 81.67634
42 | 0.84 | 9.04482 | 81.32352
42.5 | 0.85 | 9.04482 | 81.32352
43 | 0.86 | 9.00558 | 80.97071
43.5 | 0.87 | 9.04482 | 81.32352
44 | 0.88 | 9.00558 | 80.97071
44.5 | 0.89 | 8.96634 | 80.6179
45 | 0.9 | 8.98596 | 80.7943
45.5 | 0.91 | 8.98596 | 80.7943
46 | 0.92 | 8.98596 | 80.7943
46.5 | 0.93 | 8.94672 | 80.44149
47 | 0.94 | 8.98596 | 80.7943
47.5 | 0.95 | 8.96634 | 80.6179
48 | 0.96 | 8.98596 | 80.7943
48.5 | 0.97 | 8.94672 | 80.44149
49 | 0.98 | 8.96634 | 80.6179
49.5 | 0.99 | 8.98596 | 80.7943
50 | 1 | 9.00558 | 80.97071
50.5 | 1.01 | 8.94672 | 80.44149
51 | 1.02 | 8.98596 | 80.7943
51.5 | 1.03 | 8.98596 | 80.7943
52 | 1.04 | 9.0252 | 81.14712
52.5 | 1.05 | 9.00558 | 80.97071
53 | 1.06 | 8.96634 | 80.6179
53.5 | 1.07 | 9.0252 | 81.14712
54 | 1.08 | 9.04482 | 81.32352
54.5 | 1.09 | 9.0252 | 81.14712
55 | 1.1 | 9.06444 | 81.49993
55.5 | 1.11 | 9.04482 | 81.32352
56 | 1.12 | 9.04482 | 81.32352
56.5 | 1.13 | 9.06444 | 81.49993
57 | 1.14 | 9.06444 | 81.49993
57.5 | 1.15 | 9.08406 | 81.67634
58 | 1.16 | 9.08406 | 81.67634
58.5 | 1.17 | 9.08406 | 81.67634
59 | 1.18 | 9.08406 | 81.67634
59.5 | 1.19 | 9.10368 | 81.85275
60 | 1.2 | 9.16254 | 82.38197
60.5 | 1.21 | 9.1233 | 82.02915
61 | 1.22 | 9.1233 | 82.02915
61.5 | 1.23 | 9.14292 | 82.20556
62 | 1.24 | 9.1233 | 82.02915
62.5 | 1.25 | 9.14292 | 82.20556
63 | 1.26 | 9.16254 | 82.38197
63.5 | 1.27 | 9.16254 | 82.38197
64 | 1.28 | 9.16254 | 82.38197
64.5 | 1.29 | 9.18216 | 82.55838
65 | 1.3 | 9.20178 | 82.73478
65.5 | 1.31 | 9.20178 | 82.73478
66 | 1.32 | 9.24102 | 83.08759
66.5 | 1.33 | 9.2214 | 82.91119
67 | 1.34 | 9.2214 | 82.91119
67.5 | 1.35 | 9.20178 | 82.73478
68 | 1.36 | 9.24102 | 83.08759
68.5 | 1.37 | 9.26064 | 83.264
69 | 1.38 | 9.29988 | 83.61681
69.5 | 1.39 | 9.29988 | 83.61681
70 | 1.4 | 9.28026 | 83.44041
70.5 | 1.41
71 | 1.42
71.5 | 1.43
72 | 1.44
72.5 | 1.45
73 | 1.46
73.5 | 1.47
74 | 1.48
74.5 | 1.49
75 | 1.5
75.5 | 1.51
76 | 1.52
76.5 | 1.53
77 | 1.54
77.5 | 1.55
78 | 1.56
78.5 | 1.57
79 | 1.58
79.5 | 1.59
80 | 1.6
80.5 | 1.61
81 | 1.62
81.5 | 1.63
82 | 1.64
82.5 | 1.65
83 | 1.66
83.5 | 1.67
84 | 1.68
84.5 | 1.69
85 | 1.7
85.5 | 1.71
86 | 1.72
86.5 | 1.73
87 | 1.74
87.5 | 1.75
88 | 1.76
88.5 | 1.77
89 | 1.78
89.5 | 1.79
90 | 1.8
90.5 | 1.81
91 | 1.82
91.5 | 1.83
92 | 1.84
92.5 | 1.85
93 | 1.86
93.5 | 1.87
94 | 1.88
94.5 | 1.89
95 | 1.9
95.5 | 1.91
96 | 1.92
96.5 | 1.93
97 | 1.94
97.5 | 1.95
98 | 1.96
98.5 | 1.97
99 | 1.98
99.5 | 1.99
100 | 2
100.5 | 2.01
101 | 2.02
101.5 | 2.03
102 | 2.04
102.5 | 2.05
103 | 2.06
103.5 | 2.07
104 | 2.08
104.5 | 2.09
105 | 2.1
105.5 | 2.11
106 | 2.12
106.5 | 2.13
107 | 2.14
107.5 | 2.15
108 | 2.16
108.5 | 2.17
109 | 2.18
109.5 | 2.19
110 | 2.2
110.5 | 2.21
111 | 2.22
111.5 | 2.23
112 | 2.24
112.5 | 2.25
113 | 2.26
113.5 | 2.27
114 | 2.28
114.5 | 2.29
115 | 2.3
115.5 | 2.31
116 | 2.32
116.5 | 2.33
117 | 2.34
117.5 | 2.35
118 | 2.36
118.5 | 2.37
119 | 2.38
119.5 | 2.39
120 | 2.4
120.5 | 2.41
121 | 2.42
121.5 | 2.43
122 | 2.44
122.5 | 2.45
123 | 2.46
123.5 | 2.47
124 | 2.48
124.5 | 2.49
125 | 2.5

## Resistencia
ciclos | seg | Intensidad | Tensión | Resistencia | Potencia | Energía
0.5 | 0.01 | 0 | -0.1967797 |  |  |  | 0.6 | 14.235
1 | 0.02 | 0 | -0.006779652 |  |  |  | 0.6 | 0 | La línea vertical roja señala el fin del precalentamiento
1.5 | 0.03 | 0 | -0.006779652 |  |  |  | 0.7 | 14.235
2 | 0.04 | 0 | 0.1132203 |  |  |  | 0.7 | 0
2.5 | 0.05 | 0 | 0.1132203
3 | 0.06 | 0 | 0.01322035
3.5 | 0.07 | 0 | 0.03322035
4 | 0.08 | 0 | 0.03322035
4.5 | 0.09 | 0 | -0.006779652
5 | 0.1 | 0 | -0.006779652
5.5 | 0.11 | 0 | 0.01322035
6 | 0.12 | 0 | -0.006779652
6.5 | 0.13 | 0 | 0.01322035
7 | 0.14 | 0 | 0.01322035
7.5 | 0.15 | 0 | -0.02677965
8 | 0.16 | 0 | -0.006779652
8.5 | 0.17 | 0 | -0.02677965
9 | 0.18 | 0 | -0.05677965 |  |  |  | 0.6 | 2.316296
9.5 | 0.19 | 0 | -0.05677965 |  |  |  | 0.6 | 0
10 | 0.2 | 0 | -0.006779652
10.5 | 0.21 | 0 | -0.03677965
11 | 0.22 | 0 | -0.03677965
11.5 | 0.23 | 0 | 0.03322035
12 | 0.24 | 0 | 0.03322035
12.5 | 0.25 | 0 | -0.006779652
13 | 0.26 | 0 | -0.006779652
13.5 | 0.27 | 0 | 0.05322035
14 | 0.28 | 0 | 0.03322035
14.5 | 0.29 | 0 | 0.07322035
15 | 0.3 | 0 | -0.05677965
15.5 | 0.31 | 0 | 0.03322035
16 | 0.32 | 0 | 0.03322035
16.5 | 0.33 | 0 | 0.03322035 |  |  |  | 0.6 | 0.6154564
17 | 0.34 | 0 | -0.006779652 |  |  |  | 0.6 | 0
17.5 | 0.35 | 0 | 0.03322035
18 | 0.36 | 0 | -0.02677965
18.5 | 0.37 | 0 | -0.03677965
19 | 0.38 | 0 | 0.03322035
19.5 | 0.39 | 0 | -0.02677965
20 | 0.4 | 0 | -0.006779652
20.5 | 0.41 | 0 | -0.03677965
21 | 0.42 | 0 | -0.006779652
21.5 | 0.43 | 0 | 0.07322035
22 | 0.44 | 0 | 0.01322035
22.5 | 0.45 | 0 | 0.01322035
23 | 0.46 | 0 | -0.02677965
23.5 | 0.47 | 0 | -0.09677965
24 | 0.48 | 0 | -0.02677965
24.5 | 0.49 | 0 | -0.006779652 |  |  |  | 0.6 | 22.16624
25 | 0.5 | 0 | -0.02677965 |  |  |  | 0.6 | 0
25.5 | 0.51 | 0 | -0.006779652
26 | 0.52 | 0 | -0.006779652
26.5 | 0.53 | 0 | -0.006779652
27 | 0.54 | 0 | -0.006779652
27.5 | 0.55 | 0 | -0.07677965
28 | 0.56 | 0 | -0.02677965
28.5 | 0.57 | 0 | 0.03322035
29 | 0.58 | 0 | -0.03677965
29.5 | 0.59 | 0 | -0.02677965
30 | 0.6 | 0 | 0.01322035
30.5 | 0.61 | 0 | -0.006779652
31 | 0.62 | 3.373 | -0.006861872 | -0.002034353 | -0.02314509 | -0.0002314509
31.5 | 0.63 | 3.217 | 1.233142 | 0.3833205 | 3.967017 | 0.03943872
32 | 0.64 | 3.256 | 1.603141 | 0.4923652 | 5.219827 | 0.09163699
32.5 | 0.65 | 3.354 | 1.413139 | 0.4213293 | 4.739667 | 0.1390337
33 | 0.66 | 3.666 | 1.333131 | 0.3636473 | 4.887258 | 0.1879062
33.5 | 0.67 | 3.9 | 1.233125 | 0.316186 | 4.809189 | 0.2359981
34 | 0.68 | 4.173 | 1.393119 | 0.3338411 | 5.813484 | 0.2941329
34.5 | 0.69 | 4.368 | 1.293114 | 0.2960426 | 5.648322 | 0.3506162
35 | 0.7 | 4.563 | 1.253109 | 0.2746239 | 5.717937 | 0.4077955
35.5 | 0.71 | 4.719 | 1.333105 | 0.2824974 | 6.290924 | 0.4707048
36 | 0.72 | 4.719 | 1.563105 | 0.3312366 | 7.376294 | 0.5444677
36.5 | 0.73 | 7.078 | 1.563048 | 0.2208319 | 11.06325 | 0.6551002
37 | 0.74 | 7.078 | 1.563048 | 0.2208319 | 11.06325 | 0.7657328
37.5 | 0.75 | 7.546 | 1.853036 | 0.2455654 | 13.98301 | 0.9055629
38 | 0.76 | 9.633 | 1.542986 | 0.1601771 | 14.86358 | 1.054199
38.5 | 0.77 | 10.413 | 1.702967 | 0.1635424 | 17.73299 | 1.231529
39 | 0.78 | 11.388 | 1.522943 | 0.1337322 | 17.34327 | 1.404961
39.5 | 0.79 | 11.232 | 1.482947 | 0.1320287 | 16.65646 | 1.571526
40 | 0.8 | 11.193 | 1.482947 | 0.1324888 | 16.59863 | 1.737512
40.5 | 0.81 | 10.647 | 1.372961 | 0.1289528 | 14.61791 | 1.883691
41 | 0.82 | 10.413 | 1.192967 | 0.1145651 | 12.42236 | 2.007915
41.5 | 0.83 | 10.159 | 1.232973 | 0.1213675 | 12.52577 | 2.133173
42 | 0.84 | 10.101 | 1.232974 | 0.1220646 | 12.45427 | 2.257715
42.5 | 0.85 | 10.062 | 1.102975 | 0.1096179 | 11.09814 | 2.368697
43 | 0.86 | 10.042 | 1.062976 | 0.105853 | 10.6744 | 2.475441
43.5 | 0.87 | 10.062 | 1.042975 | 0.1036549 | 10.49442 | 2.580385
44 | 0.88 | 10.042 | 1.122976 | 0.1118279 | 11.27692 | 2.693154
44.5 | 0.89 | 10.003 | 1.252977 | 0.1252601 | 12.53352 | 2.81849
45 | 0.9 | 10.042 | 1.102976 | 0.1098363 | 11.07608 | 2.92925
45.5 | 0.91 | 10.042 | 1.152976 | 0.1148153 | 11.57818 | 3.045032
46 | 0.92 | 10.062 | 1.042975 | 0.1036549 | 10.49442 | 3.149976
46.5 | 0.93 | 10.042 | 0.9829755 | 0.09788644 | 9.87104 | 3.248687
47 | 0.94 | 9.984 | 1.082977 | 0.1084712 | 10.81244 | 3.356811
47.5 | 0.95 | 10.042 | 0.9829755 | 0.09788644 | 9.87104 | 3.455522
48 | 0.96 | 10.003 | 1.192977 | 0.1192619 | 11.93334 | 3.574855
48.5 | 0.97 | 10.042 | 0.9629756 | 0.0958948 | 9.6702 | 3.671557
49 | 0.98 | 10.023 | 1.102976 | 0.1100445 | 11.05513 | 3.782109
49.5 | 0.99 | 10.023 | 1.232976 | 0.1230147 | 12.35812 | 3.90569
50 | 1 | 10.023 | 1.042976 | 0.1040583 | 10.45375 | 4.010227
50.5 | 1.01 | 9.964 | 1.042978 | 0.1046746 | 10.39223 | 4.11415
51 | 1.02 | 9.925 | 0.9429784 | 0.09501042 | 9.359061 | 4.20774
51.5 | 1.03 | 10.003 | 1.002977 | 0.1002676 | 10.03277 | 4.308068
52 | 1.04 | 10.081 | 1.022975 | 0.1014755 | 10.31261 | 4.411194
52.5 | 1.05 | 10.062 | 1.142975 | 0.1135932 | 11.50062 | 4.5262
53 | 1.06 | 9.964 | 1.142977 | 0.1147107 | 11.38863 | 4.640087
53.5 | 1.07 | 9.964 | 1.062978 | 0.1066818 | 10.59151 | 4.746002
54 | 1.08 | 9.984 | 1.192977 | 0.1194889 | 11.91068 | 4.865108
54.5 | 1.09 | 10.003 | 1.192977 | 0.1192619 | 11.93334 | 4.984442
55 | 1.1 | 10.003 | 0.9029765 | 0.09027057 | 9.032475 | 5.074767
55.5 | 1.11 | 10.003 | 1.022977 | 0.102267 | 10.23283 | 5.177095
56 | 1.12 | 9.984 | 0.832977 | 0.08343118 | 8.316442 | 5.260259
56.5 | 1.13 | 9.984 | 0.922977 | 0.0924456 | 9.215002 | 5.352409
57 | 1.14 | 9.984 | 0.922977 | 0.0924456 | 9.215002 | 5.44456
57.5 | 1.15 | 9.964 | 0.9229774 | 0.09263122 | 9.196548 | 5.536525
58 | 1.16 | 9.964 | 1.002977 | 0.1006601 | 9.993668 | 5.636462
58.5 | 1.17 | 9.964 | 1.102978 | 0.1106963 | 10.99007 | 5.746362
59 | 1.18 | 9.984 | 1.172977 | 0.1174857 | 11.711 | 5.863472
59.5 | 1.19 | 9.984 | 0.882977 | 0.0884392 | 8.815642 | 5.951629
60 | 1.2 | 9.964 | 0.9829774 | 0.0986529 | 9.794387 | 6.049572
60.5 | 1.21 | 9.945 | 1.102978 | 0.1109078 | 10.96911 | 6.159264
61 | 1.22 | 9.925 | 1.022978 | 0.1030709 | 10.15306 | 6.260794
61.5 | 1.23 | 9.925 | 1.122978 | 0.1131464 | 11.14556 | 6.37225
62 | 1.24 | 9.925 | 1.022978 | 0.1030709 | 10.15306 | 6.47378
62.5 | 1.25 | 9.925 | 1.232978 | 0.1242296 | 12.23731 | 6.596153
63 | 1.26 | 9.945 | 0.9029779 | 0.09079718 | 8.980115 | 6.685955
63.5 | 1.27 | 9.945 | 1.022978 | 0.1028635 | 10.17351 | 6.78769
64 | 1.28 | 9.925 | 1.022978 | 0.1030709 | 10.15306 | 6.88922
64.5 | 1.29 | 9.925 | 0.9029784 | 0.09098019 | 8.962061 | 6.978841
65 | 1.3 | 9.906 | 0.8629789 | 0.08711679 | 8.548669 | 7.064328
65.5 | 1.31 | 9.906 | 1.062979 | 0.1073066 | 10.52987 | 7.169626
66 | 1.32 | 9.886 | 0.9429794 | 0.09538534 | 9.322294 | 7.262849
66.5 | 1.33 | 9.867 | 0.8829799 | 0.08948819 | 8.712362 | 7.349973
67 | 1.34 | 9.886 | 1.002979 | 0.1014545 | 9.915454 | 7.449127
67.5 | 1.35 | 9.906 | 1.002979 | 0.1012496 | 9.935508 | 7.548482
68 | 1.36 | 9.886 | 1.042979 | 0.1055007 | 10.31089 | 7.651591
68.5 | 1.37 | 9.867 | 0.9829798 | 0.09962297 | 9.699061 | 7.748582
69 | 1.38 | 9.847 | 1.02298 | 0.1038875 | 10.07329 | 7.849315
69.5 | 1.39 | 9.828 | 1.002981 | 0.1020534 | 9.857294 | 7.947887
70 | 1.4 | 9.847 | 1.08298 | 0.1099807 | 10.66411 | 8.054528
70.5 | 1.41
71 | 1.42
71.5 | 1.43
72 | 1.44
72.5 | 1.45
73 | 1.46
73.5 | 1.47
74 | 1.48
74.5 | 1.49
75 | 1.5
75.5 | 1.51
76 | 1.52
76.5 | 1.53
77 | 1.54
77.5 | 1.55
78 | 1.56
78.5 | 1.57
79 | 1.58
79.5 | 1.59
80 | 1.6
80.5 | 1.61
81 | 1.62
81.5 | 1.63
82 | 1.64
82.5 | 1.65
83 | 1.66
83.5 | 1.67
84 | 1.68
84.5 | 1.69
85 | 1.7
85.5 | 1.71
86 | 1.72
86.5 | 1.73
87 | 1.74
87.5 | 1.75
88 | 1.76
88.5 | 1.77
89 | 1.78
89.5 | 1.79
90 | 1.8
90.5 | 1.81
91 | 1.82
91.5 | 1.83
92 | 1.84
92.5 | 1.85
93 | 1.86
93.5 | 1.87
94 | 1.88
94.5 | 1.89
95 | 1.9
95.5 | 1.91
96 | 1.92
96.5 | 1.93
97 | 1.94
97.5 | 1.95
98 | 1.96
98.5 | 1.97
99 | 1.98
99.5 | 1.99
100 | 2
100.5 | 2.01
101 | 2.02
101.5 | 2.03
102 | 2.04
102.5 | 2.05
103 | 2.06
103.5 | 2.07
104 | 2.08
104.5 | 2.09
105 | 2.1
105.5 | 2.11
106 | 2.12
106.5 | 2.13
107 | 2.14
107.5 | 2.15
108 | 2.16
108.5 | 2.17
109 | 2.18
109.5 | 2.19
110 | 2.2
110.5 | 2.21
111 | 2.22
111.5 | 2.23
112 | 2.24
112.5 | 2.25
113 | 2.26
113.5 | 2.27
114 | 2.28
114.5 | 2.29
115 | 2.3
115.5 | 2.31
116 | 2.32
116.5 | 2.33
117 | 2.34
117.5 | 2.35
118 | 2.36
118.5 | 2.37
119 | 2.38
119.5 | 2.39
120 | 2.4
120.5 | 2.41
121 | 2.42
121.5 | 2.43
122 | 2.44
122.5 | 2.45
123 | 2.46
123.5 | 2.47
124 | 2.48
124.5 | 2.49
125 | 2.5

## Resultados
Inicio paso corriente
30 | 0
30 | 0.5 | Eje Izquierdo |  | Eje Derecho
Fin de Subida |  | Máx = | 0.5 | Máx = | 0.6
38.15231 | 0 | Mín = | 0 | Mín = | 0
38.15231 | 0.5
¿Suavizar?
Inicio paso corriente |  | Eje Izquierdo |  | Eje Derecho
30 | 0 | Máx = | 100 | Máx = | 9
30 | 100 | Mín = | 0 | Mín = | 0
Fin de Subida
38.15231 | 0
38.15231 | 100
¿Suavizar?
|  | Eje Izquierdo |  | Eje Derecho
Inicio paso corriente |  | Máx = | 10 | Máx = | 6
30 | 0 | Mín = | 0 | Mín = | 0
30 | 10
Fin de Subida
38.15231 | 0
38.15231 | 10
|  | Eje Izquierdo |  | Eje Derecho
Inicio paso corriente |  | Máx = | 14 | Máx = | 9
30 | 0 | Mín = | 0 | Mín = | 0
30 | 14
Fin de Subida
38.15231 | 0
38.15231 | 14