## Parámetros
Ensayo |  |  |  |  | Fecha:
Características polvo |  | Material | Referencia polvo | Densidad de golpeo g/cm3 | Densidad aparente g/cm3 | Densidad absoluta g/cm3
|  | Al-NH3 |  | 1.19 | 0.84 | 2.725 |  | Sí
No
Activación externa |  | PRECOMPRESIÓN | No | # MPa
|  | ACTIVACIÓN ELÉC. | No | # V | # A
Características de corriente | Duraciones
|  | Aproximación | Apriete | PreCalentamiento | Calentamiento | Enfriamiento
|  | 99 | 30 | 5 | 35 | 60 | ciclos
|  | 1.98 | 0.6 | 0.1 | 0.7 | 1.2 | segundos
Intensidades
|  | I máx | So1i (grados) | I So1i (kA) | ISo2i (kA) | Energía (kJ) | EDE (kJ/g)
|  | 12.24 | 15 | 1 | 10 | 8.464458 | 5.404111
Características de Presión |  | Presión Trabajo | Presión Sinterizado
|  | 923 |  | kgf
|  | 3.812474 | 0 | bares
Características Sinterizados |  | Diámetro (mm) | Altura (mm) | Masa (g) |  | Secc (cm2)
| 1 | 12.13 | 5.59 | 1.5663 |  | 1.138999
| 2 | 12 | 5.57 |  |  | Volumen (cm3)
| 3 | 12.07 | 5.35 |  |  | 0.6261644
| 4 | 12.04 | 5.26
| 5 | 12.03 | 5.54 |  |  | Densid (g/cm3)
| 6 | 12.03 | 5.58 |  |  | 2.50142
| 7 | 11.99 | 5.55 |  |  | Porosidad (%)
| 8 | 12.05 | 5.54 |  |  | 8.204784
|  | 12.0425 | 5.4975
Otros Datos |  | Tª Inicial (ºC) | Lubricante | Diám Punzón (mm) | h punzones (mm) | h obleas (mm) | tS (ciclos)
|  | 20,9 |  | 11.9 | 97.31 | 9.3 | 9.952301
Observaciones
[9 empty] | 4 | 5 | 8
[9 empty] | 3 | 9 | 2

## Adquisición
414 | 473 | 0 | 74
415 | 472 | 0 | 19 | IP:x,x,x,x:
415 | 472 | 0 | 25 | 172,16,1,14
415 | 470 | 0 | 17
415 | 472 | 0 | 21 | Abrir canal. (IP: 172,16,1,14)(Return:1)
415 | 470 | 0 | 21
417 | 472 | 0 | 27
415 | 473 | 0 | 17 | Recibidos de 2244 registros (Soldadura:1712)
415 | 470 | 0 | 16
413 | 472 | 0 | 17
414 | 473 | 0 | 21 | Representar gráficas
414 | 473 | 0 | 17
415 | 472 | 0 | 23
415 | 472 | 0 | 19
415 | 473 | 0 | 17
413 | 473 | 0 | 14
414 | 473 | 0 | 19
417 | 472 | 0 | 21
415 | 472 | 0 | 17
414 | 474 | 0 | 19
414 | 476 | 0 | 21
413 | 473 | 0 | 19
415 | 473 | 0 | 29
415 | 471 | 0 | 17
417 | 474 | 0 | 19
415 | 473 | 0 | 23
415 | 473 | 0 | 19
414 | 475 | 0 | 25
416 | 473 | 0 | 16
414 | 475 | 0 | 17
415 | 473 | 0 | 14
415 | 474 | 0 | 21
413 | 473 | 0 | 16
416 | 474 | 0 | 19
415 | 471 | 0 | 17
413 | 472 | 0 | 21
415 | 473 | 0 | 21
413 | 473 | 0 | 23
415 | 473 | 0 | 19
415 | 471 | 0 | 19
415 | 475 | 0 | 23
416 | 472 | 0 | 17
415 | 473 | 0 | 23
417 | 474 | 0 | 17
417 | 473 | 0 | 21
416 | 471 | 0 | 17
417 | 474 | 0 | 25
417 | 474 | 0 | 29
415 | 474 | 0 | 17
415 | 473 | 0 | 17
415 | 472 | 0 | 23
416 | 473 | 0 | 17
413 | 474 | 0 | 25
414 | 477 | 0 | 21
415 | 475 | 0 | 23
416 | 474 | 0 | 23
415 | 472 | 0 | 17
416 | 474 | 0 | 25
413 | 474 | 0 | 23
415 | 474 | 0 | 19
416 | 474 | 0 | 17
416 | 475 | 1326 | 17
417 | 474 | 1228 | 137
416 | 475 | 1326 | 184
414 | 474 | 1287 | 186
418 | 474 | 1423 | 182
420 | 474 | 1560 | 209
422 | 474 | 1833 | 184
425 | 474 | 2008 | 186
431 | 472 | 2281 | 184
430 | 473 | 2398 | 201
437 | 470 | 3451 | 219
441 | 474 | 3666 | 219
446 | 471 | 3666 | 234
456 | 470 | 5011 | 234
458 | 468 | 6688 | 254
467 | 471 | 10023 | 255
464 | 468 | 10123 | 240
467 | 467 | 12240 | 223
462 | 466 | 12240 | 199
465 | 466 | 11661 | 176
459 | 466 | 10471 | 176
461 | 467 | 10471 | 170
455 | 465 | 10276 | 145
461 | 464 | 10198 | 149
454 | 465 | 10198 | 161
459 | 465 | 10120 | 167
453 | 466 | 10198 | 157
457 | 467 | 10198 | 159
452 | 465 | 10120 | 139
456 | 466 | 10120 | 165
449 | 468 | 10159 | 153
455 | 470 | 10159 | 135
449 | 471 | 10120 | 139
455 | 469 | 10120 | 128
450 | 469 | 10140 | 122
454 | 472 | 10140 | 134
451 | 472 | 10081 | 132
454 | 473 | 10081 | 153
449 | 475 | 10081 | 147
453 | 474 | 10101 | 130
452 | 473 | 10218 | 128
457 | 473 | 10218 | 128
451 | 477 | 10081 | 130
457 | 475 | 10062 | 124
453 | 476 | 10062 | 122
458 | 476 | 10081 | 124
454 | 476 | 10042 | 122
459 | 475 | 10042 | 122
453 | 476 | 10062 | 135
458 | 473 | 10042 | 130
452 | 477 | 10042 | 118
458 | 476 | 10003 | 122
455 | 476 | 10023 | 124
457 | 475 | 10023 | 112
453 | 476 | 10042 | 112
455 | 476 | 10023 | 130
453 | 476 | 10023 | 116
458 | 472 | 10003 | 116
453 | 476 | 9984 | 130
458 | 476 | 9984 | 110
453 | 477 | 9984 | 112
457 | 479 | 10003 | 118
452 | 477 | 10003 | 108
457 | 478 | 9984 | 120
451 | 477 | 9945 | 114
455 | 478 | 9945 | 116
453 | 477 | 9945 | 130
457 | 479 | 9945 | 114
453 | 479 | 9925 | 114
456 | 480 | 9964 | 108
450 | 480 | 9964 | 116
454 | 480 | 9964 | 124
450 | 481 | 9945 | 141
456 | 482 | 9945 | 116
441 | 482 | 9935 | 120
464 | 483 | 9935 | 118
477 | 483 | 9974 | 116
486 | 482 | 10335 | 124
498 | 482 | 10393 | 106
594 | 480 | 10393 | 110

## Desplazamiento
ciclos | seg | x(t) | h(t) | θ(t) |  |  | θ(t) | H(t)
0.5 | 0.01 | -0.04745788 | 9.197499 | 0.4022832 |  |  | 0.3750702 | 7.841402
1 | 0.02 | 0.002542114 | 9.147499 | 0.399016 | 0.6 | 11.19068 | 0.3751417 | 7.842302
1.5 | 0.03 | 0.002542114 | 9.147499 | 0.399016 | 0.6 | 0 | 0.3752058 | 7.843109
2 | 0.04 | 0.002542114 | 9.147499 | 0.399016 |  |  | 0.3752927 | 7.844202
2.5 | 0.05 | 0.002542114 | 9.147499 | 0.399016 |  |  | 0.375362 | 7.845078
3 | 0.06 | 0.002542114 | 9.147499 | 0.399016 |  |  | 0.3754207 | 7.845825
3.5 | 0.07 | 0.1025421 | 9.0475 | 0.3923735 |  |  | 0.3755129 | 7.846983
4 | 0.08 | 0.002542114 | 9.147499 | 0.399016 |  |  | 0.3754949 | 7.846785
4.5 | 0.09 | 0.002542114 | 9.147499 | 0.399016 |  |  | 0.375441 | 7.846127
5 | 0.1 | -0.09745789 | 9.247499 | 0.4055149 |  |  | 0.3753342 | 7.844794
5.5 | 0.11 | -0.04745788 | 9.197499 | 0.4022832 |  |  | 0.3751218 | 7.842126
6 | 0.12 | -0.04745788 | 9.197499 | 0.4022832 |  |  | 0.3747863 | 7.837904
6.5 | 0.13 | 0.002542114 | 9.147499 | 0.399016 |  |  | 0.3744717 | 7.833904
7 | 0.14 | 0.002542114 | 9.147499 | 0.399016 |  |  | 0.3741395 | 7.829682
7.5 | 0.15 | 0.002542114 | 9.147499 | 0.399016 |  |  | 0.3738248 | 7.825682
8 | 0.16 | -0.09745789 | 9.247499 | 0.4055149 |  |  | 0.3735437 | 7.822127
8.5 | 0.17 | -0.04745788 | 9.197499 | 0.4022832 |  |  | 0.3732584 | 7.818571
9 | 0.18 | 0.1025421 | 9.0475 | 0.3923735 |  |  | 0.372825 | 7.813238
9.5 | 0.19 | 0.002542114 | 9.147499 | 0.399016 |  |  | 0.3723171 | 7.807015
10 | 0.2 | -0.04745788 | 9.197499 | 0.4022832 |  |  | 0.3717346 | 7.799905
10.5 | 0.21 | -0.04745788 | 9.197499 | 0.4022832 |  |  | 0.3711689 | 7.793016
11 | 0.22 | -0.09745789 | 9.247499 | 0.4055149 |  |  | 0.3707125 | 7.78746
11.5 | 0.23 | 0.002542114 | 9.147499 | 0.399016 | 0.6 | 11.55937 | 0.3704918 | 7.784793
12 | 0.24 | 0.002542114 | 9.147499 | 0.399016 | 0.6 | 0 | 0.3704702 | 7.784571
12.5 | 0.25 | 0.1025421 | 9.0475 | 0.3923735 |  |  | 0.3706844 | 7.787238
13 | 0.26 | 0.002542114 | 9.147499 | 0.399016 |  |  | 0.3711176 | 7.792571
13.5 | 0.27 | 0.002542114 | 9.147499 | 0.399016 |  |  | 0.371803 | 7.801015
14 | 0.28 | -0.04745788 | 9.197499 | 0.4022832 |  |  | 0.372667 | 7.811682
14.5 | 0.29 | 0.05254211 | 9.0975 | 0.3957131 |  |  | 0.3736567 | 7.823905
15 | 0.3 | -0.04745788 | 9.197499 | 0.4022832 |  |  | 0.3746632 | 7.836349
15.5 | 0.31 | 0.002542114 | 9.147499 | 0.399016 |  |  | 0.3755583 | 7.84746
16 | 0.32 | 0.002542114 | 9.147499 | 0.399016 |  |  | 0.3762361 | 7.855905
16.5 | 0.33 | -0.09745789 | 9.247499 | 0.4055149 |  |  | 0.3766634 | 7.861238
17 | 0.34 | 0.05254211 | 9.0975 | 0.3957131 |  |  | 0.376893 | 7.864127
17.5 | 0.35 | 0.002542114 | 9.147499 | 0.399016 |  |  | 0.3769621 | 7.865016
18 | 0.36 | -0.09745789 | 9.247499 | 0.4055149 |  |  | 0.3769085 | 7.864348
18.5 | 0.37 | 0.002542114 | 9.147499 | 0.399016 |  |  | 0.3767322 | 7.862127
19 | 0.38 | -0.09745789 | 9.247499 | 0.4055149 |  |  | 0.3765035 | 7.859238
19.5 | 0.39 | 0.002542114 | 9.147499 | 0.399016 |  |  | 0.3761875 | 7.855238
20 | 0.4 | 0.002542114 | 9.147499 | 0.399016 |  |  | 0.3758546 | 7.851016
20.5 | 0.41 | 0.002542114 | 9.147499 | 0.399016 |  |  | 0.3755747 | 7.84746
21 | 0.42 | 0.05254211 | 9.0975 | 0.3957131 |  |  | 0.3754183 | 7.84546
21.5 | 0.43 | 0.002542114 | 9.147499 | 0.399016 |  |  | 0.3753499 | 7.844571
22 | 0.44 | 0.1025421 | 9.0475 | 0.3923735 | 0.6 | 0.5068937 | 0.3754045 | 7.845238
22.5 | 0.45 | 0.1025421 | 9.0475 | 0.3923735 | 0.6 | 0 | 0.3754217 | 7.84546
23 | 0.46 | 0.05254211 | 9.0975 | 0.3957131 |  |  | 0.3753664 | 7.844793
23.5 | 0.47 | 0.1025421 | 9.0475 | 0.3923735 |  |  | 0.3751857 | 7.84257
24 | 0.48 | 0.1025421 | 9.0475 | 0.3923735 |  |  | 0.3748973 | 7.839015
24.5 | 0.49 | 0.002542114 | 9.147499 | 0.399016 |  |  | 0.3744486 | 7.833459
25 | 0.5 | 0.002542114 | 9.147499 | 0.399016 |  |  | 0.3740013 | 7.827905
25.5 | 0.51 | 0.002542114 | 9.147499 | 0.399016 |  |  | 0.3735552 | 7.822349
26 | 0.52 | 0.05254211 | 9.0975 | 0.3957131 |  |  | 0.3731464 | 7.817238
26.5 | 0.53 | -0.09745789 | 9.247499 | 0.4055149 |  |  | 0.3727195 | 7.811904
27 | 0.54 | -0.04745788 | 9.197499 | 0.4022832 |  |  | 0.372434 | 7.808349
27.5 | 0.55 | 0.002542114 | 9.147499 | 0.399016 |  |  | 0.3721627 | 7.805016
28 | 0.56 | 0.05254211 | 9.0975 | 0.3957131 |  |  | 0.3719411 | 7.802349
28.5 | 0.57 | 0.002542114 | 9.147499 | 0.399016 |  |  | 0.3716404 | 7.798794
29 | 0.58 | 0.05254211 | 9.0975 | 0.3957131 |  |  | 0.3713712 | 7.795682
29.5 | 0.59 | -0.09745789 | 9.247499 | 0.4055149 |  |  | 0.3707694 | 7.788571
30 | 0.6 | 0.002542114 | 9.147499 | 0.399016 |  |  | 0.3699269 | 7.778571
30.5 | 0.61 | 0.05254211 | 9.0975 | 0.3957131 |  |  | 0.3685414 | 7.762127
31 | 0.62 | 0.05254211 | 9.0975 | 0.3957131 |  |  | 0.3667579 | 7.741015
31.5 | 0.63 | 0.1025421 | 9.0475 | 0.3923735 |  |  | 0.3641653 | 7.710571
32 | 0.64 | 0.05254211 | 9.0975 | 0.3957131 |  |  | 0.3609946 | 7.673682
32.5 | 0.65 | -0.04745788 | 9.197499 | 0.4022832 |  |  | 0.3568092 | 7.625682
33 | 0.66 | 0.1525421 | 8.997499 | 0.3889969 |  |  | 0.351833 | 7.56946
33.5 | 0.67 | 0.2525421 | 8.897499 | 0.3821297 |  |  | 0.3455728 | 7.499905
34 | 0.68 | 0.3525421 | 8.7975 | 0.3751065 |  |  | 0.3384776 | 7.422349
34.5 | 0.69 | 0.5025421 | 8.647499 | 0.364267 |  |  | 0.3301619 | 7.333015
35 | 0.7 | 0.8025421 | 8.3475 | 0.3414195 |  |  | 0.3211932 | 7.238348
35.5 | 0.71 | 0.7525421 | 8.397499 | 0.3453408 |  |  | 0.3112944 | 7.135904
36 | 0.72 | 1.102542 | 8.0475 | 0.3168685 |  |  | 0.3011935 | 7.03346
36.5 | 0.73 | 1.302542 | 7.847499 | 0.2994583 |  |  | 0.290509 | 6.927461
37 | 0.74 | 1.552542 | 7.597499 | 0.2764066 |  |  | 0.2800082 | 6.825682
37.5 | 0.75 | 2.052542 | 7.097499 | 0.2254314 |  |  | 0.2694481 | 6.725683
38 | 0.76 | 2.152542 | 6.997499 | 0.2143622 |  |  | 0.2595809 | 6.634349
38.5 | 0.77 | 2.602542 | 6.5475 | 0.1603665 |  |  | 0.2499438 | 6.547237
39 | 0.78 | 2.452542 | 6.697499 | 0.1791712 |  |  | 0.2412587 | 6.470571
39.5 | 0.79 | 2.602542 | 6.5475 | 0.1603665 |  |  | 0.2329286 | 6.398793
40 | 0.8 | 2.352542 | 6.7975 | 0.1912467 |  |  | 0.2254058 | 6.335459
40.5 | 0.81 | 2.502542 | 6.6475 | 0.1729973 |  |  | 0.21807 | 6.275015
41 | 0.82 | 2.202542 | 6.947499 | 0.208708 |  |  | 0.2115753 | 6.222571
41.5 | 0.83 | 2.302542 | 6.847499 | 0.1971521 |  |  | 0.2052385 | 6.172349
42 | 0.84 | 2.002542 | 7.1475 | 0.2308499 |  |  | 0.1996535 | 6.128793
42.5 | 0.85 | 2.302542 | 6.847499 | 0.1971521 |  |  | 0.1942145 | 6.087015
43 | 0.86 | 1.952542 | 7.197499 | 0.236193 |  |  | 0.1894583 | 6.051016
43.5 | 0.87 | 2.202542 | 6.947499 | 0.208708 |  |  | 0.1846137 | 6.014793
44 | 0.88 | 1.902542 | 7.247499 | 0.2414625 |  |  | 0.1803505 | 5.983237
44.5 | 0.89 | 2.102542 | 7.0475 | 0.2199361 |  |  | 0.176075 | 5.951904
45 | 0.9 | 1.852542 | 7.2975 | 0.2466597 |  |  | 0.1723395 | 5.924793
45.5 | 0.91 | 2.052542 | 7.097499 | 0.2254314 |  |  | 0.168439 | 5.896793
46 | 0.92 | 1.702542 | 7.447499 | 0.2618327 |  |  | 0.1650594 | 5.872793
46.5 | 0.93 | 2.002542 | 7.1475 | 0.2308499 |  |  | 0.1614582 | 5.84746
47 | 0.94 | 1.702542 | 7.447499 | 0.2618327 |  |  | 0.1581105 | 5.824126
47.5 | 0.95 | 2.002542 | 7.1475 | 0.2308499 |  |  | 0.1544455 | 5.798793
48 | 0.96 | 1.752542 | 7.3975 | 0.2568434 |  |  | 0.1511758 | 5.776349
48.5 | 0.97 | 1.952542 | 7.197499 | 0.236193 |  |  | 0.1475903 | 5.751904
49 | 0.98 | 1.802542 | 7.347499 | 0.2517862 |  |  | 0.1443035 | 5.729682
49.5 | 0.99 | 1.952542 | 7.197499 | 0.236193 |  |  | 0.1407504 | 5.705905
50 | 1 | 1.702542 | 7.447499 | 0.2618327 |  |  | 0.1374979 | 5.684349
50.5 | 1.01 | 1.902542 | 7.247499 | 0.2414625 |  |  | 0.133877 | 5.660571
51 | 1.02 | 1.852542 | 7.2975 | 0.2466597 |  |  | 0.1303859 | 5.637904
51.5 | 1.03 | 2.102542 | 7.0475 | 0.2199361 |  |  | 0.1263698 | 5.612127
52 | 1.04 | 1.802542 | 7.347499 | 0.2517862 |  |  | 0.1224539 | 5.587237
52.5 | 1.05 | 2.102542 | 7.0475 | 0.2199361 |  |  | 0.1179314 | 5.558793
53 | 1.06 | 1.902542 | 7.247499 | 0.2414625 |  |  | 0.1134276 | 5.530793
53.5 | 1.07 | 2.152542 | 6.997499 | 0.2143622 |  |  | 0.1085174 | 5.500571
54 | 1.08 | 1.952542 | 7.197499 | 0.236193 |  |  | 0.1039653 | 5.472794
54.5 | 1.09 | 2.202542 | 6.947499 | 0.208708 |  |  | 0.09911616 | 5.44346
55 | 1.1 | 1.902542 | 7.247499 | 0.2414625 |  |  | 0.09474574 | 5.417237
55.5 | 1.11 | 2.152542 | 6.997499 | 0.2143622 |  |  | 0.09030683 | 5.390793
56 | 1.12 | 1.852542 | 7.2975 | 0.2466597 |  |  | 0.08651028 | 5.368349
56.5 | 1.13 | 2.152542 | 6.997499 | 0.2143622 |  |  | 0.08265173 | 5.345682
57 | 1.14 | 2.002542 | 7.1475 | 0.2308499 |  |  | 0.07945649 | 5.327015
57.5 | 1.15 | 2.102542 | 7.0475 | 0.2199361 |  |  | 0.07619852 | 5.308126
58 | 1.16 | 1.902542 | 7.247499 | 0.2414625 |  |  | 0.07342684 | 5.292127
58.5 | 1.17 | 2.002542 | 7.1475 | 0.2308499 |  |  | 0.07025222 | 5.273904
59 | 1.18 | 1.902542 | 7.247499 | 0.2414625 |  |  | 0.06736511 | 5.25746
59.5 | 1.19 | 2.152542 | 6.997499 | 0.2143622 |  |  | 0.06397282 | 5.238348
60 | 1.2 | 1.902542 | 7.247499 | 0.2414625 |  |  | 0.06094619 | 5.22146
60.5 | 1.21 | 2.152542 | 6.997499 | 0.2143622 |  |  | 0.0576039 | 5.203015
61 | 1.22 | 1.902542 | 7.247499 | 0.2414625 |  |  | 0.05474932 | 5.18746
61.5 | 1.23 | 2.102542 | 7.0475 | 0.2199361 |  |  | 0.05152985 | 5.170127
62 | 1.24 | 1.852542 | 7.2975 | 0.2466597 |  |  | 0.04889075 | 5.156126
62.5 | 1.25 | 2.102542 | 7.0475 | 0.2199361 |  |  | 0.04586454 | 5.140127
63 | 1.26 | 1.802542 | 7.347499 | 0.2517862 |  |  | 0.04331469 | 5.126793
63.5 | 1.27 | 2.002542 | 7.1475 | 0.2308499 |  |  | 0.04062997 | 5.112793
64 | 1.28 | 1.902542 | 7.247499 | 0.2414625 |  |  | 0.03883446 | 5.10346
64.5 | 1.29 | 2.102542 | 7.0475 | 0.2199361 |  |  | 0.03675676 | 5.092571
65 | 1.3 | 1.902542 | 7.247499 | 0.2414625 |  |  | 0.03531114 | 5.085015
65.5 | 1.31 | 2.052542 | 7.097499 | 0.2254314 |  |  | 0.03339178 | 5.075016
66 | 1.32 | 1.752542 | 7.3975 | 0.2568434 |  |  | 0.0317597 | 5.066571
66.5 | 1.33 | 1.952542 | 7.197499 | 0.236193 |  |  | 0.02929821 | 5.053904
67 | 1.34 | 1.752542 | 7.3975 | 0.2568434 |  |  | 0.02715813 | 5.043015
67.5 | 1.35 | 2.052542 | 7.097499 | 0.2254314 |  |  | 0.02436356 | 5.028793
68 | 1.36 | 1.302542 | 7.847499 | 0.2994583 |  |  | 0.02205201 | 5.017016
68.5 | 1.37 | 2.452542 | 6.697499 | 0.1791712 |  |  | 0.0191424 | 5.002126
69 | 1.38 | 3.102542 | 6.0475 | 0.09094657 |  |  | 0.01676469 | 4.989904
69.5 | 1.39 | 3.552542 | 5.597499 | 0.01786495 |  |  | 0.01395953 | 4.97546
70 | 1.4 | 4.152542 | 4.997499 | -0.1000502 |  |  | 0.0118607 | 4.964571
70.5 | 1.41 | 8.952542 | 0.1974993 | -26.83555 |  |  | 0.009501089 | 4.952348
71 | 1.42 | [5 empty] | 0.00793357 | 4.944127
71.5 | 1.43 | [5 empty] | 0.00622406 | 4.935237
72 | 1.44 | [5 empty] | 0.005396735 | 4.930793
72.5 | 1.45 | [5 empty] | 0.004197815 | 4.924571
73 | 1.46 | [5 empty] | 0.0035993 | 4.92146
73.5 | 1.47 | [5 empty] | 0.002758215 | 4.917238
74 | 1.48 | [5 empty] | 0.002359803 | 4.915238
74.5 | 1.49 | [5 empty] | 0.001370327 | 4.910349
75 | 1.5 | [5 empty] | 0.000966048 | 4.908349
75.5 | 1.51 | [5 empty] | 0.0002782706 | 4.9
76 | 1.52 | [5 empty] | 0 | 4.9
76.5 | 1.53 | [5 empty] | 0 | 4.9
77 | 1.54 | [5 empty] | 0 | 4.9
77.5 | 1.55 | [5 empty] | 0 | 4.9
78 | 1.56 | [5 empty] | 0 | 4.9
78.5 | 1.57 | [5 empty] | 0 | 4.9
79 | 1.58 | [5 empty] | 0 | 4.9
79.5 | 1.59 | [5 empty] | 0 | 4.9
80 | 1.6 | [5 empty] | 0 | 4.9
80.5 | 1.61
81 | 1.62
81.5 | 1.63
82 | 1.64
82.5 | 1.65
83 | 1.66
83.5 | 1.67
84 | 1.68
84.5 | 1.69
85 | 1.7
85.5 | 1.71
86 | 1.72
86.5 | 1.73
87 | 1.74
87.5 | 1.75
88 | 1.76
88.5 | 1.77
89 | 1.78
89.5 | 1.79
90 | 1.8
90.5 | 1.81
91 | 1.82
91.5 | 1.83
92 | 1.84
92.5 | 1.85
93 | 1.86
93.5 | 1.87
94 | 1.88
94.5 | 1.89
95 | 1.9
95.5 | 1.91
96 | 1.92
96.5 | 1.93
97 | 1.94
97.5 | 1.95
98 | 1.96
98.5 | 1.97
99 | 1.98
99.5 | 1.99
100 | 2
100.5 | 2.01
101 | 2.02
101.5 | 2.03
102 | 2.04
102.5 | 2.05
103 | 2.06
103.5 | 2.07
104 | 2.08
104.5 | 2.09
105 | 2.1
105.5 | 2.11
106 | 2.12
106.5 | 2.13
107 | 2.14
107.5 | 2.15
108 | 2.16
108.5 | 2.17
109 | 2.18
109.5 | 2.19
110 | 2.2
110.5 | 2.21
111 | 2.22
111.5 | 2.23
112 | 2.24
112.5 | 2.25
113 | 2.26
113.5 | 2.27
114 | 2.28
114.5 | 2.29
115 | 2.3
115.5 | 2.31
116 | 2.32
116.5 | 2.33
117 | 2.34
117.5 | 2.35
118 | 2.36
118.5 | 2.37
119 | 2.38
119.5 | 2.39
120 | 2.4
120.5 | 2.41
121 | 2.42
121.5 | 2.43
122 | 2.44
122.5 | 2.45
123 | 2.46
123.5 | 2.47
124 | 2.48
124.5 | 2.49
125 | 2.5

## Fuerza
ciclos | seg | Fuerza | Presión
0.5 | 0.01 | 9.28026 | 83.44041 | 0.6 | 11.84558
1 | 0.02 | 9.26064 | 83.264 | 0.6 | 0
1.5 | 0.03 | 9.26064 | 83.264
2 | 0.04 | 9.2214 | 82.91119
2.5 | 0.05 | 9.26064 | 83.264
3 | 0.06 | 9.2214 | 82.91119
3.5 | 0.07 | 9.26064 | 83.264
4 | 0.08 | 9.28026 | 83.44041
4.5 | 0.09 | 9.2214 | 82.91119
5 | 0.1 | 9.26064 | 83.264
5.5 | 0.11 | 9.28026 | 83.44041
6 | 0.12 | 9.28026 | 83.44041
6.5 | 0.13 | 9.26064 | 83.264
7 | 0.14 | 9.26064 | 83.264
7.5 | 0.15 | 9.28026 | 83.44041
8 | 0.16 | 9.28026 | 83.44041
8.5 | 0.17 | 9.28026 | 83.44041 | 0.6 | 106.5056
9 | 0.18 | 9.26064 | 83.264 | 0.6 | 0
9.5 | 0.19 | 9.26064 | 83.264
10 | 0.2 | 9.29988 | 83.61681
10.5 | 0.21 | 9.33912 | 83.96963
11 | 0.22 | 9.28026 | 83.44041
11.5 | 0.23 | 9.28026 | 83.44041
12 | 0.24 | 9.24102 | 83.08759
12.5 | 0.25 | 9.29988 | 83.61681
13 | 0.26 | 9.28026 | 83.44041
13.5 | 0.27 | 9.28026 | 83.44041
14 | 0.28 | 9.3195 | 83.79322
14.5 | 0.29 | 9.28026 | 83.44041
15 | 0.3 | 9.3195 | 83.79322
15.5 | 0.31 | 9.28026 | 83.44041
16 | 0.32 | 9.29988 | 83.61681
16.5 | 0.33 | 9.28026 | 83.44041
17 | 0.34 | 9.29988 | 83.61681
17.5 | 0.35 | 9.24102 | 83.08759
18 | 0.36 | 9.26064 | 83.264
18.5 | 0.37 | 9.28026 | 83.44041
19 | 0.38 | 9.28026 | 83.44041
19.5 | 0.39 | 9.28026 | 83.44041
20 | 0.4 | 9.24102 | 83.08759
20.5 | 0.41 | 9.3195 | 83.79322
21 | 0.42 | 9.26064 | 83.264
21.5 | 0.43 | 9.28026 | 83.44041
22 | 0.44 | 9.29988 | 83.61681
22.5 | 0.45 | 9.28026 | 83.44041
23 | 0.46 | 9.24102 | 83.08759
23.5 | 0.47 | 9.29988 | 83.61681
24 | 0.48 | 9.29988 | 83.61681
24.5 | 0.49 | 9.29988 | 83.61681
25 | 0.5 | 9.28026 | 83.44041
25.5 | 0.51 | 9.26064 | 83.264
26 | 0.52 | 9.28026 | 83.44041
26.5 | 0.53 | 9.29988 | 83.61681
27 | 0.54 | 9.35874 | 84.14603
27.5 | 0.55 | 9.3195 | 83.79322
28 | 0.56 | 9.29988 | 83.61681
28.5 | 0.57 | 9.26064 | 83.264
29 | 0.58 | 9.29988 | 83.61681
29.5 | 0.59 | 9.29988 | 83.61681
30 | 0.6 | 9.29988 | 83.61681
30.5 | 0.61 | 9.29988 | 83.61681
31 | 0.62 | 9.3195 | 83.79322
31.5 | 0.63 | 9.29988 | 83.61681
32 | 0.64 | 9.3195 | 83.79322
32.5 | 0.65 | 9.29988 | 83.61681
33 | 0.66 | 9.29988 | 83.61681
33.5 | 0.67 | 9.29988 | 83.61681
34 | 0.68 | 9.29988 | 83.61681
34.5 | 0.69 | 9.29988 | 83.61681
35 | 0.7 | 9.26064 | 83.264
35.5 | 0.71 | 9.28026 | 83.44041
36 | 0.72 | 9.2214 | 82.91119
36.5 | 0.73 | 9.29988 | 83.61681
37 | 0.74 | 9.24102 | 83.08759
37.5 | 0.75 | 9.2214 | 82.91119
38 | 0.76 | 9.18216 | 82.55838
38.5 | 0.77 | 9.24102 | 83.08759
39 | 0.78 | 9.18216 | 82.55838
39.5 | 0.79 | 9.16254 | 82.38197
40 | 0.8 | 9.14292 | 82.20556
40.5 | 0.81 | 9.14292 | 82.20556
41 | 0.82 | 9.14292 | 82.20556
41.5 | 0.83 | 9.16254 | 82.38197
42 | 0.84 | 9.1233 | 82.02915
42.5 | 0.85 | 9.10368 | 81.85275
43 | 0.86 | 9.1233 | 82.02915
43.5 | 0.87 | 9.1233 | 82.02915
44 | 0.88 | 9.14292 | 82.20556
44.5 | 0.89 | 9.16254 | 82.38197
45 | 0.9 | 9.1233 | 82.02915
45.5 | 0.91 | 9.14292 | 82.20556
46 | 0.92 | 9.18216 | 82.55838
46.5 | 0.93 | 9.2214 | 82.91119
47 | 0.94 | 9.24102 | 83.08759
47.5 | 0.95 | 9.20178 | 82.73478
48 | 0.96 | 9.20178 | 82.73478
48.5 | 0.97 | 9.26064 | 83.264
49 | 0.98 | 9.26064 | 83.264
49.5 | 0.99 | 9.28026 | 83.44041
50 | 1 | 9.3195 | 83.79322
50.5 | 1.01 | 9.29988 | 83.61681
51 | 1.02 | 9.28026 | 83.44041
51.5 | 1.03 | 9.28026 | 83.44041
52 | 1.04 | 9.35874 | 84.14603
52.5 | 1.05 | 9.3195 | 83.79322
53 | 1.06 | 9.33912 | 83.96963
53.5 | 1.07 | 9.33912 | 83.96963
54 | 1.08 | 9.33912 | 83.96963
54.5 | 1.09 | 9.3195 | 83.79322
55 | 1.1 | 9.33912 | 83.96963
55.5 | 1.11 | 9.28026 | 83.44041
56 | 1.12 | 9.35874 | 84.14603
56.5 | 1.13 | 9.33912 | 83.96963
57 | 1.14 | 9.33912 | 83.96963
57.5 | 1.15 | 9.3195 | 83.79322
58 | 1.16 | 9.33912 | 83.96963
58.5 | 1.17 | 9.33912 | 83.96963
59 | 1.18 | 9.33912 | 83.96963
59.5 | 1.19 | 9.26064 | 83.264
60 | 1.2 | 9.33912 | 83.96963
60.5 | 1.21 | 9.33912 | 83.96963
61 | 1.22 | 9.35874 | 84.14603
61.5 | 1.23 | 9.39798 | 84.49885
62 | 1.24 | 9.35874 | 84.14603
62.5 | 1.25 | 9.37836 | 84.32244
63 | 1.26 | 9.35874 | 84.14603
63.5 | 1.27 | 9.37836 | 84.32244
64 | 1.28 | 9.35874 | 84.14603
64.5 | 1.29 | 9.39798 | 84.49885
65 | 1.3 | 9.39798 | 84.49885
65.5 | 1.31 | 9.4176 | 84.67525
66 | 1.32 | 9.4176 | 84.67525
66.5 | 1.33 | 9.4176 | 84.67525
67 | 1.34 | 9.43722 | 84.85166
67.5 | 1.35 | 9.45684 | 85.02806
68 | 1.36 | 9.45684 | 85.02806
68.5 | 1.37 | 9.47646 | 85.20448
69 | 1.38 | 9.47646 | 85.20448
69.5 | 1.39 | 9.45684 | 85.02806
70 | 1.4 | 9.45684 | 85.02806
70.5 | 1.41 | 9.4176 | 84.67525
71 | 1.42
71.5 | 1.43
72 | 1.44
72.5 | 1.45
73 | 1.46
73.5 | 1.47
74 | 1.48
74.5 | 1.49
75 | 1.5
75.5 | 1.51
76 | 1.52
76.5 | 1.53
77 | 1.54
77.5 | 1.55
78 | 1.56
78.5 | 1.57
79 | 1.58
79.5 | 1.59
80 | 1.6
80.5 | 1.61
81 | 1.62
81.5 | 1.63
82 | 1.64
82.5 | 1.65
83 | 1.66
83.5 | 1.67
84 | 1.68
84.5 | 1.69
85 | 1.7
85.5 | 1.71
86 | 1.72
86.5 | 1.73
87 | 1.74
87.5 | 1.75
88 | 1.76
88.5 | 1.77
89 | 1.78
89.5 | 1.79
90 | 1.8
90.5 | 1.81
91 | 1.82
91.5 | 1.83
92 | 1.84
92.5 | 1.85
93 | 1.86
93.5 | 1.87
94 | 1.88
94.5 | 1.89
95 | 1.9
95.5 | 1.91
96 | 1.92
96.5 | 1.93
97 | 1.94
97.5 | 1.95
98 | 1.96
98.5 | 1.97
99 | 1.98
99.5 | 1.99
100 | 2
100.5 | 2.01
101 | 2.02
101.5 | 2.03
102 | 2.04
102.5 | 2.05
103 | 2.06
103.5 | 2.07
104 | 2.08
104.5 | 2.09
105 | 2.1
105.5 | 2.11
106 | 2.12
106.5 | 2.13
107 | 2.14
107.5 | 2.15
108 | 2.16
108.5 | 2.17
109 | 2.18
109.5 | 2.19
110 | 2.2
110.5 | 2.21
111 | 2.22
111.5 | 2.23
112 | 2.24
112.5 | 2.25
113 | 2.26
113.5 | 2.27
114 | 2.28
114.5 | 2.29
115 | 2.3
115.5 | 2.31
116 | 2.32
116.5 | 2.33
117 | 2.34
117.5 | 2.35
118 | 2.36
118.5 | 2.37
119 | 2.38
119.5 | 2.39
120 | 2.4
120.5 | 2.41
121 | 2.42
121.5 | 2.43
122 | 2.44
122.5 | 2.45
123 | 2.46
123.5 | 2.47
124 | 2.48
124.5 | 2.49
125 | 2.5

## Resistencia
ciclos | seg | Intensidad | Tensión | Resistencia | Potencia | Energía
0.5 | 0.01 | 0 | 0.539661 |  |  |  | 0.6 | 15.3
1 | 0.02 | 0 | -0.01033897 |  |  |  | 0.6 | 0 | La línea vertical roja señala el fin del precalentamiento
1.5 | 0.03 | 0 | 0.04966103 |  |  |  | 0.7 | 15.3
2 | 0.04 | 0 | -0.03033897 |  |  |  | 0.7 | 0
2.5 | 0.05 | 0 | 0.009661026
3 | 0.06 | 0 | 0.009661026
3.5 | 0.07 | 0 | 0.06966103
4 | 0.08 | 0 | -0.03033897
4.5 | 0.09 | 0 | -0.04033897
5 | 0.1 | 0 | -0.03033897
5.5 | 0.11 | 0 | 0.009661026
6 | 0.12 | 0 | -0.03033897
6.5 | 0.13 | 0 | 0.02966103
7 | 0.14 | 0 | -0.01033897
7.5 | 0.15 | 0 | -0.03033897
8 | 0.16 | 0 | -0.06033897
8.5 | 0.17 | 0 | -0.01033897
9 | 0.18 | 0 | 0.009661026 |  |  |  | 0.6 | 2.936771
9.5 | 0.19 | 0 | -0.03033897 |  |  |  | 0.6 | 0
10 | 0.2 | 0 | -0.01033897
10.5 | 0.21 | 0 | 0.009661026
11 | 0.22 | 0 | -0.01033897
11.5 | 0.23 | 0 | 0.08966102
12 | 0.24 | 0 | -0.03033897
12.5 | 0.25 | 0 | -0.01033897
13 | 0.26 | 0 | 0.02966103
13.5 | 0.27 | 0 | -0.01033897
14 | 0.28 | 0 | 0.04966103
14.5 | 0.29 | 0 | -0.04033897
15 | 0.3 | 0 | -0.03033897
15.5 | 0.31 | 0 | -0.06033897
16 | 0.32 | 0 | 0.009661026
16.5 | 0.33 | 0 | -0.04033897 |  |  |  | 0.6 | 1.611917
17 | 0.34 | 0 | -0.01033897 |  |  |  | 0.6 | 0
17.5 | 0.35 | 0 | -0.03033897
18 | 0.36 | 0 | 0.009661026
18.5 | 0.37 | 0 | 0.009661026
19 | 0.38 | 0 | 0.02966103
19.5 | 0.39 | 0 | -0.01033897
20 | 0.4 | 0 | -0.01033897
20.5 | 0.41 | 0 | 0.02966103
21 | 0.42 | 0 | -0.03033897
21.5 | 0.43 | 0 | 0.02966103
22 | 0.44 | 0 | -0.03033897
22.5 | 0.45 | 0 | 0.009661026
23 | 0.46 | 0 | -0.03033897
23.5 | 0.47 | 0 | 0.04966103
24 | 0.48 | 0 | 0.08966102
24.5 | 0.49 | 0 | -0.03033897 |  |  |  | 0.6 | 31.04925
25 | 0.5 | 0 | -0.03033897 |  |  |  | 0.6 | 0
25.5 | 0.51 | 0 | 0.02966103
26 | 0.52 | 0 | -0.03033897
26.5 | 0.53 | 0 | 0.04966103
27 | 0.54 | 0 | 0.009661026
27.5 | 0.55 | 0 | 0.02966103
28 | 0.56 | 0 | 0.02966103
28.5 | 0.57 | 0 | -0.03033897
29 | 0.58 | 0 | 0.04966103
29.5 | 0.59 | 0 | 0.02966103
30 | 0.6 | 0 | -0.01033897
30.5 | 0.61 | 0 | -0.03033897
31 | 0.62 | 1.326 | -0.0303713 | -0.02290445 | -0.04027234 | -0.0004027234
31.5 | 0.63 | 1.228 | 1.169631 | 0.9524683 | 1.436307 | 0.01396035
32 | 0.64 | 1.326 | 1.639629 | 1.236522 | 2.174148 | 0.03570182
32.5 | 0.65 | 1.287 | 1.65963 | 1.289534 | 2.135943 | 0.05706125
33 | 0.66 | 1.423 | 1.619626 | 1.138177 | 2.304728 | 0.08010854
33.5 | 0.67 | 1.56 | 1.889623 | 1.211297 | 2.947812 | 0.1095867
34 | 0.68 | 1.833 | 1.639616 | 0.8944989 | 3.005417 | 0.1396408
34.5 | 0.69 | 2.008 | 1.659612 | 0.8265001 | 3.332501 | 0.1729658
35 | 0.7 | 2.281 | 1.639606 | 0.71881 | 3.73994 | 0.2103652
35.5 | 0.71 | 2.398 | 1.809603 | 0.75463 | 4.339427 | 0.2537595
36 | 0.72 | 3.451 | 1.989577 | 0.5765218 | 6.86603 | 0.3224198
36.5 | 0.73 | 3.666 | 1.989572 | 0.5427091 | 7.293769 | 0.3953575
37 | 0.74 | 3.666 | 2.139572 | 0.5836257 | 7.843669 | 0.4737942
37.5 | 0.75 | 5.011 | 2.139539 | 0.4269685 | 10.72123 | 0.5810065
38 | 0.76 | 6.688 | 2.339498 | 0.3498053 | 15.64656 | 0.7374722
38.5 | 0.77 | 10.023 | 2.349417 | 0.2344026 | 23.5482 | 0.9729542
39 | 0.78 | 10.123 | 2.199414 | 0.217269 | 22.26467 | 1.195601
39.5 | 0.79 | 12.24 | 2.029363 | 0.1657976 | 24.8394 | 1.443995
40 | 0.8 | 12.24 | 1.789363 | 0.1461898 | 21.9018 | 1.663013
40.5 | 0.81 | 11.661 | 1.559377 | 0.1337258 | 18.18389 | 1.844852
41 | 0.82 | 10.471 | 1.559406 | 0.1489262 | 16.32854 | 2.008137
41.5 | 0.83 | 10.471 | 1.499406 | 0.143196 | 15.70028 | 2.16514
42 | 0.84 | 10.276 | 1.249411 | 0.1215853 | 12.83894 | 2.293529
42.5 | 0.85 | 10.198 | 1.289412 | 0.1264378 | 13.14943 | 2.425024
43 | 0.86 | 10.198 | 1.409413 | 0.1382048 | 14.37319 | 2.568755
43.5 | 0.87 | 10.12 | 1.469414 | 0.145199 | 14.87047 | 2.71746
44 | 0.88 | 10.198 | 1.369412 | 0.1342825 | 13.96527 | 2.857113
44.5 | 0.89 | 10.198 | 1.389413 | 0.1362436 | 14.16923 | 2.998805
45 | 0.9 | 10.12 | 1.189414 | 0.1175311 | 12.03687 | 3.119174
45.5 | 0.91 | 10.12 | 1.449414 | 0.1432228 | 14.66807 | 3.265855
46 | 0.92 | 10.159 | 1.329413 | 0.1308607 | 13.50551 | 3.40091
46.5 | 0.93 | 10.159 | 1.149413 | 0.1131424 | 11.67689 | 3.517679
47 | 0.94 | 10.12 | 1.189414 | 0.1175311 | 12.03687 | 3.638047
47.5 | 0.95 | 10.12 | 1.079414 | 0.1066615 | 10.92367 | 3.747284
48 | 0.96 | 10.14 | 1.019414 | 0.1005339 | 10.33686 | 3.850653
48.5 | 0.97 | 10.14 | 1.139414 | 0.1123682 | 11.55366 | 3.966189
49 | 0.98 | 10.081 | 1.119415 | 0.1110421 | 11.28483 | 4.079038
49.5 | 0.99 | 10.081 | 1.329415 | 0.1318734 | 13.40184 | 4.213056
50 | 1 | 10.081 | 1.269415 | 0.1259216 | 12.79698 | 4.341026
50.5 | 1.01 | 10.101 | 1.099415 | 0.1088422 | 11.10519 | 4.452078
51 | 1.02 | 10.218 | 1.079412 | 0.1056383 | 11.02943 | 4.562372
51.5 | 1.03 | 10.218 | 1.079412 | 0.1056383 | 11.02943 | 4.672667
52 | 1.04 | 10.081 | 1.099415 | 0.1090582 | 11.08321 | 4.783499
52.5 | 1.05 | 10.062 | 1.039416 | 0.1033011 | 10.4586 | 4.888085
53 | 1.06 | 10.062 | 1.019416 | 0.1013134 | 10.25736 | 4.990658
53.5 | 1.07 | 10.081 | 1.039415 | 0.1031064 | 10.47835 | 5.095442
54 | 1.08 | 10.042 | 1.019416 | 0.1015153 | 10.23698 | 5.197812
54.5 | 1.09 | 10.042 | 1.019416 | 0.1015153 | 10.23698 | 5.300181
55 | 1.1 | 10.062 | 1.149416 | 0.1142333 | 11.56542 | 5.415836
55.5 | 1.11 | 10.042 | 1.099416 | 0.1094818 | 11.04034 | 5.526239
56 | 1.12 | 10.042 | 0.9794163 | 0.09753199 | 9.835298 | 5.624592
56.5 | 1.13 | 10.003 | 1.019417 | 0.1019111 | 10.19723 | 5.726564
57 | 1.14 | 10.023 | 1.039417 | 0.1037031 | 10.41807 | 5.830745
57.5 | 1.15 | 10.023 | 0.9194167 | 0.09173069 | 9.215314 | 5.922898
58 | 1.16 | 10.042 | 0.9194162 | 0.09155709 | 9.232778 | 6.015226
58.5 | 1.17 | 10.023 | 1.099417 | 0.1096894 | 11.01945 | 6.125421
59 | 1.18 | 10.023 | 0.9594167 | 0.09572151 | 9.616233 | 6.221583
59.5 | 1.19 | 10.003 | 0.9594172 | 0.09591294 | 9.59705 | 6.317554
60 | 1.2 | 9.984 | 1.099418 | 0.1101179 | 10.97659 | 6.42732
60.5 | 1.21 | 9.984 | 0.8994176 | 0.0900859 | 8.979786 | 6.517118
61 | 1.22 | 9.984 | 0.9194177 | 0.09208911 | 9.179466 | 6.608912
61.5 | 1.23 | 10.003 | 0.9794172 | 0.09791234 | 9.797111 | 6.706883
62 | 1.24 | 10.003 | 0.8794172 | 0.08791534 | 8.79681 | 6.794851
62.5 | 1.25 | 9.984 | 0.9994177 | 0.1001019 | 9.978187 | 6.894633
63 | 1.26 | 9.945 | 0.9394186 | 0.0944614 | 9.342518 | 6.988058
63.5 | 1.27 | 9.945 | 0.9594186 | 0.09647246 | 9.541418 | 7.083472
64 | 1.28 | 9.945 | 1.099419 | 0.1105499 | 10.93372 | 7.19281
64.5 | 1.29 | 9.945 | 0.9394186 | 0.0944614 | 9.342518 | 7.286235
65 | 1.3 | 9.925 | 0.9394191 | 0.0946518 | 9.323734 | 7.379472
65.5 | 1.31 | 9.964 | 0.8794181 | 0.08825955 | 8.762522 | 7.467097
66 | 1.32 | 9.964 | 0.9594181 | 0.09628845 | 9.559642 | 7.562694
66.5 | 1.33 | 9.964 | 1.039418 | 0.1043174 | 10.35676 | 7.666261
67 | 1.34 | 9.945 | 1.209419 | 0.1216107 | 12.02767 | 7.786538
67.5 | 1.35 | 9.945 | 0.9594186 | 0.09647246 | 9.541418 | 7.881952
68 | 1.36 | 9.935 | 0.9994189 | 0.1005958 | 9.929227 | 7.981244
68.5 | 1.37 | 9.935 | 0.9794189 | 0.09858267 | 9.730527 | 8.078549
69 | 1.38 | 9.974 | 0.9594179 | 0.09619189 | 9.569234 | 8.174242
69.5 | 1.39 | 10.335 | 1.039409 | 0.1005718 | 10.74229 | 8.281665
70 | 1.4 | 10.393 | 0.8594077 | 0.08269102 | 8.931824 | 8.370983
70.5 | 1.41 | 10.393 | 0.8994077 | 0.08653976 | 9.347544 | 8.464458
71 | 1.42
71.5 | 1.43
72 | 1.44
72.5 | 1.45
73 | 1.46
73.5 | 1.47
74 | 1.48
74.5 | 1.49
75 | 1.5
75.5 | 1.51
76 | 1.52
76.5 | 1.53
77 | 1.54
77.5 | 1.55
78 | 1.56
78.5 | 1.57
79 | 1.58
79.5 | 1.59
80 | 1.6
80.5 | 1.61
81 | 1.62
81.5 | 1.63
82 | 1.64
82.5 | 1.65
83 | 1.66
83.5 | 1.67
84 | 1.68
84.5 | 1.69
85 | 1.7
85.5 | 1.71
86 | 1.72
86.5 | 1.73
87 | 1.74
87.5 | 1.75
88 | 1.76
88.5 | 1.77
89 | 1.78
89.5 | 1.79
90 | 1.8
90.5 | 1.81
91 | 1.82
91.5 | 1.83
92 | 1.84
92.5 | 1.85
93 | 1.86
93.5 | 1.87
94 | 1.88
94.5 | 1.89
95 | 1.9
95.5 | 1.91
96 | 1.92
96.5 | 1.93
97 | 1.94
97.5 | 1.95
98 | 1.96
98.5 | 1.97
99 | 1.98
99.5 | 1.99
100 | 2
100.5 | 2.01
101 | 2.02
101.5 | 2.03
102 | 2.04
102.5 | 2.05
103 | 2.06
103.5 | 2.07
104 | 2.08
104.5 | 2.09
105 | 2.1
105.5 | 2.11
106 | 2.12
106.5 | 2.13
107 | 2.14
107.5 | 2.15
108 | 2.16
108.5 | 2.17
109 | 2.18
109.5 | 2.19
110 | 2.2
110.5 | 2.21
111 | 2.22
111.5 | 2.23
112 | 2.24
112.5 | 2.25
113 | 2.26
113.5 | 2.27
114 | 2.28
114.5 | 2.29
115 | 2.3
115.5 | 2.31
116 | 2.32
116.5 | 2.33
117 | 2.34
117.5 | 2.35
118 | 2.36
118.5 | 2.37
119 | 2.38
119.5 | 2.39
120 | 2.4
120.5 | 2.41
121 | 2.42
121.5 | 2.43
122 | 2.44
122.5 | 2.45
123 | 2.46
123.5 | 2.47
124 | 2.48
124.5 | 2.49
125 | 2.5

## Resultados
Inicio paso corriente
30 | 0
30 | 0.5 | Eje Izquierdo |  | Eje Derecho
Fin de Subida |  | Máx = | 0.5 | Máx = | 0.6
39.9523 | 0 | Mín = | 0 | Mín = | 0
39.9523 | 0.5
¿Suavizar?
Inicio paso corriente |  | Eje Izquierdo |  | Eje Derecho
30 | 0 | Máx = | 100 | Máx = | 9
30 | 100 | Mín = | 0 | Mín = | 0
Fin de Subida
39.9523 | 0
39.9523 | 100
¿Suavizar?
|  | Eje Izquierdo |  | Eje Derecho
Inicio paso corriente |  | Máx = | 10 | Máx = | 6
30 | 0 | Mín = | 0 | Mín = | 0
30 | 10
Fin de Subida
39.9523 | 0
39.9523 | 10
|  | Eje Izquierdo |  | Eje Derecho
Inicio paso corriente |  | Máx = | 14 | Máx = | 9
30 | 0 | Mín = | 0 | Mín = | 0
30 | 14
Fin de Subida
39.9523 | 0
39.9523 | 14